## 다운로드
국가코드 | DB종류 | 특허/실용 구분 | 문헌종류 코드 | 발명의 명칭 | 요약 | 요약-번역문 | 대표청구항 | 대표청구항-번역문 | 독립청구항[KR,JP,US,CN,EP,IN] | 독립청구항-번역문[JP,US,CN,EP] | AI 요약[KR,JP,CN,US,EP,PCT] | 출원번호 | 출원일 | 공개번호 | 공개일 | 등록번호 | 등록일 | 출원인 | 발명자 | 우선권 번호 | 우선권 국가 | 우선권 주장일 | 인용 문헌 수(B1) | 인용 문헌번호(B1) | 피인용 문헌 수(F1) | 피인용 문헌번호(F1) | WIPS패밀리 ID | WIPS패밀리 문헌번호(출원기준) | WIPS패밀리 문헌 수(출원기준) | 상태정보[KR,JP,US,EP,CN,CA,AU] | 현재권리자[KR,JP,US,CN,CA,AU] | WIPS ON key
CN | CN | P | A | Preparation method of tungsten coated tungsten/copper powder for tungsten copper slurry | The invention discloses a preparation method of tungsten coated tungsten/copper powder for tungsten copper slurry, which ensures that copper is uniformly distributed on the surface of tungsten powder by utilizing the charge adsorption effect of nano copper oxide and tungsten powder, then reduces nano copper oxide under the hydrogen condition, improves the binding force of copper and tungsten by utilizing the energy change of reduction reaction, prepares a functional phase material with a tungsten-tungsten/copper structure by PVD tungsten coating, improves the binding force of tungsten copper and a tungsten layer by utilizing heat treatment, prevents copper phase segregation in the high-temperature cofiring process by a compact tungsten layer on the surface, and simultaneously reduces layering and cracking phenomena of the material after high-temperature sintering of the slurry by adopting tungsten powder configuration with different granularities, improves the material density and effectively reduces sheet resistance. | 본 발명은 텅스텐/구리 분말을 텅스텐으로 피복하는 텅스텐 구리 페이스트의 제조 방법을 개시하고, 나노 산화구리와 텅스텐 분말의 전하 흡착 작용을 이용하여 텅스텐 분말 표면에 구리가 균일하게 분포되도록 보장한 후, 수소 조건에서 나노 산화구리를 환원하고, 환원 반응의 에너지 변화를 이용하여 구리 텅스텐의 결합력을 향상시킨 후, PVD 텅스텐 도금층을 통해 텅스텐-텅스텐/구리 구조의 기능상 재료를 제조한다, 열처리를 이용하여 텅스텐 구리와 텅스텐층의 결합력을 향상시키고, 표면 조밀한 텅스텐층을 통해 고온 동시 소성 과정에서 구리상의 편중합을 방지함과 동시에, 서로 다른 입도의 텅스텐 분말 배치는 페이스트 고온 소결 후의 재료의 적층, 균열 현상을 감소시킬 수 있고, 재료의 밀도를 향상시켜 방해를 효과적으로 감소시킬 수 있다. | 1. The preparation method of tungsten/copper powder coated by tungsten for tungsten-copper slurry is characterized by comprising the following steps: S1, preparing small-particle-size tungsten powder, large-particle-size tungsten powder and copper oxide powder or copper powder; s2, fully mixing the small-particle-size tungsten powder, the large-particle-size tungsten powder and the copper oxide powder, and then carrying out high-temperature reduction to obtain tungsten copper powder, or fully mixing the small-particle-size tungsten powder, the large-particle-size tungsten powder and the copper powder to obtain tungsten copper powder; S3, screening the tungsten copper powder; s4, cleaning the sieved tungsten copper powder; S5, uniformly plating a tungsten layer on the surface of the tungsten copper powder in a PVD sputtering mode; S6, heating the tungsten copper powder coated with the tungsten layer; And S7, sieving the tungsten copper powder after heat treatment, and fully mixing the sieved tungsten copper powder in a nitrogen atmosphere to finally obtain tungsten coated tungsten/copper powder for tungsten copper slurry. | 1. 텅스텐/구리 분말을 텅스텐으로 피복하는 텅스텐 구리 페이스트의 제조 방법에 있어서, 상기 제조 방법은 다음의 단계를 포함하는 것을 특징으로 한다: S1: 소입경 텅스텐 분말, 대입경 텅스텐 분말 및 산화구리 분말 또는 구리 분말을 준비한다; S2: 상기 소입경 텅스텐 분말, 상기 대입경 텅스텐 분말 및 상기 산화구리 분말을 충분히 혼합한 후, 고온 환원하여 텅스텐 구리 분체를 얻는다; 또는, 상기 소입경 텅스텐 분말, 상기 대입경 텅스텐 분말 및 상기 구리 분말을 충분히 혼합하여 텅스텐 구리 분체를 얻는다; S3: 상기 텅스텐 구리 분체를 스크리닝 처리한다; S4: 체질 후의 상기 텅스텐 구리 분체를 세정한다; S5: 텅스텐 구리 분말의 표면에 PVD 스퍼터링에 의해 텅스텐층을 균일하게 도금한다; S6: 텅스텐층을 도금한 상기 텅스텐 구리 분체를 가열 처리한다; S7: 열처리 후의 상기 텅스텐 구리 분체를 체질 처리한 후, 체질 후의 상기 텅스텐 구리 분체를 질소 분위기에서 충분히 혼합하고, 최종적으로 텅스텐 구리 슬러리용 텅스텐 피복 텅스텐/구리 분말을 얻는다. | 1. The preparation method of tungsten/copper powder coated by tungsten for tungsten-copper slurry is characterized by comprising the following steps: S1, preparing small-particle-size tungsten powder, large-particle-size tungsten powder and copper oxide powder or copper powder; s2, fully mixing the small-particle-size tungsten powder, the large-particle-size tungsten powder and the copper oxide powder, and then carrying out high-temperature reduction to obtain tungsten copper powder, or fully mixing the small-particle-size tungsten powder, the large-particle-size tungsten powder and the copper powder to obtain tungsten copper powder; S3, screening the tungsten copper powder; s4, cleaning the sieved tungsten copper powder; S5, uniformly plating a tungsten layer on the surface of the tungsten copper powder in a PVD sputtering mode; S6, heating the tungsten copper powder coated with the tungsten layer; And S7, sieving the tungsten copper powder after heat treatment, and fully mixing the sieved tungsten copper powder in a nitrogen atmosphere to finally obtain tungsten coated tungsten/copper powder for tungsten copper slurry. | 1. 텅스텐/구리 분말을 텅스텐으로 피복하는 텅스텐 구리 페이스트의 제조 방법에 있어서, 상기 제조 방법은 다음의 단계를 포함하는 것을 특징으로 한다: S1: 소입경 텅스텐 분말, 대입경 텅스텐 분말 및 산화구리 분말 또는 구리 분말을 준비한다; S2: 상기 소입경 텅스텐 분말, 상기 대입경 텅스텐 분말 및 상기 산화구리 분말을 충분히 혼합한 후, 고온 환원하여 텅스텐 구리 분체를 얻는다; 또는, 상기 소입경 텅스텐 분말, 상기 대입경 텅스텐 분말 및 상기 구리 분말을 충분히 혼합하여 텅스텐 구리 분체를 얻는다; S3: 상기 텅스텐 구리 분체를 스크리닝 처리한다; S4: 체질 후의 상기 텅스텐 구리 분체를 세정한다; S5: 텅스텐 구리 분말의 표면에 PVD 스퍼터링에 의해 텅스텐층을 균일하게 도금한다; S6: 텅스텐층을 도금한 상기 텅스텐 구리 분체를 가열 처리한다; S7: 열처리 후의 상기 텅스텐 구리 분체를 체질 처리한 후, 체질 후의 상기 텅스텐 구리 분체를 질소 분위기에서 충분히 혼합하고, 최종적으로 텅스텐 구리 슬러리용 텅스텐 피복 텅스텐/구리 분말을 얻는다. | [기술분야] 본 발명은 텅스텐-구리 슬러리용 텅스텐 코팅 텅스텐/구리 분말의 제조 방법에 관한 것이다. [해결과제] 본 발명은 전통적인 텅스텐 구리 슬러리 제조 방법에서 불균일한 구리 분포, 상 분리, 및 불량한 고온 저항성의 문제를 해결하고자 한다. [해결수단] 본 발명은 작은 입자 크기 텅스텐 분말, 큰 입자 크기 텅스텐 분말, 및 구리 산화물 분말 또는 구리 분말을 제조하고, 이들을 완전히 혼합하고, 고온 감소, 스크리닝, 세정, 도금, 텅스텐 층, 열처리, 및 체질을 수행하는 것을 포함한다. [특징] 여기서 주요 특징은 균일한 구리 분포를 보장하고 높은 온도 저항성을 향상시키기 위해 작은 입자 크기 텅스텐 분말, 큰 입자 크기 텅스텐 분말, 및 구리 산화물 분말 또는 구리 분말의 사용이다. [효과] 따라서, 본 발명은 균일한 구리 분포를 보장하고 상 분리를 방지함으로써 텅스텐 구리 슬러리의 전도도 및 고온 저항을 개선한다. | 2025-11256565 | 2025-09-04 | 121061148 | 2025-12-05 |  |  | CHENGDU HONGBO INDUSTRIAL Co.,Ltd. | Lu Yequn ¦ Ren Chai ¦ Chen Dongpin ¦ Hou Lamei |  |  |  | 0 |  | 0 |  | 107993819 | CN121061148A | 1 | 심사중 |  | 8425501021543
KR | KR | P | A | 구리 미립자 및 구리 미립자의 제조 방법 | 다이 어태치(다이 본딩) 등에 이용 가능하며, 또한 뛰어난 방열성을 가지는 구리 미립자 및 구리 미립자의 제조 방법을 제공한다. 구리 미립자는, 글라이콜 또는 글라이콜 중합체로 구성된 피복층을 가진다. 글라이콜 또는 글라이콜 중합체는, 분자량이 300 이하인 것이 바람직하다. 또, BET법에 의해 측정된 입경이 20∼400 ㎚이다. | It does the die attach (die bonding) etc. with available. And the manufacturing method of the copper particulate and the copper particulate having moreover, the excellent heat dissipation is provided. The copper particulate has glycol or the coating layer consisting of the glycol polymer. It is preferable that glycol or the glycol polymer, is the molecular weight it is 300 or less. And the grain size measured by the BET law is 20∼400㎚. | 글라이콜 또는 글라이콜 중합체로 구성된 피복층을 가지고, 입자 단독으로 존재하는, 구리 미립자. | The copper particulate having glycol or the coating layer consisting of the glycol polymer and independently exists with particle. | 1. 글라이콜 또는 글라이콜 중합체로 구성된 피복층을 가지고, 입자 단독으로 존재하는, 구리 미립자. ¦ 3. 글라이콜 또는 글라이콜 중합체로 구성된 피복층을 가지고, 입자 단독으로 존재하고 있으며, 질소 분위기에 있어서, 시차열-열중량 동시 측정에 의한 온도 200℃에서의 상기 피복층의 제거율이 30질량% 이상인, 구리 미립자. ¦ 4. 글라이콜 또는 글라이콜 중합체로 구성된 피복층을 가지고, 입자 단독으로 존재하고 있으며, 질소 분위기에 있어서, 시차열-열중량 동시 측정에 의한 온도 200℃에서의 중량 감소 비율이 0.25질량% 이상인, 구리 미립자. ¦ 5. 글라이콜 또는 글라이콜 중합체로 구성된 피복층을 가지고, 입자 단독으로 존재하고 있으며, 대기 분위기에 있어서, 시차열-열중량 동시 측정에 의한 온도 200℃에서의 중량 증가 비율이 5질량% 이하인, 구리 미립자. ¦ 6. 글라이콜 또는 글라이콜 중합체로 구성된 피복층을 가지고, 입자 단독으로 존재하고 있으며, 질소 분위기에 있어서, 입자 상태로 온도 200℃, 1시간 가열한 후, BET법에 기초하는 입경의 입자 성장률이 105% 이상인, 구리 미립자. ¦ 7. 글라이콜 또는 글라이콜 중합체로 구성된 피복층을 가지고, 입자 단독으로 존재하고 있으며, 펠릿 상태로 질소 분위기에 있어서 온도 200℃에서 1시간 소성한 후의 체적 저항값이 1.0×10-4 Ω·㎝ 이하인, 구리 미립자. ¦ 8. 글라이콜 또는 글라이콜 중합체로 구성된 피복층을 가지고, 입자 단독으로 존재하고 있으며, 펠릿 상태로 질소 분위기에 있어서 온도 200℃에서 1시간 소성한 후의 체적 수축률이 20% 이하인, 구리 미립자. ¦ 10. 글라이콜 또는 글라이콜 중합체로 구성된 피복층을 가지는, 구리 미립자를 제조하는 제조 방법으로서, 구리의 분말을 분산시킨 캐리어 가스를 열 플라즈마 불꽃(炎) 속으로 공급해서, 미립자체(微粒子體)를 생성하는 공정과, 글라이콜 또는 글라이콜 중합체를 포함하는 표면 처리제를, 상기 표면 처리제가 변성하지 않는 온도 영역, 또한 상기 미립자체가 회수되기 전의 기체 중에 분산(氣中分散)된 상태의 상기 미립자체에 공급하는 공정을 가지는, 구리 미립자의 제조 방법. | 1. The copper particulate having glycol or the coating layer consisting of the glycol polymer and independently exists with particle. ¦ 3. The removal ratio of the coating layer at the temperature 200℃ by the time difference heat - thermal gravity simultaneous measurement as to the nitrogen atmosphere, is 30 mass % greater than or equal to, and the copper particulate it independently exists with particle it has glycol or the coating layer consisting of the glycol polymer. ¦ 4. The weight decrease ratio at the temperature 200℃ by the time difference heat - thermal gravity simultaneous measurement as to the nitrogen atmosphere, is 0.25 mass % greater than or equal to, and the copper particulate it independently exists with particle it has glycol or the coating layer consisting of the glycol polymer. ¦ 5. The weight increase rate at the temperature 200℃ by the time difference heat - thermal gravity simultaneous measurement as to the ambient environment, is 5 mass % this Hine, and the copper particulate it independently exists with particle it has glycol or the coating layer consisting of the glycol polymer. ¦ 6. The particle growth rate of the particle diameter which it has glycol or the coating layer consisting of the glycol polymer and it independently exists with particle and it is based on the BET law as to the nitrogen atmosphere to the particle status after doing the temperature 200℃, and 1 hour heating. Is 105% greater than or equal to, and the copper particulate. ¦ 7. The volume resistance value it has glycol or the coating layer consisting of the glycol polymer and it independently exists with particle and after plasticizing at the state of pellet as to the nitrogen atmosphere in the temperature 200℃. Is 1.0×10-4 Ω·㎝ this Hine, and the copper particulate. ¦ 8. The cubical contraction it has glycol or the coating layer consisting of the glycol polymer and it independently exists with particle and after plasticizing at the state of pellet as to the nitrogen atmosphere in the temperature 200℃. Is 20% this Hine, and the copper particulate. ¦ 10. As the manufacturing method for manufacturing the copper particulate to go to glycol or the coating layer consisting of the glycol polymer, the manufacturing method of the copper particulate the process of supplying is gone out for to the corpuscle of the state dispersed among the gas before the temperature field, in which the surface treating agent does not degenerate the surface treating agent moreover, the corpuscle is drawn back including the process, supplying the carrier gas dispersing the powder of the copper inside the heat plasma flame and of producing the corpuscle. And glycol or the glycol polymer. | [기술분야] 본 발명은 예를 들어 접합 재료에 사용되는 구리 미립자 및 구리 미립자의 제조 방법에 관한 것이다. [해결과제] 본 발명은 고온을 견딜 수 있고 우수한 방열을 제공할 수 있는 재료 접합에 대한 전력 반도체 장치의 필요성을 해결하고자 한다. [해결수단] 본 발명은 글리콜 또는 글리콜 중합체로 이루어진 코팅층을 갖는 구리 미립자 및 구리 미립자의 제조 방법을 포함한다. [특징] 여기서 주요 특징은 재료들을 결합시키기 위한 글리콜 또는 글리콜 폴리머로 이루어진 코팅층을 갖는 구리 미립자의 사용이다. [효과] 따라서, 본 발명은 전력 반도체 장치를 위한 접합 재료에서 방열 및 내열성을 개선한다. | 10-2025-7032510 | 2024-03-26 | 10-2025-0168254 | 2025-12-02 |  |  | 가부시키가이샤 닛신 세이훈 구루프혼샤 ¦ 닛신 엔지니어링 가부시키가이샤 | 와타나베 슈 ¦ 스에야스 시오리 ¦ 모리타 토키사다 | 2023-058152 | JP | 2023-03-31 | 0 |  | 0 |  | 107735312 | CN120957823A ¦ JP2023-058152 ¦ KR10-2025-0168254A ¦ TW202447774A ¦ WOWO2024-204241A1 | 5 | 출원 |  | 3525491002096
KR | KR | P | A | 구리 미립자 및 구리 미립자의 제조 방법 | 실온 대기 중 및 수분이 있는 환경에서의 산화 억제가 뛰어난 구리 미립자, 및 구리 미립자를 간편한 방법으로 제조하는 구리 미립자의 제조 방법을 제공한다. 구리 미립자는, 표면이 터피네올 및 도데실아민으로 피복되고, BET법에 의해 측정된 입경이 10∼100 ㎚이다. 구리 미립자의 제조 방법은 구리의 분말을 분산시킨 캐리어 가스를 열 플라즈마 불꽃 속으로 공급한 후, 열 플라즈마 불꽃의 종단부로 냉각 가스를 공급해서 미립자체를 생성하는 공정과, 터피네올 및 도데실아민을 포함하는 표면 처리제를, 표면 처리제가 변성하지 않는 온도 영역에서 미립자체에 공급하는 공정을 가진다. | And the inhibiting oxidation at the environment in which the environment has moisture provides the manufacturing method of the copper particulate manufacturing the copper particulate with the simple method and excellent copper particulate among the room temperature atmosphere. As to the copper particulate, surface is coated with the terpinol and dodecylamine. The grain size measured by the BET law is 10∼100㎚. The manufacturing method of the copper particulate has the process of the temperature field in which the surface treating agent does not degenerate supplying the corpuscle with the surface treating agent including the process of supplying the cooling gas the carrier gas dispersing the powder of the copper inside the heat plasma flame after doing the supply to the end part of the heat plasma flame and producing the corpuscle, the terpinol, and the dodecylamine. | 표면이 터피네올 및 도데실아민으로 피복되고, BET법에 의해 측정된 입경이 10∼100 ㎚인, 구리 미립자. | The particle diameter measured by BET, and the method. Is 10∼100㎚ phosphorus, and the copper particulate surface is coated with the terpinol and dodecylamine. | 1. 표면이 터피네올 및 도데실아민으로 피복되고, BET법에 의해 측정된 입경이 10∼100 ㎚인, 구리 미립자. ¦ 5. 구리의 분말을 분산시킨 캐리어 가스를 열 플라즈마 불꽃(炎) 속으로 공급한 후, 상기 열 플라즈마 불꽃의 종단부(終端部)로 냉각 가스를 공급해서, 미립자체(微粒子體)를 생성하는 공정과, 터피네올 및 도데실아민을 포함하는 표면 처리제를, 상기 표면 처리제가 변성하지 않는 온도 영역, 또한 상기 미립자체가 회수되기 전의 기체 중에 분산(氣中分散)된 상태의 상기 미립자체에 공급하는 공정을 가지는, 구리 미립자의 제조 방법. | 1. The particle diameter measured by BET, and the method. Is 10∼100㎚ phosphorus, and the copper particulate surface is coated with the terpinol and dodecylamine. ¦ 5. The manufacturing method of the copper particulate the process of supplying is gone out for to the corpuscle of the state dispersed among the gas before the temperature field, in which the surface treating agent does not degenerate the surface treating agent moreover, the corpuscle is drawn back which comprises the process supplying the cooling gas the carrier gas dispersing the powder of the copper inside the heat plasma flame after doing the supply to the end part of the heat plasma flame and of producing the corpuscle, the terpinol, and the dodecylamine. | [기술분야] 본 발명은 전력 반도체 장치 및 기판을 위한 접합 재료와 같은 다양한 응용에 사용될 수 있는 상기 구리 미립자 및 상기 구리 미립자 자체의 제조 방법에 관한 것이다. [해결과제] 본 발명은 간단하고 우수한 특성을 갖는 구리 미립자의 제조 방법을 제공함으로써 수분의 존재, 특히 상온 분위기에서 내산화성 문제를 해결하고자 한다. [해결수단] 본 발명은 간단한 방법과 우수한 특성을 가진 구리 미립자 및 구리 미립자의 제조 방법을 포함한다. [특징] 여기서 주된 특징은 구리 미립자를 테르피놀 및 도데실아민으로 코팅함으로써 상온 분위기에서 수분의 존재 하에 산화의 억제이다. [효과] 따라서, 본 발명은 상온 분위기에서 수분의 존재 하에 구리 미립자의 내산화성을 향상시킨다. | 10-2025-7032509 | 2024-03-26 | 10-2025-0166938 | 2025-11-28 |  |  | 가부시키가이샤 닛신 세이훈 구루프혼샤 ¦ 닛신 엔지니어링 가부시키가이샤 | 와타나베 슈 ¦ 스에야스 시오리 ¦ 모리타 토키사다 | 2023-057533 | JP | 2023-03-31 | 0 |  | 0 |  | 107735311 | CN120981307A ¦ JP2023-057533 ¦ KR10-2025-0166938A ¦ TW202448603A ¦ WOWO2024-204247A1 | 5 | 출원 |  | 3525491002095
CN | CN | P | A | Solar cell main grid slurry based on copper-based core-shell composite powder and preparation method thereof | The invention discloses a solar cell main grid slurry based on copper-based core-shell composite powder, which comprises, by weight, 10-35 parts of silver powder, 50-70 parts of copper-based core-shell composite powder, 1-5 parts of glass powder and 10-40 parts of an organic carrier, wherein the copper-based core-shell composite powder is of a core-shell composite structure and comprises a core, a phosphorus and tin doped copper alloy powder, a first coating, a Sn-Bi alloy layer and a second coating, wherein the Sn-Bi alloy layer is coated on the surface of the core, the second coating is an organic phosphorus compound monomolecular layer coated on the Sn-Bi alloy layer, and the organic phosphorus compound is phosphate or phosphorus-containing silane coupling agent. The invention realizes high welding reliability of the main gate electrode under the condition of air sintering, solves the problem of low welding tension of the base metal main gate silver paste, greatly reduces the dosage of silver, reduces silver dependence, and is simple and feasible, thereby being suitable for large-scale industrialization. | 본 발명은 구리계 코어 쉘 복합 분체에 기초한 태양 전지 메인 게이트 페이스트를 개시하고, 중량부에 따라 이하의 성분을 포함한다: 은 분말 10~35부, 구리계 코어 쉘 복합 분말 50~70부, 유리 분말 1~5부, 유기 비히클 10~40부; 구리계 코어 쉘 복합 분체는 코어 쉘 복합 구조이며, 이를 포함한다: 코어요: 인과 주석이 도핑된 구리 합금 분체; 제1 클래드층: 코어 표면에 코팅된 Sn-Bi 합금층; 제2 클래드층: Sn-Bi 합금층 상에 피복된 유기 인 화합물 단분자층, 유기 인 화합물은 인산 에스테르류 또는 인 함유 실란 커플링제이다. 본 발명은 공기 소결 조건 하에서의 메인 게이트 전극의 높은 용접 신뢰성을 실현하고, 비금속 메인 게이트 실버 페이스트의 용접 장력이 낮은 문제를 해결함과 동시에, 실버의 사용량을 대폭 감소시키고, 실버 의존성을 저감한다; 제조 방법은 간단하고 실현 가능하며 대규모 산업화에 적합합니다. | 1. The solar cell main grid slurry based on the copper-based core-shell composite powder is characterized by comprising, by weight, 10-35 parts of silver powder, 50-70 parts of copper-based core-shell composite powder, 1-5 parts of glass powder and 10-40 parts of organic carrier; the copper-based core-shell composite powder is of a core-shell composite structure and comprises the following components: a core, namely copper alloy powder doped with phosphorus and tin, wherein the phosphorus content is 0.3-0.8wt% and the tin content is 0.1-0.5wt%; The first coating layer is a Sn-Bi alloy layer coated on the surface of the core, wherein the mass ratio of Sn to Bi is (85-95) (5-15), and the thickness is 50-200 nm; And the second coating layer is an organic phosphorus compound monomolecular layer covered on the Sn-Bi alloy layer, and the organic phosphorus compound is phosphate or phosphorus-containing silane coupling agent. | 1. 중량부로 하기 성분을 포함하는 것을 특징으로 하는 구리계 코어 쉘 복합 분체에 기초한 태양 전지 메인 게이트 페이스트: 은 분말 10~35부, 구리계 코어 쉘 복합 분말 50~70부, 유리 분말 1~5부, 유기 비히클 10~40부; 상기 구리계 코어 쉘 복합 분체는 코어 쉘 복합 구조이며, 이를 포함한다: 코어요: 인 함유량이 0.3∼0.8wt%, 주석 함유량이 0.1∼0.5wt%인 인과 주석이 도핑된 구리 합금 분체; 제1 클래드층: 코어 표면에 피복된 Sn-Bi 합금층은, Sn과 Bi의 질량비가 (85~95):(5~15)이고, 두께가 50~200nm이다; 제2 클래드층: Sn-Bi 합금층 상에 피복된 유기 인 화합물 단층은 인산 에스테르 또는 인 함유 실란 커플링제인 유기 인 화합물 단층이다. | 1. The solar cell main grid slurry based on the copper-based core-shell composite powder is characterized by comprising, by weight, 10-35 parts of silver powder, 50-70 parts of copper-based core-shell composite powder, 1-5 parts of glass powder and 10-40 parts of organic carrier; the copper-based core-shell composite powder is of a core-shell composite structure and comprises the following components: a core, namely copper alloy powder doped with phosphorus and tin, wherein the phosphorus content is 0.3-0.8wt% and the tin content is 0.1-0.5wt%; The first coating layer is a Sn-Bi alloy layer coated on the surface of the core, wherein the mass ratio of Sn to Bi is (85-95) (5-15), and the thickness is 50-200 nm; And the second coating layer is an organic phosphorus compound monomolecular layer covered on the Sn-Bi alloy layer, and the organic phosphorus compound is phosphate or phosphorus-containing silane coupling agent. | 1. 중량부로 하기 성분을 포함하는 것을 특징으로 하는 구리계 코어 쉘 복합 분체에 기초한 태양 전지 메인 게이트 페이스트: 은 분말 10~35부, 구리계 코어 쉘 복합 분말 50~70부, 유리 분말 1~5부, 유기 비히클 10~40부; 상기 구리계 코어 쉘 복합 분체는 코어 쉘 복합 구조이며, 이를 포함한다: 코어요: 인 함유량이 0.3∼0.8wt%, 주석 함유량이 0.1∼0.5wt%인 인과 주석이 도핑된 구리 합금 분체; 제1 클래드층: 코어 표면에 피복된 Sn-Bi 합금층은, Sn과 Bi의 질량비가 (85~95):(5~15)이고, 두께가 50~200nm이다; 제2 클래드층: Sn-Bi 합금층 상에 피복된 유기 인 화합물 단층은 인산 에스테르 또는 인 함유 실란 커플링제인 유기 인 화합물 단층이다. | [기술분야] 본 발명은 구리계 코어-쉘 복합 분말 기반의 태양 전지 메인 그리드 슬러리 및 이의 제조 방법에 관한 것이다. [해결과제] 본 발명은 태양 전지 제조 공정에서 고온에서 구리 분말의 산화에 의해 야기되는 감소된 용접성의 문제를 해결하고자 한다. [해결수단] 본 발명은 중량 기준으로, 10 내지 35 부의 은 분말, 50 내지 70 부의 구리계 코어 쉘 복합 분말, 1 내지 5 부의 유리 프릿, 10 내지 40 부의 유기 캐리어를 포함하는 구리계 코어 쉘 복합 분말에 기초한 태양 전지 메인 그리드 페이스트를 포함한다. [특징] 여기서 주요 특징은 삼중 상승적 변형 방식이며, 이는 메인 게이트 전극의 산화 수준을 효과적으로 향상시키고 플럭스에 의해 보다 쉽게 제거되는 산화 막의 형성을 제어한다. [효과] 본 발명은 그에 의해 전극의 전기적 성능 및 용접 장력을 향상시키고, 전극의 납땜성 및 납땜 장력을 향상시킨다. | 2025-11184153 | 2025-08-22 | 121034699 | 2025-11-28 |  |  | SICHUAN DONGSHU NEW MATERIAL CO.,LTD. | Xia Liang ¦ Li Jianing ¦ Yang Hong ¦ Wang Jitong ¦ Xin Rui ¦ Mao Chaobin |  |  |  | 0 |  | 0 |  | 107781360 | CN121034699A | 1 | 심사중 |  | 8425491038470
JP | JP | P | B2 | 산화물 함유 플레이트형 구리 입자, 페이스트 조성물, 반도체 장치, 전기 부품 및 전자 부품 | 치밀도가 높고 접합 강도가 높고 접합 신뢰성이 높은 접합층을 형성할 수 있는 페이스트 조성물을 얻을 수 있는 산화물 함유 플레이트형 구리 입자 및 이것을 이용한 페이스트 조성물 및 반도체 장치, 전기 부품 및 전자 부품을 제공한다. 본 개시의 구리 산화물 함유 플레이트형 구리 입자는 Cu, Cu2O 및 Cu64O를 포함하고 Cu64O의 함유량이, Cu, Cu2O 및 Cu64O의 총 1 0 0 질량%에 대해, 2.1~25.0 질량%이다. | The present invention provides: oxide-containing plate-like copper particles which enable the achievement of a paste composition that is capable of forming a bonding layer having high denseness, high bonding strength and high bonding reliability; a paste composition which uses the oxide-containing plate-like copper particles; and a semiconductor device, an electrical component and an electronic component. Copper oxide-containing plate-like copper particles according to the present disclosure contain Cu, Cu2O and Cu64O; and the content of Cu64O is 2.1% by mass to 25.0% by mass relative to a total of 100% by mass of Cu, Cu2O and Cu64O. | 【청구항1】 Cu, Cu2O 및 Cu64O를 포함하고 Cu64O의 함유량이 , Cu, Cu2O 및 Cu64O의 총 100 질량%에 대해, 2.1~25.0 질량%인 산화물 함유 플레이트형 구리 입자. | [Claim1] Cu, Cu 2 O and Cu 64 O is included, Cu 64 The content of O is Cu and Cu. 2 O and Cu 64 It is the 2.1~25.0 mass % to a total of 100 mass % of O, Oxide Content plate-like copper grain child. | 【청구항1】 Cu, Cu2O 및 Cu64O를 포함하고 Cu64O의 함유량이 , Cu, Cu2O 및 Cu64O의 총 100 질량%에 대해, 2.1~25.0 질량%인 산화물 함유 플레이트형 구리 입자. | [Claim1] Cu, Cu 2 O and Cu 64 O is included, Cu 64 The content of O is Cu and Cu. 2 O and Cu 64 It is the 2.1~25.0 mass % to a total of 100 mass % of O, Oxide Content plate-like copper grain child. | [기술분야] 본 발명은 구리 그레인 자식과 같은 산화물 함유 플레이트에 관한 것이며, 반도체 장치, 전기 부품, 및 전자 부품에 적용될 수 있다. [해결과제] 본 발명은 구형 구리 그레인 자식을 갖는 페이스트 성분을 사용하여 형성된 접합 층에서 낮은 접합 신뢰성 및 불충분한 접합 강도의 문제를 해결하고자 한다. [해결수단] 본 발명은 특정 두께 및 장축 범위, 및 특정 산화구리 함량 범위를 갖는 판상 입자를 포함한다. [특징] 여기서 주요 특징은 접합 층에서 접합 신뢰성 및 접합 강도를 향상시키기 위해 구리 그레인 자식과 같은 산화물 함유 플레이트의 사용이다. [효과] 따라서, 본 발명은 플레이트와 같은 구리 그레인 자식과 페이스트 구성 요소를 사용하여 형성된 접합 층에서 접합 신뢰성 및 접합 강도를 개선한다. | 2024-512885 | 2023-03-31 |  |  | 7780622 | 2025-11-26 | KYOCERA CORP | 野々村 航希 ¦ 菊池 知直 | 2022-061331 ¦ 2022-167366 ¦ 2022-167371 | JP ¦ JP ¦ JP | 2022-03-31 ¦ 2022-10-19 ¦ 2022-10-19 | 7 | JP7380256B2 ¦ JP7150273B2 ¦ JP2020-084242A ¦ JP7129043B2 ¦ JP6209249B2(BE) ¦ KR10-1049335B1(BE) ¦ WOWO2022-045252A1(BE) | 0 |  | 108137077 | CN118871229A ¦ CN118891117A ¦ CN118891118A ¦ EP4501494A1 ¦ EP4501495A1 ¦ EP4501496A1 ¦ JP2022-061331 ¦ JP2022-167366 ¦ JP2022-167371 ¦ JP7780622B2 ¦ US2025-0192089A1 ¦ US2025-0205831A1 ¦ US2025-0214180A1 ¦ WOWO2023-191023A1 ¦ WOWO2023-191024A1 ¦ WOWO2023-191028A1 | 16 | 등록 | KYOCERA CORP | 2725225000561
CN | CN | P | A | Micro-nano silver-coated copper conductive powder and preparation method and application thereof | The invention relates to a micro-nano silver-coated copper conductive powder, a preparation method and application thereof, wherein carbon dioxide is used as an acid-base regulator to dynamically regulate the precipitation process of a copper precursor so as to obtain a basic copper carbonate carrier material, the basic copper carbonate-loaded silver carbonate precipitate is obtained through cation exchange of a silver source, and the micro-nano silver-coated copper conductive powder is obtained through chemical reduction, solid-liquid separation, washing and drying. Compared with the prior art, the method is based on the acidity and precipitation of CO 2, is simple to operate, is environment-friendly, and the prepared micro-nano silver-coated copper conductive powder has narrow particle size distribution, high conductivity, low silver content and good stability. | 본 발명은 이산화탄소를 산-염기 조절제로 사용하여 구리 전구체의 침전 과정을 동적으로 조절하여 알칼리성 탄산구리 담체 물질을 얻고, 은 공급원의 양이온 교환을 통해 알칼리성 탄산구리 담지 탄산은 침전을 얻고, 화학적 환원, 고액 분리, 세척, 건조를 통해 상기 마이크로 나노 은 피복 구리 도전 분말을 얻는 마이크로 나노 은 피복 구리 도전 분말 및 그 제조 방법과 용도에 관한 것이다. 종래 기술에 비해, 본 발명의 방법은 CO2의 산성 및 침전 작용에 기초하여, 조작이 간단하고, 친환경적이며, 제조된 미세 나노 은 피복 구리 도전 분말의 입도 분포가 좁고, 높은 도전율, 낮은 은 함량 및 양호한 안정성을 나타낸다. | 1. The preparation method of the micro-nano silver-coated copper conductive powder is characterized in that carbon dioxide is used as an acid-base regulator to dynamically regulate the precipitation process of a copper precursor so as to obtain a basic copper carbonate carrier material, the basic copper carbonate-loaded silver carbonate precipitate is obtained through cation exchange of a silver source, and the micro-nano silver-coated copper conductive powder is obtained through chemical reduction, solid-liquid separation, washing and drying. | 1. 구리 전구체의 침전 과정을 이산화탄소를 산염기 조절제로서 동적으로 조정하여 알칼리 탄산구리 담체 재료를 얻고, 은원의 양이온 교환을 통해 알칼리 탄산구리 담지 탄산은 침전을 얻고, 화학 환원, 고액 분리, 세정, 건조를 통해 상기 마이크로 나노 은 피복 구리 도전 분체를 얻는 것을 특징으로 하는 마이크로 나노 은 피복 구리 도전 분체의 제조 방법. | 1. The preparation method of the micro-nano silver-coated copper conductive powder is characterized in that carbon dioxide is used as an acid-base regulator to dynamically regulate the precipitation process of a copper precursor so as to obtain a basic copper carbonate carrier material, the basic copper carbonate-loaded silver carbonate precipitate is obtained through cation exchange of a silver source, and the micro-nano silver-coated copper conductive powder is obtained through chemical reduction, solid-liquid separation, washing and drying. ¦ 9. The micro-nano silver-coated copper conductive powder is characterized by being prepared by the preparation method of any one of claims 1-8, wherein the particle size of the micro-nano silver-coated copper conductive powder is in the range of 10nm-20 mu m, and the micro-nano silver-coated copper conductive powder is spherical, round cake, spindle-shaped or sheet-shaped. | 1. 구리 전구체의 침전 과정을 이산화탄소를 산염기 조절제로서 동적으로 조정하여 알칼리 탄산구리 담체 재료를 얻고, 은원의 양이온 교환을 통해 알칼리 탄산구리 담지 탄산은 침전을 얻고, 화학 환원, 고액 분리, 세정, 건조를 통해 상기 마이크로 나노 은 피복 구리 도전 분체를 얻는 것을 특징으로 하는 마이크로 나노 은 피복 구리 도전 분체의 제조 방법. ¦ 9. 제1항 내지 제8항 중 어느 한 항에 기재된 제조 방법에 의해 제조된 마이크로 나노 은 코트 구리 도전 분체로서, 입경이 10nm 내지 20μm의 범위에 있고, 형상이 구형, 원형 케이크, 방추형 또는 시트 형상인 것을 특징으로 하는 마이크로 나노 은 코트 구리 도전 분체. | [기술분야] 본 발명은 마이크로-나노 은 코팅 구리 전도성 분말, 이의 제조 방법 및 적용에 관한 것이다. [해결과제] 본 발명은 마이크로-나노 은 분말의 고비용 및 은 이동 현상, 및 구리 분말의 낮은 전도도 및 용이한 산화 문제를 해결하고자 한다. [해결수단] 본 발명은 Cu 염의 침전 공정을 동적으로 조절하기 위해 산-염기 조절제로서 CO2를 취함으로써 마이크로 나노 은 코팅된 구리 전도성 분말의 제조 방법을 포함한다. [특징] 여기서 주요 특징은 연도 가스 및 심지어 공기에서 CO2의 이용이 환경에서 CO2의 농도를 감소시키고 온실 효과를 완화시키는 것이다. [효과] 따라서, 본 발명은 마이크로-나노 은 코팅된 구리 전도성 분말의 안정성 및 전도성을 개선시키고, 내산화성을 향상시키고 은 소비를 감소시킨다. | 2025-11143293 | 2025-08-15 | 120984877 | 2025-11-21 |  |  | SHANGHAI JIAO TONG University | Li Yuehui ¦ Sun Liwei ¦ Li Jinzhao ¦ Zhang Haoran |  |  |  | 0 |  | 0 |  | 107597487 | CN120984877A | 1 | 심사중 |  | 8425481027135
PCT | PCT | P | A1 | SINTERING COMPOSITION BASED ON COPPER PARTICLES | A sintering composition, the sintering composition comprising a sintering powder comprising copper particles, a solvent and an activator comprising formic acid, wherein the ratio by weight of the formic acid to the copper particles is at least 0.1 : 1. | 구리 입자, 용매 및 포름산을 포함하는 활성화제를 포함하는 소결 분말을 포함하는 소결 조성물, 구리 입자에 대한 포름산의 중량비는 적어도 0.1이다: 1. | 1 . A sintering composition comprising: a sintering powder comprising copper particles; a solvent; and an activator comprising formic acid, wherein the ratio by weight of the formic acid to the copper particles is at least 0.1 : 1. | 1 . 소결 조성물 포함: 구리 입자를 포함하는 소결 분말; 용매; 포름산을 포함하는 활성화제, 여기에서 상기 구리 입자에 대한 상기 포름산의 중량비는 적어도 0.1이다: 1. |  |  | [기술분야] 본 발명은 구리 입자에 기초한 소결 조성물에 관한 것이며, 전자 장치 및 금속 물품에 적용될 수 있다. [해결과제] 본 발명은 구리 소결 조성물에서 산화 및 응집 문제를 해결하여 개선된 소결 및 습윤 특성을 제공하고자 한다. [해결수단] 본 발명은 구리 입자, 용매, 및 포름산을 포함하는 활성화제를 포함하는 소결 분말을 포함한다. [특징] 여기서 주요 특징은 구리 소결 조성물에서 산화 및 응집을 감소시키기 위한 활성화제로서 포름산의 사용이다. [효과] 따라서, 본 발명은 소결 및 습윤 특성을 개선하여, 더 높은 밀도 및 개선된 기계적 특성을 갖는 소결된 조인트의 형성을 가능하게 한다. | PCT-EP2025-063444 | 2025-05-15 | WO2025-238173 | 2025-11-20 |  |  | ALPHA ASSEMBLY SOLUTIONS INC. | CHAKI, Nirmalya Kumar ¦ KUNDU, Manas Kumar ¦ KUMAR, Vadalamudi Sathish ¦ GAYEN, Meghabarna ¦ DEVARAJAN, Supriya ¦ SHAH, Chetan Pravinchandra ¦ RAUT, Rahul ¦ SINGH, Bawa | 202411038192 | IN | 2024-05-15 |  |  |  |  | 108066806 | IN202411038192 ¦ TW202545659A ¦ WOWO2025-238173A1 | 3 |  |  | 6025047002269
CN | CN | P | A | Preparation method of rod-shaped copper powder | The invention provides a preparation method of rod-shaped copper powder, and belongs to the field of micro-nano copper powder preparation. The preparation method comprises the steps of mixing a copper salt solution, a dispersing agent and halogen ions to obtain a precursor solution, adding a reducing agent into the precursor solution at a preset rate to obtain a reduced copper powder solution, wherein the pH value of the reaction system is any one value of 8-12, the preset rate is any one value of 0.1-3 mL/min, and carrying out post-treatment on the reduced copper powder solution to obtain the rod-shaped copper powder. The preparation method provided by the invention can be used for effectively inducing the crystal to grow along a specific orientation, accurately regulating and controlling the reduction and growth rate, and the prepared rod-shaped copper powder is uniform in morphology, has narrower particle size distribution, good dispersibility and higher purity. | 본 발명은 마이크로 나노 구리 분말 제조 분야에 속하는 막대형 구리 분말의 제조 방법을 제공한다. 상기 제조 방법은 구리염 용액, 분산제 및 할로겐 이온을 혼합하여 전구체 용액을 얻고, 여기서 반응계의 pH는 8-12 중 어느 하나이다; 환원제를 미리 설정된 속도로 전구체 용액에 첨가하여 환원된 구리 분말 용액을 얻고, 반응계의 pH는 8-12 중 어느 하나이고, 상기 미리 설정된 속도는 0.1mL/min-3mL/min 중 어느 하나이다; 상기 환원 후의 구리 분말 용액을 후처리하여 막대 형상의 구리 분말을 얻는다. 본 발명의 제조 방법은 결정이 특정 배향을 따라 성장하도록 효과적으로 유도하고, 환원 및 성장률을 정확하게 조절하며, 제조된 막대 모양의 구리 분말은 균일한 형태를 가지며, 좁은 입자 크기 분포, 양호한 분산성 및 높은 순도를 갖는다. | 1. The preparation method of the rod-shaped copper powder is characterized by comprising the following steps of: Mixing a copper salt solution, a dispersing agent and halogen ions to obtain a precursor solution, wherein the pH value of a reaction system is any one of 8-12; Adding a reducing agent into the precursor solution at a preset rate to obtain a reduced copper powder solution, wherein the pH value of a reaction system is any one value of 8-12, and the preset rate is any one value of 0.1-3 mL/min; and carrying out post-treatment on the reduced copper powder solution to obtain the rod-shaped copper powder. | 1. 하기 단계를 포함하는 것을 특징으로 하는 막대 형상 구리 분말의 제조 방법: 구리염 용액, 분산제 및 할로겐 이온을 혼합하여 전구체 용액을 얻고, 여기서 반응 시스템의 pH는 8-12 중 어느 하나이다; 환원제를 미리 설정된 속도로 전구체 용액에 첨가하여 환원된 구리 분말 용액을 얻고, 반응계의 pH는 8 내지 12 중 어느 하나이고, 미리 설정된 속도는 0.1mL/min 내지 3mL/min 중 어느 하나이다; 상기 환원된 구리 분말 용액을 후처리하여 막대 형상의 구리 분말을 얻는다. | 1. The preparation method of the rod-shaped copper powder is characterized by comprising the following steps of: Mixing a copper salt solution, a dispersing agent and halogen ions to obtain a precursor solution, wherein the pH value of a reaction system is any one of 8-12; Adding a reducing agent into the precursor solution at a preset rate to obtain a reduced copper powder solution, wherein the pH value of a reaction system is any one value of 8-12, and the preset rate is any one value of 0.1-3 mL/min; and carrying out post-treatment on the reduced copper powder solution to obtain the rod-shaped copper powder. | 1. 하기 단계를 포함하는 것을 특징으로 하는 막대 형상 구리 분말의 제조 방법: 구리염 용액, 분산제 및 할로겐 이온을 혼합하여 전구체 용액을 얻고, 여기서 반응 시스템의 pH는 8-12 중 어느 하나이다; 환원제를 미리 설정된 속도로 전구체 용액에 첨가하여 환원된 구리 분말 용액을 얻고, 반응계의 pH는 8 내지 12 중 어느 하나이고, 미리 설정된 속도는 0.1mL/min 내지 3mL/min 중 어느 하나이다; 상기 환원된 구리 분말 용액을 후처리하여 막대 형상의 구리 분말을 얻는다. | [기술분야] 본 발명은 봉상 구리 분말의 제조방법에 관한 것으로, 전자, 촉매, 복합재료 등 다양한 분야에 적용될 수 있다. [해결과제] 본 발명은 불량한 형태 균일성, 넓은 입자 크기 분포, 낮은 생성물 순도, 용이한 산화, 및 불균일한 분산과 같은 막대 형상 구리 분말의 제조 공정에서의 과제를 해결하고자 한다. [해결수단] 본 발명은 구리 염 용액, 분산제, 및 할로겐 이온을 혼합하여 전구체 용액을 획득하는 단계, 미리 설정된 속도로 상기 전구체 용액에 환원제를 첨가하는 단계, 및 상기 환원된 구리 분말 용액에 대해 사후 처리를 수행하는 단계를 포함한다. [특징] 여기서 주요 특징은 구리 결정의 특정 결정면 상에 선택적으로 흡착하기 위해 할로겐 이온을 도입하여, 결정면의 성장을 억제하고 구리 분말을 특정 모폴로지(rod shape)으로 안내하는 것이다. [효과] 따라서, 본 발명은 형태 균일성을 향상시키고, 입자 크기 분포를 감소시키고, 상기 막대 형상 구리 분말의 순도 및 분산성을 향상시킨다. | 2025-11205925 | 2025-08-27 | 120961938 | 2025-11-18 |  |  | SOOCHOW University | Zou Shuai ¦ Zhang Lihai ¦ Su Xiaodong ¦ Zhou Jinpeng |  |  |  | 0 |  | 0 |  | 107491508 | CN120961938A | 1 | 심사중 |  | 8425472026661
JP | JP | P | B2 | 구리 페이스트 | 본 발명의 구리 페이스트는 구리 분말 및 알코올 용제를 포함하고 알코올 용제는 25℃의 점도가 3mPa s 이상 70mPa s이하인 1가의 알코올 및 2가의 알코올로 이루어진 군에서 선택되는 1 이상인 제1 알코올과 25℃의 점도가 300mPa s 이상 1000mPa s이하인 2가의 알코올 및 3가의 알코올로 이루어진 군에서 선택되는 1 이상인 제2 알코올을 포함하고 25℃, 폐석 속도 10s-1의 점도η10는 1Pa s 이상 50Pa s이하이며 Casson 항복 응력σ0의 평방근√σ0가 10Pa1/2 이하이다. | A copper paste according to the present invention contains copper powder and an alcohol solvent. The alcohol solvent contains at least one first alcohol selected from the group consisting of monovalent alcohols and divalent alcohols having a viscosity of 3-70 mPa·s at 25°C, and at least one second alcohol selected from the group consisting of divalent alcohols and trivalent alcohols having a viscosity of 300-1000 mPa·s at 25°C. The copper paste exhibits a viscosity η10 of 1-50 Pa·s at 25°C at a shear rate of 10 s-1. The square root √σ0 of the Casson yield stress σ0 of the copper paste is 10 Pa1/2 or less. | 【청구항1】 구리 분말 및 알코올 용제를 포함하고 상기 알코올 용제는 25℃의 점도가 3 mPa s 이상 70 mPa s이하인 1가의 알코올 및 2가의 알코올로 이루어진 군에서 선택되는 1 이상인 제1 알코올과 25℃의 점도가 300 mPa s 이상1000 mPa s이하인 2가의 알코올 및 3가의 알코올로 이루어진 군에서 선택되는 1 이상인 제2 알코올을 포함하고 25℃, 폐석 속도 10 s-1의 점도η10는 1 Pa s 이상 50 Pa s이하이며 Casson 항복 응력σ0의 제곱근√σ0가 10 Pa1/2 이하이다 구리 페이스트. | [Claim1] Copper powder and an alcoholic solvent are included, The alcoholic above-mentioned solvent, The 1st alcohol which it is or more the viscosity at 25℃ is chosen from the group which consists of the univalent alcohol and divalent alcohol which are 3 or more mPa-s and 70 mPa-s or less one, Or more the viscosity at 25℃ is chosen from the group which consists of the divalent alcohol and trivalent alcohol which are 300 or more mPa-s and 1000 mPa-s or less one, the 2nd alcohol which it is is included, 25℃, ずり speed of 10 s -1 Viscosity η which can be set 10 They are 1 or more Pa-s and 50 Pa-s or less, Casson yield stress σ 0 Square root √σ 0 10 Pa 1/2 It is the following. Copper paste. | 【청구항1】 구리 분말 및 알코올 용제를 포함하고 상기 알코올 용제는 25℃의 점도가 3 mPa s 이상 70 mPa s이하인 1가의 알코올 및 2가의 알코올로 이루어진 군에서 선택되는 1 이상인 제1 알코올과 25℃의 점도가 300 mPa s 이상1000 mPa s이하인 2가의 알코올 및 3가의 알코올로 이루어진 군에서 선택되는 1 이상인 제2 알코올을 포함하고 25℃, 폐석 속도 10 s-1의 점도η10는 1 Pa s 이상 50 Pa s이하이며 Casson 항복 응력σ0의 제곱근√σ0가 10 Pa1/2 이하이다 구리 페이스트. | [Claim1] Copper powder and an alcoholic solvent are included, The alcoholic above-mentioned solvent, The 1st alcohol which it is or more the viscosity at 25℃ is chosen from the group which consists of the univalent alcohol and divalent alcohol which are 3 or more mPa-s and 70 mPa-s or less one, Or more the viscosity at 25℃ is chosen from the group which consists of the divalent alcohol and trivalent alcohol which are 300 or more mPa-s and 1000 mPa-s or less one, the 2nd alcohol which it is is included, 25℃, ずり speed of 10 s -1 Viscosity η which can be set 10 They are 1 or more Pa-s and 50 Pa-s or less, Casson yield stress σ 0 Square root √σ 0 10 Pa 1/2 It is the following. Copper paste. | [기술분야] 본 발명은 구리 페이스트에 관한 것으로, 파워 모듈에 적용될 수 있다. [해결과제] 본 발명은 압력 소결 동안 저온에서 짧은 시간으로 인해 완전 소결되지 않지만 제품으로서 요구되는 강도를 획득하는 문제를 해결하고자 한다. [해결수단] 본 발명은 주성분으로서 구리 분말 및 알코올성 용매를 포함한다. [특징] 여기서 주된 특징은 1가 또는 2가 알코올 및 2가 또는 3가 알코올을 포함하는 특정 유형의 알코올을 용매로서 사용하는 것이다. [효과] 따라서, 본 발명은 형성된 소결체의 강도를 향상시키고 구리 페이스트의 내산화성을 향상시킨다. | 2024-540524 | 2023-08-10 |  |  | 7774352 | 2025-11-13 | MATERIAL CONCEPT INC | 小池 淳一 | 2022-128466 | JP | 2022-08-10 | 2 | JP2017-157633A ¦ JP5849641B2 | 0 |  | 107933893 | CN119452433A ¦ EP4571787A1 ¦ JP2022-128466 ¦ JP7774352B2 ¦ WOWO2024-034662A1 | 5 | 등록 | MATERIAL CONCEPT INC | 2725217000162
JP | JP | P | A | 탄소 피복 금속 분말 및 페이스트 | 【요약】 【과제】비교적 작은 입자 지름을 가지며, 표면 산화 억제나 분말 또는 페이스트 등의 액체 중에서의 응집을 효율적으로 억제할 수 있는 탄소 피복 금속 분말 및 페이스트를 제공한다. 【해결 수단】금속 입자와 금속 입자의 표면의 적어도 일부를 덮고 탄소를 함유하는 피복층을 가지고 금속 입자는 (1) 주석, 구리 또는 은 및 불가피한 불순물, 또는 (2) 주석, 구리 또는 은의 함유량이 각각 50 질량% 이상의 주석, 구리 또는 은의 합금 및 불가피한 불순물로 구성되며, BET 비표면적에서 산출되는 평균 입경이 150 nm이하인 탄소 피복 금속 분말. 【선택도】도 5 | [ABSTRACT] [Technical problem] It has comparatively small particle diameter and provides the carbon covering metallic powder which can control effectively condensation in fluids, such as control, powder or a paste of surface oxidization, and a paste. [Means for Solution]At least one copy of the surface of metal particles and metal particles is covered, and it has an enveloping layer containing carbon, Metal particles, (1) The content of tin, copper or silver and unescapable impurities or (2) tin, copper, or silver consists of tin more than the 50 mass %, copper or a silver alloy, and unescapable impurities, respectively, Carbon covering metallic powder whose average particle diameter computed from BET specific surface area is 150 nm or less. [Chosen drawing] Drawing 5 | 【청구항1】 금속 입자와 상기 금속 입자의 표면의 적어도 일부를 덮고 탄소를 함유하는 피복층을 가지고 상기 금속 입자는 (1) 주석, 구리 또는 은 및 불가피한 불순물, 또는 (2) 주석, 구리 또는 은의 함유량이 각각 50 질량% 이상의 주석, 구리 또는 은의 합금 및 불가피한 불순물로 구성되며, BET 비표면적에서 산출되는 평균 입경이 150 nm이하인 탄소 피복 금속 분말. | [Claim1] At least one copy of the surface of metal particles and the above-mentioned metal particles is covered, and it has an enveloping layer containing carbon, The above-mentioned metal particles, (1) The content of tin, copper or silver and unescapable impurities or (2) tin, copper, or silver consists of tin more than the 50 mass %, copper or a silver alloy, and unescapable impurities, respectively, Carbon covering metallic powder whose average particle diameter computed from BET specific surface area is 150 nm or less. | 【청구항1】 금속 입자와 상기 금속 입자의 표면의 적어도 일부를 덮고 탄소를 함유하는 피복층을 가지고 상기 금속 입자는 (1) 주석, 구리 또는 은 및 불가피한 불순물, 또는 (2) 주석, 구리 또는 은의 함유량이 각각 50 질량% 이상의 주석, 구리 또는 은의 합금 및 불가피한 불순물로 구성되며, BET 비표면적에서 산출되는 평균 입경이 150 nm이하인 탄소 피복 금속 분말. | [Claim1] At least one copy of the surface of metal particles and the above-mentioned metal particles is covered, and it has an enveloping layer containing carbon, The above-mentioned metal particles, (1) The content of tin, copper or silver and unescapable impurities or (2) tin, copper, or silver consists of tin more than the 50 mass %, copper or a silver alloy, and unescapable impurities, respectively, Carbon covering metallic powder whose average particle diameter computed from BET specific surface area is 150 nm or less. | [기술분야] 본 발명은 금속 분말을 피복하는 탄소에 관한 것이며, 전도성 페이스트 또는 솔더 페이스트에 적용될 수 있다. [해결과제] 본 발명은 제어, 분말 또는 표면 산화의 페이스트, 및 페이스트와 같은 유체에서의 응축 문제를 해결하고자 한다. [해결수단] 본 발명은 특정 조성 및 입자 직경을 갖는 탄소 피복 금속 분말을 포함한다. [특징] 여기서 주요 특징은 금속 입자의 표면의 적어도 하나의 카피를 덮는 탄소를 함유하는 포락선 층이다. [효과] 따라서, 본 발명은 유체에서 응축의 제어를 향상시키고 페이스트 적용의 성능을 향상시킨다. | 2024-074071 | 2024-04-30 | 2025-169080 | 2025-11-12 |  |  | JX NIPPON MINING & METALS CORP | 土田 克之 ¦ 井瀬 直輝 ¦ 後藤 悠希 |  |  |  | 0 |  | 0 |  | 107140645 | JP2025-169080A ¦ WOWO2025-229771A1 | 2 | 출원 |  | 2225210000403
JP | JP | P | B2 | 페이스트형 소결용 조성물, 소결체 및 접합 구조체 | 접합 재료로서 이용한 경우에 접합 신뢰성을 향상시킬 수 있는 소결용 조성물을 제공한다. 본 발명에 따른 소결용 조성물은 천이적 액상 소결 가능한 금속 성분과 복수의 금속 피복 입자를 포함하고 상기 금속 성분이 주 금속이 서로 다른 2종 이상의 금속 입자를 포함하고 상기 금속 피복 입자가 금속 입자와는 다른 기재 입자와 상기 기재 입자의 표면상에 배치된 금속부를 구비한다. | Provided is a sintering composition that can enhance bonding reliability when used as a bonding material. A sintering composition according to the present invention contains a metal component capable of transient liquid phase sintering and a plurality of metal-coated particles, wherein the metal component contains at least two types of metal particles having different main metals, and the metal-coated particles each include a base particle different from a metal particle and a metal part disposed on the surface of the base particle. | 【청구항1】 천이적 액상 소결 가능한 금속 성분과 복수의 금속 피복 입자를 함 소결용 조성물이며 , 상기 금속 성분이 , 주 금속이 서로 다른 2종 이상의 금속 입자를 포함하고 상기 금속 피복 입자가 , 기 재 입자와 상기 기재 입자의 표면상에 배치된 금속부를 준비 , 상기 금속 피복 입자의 상기 기재 입자가 , 수지 입자 또는 유기 무기 하이브리드 입자이며 상기 소결용 조성물의 성상이 , 페이스트형이다 , 페이스트형 소결용 조성물. | [Claim1] It is 含 about the metallic component in which a changes liquid phase sintering is possible, and a plurality of metallic coating particles. It is a constituent for む焼結. 、 The above-mentioned metallic component contains two or more sorts of metal particles from which the main metal differs mutually, The above-mentioned metallic coating particles. Basis It is a preparation about 材粒子 and the metal department arranged on the surface of the above-mentioned substrate particle. 、 The above-mentioned substrate particles of the above-mentioned metallic coating particles are resin particles or organic-inorganic hybrid particles, The quality of the above-mentioned constituent for sintering is a paste-like. 、 The shape of a paste The constituent for sintering. | 【청구항1】 천이적 액상 소결 가능한 금속 성분과 복수의 금속 피복 입자를 함 소결용 조성물이며 , 상기 금속 성분이 , 주 금속이 서로 다른 2종 이상의 금속 입자를 포함하고 상기 금속 피복 입자가 , 기 재 입자와 상기 기재 입자의 표면상에 배치된 금속부를 준비 , 상기 금속 피복 입자의 상기 기재 입자가 , 수지 입자 또는 유기 무기 하이브리드 입자이며 상기 소결용 조성물의 성상이 , 페이스트형이다 , 페이스트형 소결용 조성물. | [Claim1] It is 含 about the metallic component in which a changes liquid phase sintering is possible, and a plurality of metallic coating particles. It is a constituent for む焼結. 、 The above-mentioned metallic component contains two or more sorts of metal particles from which the main metal differs mutually, The above-mentioned metallic coating particles. Basis It is a preparation about 材粒子 and the metal department arranged on the surface of the above-mentioned substrate particle. 、 The above-mentioned substrate particles of the above-mentioned metallic coating particles are resin particles or organic-inorganic hybrid particles, The quality of the above-mentioned constituent for sintering is a paste-like. 、 The shape of a paste The constituent for sintering. | [기술분야] 본 발명은 소결용 성분에 관한 것으로, 소결체 및 접합 구조에 적용될 수 있다. [해결과제] 본 발명은 특히 고온 환경에 노출될 때, 종래의 솔더 재료에서 접합 신뢰성이 떨어지는 문제를 해결하고자 한다. [해결수단] 본 발명은 액상 소결이 가능한 금속 성분 및 금속 코팅 입자를 포함한다. [특징] 여기서 주요 특징은 접합 신뢰성을 향상시키기 위해 특정 기판 및 금속 부서를 갖는 금속 코팅 입자의 사용이다. [효과] 따라서, 본 발명은 특히 접합 재료의 전하로서 사용될 때 접합 신뢰성을 개선한다. | 2021-567067 | 2021-09-24 |  |  | 7773375 | 2025-11-11 | SEKISUI CHEM CO LTD | 土橋 悠人 | 2020-160000 | JP | 2020-09-24 | 5 | JP6346807B2(BE) ¦ WOWO2019-059266A1(BE) ¦ WOWO2020-017050A1(BE) ¦ WOWO2016-031554A1(BE) ¦ WOWO2016-031555A1(BE) | 0 |  | 107726714 | JP2020-160000 ¦ JP7773375B2 ¦ WOWO2022-065418A1 | 3 | 등록 | SEKISUI CHEM CO LTD | 2725215000371
CN | CN | P | A | Spherical copper-like powder and preparation method and application thereof | The invention relates to spherical copper powder, a preparation method and application thereof, and relates to the field of copper powder manufacturing. The method takes copper salt solution as raw material, and obtains copper powder with high purity, low oxygen content, spheroidicity and excellent dispersibility through copper oxide intermediate preparation, reduction precipitation and surface modification treatment. | 본 발명은 구형 구리 분말 및 그 제조 방법 및 용도에 관한 것으로, 구리 분말 제조 분야에 관한 것이다. 이 방법은, 구리염 용액을 원료로 하고, 산화구리 중간체 제조, 환원 침전 및 표면 개질 처리에 의해 고순도, 저산소 함유량, 구형형이며 분산성이 우수한 구리 분말을 얻는다. | 1. The preparation method of the spherical copper powder is characterized by comprising the following steps of: Adding an alkaline precipitant into the copper salt solution, stirring to form copper hydroxide precipitate, and heating to obtain a solid-liquid mixture containing copper oxide particles; reducing and precipitating, namely regulating the pH value of the solid-liquid mixture containing the copper oxide particles, or adding a dispersing agent into the solid-liquid mixture containing the copper oxide particles to regulate the pH value, adding a reducing agent, and stirring under a heating condition to obtain a solid-liquid mixture containing copper powder particles; and (3) surface modification treatment, namely carrying out solid-liquid separation, alkali washing, water washing and alcohol washing on the solid-liquid mixture containing the copper powder particles to obtain a filter cake, adding a surface modifier, stirring, and carrying out vacuum freeze drying to obtain the spheroid copper powder. | 1. 하기 단계를 포함하는 것을 특징으로 하는 구형 구리 분말의 제조 방법: 사전 환원 반응: 알칼리성 침전제를 구리염 용액에 첨가하고, 교반하여, 수산화구리 침전을 형성하고, 가열하여, 산화구리 입자를 함유하는 고액 혼합물을 얻는다; 환원 침전 반응: 상기 산화구리 입자를 함유하는 고액 혼합물을 pH 값으로 조정하거나, 상기 산화구리 입자를 함유하는 고액 혼합물에 분산제를 첨가하여 pH 값을 조정하고, 환원제를 첨가하고, 가열 조건하에서 교반하여, 구리 분말 입자를 함유하는 고액 혼합물을 얻는다; 표면 개질 처리: 상기 구리 분말 입자를 함유하는 고액 혼합물을 고액 분리, 알칼리 세정, 물 세정, 알코올 세정하여 필터 케이크를 얻고, 표면 개질제를 첨가하고, 교반하고, 진공 동결 건조하여, 구형 구리 분말을 얻는다. | 1. The preparation method of the spherical copper powder is characterized by comprising the following steps of: Adding an alkaline precipitant into the copper salt solution, stirring to form copper hydroxide precipitate, and heating to obtain a solid-liquid mixture containing copper oxide particles; reducing and precipitating, namely regulating the pH value of the solid-liquid mixture containing the copper oxide particles, or adding a dispersing agent into the solid-liquid mixture containing the copper oxide particles to regulate the pH value, adding a reducing agent, and stirring under a heating condition to obtain a solid-liquid mixture containing copper powder particles; and (3) surface modification treatment, namely carrying out solid-liquid separation, alkali washing, water washing and alcohol washing on the solid-liquid mixture containing the copper powder particles to obtain a filter cake, adding a surface modifier, stirring, and carrying out vacuum freeze drying to obtain the spheroid copper powder. ¦ 9. An electronic paste prepared by using the spherical copper powder according to claim 8. | 1. 하기 단계를 포함하는 것을 특징으로 하는 구형 구리 분말의 제조 방법: 사전 환원 반응: 알칼리성 침전제를 구리염 용액에 첨가하고, 교반하여, 수산화구리 침전을 형성하고, 가열하여, 산화구리 입자를 함유하는 고액 혼합물을 얻는다; 환원 침전 반응: 상기 산화구리 입자를 함유하는 고액 혼합물을 pH 값으로 조정하거나, 상기 산화구리 입자를 함유하는 고액 혼합물에 분산제를 첨가하여 pH 값을 조정하고, 환원제를 첨가하고, 가열 조건하에서 교반하여, 구리 분말 입자를 함유하는 고액 혼합물을 얻는다; 표면 개질 처리: 상기 구리 분말 입자를 함유하는 고액 혼합물을 고액 분리, 알칼리 세정, 물 세정, 알코올 세정하여 필터 케이크를 얻고, 표면 개질제를 첨가하고, 교반하고, 진공 동결 건조하여, 구형 구리 분말을 얻는다. ¦ 9. 제8항에 기재된 구형 구리 분말로 제조된 것을 특징으로 하는 전자 페이스트. | [기술분야] 본 발명은 구리 분말 제조 분야, 특히 구형 구리 분말, 및 이의 제조 방법과 응용에 관한 것이다. [해결과제] 본 발명은 불량한 분산성, 제어 불가능한 형태, 불충분한 내산화성, 및 넓은 입자 크기 분포와 같은 전통적인 구리 분말 제조 공정의 기술적 병목 현상을 해결하고자 한다. [해결수단] 본 발명은 구리 염 용액으로부터 산화 구리 중간체를 제조하는 것, 환원 및 침전, 및 표면 개질을 포함하여 고순도 및 낮은 산소 함량을 갖는 구형 구리-유사 분말을 얻는 것을 포함한다. [특징] 여기서 주요 특징은 환원계를 최적화하고 핵형성 성장 동역학을 조절하며 표면 개질 기술을 적용하여 높은 분산성, 제어가능한 형태, 및 낮은 산소 함량을 달성하는 구형 구리 분말의 제조 방법이다. [효과] 따라서, 본 발명은 고급 전자 페이스트 응용의 요구 사항을 충족시키는 구리 분말의 분산성, 형태 제어, 및 내산화성을 개선한다. | 2025-10919164 | 2025-07-04 | 120901295 | 2025-11-07 |  |  | GUANGDONG LINGGUANG NEW MATERIAL Co.,Ltd. ¦ Zhaoqing Gaoyao Lingguang New Materials Co.,Ltd. | He Bingxiang ¦ Liang Jiahui ¦ Jin Junxiang ¦ Xia Yunxia ¦ Lou Hongtao ¦ Liu Minghui ¦ Liu Shuyi ¦ Zhong Minxian |  |  |  | 0 |  | 0 |  | 107095204 | CN120901295A | 1 | 심사중 |  | 8425461021771
JP | JP | P | B2 | 구리기 합금분말 및 그 제조 방법 | 구리 및 니켈을 함유하는 구리기 합금 입자의 집합체로 이루어진 구리기 합금분말이다. 상기 구리기 합금분말에 포함되는 상기 구리기 합금 입자 중 단면 관찰했을 때 NiO의 면적률이2% 이상인 입자의 개수 비율인 NiO 편석 입자 존재율이 4.0 개수%이하이다. 니켈의 함유 비율이 1.0 질량% 이상 20.0 질량%이하인 것이 적합하다. 구리의 함유 비율이 80.0 질량% 이상 99.9 질량%이하인 것도 적합하다. 인의 함유 비율이 0.007 질량% 이상 0.5 질량%이하인 것도 적합하다. | This copper-based alloy powder is composed of an aggregate of copper-based alloy particles containing copper and nickel. Within the copper-based alloy particles contained in the copper-based alloy powder, the NiO segregated particle abundance rate, which is the numeric ratio of particles in which the area ratio of NiO is 2% or higher when observed in cross-section, is 4.0% by number or lower. The nickel content is preferably 1.0-20.0 mass%. Additionally, the copper content is preferably 80.0-99.9 mass%. Additionally, the phosphorus content is preferably 0.007-0.5 mass%. | 【청구항1】 구리 및 니켈을 함유 하고 잔부 불가피 불순물로 이루어진다 구리기 합금 입자의 집합체로 이루어진 구리기 합금분말로서, 니켈의 함유 비율이 5.0 질량% 이상 20.0 질량%이하이며 구리의 함유 비율이 80.0 질량% 이상 95.0 질량%이하이며 상기 구리기 합금분말에 포함되는 상기 구리기 합금 입자 중 단면 관찰했을 때 NiO의 면적률이2% 이상인 입자의 개수 비율인 NiO 편석 입자 존재율이 4.0 개수%이하인 구리기 합금분말. | [Claim1] Copper and nickel are contained. It carries out and consists of remainder inescapable impurities. It is in the end of copper machine alloyed powder it consists of an aggregate of copper machine alloy particles, The content rates of nickel are more than the 5.0 mass % and below the 20.0 mass %, Copper content rates are more than the 80.0 mass % and below the 95.0 mass %, The end of copper machine alloyed powder whose NiO segregation particle existence rate which is the number rate of particles that the rate of area of NiO is 2% or more when section observation is carried out among the above-mentioned copper machine alloy particles contained in the above-mentioned end of copper machine alloyed powder is several 4.0 percent or less. | 【청구항1】 구리 및 니켈을 함유 하고 잔부 불가피 불순물로 이루어진다 구리기 합금 입자의 집합체로 이루어진 구리기 합금분말로서, 니켈의 함유 비율이 5.0 질량% 이상 20.0 질량%이하이며 구리의 함유 비율이 80.0 질량% 이상 95.0 질량%이하이며 상기 구리기 합금분말에 포함되는 상기 구리기 합금 입자 중 단면 관찰했을 때 NiO의 면적률이2% 이상인 입자의 개수 비율인 NiO 편석 입자 존재율이 4.0 개수%이하인 구리기 합금분말. ¦ 【청구항2】 구리, 니켈 및 인을 함유하고 잔부 불가피 불순물로 이루어진 구리기 합금 입자의 집합체로 이루어진 구리기 합금분말로서, 니켈의 함유 비율이 5.0 질량% 이상15.0 질량%이하이며 구리의 함유 비율이 80.0 질량% 이상 92.0 질량%이하이며 인의 함유 비율이 0.007 질량% 이상 0.5 질량%이하로 , 상기 구리기 합금분말에 포함되는 상기 구리기 합금 입자 중 단면 관찰했을 때 NiO의 면적률이2% 이상인 입자의 개수 비율인 NiO 편석 입자 존재율이 4.0 개수%이하로 , 구리기 합금분말. ¦ 【청구항5】 구리 및 니켈을 포함하는 용탕을 얻는 용해 공정과 상기 용탕을 이용하고, 아토마이징법에 의해 구리의 함유 비율이 80.0 질량% 이상 95.0 질량%이하이며 니켈의 함유 비율이 5.0 질량% 이상 20.0 질량%이하인 구리 및 니켈을 함유 하고 잔부 불가피 불순물로 이루어진다 구리기 합금 입자의 집합체로 이루어진 구리기 합금분말을 얻는 조립 공정을 포함하는 구리기 합금분말 제조 방법으로서, 상기 용해 공정에서 탄소질 물질을 첨가함과 동시에, 유도로를 이용하고, 상기 유도로의 출력을 100 kW 이상으로 설정해 상기 용탕을 얻는 구리기 합금분말 제조 방법. ¦ 【청구항8】 구리 및 니켈을 포함하는 용탕에 Cu3P를 첨가해 (이)라고 용탕을 얻는 용해 공정과 상기 용탕을 이용하고, 아토마이징법에 의해 구리의 함유 비율이 80.0 질량% 이상 92.0 질량%이하이며 니켈의 함유 비율이 5.0 질량% 이상15.0 질량%이하이며 인의 함유 비율이 0.007 질량% 이상 0.5 질량%이하인 구리, 니켈 및 인을 함유하고 잔부 불가피 불순물로 이루어진 구리기 합금 입자의 집합체로 이루어진 구리기 합금분말을 얻는 조립 공정을 포함하는 구리기 합금분말 제조 방법으로서, Cu3P의 첨가량을 Cu3P를 첨가한 후 용탕에 대해, 인 원소로 환산해 0.005 질량% 이상 1.0 질량%이하와 하고 상기 용해 공정에서 탄소질 물질을 첨가함과 동시에, 유도로를 이용하고, 상기 유도로의 출력을 100 kW 이상으로 설정해 상기 용탕을 얻는 구리기 합금분말 의 제조 방법. | [Claim1] Copper and nickel are contained. It carries out and consists of remainder inescapable impurities. It is in the end of copper machine alloyed powder it consists of an aggregate of copper machine alloy particles, The content rates of nickel are more than the 5.0 mass % and below the 20.0 mass %, Copper content rates are more than the 80.0 mass % and below the 95.0 mass %, The end of copper machine alloyed powder whose NiO segregation particle existence rate which is the number rate of particles that the rate of area of NiO is 2% or more when section observation is carried out among the above-mentioned copper machine alloy particles contained in the above-mentioned end of copper machine alloyed powder is several 4.0 percent or less. ¦ [Claim2] It is in the end of copper machine alloyed powder it consists of an aggregate of the copper machine alloy particles which contain copper, nickel, and Lynn and consist of remainder inescapable impurities, The content rates of nickel are more than the 5.0 mass % and below the 15.0 mass %, Copper content rates are more than the 80.0 mass % and below the 92.0 mass %, The content rate of Lynn is あ above the 0.007 mass % and in below the 0.5 mass %. り, The NiO segregation particle existence rate which is the number rate of particles that the rate of area of NiO is 2% or more when section observation is carried out among the above-mentioned copper machine alloy particles contained in the above-mentioned end of copper machine alloyed powder is several 4.0 percent or less, and it is あ. る, the end of copper machine alloyed powder. ¦ [Claim5] The melting process of obtaining 溶湯 containing copper and nickel, Using the above-mentioned 溶湯, by the atomizing method, copper content rates are more than the 80.0 mass % and below the 95.0 mass %, and the content rate of nickel contains copper and nickel which are more than the 5.0 mass % and below the 20.0 mass %. It carries out and consists of remainder inescapable impurities. It is a manufacturing method in the end of copper machine alloyed powder including the 造粒 process of obtaining the end of copper machine alloyed powder it consists of an aggregate of copper machine alloy particles, A manufacturing method in the end of copper machine alloyed powder which sets the output of the guidance furnace as 100 kW or more, and obtains the above-mentioned 溶湯 using a guidance furnace while adding the quality of carbon things pledged in the above-mentioned melting process. ¦ [Claim8] To 溶湯 containing copper and nickel Cu 3 P is added. The melting process of obtaining て溶湯, Copper content rates are more than the 80.0 mass % and below the 92.0 mass % by the atomizing method using the above-mentioned 溶湯, The content rates of nickel are more than the 5.0 mass % and below the 15.0 mass %, The content rate of Lynn is a manufacturing method in the end of copper machine alloyed powder which contains copper, nickel, and Lynn which are more than the 0.007 mass % and below the 0.5 mass %, and includes the 造粒 process of obtaining the end of copper machine alloyed powder it consists of an aggregate of the copper machine alloy particles which consist of remainder inescapable impurities, Cu 3 About the amount of addition of P, it is Cu. 3 To 溶湯 after adding P, it converts into elemental phosphorus and they are more than the 0.005 mass % and below the 1.0 mass %. It carries out, The end of copper machine alloyed powder which the output of the guidance furnace is set as 100 kW or more, and obtains the above-mentioned 溶湯 using a guidance furnace while adding the quality of carbon things pledged in the above-mentioned melting process の製造方法. | [기술분야] 본 발명은 구리 기계 합금 분말의 단부에 관한 것이며, 전자 산업 재료, 분말 야금, 및 페인트와 같은 다양한 제품에 적용될 수 있다. [해결과제] 본 발명은 용융을 실시할 때 드로스의 발생된 구리 기계 합금 분말의 단부가 제어될 수 있는 기술적 문제, 및 이를 위한 제조 방법을 해결하고자 한다. [해결수단] 본 발명은 구리 및 니켈을 함유하는 구리 기계 합금 입자의 집합체를 포함한다. [특징] 여기서 주요 특징은 구리 기계 합금 분말에서 제어된 NiO 분리 입자 존재율이다. [효과] 따라서, 본 발명은 용융 동안 드로스의 생성을 제어함으로써 구리 기계 합금 입자의 생산성을 향상시킨다. | 2024-546050 | 2024-04-04 |  |  | 7770585 | 2025-11-06 | MITSUI MINING & SMELTING CO LTD | 後藤 善仁 | 2023-121409 | JP | 2023-07-26 | 3 | JP7533027B2 ¦ JP6627993B2 ¦ WOWO2019-203258A1 | 0 |  | 107553471 | JP2023-121409 ¦ JP7770585B2 ¦ TW202508736A ¦ WOWO2025-022727A1 | 4 | 등록 | MITSUI MINING & SMELTING CO LTD | 2725212000741
JP | JP | P | A | 전사형 시트형 접합재 | 【요약】 【과제】(I) 균열이 충분히 억제되고 (II) 구리 입자의 소결이 진행되지 않는 상온의 전사 조건 하라 하더라도 우수한 전사성을 얻을 수 있고, 또한 (III) 250℃이하의 저온 접합이라 하더라도 충분한 접합 강도를 확보할 수 있는 전사형 시트형 접합재를 제공한다. 【해결 수단】구리 입자, 환원제 및 용매를 포함하는 페이스트를 수지 기판 상에 도포, 건조해 이루어진 페이스트 건조막이며 5.0 질량% 이상15.0 질량%이하의 용매 함액율을 갖는 것을 특징으로 하는 전사형 시트형 접합재. 【선택도】없음 | [ABSTRACT] [Technical problem] (I) Provide the transferred type sheet-shaped jointing material which a crack is fully controlled and the transferability which was excellent even if it was under the transfer condition of normal temperature that a (II) copper grain child's sintering does not advance is acquired, and can secure sufficient junction intensity even if it is low-temperature junction not more than (III)250℃. [Means for Solution]A transferred type sheet-shaped jointing material which is a paste dry film which applies a paste containing a copper grain child, a reducing agent, and a solvent on a resin substrate, and it dries, and is characterized by having a solvent liquid content more than the 5.0 mass % and below the 15.0 mass %. [Chosen drawing] Nothing | 【청구항1】 구리 입자, 환원제 및 용매를 포함하는 페이스트를 수지 기판 상에 도포, 건조해 이루어진 페이스트 건조막이며 5.0 질량% 이상15.0 질량%이하의 용매 함액율을 갖는 것을 특징으로 하는 전사형 시트형 접합재. | [Claim1] It is a paste dry film which applies the paste containing a copper grain child, a reducing agent, and a solvent on a resin substrate, and it dries, The transferred type sheet-shaped jointing material having a solvent liquid content more than the 5.0 mass % and below the 15.0 mass %. | 【청구항1】 구리 입자, 환원제 및 용매를 포함하는 페이스트를 수지 기판 상에 도포, 건조해 이루어진 페이스트 건조막이며 5.0 질량% 이상15.0 질량%이하의 용매 함액율을 갖는 것을 특징으로 하는 전사형 시트형 접합재. | [Claim1] It is a paste dry film which applies the paste containing a copper grain child, a reducing agent, and a solvent on a resin substrate, and it dries, The transferred type sheet-shaped jointing material having a solvent liquid content more than the 5.0 mass % and below the 15.0 mass %. | [기술분야] 본 발명은 전사형 시트 형상 접합 재료에 관한 것이며, 전자 부품 접합부에 적용될 수 있다. [해결과제] 본 발명은 정상 온도 전달 조건에서 크랙을 제어하고 우수한 전달성을 획득하여 구리 그레인 자식 소결이 진행되지 않도록 하는 기술적 문제를 해결하고자 한다. [해결수단] 본 발명은 구리 그레인 자식, 환원제, 및 수지 기판 상에 용매를 갖는 페이스트 건조 필름을 포함한다. [특징] 여기서 주된 특징은 크랙을 제어하고 정상 온도 전달 조건에서 우수한 전달성을 보장하기 위한 용매 액체 함량의 최적화이다. [효과] 따라서, 본 발명은 크랙의 제어를 향상시키고, 정상적인 온도 전달 조건 하에서 우수한 전달 가능성을 보장한다. | 2024-068629 | 2024-04-19 | 2025-164573 | 2025-10-30 |  |  | TAIYO NIPPON SANSO CORP | 三好 健太朗 ¦ 五十嵐 弘 ¦ 高田 克則 |  |  |  | 0 |  | 0 |  | 109080060 | JP2025-164573A | 1 | 심사중 |  | 2225202000879
JP | JP | P | A | 전사형 시트형 접합재 | 【요약】 【과제】(I) 구리 입자의 소결이 진행되지 않는 완만한 전사 조건 하라 하더라도 우수한 전사성을 얻을 수 있고, 또한 (II) 250℃이하의 저온 접합이라 하더라도 충분한 접합 강도를 안정적으로 확보할 수 있는 전사형 시트형 접합재를 제공한다. 【해결 수단】구리 입자, 환원제, 수지 및 용매를 포함하는 페이스트를 수지 기판 상에 도포, 건조해 이루어진 페이스트 건조막이며 0.5 질량% 이상 2.0 질량%이하의 용매 함액율을 갖는 것을 특징으로 하는 전사형 시트형 접합재. 【선택도】없음 | [ABSTRACT] [Technical problem] (I) Provide the transferred type sheet-shaped jointing material which the transferability which was excellent even if it was under the loose transfer condition on which a copper grain child's sintering does not advance is acquired, and is stabilized and can secure sufficient junction intensity even if it is low-temperature junction not more than (II)250℃. [Means for Solution]A transferred type sheet-shaped jointing material which is a paste dry film which applies a paste containing a copper grain child, a reducing agent, resin, and a solvent on a resin substrate, and it dries, and is characterized by having a solvent liquid content more than the 0.5 mass % and below the 2.0 mass %. [Chosen drawing] Nothing | 【청구항1】 구리 입자, 환원제, 수지 및 용매를 포함하는 페이스트를 수지 기판 상에 도포, 건조해 이루어진 페이스트 건조막이며 0.5 질량% 이상 2.0 질량%이하의 용매 함액율을 갖는 것을 특징으로 하는 전사형 시트형 접합재. | [Claim1] It is a paste dry film which applies the paste containing a copper grain child, a reducing agent, resin, and a solvent on a resin substrate, and it dries, The transferred type sheet-shaped jointing material having a solvent liquid content more than the 0.5 mass % and below the 2.0 mass %. | 【청구항1】 구리 입자, 환원제, 수지 및 용매를 포함하는 페이스트를 수지 기판 상에 도포, 건조해 이루어진 페이스트 건조막이며 0.5 질량% 이상 2.0 질량%이하의 용매 함액율을 갖는 것을 특징으로 하는 전사형 시트형 접합재. | [Claim1] It is a paste dry film which applies the paste containing a copper grain child, a reducing agent, resin, and a solvent on a resin substrate, and it dries, The transferred type sheet-shaped jointing material having a solvent liquid content more than the 0.5 mass % and below the 2.0 mass %. | [기술분야] 본 발명은 전사형 시트 형상 접합 재료에 관한 것이며, 전자 부품 접합부에 적용될 수 있다. [해결과제] 본 발명은 느슨한 전달 조건 하에서 전달 가능성을 획득하고 저온에서 접합 강도를 안정화시키는 기술적 문제를 해결하고자 한다. [해결수단] 본 발명은 특정 용매 액체 함량을 갖는 페이스트 건조 필름을 포함한다. [특징] 여기서 주요 특징은 전사된 유형 시트 형상 접합 재료 내의 용매 액체 함량의 최적화이다. [효과] 따라서, 본 발명은 느슨한 전달 조건에서 전달 가능성을 향상시키고 저온에서 접합 강도를 향상시킨다. | 2024-068633 | 2024-04-19 | 2025-164575 | 2025-10-30 |  |  | TAIYO NIPPON SANSO CORP | 三好 健太朗 ¦ 五十嵐 弘 ¦ 高田 克則 ¦ 山脇 直也 |  |  |  | 0 |  | 0 |  | 109080062 | JP2025-164575A ¦ WOWO2025-220465A1 | 2 | 심사중 |  | 2225202000881
JP | JP | P | A | 환원제 피복 구리 나노 입자 | 【요약】 【과제】(I) 유기 용매에 대한 분산성이 우수함으로써, 구리 나노 입자를 포함하는 페이스트에서 평활성이 높은 도막을 형성할 수 있으며 (II) 저온에서 우수한 소결성을 가지는 구리 나노 입자를 제공한다. 【해결 수단】표층의 적어도 일부가 , 산화구리를 포함하고 임의로 탄산 구리를 포함하는 피막인 구리 나노 입자의 표면이 환원제로 피복되어 이루어지며 질량 탄소 농도가 0.10% 이상 2.00%이하인 환원제 피복 구리 나노 입자. 【선택도】없음 | [ABSTRACT] [Technical problem] (I) Provide the copper nanoparticles which have the sintering nature which could form the coat with high smooth nature from the paste containing copper nanoparticles because the dispersibility to an organic solvent is excellent, and was excellent in (II) low temperature. [Means for Solution]Reducing agent covering copper nanoparticles whose mass carbon concentration it comes to cover with a reducing agent the surface of copper nanoparticles which are the coats in which at least one copy of a surface is arbitrary, and contains carbonic acid copper including copper oxide, and is 0.10% or more and 2.00% or less. [Chosen drawing] Nothing | 【청구항1】 표층의 적어도 일부가 , 산화구리를 포함하고 임의로 탄산 구리를 포함하는 피막인 구리 나노 입자의 표면이 환원제로 피복되어 이루어지며 질량 탄소 농도가 0.10% 이상 2.00%이하인 환원제 피복 구리 나노 입자. | [Claim1] Reducing agent covering copper nanoparticles whose mass carbon concentration it comes to cover with a reducing agent the surface of the copper nanoparticles which are the coats in which at least one copy of a surface is arbitrary, and contains carbonic acid copper including copper oxide, and is 0.10% or more and 2.00% or less. | 【청구항1】 표층의 적어도 일부가 , 산화구리를 포함하고 임의로 탄산 구리를 포함하는 피막인 구리 나노 입자의 표면이 환원제로 피복되어 이루어지며 질량 탄소 농도가 0.10% 이상 2.00%이하인 환원제 피복 구리 나노 입자. | [Claim1] Reducing agent covering copper nanoparticles whose mass carbon concentration it comes to cover with a reducing agent the surface of the copper nanoparticles which are the coats in which at least one copy of a surface is arbitrary, and contains carbonic acid copper including copper oxide, and is 0.10% or more and 2.00% or less. | [기술분야] 본 발명은 구리 나노입자를 커버하는 환원제에 관한 것으로, 전자 부품 및 프린트 배선판에 적용될 수 있다. [해결과제] 본 발명은 유기 용매에 대한 분산성 및 저온 소결성이 우수한 구리 나노입자를 제공하는 기술적 문제를 해결하고자 한다. [해결수단] 본 발명은 특정 질량 탄소 농도, 질량 질소 농도, 및 질량 산소 농도로 구리 나노입자를 커버하는 환원제를 포함한다. [특징] 여기서 주된 특징은 환원제와 분산제 모두로서 기능하는 환원제의 사용이다. [효과] 따라서, 본 발명은 유기 용매에 대한 분산성을 향상시키고 구리 나노 입자의 저온 소결 특성을 향상시킨다. | 2024-064264 | 2024-04-11 | 2025-161242 | 2025-10-24 |  |  | TAIYO NIPPON SANSO CORP | 山脇 直也 ¦ 三好 健太朗 ¦ 高田 克則 ¦ 五十嵐 弘 |  |  |  | 0 |  | 0 |  | 109076829 | JP2025-161242A ¦ TW202539829A ¦ WOWO2025-216092A1 | 3 | 심사중 |  | 2225198000314
CN | CN | P | A | Copper-based powder for photovoltaic silver-coated copper paste and preparation method thereof | The invention discloses copper-based powder for photovoltaic silver-coated copper paste and a preparation method thereof, and belongs to the technical field of preparation of superfine copper powder. The preparation method comprises the steps of mixing a copper source with deionized water to obtain a copper ion solution, mixing a reducing agent with deionized water and regulating pH to obtain a reducing agent solution, mixing an auxiliary agent with deionized water to obtain an auxiliary agent solution, mixing and stirring the auxiliary agent solution with the copper ion solution, adding the reducing agent solution into a copper ion mixed solution, stirring and reducing at 50-90 ℃, filtering to obtain a red powdery substance, washing the red powdery substance to be neutral, and then drying and screening to obtain copper powder. The copper powder prepared by the method is ball-like, has high yield, high purity, narrow particle size distribution, good uniformity and good dispersibility, and has good oxidation resistance. The preparation method is simple and can be carried out at normal temperature and normal pressure. | 본 발명은 광전지 은 피복 구리 페이스트용 구리계 분말 및 그 제조 방법을 개시하고, 초미세 구리 분말 제조 기술 영역에 속한다. 본 발명의 상기 제조 방법은 다음과 같다: 구리 소스와 탈이온수를 혼합하여 구리 이온 용액을 얻는다; 환원제를 탈이온수와 혼합하고 pH를 조정하여 환원제 용액을 얻는다; 보조제와 탈이온수를 혼합하여 보조제 용액을 얻는다; 상기 보조제 용액과 구리 이온 용액을 혼합 교반한 후, 환원제 용액을 구리 이온 혼합액에 투입하여 온도 50-90°C에서 교반 환원하고, 여과하여 적색 분상 물질을 얻는다; 상기 적색 분말상 물질을 중성으로 세척한 후 건조, 체질하여 구리 분말을 얻는다. 본 발명에 의해 제조된 구리 분말은 구형과 유사하고, 수율이 높고, 순도가 높으며, 구리 분말의 입경 분포가 좁고, 균일성이 좋으며, 분산성이 좋고, 양호한 내산화성을 갖는다. 본 발명의 제조 방법은 간단하고, 상온 상압에서 제조할 수 있다. | 1. The preparation method of the copper-based powder for the photovoltaic silver-coated copper paste is characterized by comprising the following steps of: S1, mixing a copper source with deionized water to obtain a copper ion solution; s2, mixing a reducing agent with deionized water and regulating pH to obtain a reducing agent solution; s3, mixing the auxiliary agent with deionized water to obtain an auxiliary agent solution; S4, mixing and stirring the auxiliary agent solution and the copper ion solution, then adding the reducing agent solution into the copper ion mixed solution, stirring and reducing at 50-90 ℃, and filtering to obtain red powdery substances; S5, washing the red powdery substance to be neutral, and then drying and screening to obtain copper powder. | 1. 이하의 단계를 포함하는 것을 특징으로 하는 광전지 은 피복 구리 페이스트용 구리계 분말의 제조 방법: S1. 구리 소스와 탈이온수를 혼합하여 구리 이온 용액을 얻는다; S2. 환원제를 탈이온수와 혼합하고 pH를 조정하여 환원제 용액을 얻는다; S3. 보조제와 탈이온수를 혼합하여 보조제 용액을 얻는다; S4. 상기 보조제 용액과 구리 이온 용액을 혼합 교반한 후, 환원제 용액을 구리 이온 혼합액에 투입하여 온도 50 내지 90°C에서 교반 환원하고, 여과하여 적색 분상 물질을 얻는다; S5. 상기 적색 분말상 물질을 중성으로 세척한 후 건조, 체질하여 구리 분말을 얻는다. | 1. The preparation method of the copper-based powder for the photovoltaic silver-coated copper paste is characterized by comprising the following steps of: S1, mixing a copper source with deionized water to obtain a copper ion solution; s2, mixing a reducing agent with deionized water and regulating pH to obtain a reducing agent solution; s3, mixing the auxiliary agent with deionized water to obtain an auxiliary agent solution; S4, mixing and stirring the auxiliary agent solution and the copper ion solution, then adding the reducing agent solution into the copper ion mixed solution, stirring and reducing at 50-90 ℃, and filtering to obtain red powdery substances; S5, washing the red powdery substance to be neutral, and then drying and screening to obtain copper powder. ¦ 10. The copper-based powder for photovoltaic silver-coated copper paste is characterized by being prepared by the preparation method of any one of claims 1-9. | 1. 이하의 단계를 포함하는 것을 특징으로 하는 광전지 은 피복 구리 페이스트용 구리계 분말의 제조 방법: S1. 구리 소스와 탈이온수를 혼합하여 구리 이온 용액을 얻는다; S2. 환원제를 탈이온수와 혼합하고 pH를 조정하여 환원제 용액을 얻는다; S3. 보조제와 탈이온수를 혼합하여 보조제 용액을 얻는다; S4. 상기 보조제 용액과 구리 이온 용액을 혼합 교반한 후, 환원제 용액을 구리 이온 혼합액에 투입하여 온도 50 내지 90°C에서 교반 환원하고, 여과하여 적색 분상 물질을 얻는다; S5. 상기 적색 분말상 물질을 중성으로 세척한 후 건조, 체질하여 구리 분말을 얻는다. ¦ 10. 제1항 내지 제9항 중 어느 한 항에 기재된 제조 방법에 의해 제조된 것을 특징으로 하는 광전지 은 피복 구리 페이스트용 구리계 분말. | [기술분야] 본 발명은 초미세 구리 분말의 제조에 관한 것이며, 전기 촉매, 광전지, 및 커패시터와 같은 다양한 분야에 적용될 수 있다. [해결과제] 본 발명은 높은 에너지 소비, 제한된 적용 범위, 및 환경 오염과 같은 초미세 구리 분말을 제조하기 위한 기존의 방법의 과제를 해결하고자 한다. [해결수단] 본 발명은 구리 소스를 탈이온수와 혼합하는 단계, 환원제를 첨가하는 단계, 및 필터링하여 적색 분말 물질을 수득하는 단계를 포함하는 은 클래드 구리 페이스트용 구리계 분말의 제조 방법을 포함한다. [특징] 여기서 주된 특징은 높은 수율, 순도 및 균일성을 갖는 구형 구리 분말을 제조하는 제조 방법의 능력이다. [효과] 따라서, 본 발명은 다양한 산업에서 초미세 구리 분말의 적용 범위 및 효율을 향상시킨다. | 2025-10970814 | 2025-08-25 | 120772544 | 2025-10-14 |  |  | KUNMING GAOJU TECHNOLOGY CO.,LTD. | Huang Hui ¦ Zhou Weixiang ¦ Pan Mingxi ¦ Shan Xiaojie |  |  |  | 0 |  | 0 |  | 106454788 | CN120772544A | 1 | 심사중 |  | 8425422014554
PCT | PCT | P | A1 | METHOD OF FORMING A SINTERING POWDER COMPRISING COPPER PARTICLES | A method of forming a sintering powder comprising copper particles, the method comprising: providing a solution comprising copper ions, a base and a capping agent; contacting the solution with a reducing agent to provide the sintering powder; and recovering the sintering powder, wherein: prior to contacting the solution with the reducing agent, the solution has a pH of from 4 to 7; and the capping agent comprises an amino alcohol. | 구리 입자를 포함하는 소결 분말을 형성하는 방법, 상기 방법은 구리 입자를 포함하는 소결 분말을 형성하는 단계를 포함한다: 구리 이온, 염기 및 캡핑제를 포함하는 용액을 제공하는 것; 용액을 환원제와 접촉시켜 소결 분말을 제공하는 것; 소결 분말 회수: 용액을 환원제와 접촉시키기 전에, 용액은 4 내지 7의 pH를 갖는다; 상기 캡핑제는 아미노 알코올을 포함한다. | 1 . A method of forming a sintering powder comprising copper particles, the method comprising: providing an aqueous solution comprising copper ions, a base and a capping agent; contacting the solution with a reducing agent to provide the sintering powder; and recovering the sintering powder, wherein: prior to contacting the solution with the reducing agent, the solution has a pH of from 4 to 7; and the capping agent comprises an amino alcohol. | 1 . 구리 입자를 포함하는 소결 분말을 형성하는 방법, 상기 방법은 구리 입자를 포함하는 소결 분말을 형성하는 단계를 포함한다: 구리 이온, 염기 및 캡핑제를 포함하는 수용액 제공; 용액을 환원제와 접촉시켜 소결 분말을 제공하는 것; 소결 분말 회수: 용액을 환원제와 접촉시키기 전에, 용액은 4 내지 7의 pH를 갖는다; 상기 캡핑제는 아미노 알코올을 포함한다. |  |  | [기술분야] 본 발명은 구리 입자를 포함하는 소결 분말을 형성하는 방법에 관한 것이며, 다양한 전자 응용에 적용될 수 있다. [해결과제] 본 발명은 은 소결 분말과 유사한 소결 특성을 유지하면서 구리 소결 분말에서 산화 및 응집 문제를 해결하고자 한다. [해결수단] 본 발명은 특정 pH 및 캡핑제를 갖는 수용액, 환원제, 및 회수 공정을 제공하는 것을 포함하는 구리 입자를 포함하는 소결 분말을 형성하는 방법을 포함한다. [특징] 여기서 주요 특징은 구리 소결 분말에서 산화 및 응집을 제어하기 위한 특정 pH 및 캡핑제의 사용이다. [효과] 따라서, 본 발명은 구리 소결 분말의 내산화성 및 소결 특성을 개선하여, 다양한 전자 응용에서 그 성능을 향상시킨다. | PCT-EP2024-025244 | 2024-08-08 | WO2025-209640 | 2025-10-09 |  |  | ALPHA ASSEMBLY SOLUTIONS INC. | CHAKI, Nirmalya Kumar ¦ KUNDU, Manas Kumar ¦ GAYEN, Meghabarna ¦ DEVARAJAN, Supriya ¦ RAUT, Rahul ¦ SINGH, Bawa | 202411027922 | IN | 2024-04-04 |  |  |  |  | 106358078 | IN202411027922 ¦ WOWO2025-209640A1 | 2 |  |  | 6025041001522
PCT | PCT | P | A1 | COMPOSITIONS AND METHODS RELATED TO COPPER NANOPARTICLES | Some aspects are generally related to electrocatalysts, for example, for use during electrocatalysis. In some embodiments, the electrocatalysts may be included in a system configured to perform electrocatalysis. For instance, a system may include an electrode that is associated with a first oligo- or polynucleotide and an electrocatalyst that is associated with a second oligo- or polynucleotide. According to some such embodiments, the first and second oligo- or polynucleotides may at least partially base pair and substantially tether the electrocatalyst to the electrode. In some cases, the electrocatalyst comprises nanoparticles comprising copper (Cu), which may be suitable to be configured in a system for the electrocatalytic reduction of carbon dioxide (CO2). Some aspects are related to electrocatalysts comprising copper nanoparticles having shapes and/or compositions that may desirably affect their electrocatalytic performance, for instance, the related faradaic efficiencies and/or product distributions obtained during electrocatalysis using the nanoparticles. Still other aspects are generally directed to related methods of making and/or using the electrocatalysts and/or systems. | 일부 측면은 일반적으로 예를 들어 전기촉매 동안 사용하기 위한 전기촉매와 관련이 있다. 일부 실시예에서, 상기 전기촉매는 전기촉매를 수행하도록 구성된 시스템에 포함될 수 있다. 예를 들어, 시스템은 제1 올리고 또는 폴리뉴클레오티드와 관련된 전극 및 제2 올리고 또는 폴리뉴클레오티드와 관련된 전기촉매를 포함할 수 있다. 이러한 일부 실시예에 따르면, 제1 및 제2 올리고-또는 폴리뉴클레오티드는 전극에 전기촉매를 적어도 부분적으로 염기쌍 및 실질적으로 테더링할 수 있다. 일부 경우에, 상기 전기촉매는 구리(Cu)를 포함하는 나노입자를 포함하며, 이는 이산화탄소(CO2)의 전기촉매적 환원을 위한 시스템에 구성되기에 적합할 수 있다. 일부 측면은 바람직하게는 이들의 전기촉매 성능에 영향을 미칠 수 있는 형상 및/또는 조성물을 갖는 구리 나노입자를 포함하는 전기촉매와 관련된다, 예를 들어, 나노 입자를 사용한 전기 촉매 과정에서 얻은 관련 패러데이 효율 및/또는 제품 분포이다. 또 다른 측면은 일반적으로 전기촉매 및/또는 시스템을 제조 및/또는 사용하는 관련 방법에 관한 것이다. | 1. A composition comprising: a copper nanoparticle, wherein a surface of the copper nanoparticle is essentially free of copper oxide. | 1. 조성물 포함: 구리 나노 입자의 표면은 본질적으로 산화구리가 없는 구리 나노 입자. |  |  | [기술분야] 본 발명은 구리 나노입자와 관련된 조성물 및 방법에 관한 것이며, CO2 환원과 같은 전기촉매 공정에 적용될 수 있다. [해결과제] 본 발명은 CO2의 전기 촉매 변환을 위한 개선된 시스템 및 방법을 제공함으로써 종래의 시스템 및 방법을 사용하여 CO2 변환의 비효율성을 해결하고자 한다. [해결수단] 본 발명은 삼각형 시트 및 잭 형상과 같은 특정 형상 및 조성을 갖는 구리 나노입자를 포함하고, CO2 감소를 위해 전기화학 전지에 사용될 수 있다. [특징] 여기서 주요 특징은 전기촉매와 전극 사이의 테더로서 올리고 및/또는 폴리뉴클레오티드의 사용이며, 개선된 전기촉매 작용을 가능하게 한다. [효과] 따라서, 본 발명은 삼각형 시트 및 잭 형상과 같은 특정 형상 및 조성을 갖는 구리 나노 입자를 제공하고, 전극 촉매와 전극 사이의 테더로서 올리고-및/또는 폴리뉴클레오티드를 사용함으로써 전기 촉매 작용을 개선한다. | PCT-US2025-023193 | 2025-04-04 | WO2025-213046 | 2025-10-09 |  |  | MASSACHUSETTS INSTITUTE OF TECHNOLOGY | FURST, Ariel ¦ GILL, Thomas ¦ LIU, Maggie ¦ ZHENG, Yan ¦ KUO, Chao-Chi | 63/575554 ¦ 63/575571 | US ¦ US | 2024-04-05 ¦ 2024-04-05 |  |  |  |  | 106361203 | US63/575554 ¦ US63/575571 ¦ WOWO2025-213023A1 ¦ WOWO2025-213046A1 | 4 |  |  | 6025041005024
JP | JP | P | A | 도전성막, 도전성 기재, 전자 디바이스, RF 태그, 전자파 차폐 필름 및 면상발열체 | 【요약】 【과제】수지상 구리 입자를 이용하여 도전성이 양호한 도전성막을 형성하는 것. 【해결 수단】복수의 구리 입자가 소결되어 이루어진 도전성막. 여기서의 복수의 구리 입자는 수지상 구리 입자를 포함한다. 또한 도전성막 중 적어도 하나의 면에서의, ISO 25178에서 규정되는 산술 평균 높이 Sa는 0.1~0.9μm이며, ISO 25178에서 규정되는 최대 높이 Sz는 1.5~11.0μm이다. 【선택도】도 4 | [ABSTRACT] [Technical problem] Form a conductive film with good conductivity using a tree-like copper grain child. [Means for Solution]A conductive film which a plurality of copper grain children sinter. A plurality of copper grain children here contain a tree-like copper grain child. ISO in the field of at least 1 side of a conductive film The arithmetic average height Sa specified by 25178 is 0.1~0.9μm, and is ISO. The maximum height Sz specified by 25178 is 1.5~11.0μm. [Chosen drawing] Drawing 4 | 【청구항1】 복수의 구리 입자가 소결되어 이루어진 도전성막으로서, 상기 복수의 구리 입자는 수지상 구리 입자를 포함하고 상기 도전성막 중 적어도 하나의 면에서의, ISO 25178에서 규정되는 산술 평균 높이 Sa는 0.1~0.9μm이며, ISO 25178에서 규정되는 최대 높이 Sz는 1.5~11.0μm인 도전성막. | [Claim1] It is a conductive film which a plurality of copper grain children sinter, Said plurality of copper grain children contain a tree-like copper grain child, ISO in the field of at least 1 side of the above-mentioned conductive film The arithmetic average height Sa specified by 25178 is 0.1~0.9μm, and is ISO. Conductive film whose maximum height Sz specified by 25178 is 1.5~11.0μm. | 【청구항1】 복수의 구리 입자가 소결되어 이루어진 도전성막으로서, 상기 복수의 구리 입자는 수지상 구리 입자를 포함하고 상기 도전성막 중 적어도 하나의 면에서의, ISO 25178에서 규정되는 산술 평균 높이 Sa는 0.1~0.9μm이며, ISO 25178에서 규정되는 최대 높이 Sz는 1.5~11.0μm인 도전성막. | [Claim1] It is a conductive film which a plurality of copper grain children sinter, Said plurality of copper grain children contain a tree-like copper grain child, ISO in the field of at least 1 side of the above-mentioned conductive film The arithmetic average height Sa specified by 25178 is 0.1~0.9μm, and is ISO. Conductive film whose maximum height Sz specified by 25178 is 1.5~11.0μm. | [기술분야] 본 발명은 전도성 필름에 관한 것으로, 전자 소자, RF 태그, 전자파 차폐 필름, 필드 유사 발열체 등의 다양한 제품에 적용될 수 있다. [해결과제] 본 발명은 표면 거칠기 및 결정립 크기 분포를 제어함으로써 구리 결정립 자식과 같은 나무를 사용하여 형성된 전도성 필름에서 낮은 전도성 문제를 해결하고자 한다. [해결수단] 본 발명은 특정 표면 거칠기 특성을 가진 전도성 필름과 적어도 한 면에 전도성 필름이 적용된 전도성 기판을 포함한다. [특징] 여기서 주요 특징은 구리 그레인 자식과 같은 트리를 사용하여 전도성 필름에서 전도성을 향상시키기 위한 표면 거칠기 및 그레인 크기 분포의 제어이다. [효과] 따라서, 본 발명은 표면 거칠기 및 그레인 크기 분포를 제어함으로써 나무와 같은 구리 그레인 아이를 사용하여 형성된 전도성 필름에서 전도성을 개선한다. | 2025-038461 | 2025-03-11 | 2025-141895 | 2025-09-29 |  |  | SATO CORP | 小川 孝之 | 2024-040854 | JP | 2024-03-15 | 0 |  | 0 |  | 108367736 | JP2024-040854 ¦ JP2025-141895A ¦ WOWO2025-192591A1 | 3 | 출원 |  | 2225180002289
PCT | PCT | P | A1 | OXIDE-CONTAINING COPPER PARTICLES AND METHOD FOR PRODUCING SAME, SINTERING MATERIAL CONTAINING SAID OXIDE-CONTAINING COPPER PARTICLES, JOINED BODY IN WHICH SAID SINTERING MATERIAL IS USED, AND METHOD FOR PRODUCING FIRED PRODUCT USING SAID SINTERING MATERIAL | Oxide-containing copper particles according to the present invention are coated with a carboxylic acid, said oxide-containing copper particles including: copper particles; an oxide coating that is composed of one or more substances selected from the group consisting of Cu2O, Cu8O, and Cu64O and is disposed on the surface of the copper particles; and Cu64O particles disposed on at least a part of the surface of the oxide coating. The ratio of the total contained amount of Cu2O, Cu8O, and Cu64O relative to the total contained amount of Cu, Cu2O, Cu8O, and Cu64O is 0.1-10 mass%, and the grain diameter of the Cu64O particles is 1-20 nm. | 카르복실산류에 의해 피복된 산화물 함유 구리 입자로서, 구리 입자와 상기 구리 입자의 표면에 배치된 Cu2O, Cu8O 및 Cu64O로 이루어진 군에서 선택되는 하나 일종 이상으로 이루어진 산화 피막과 상기 산화 피막의 표면의 적어도 일부에 배치된 Cu64O 입자를 포함하고 Cu, Cu2O, Cu8O 및 Cu64O의 합계 함유량에 대한, Cu2O, Cu8O 및 Cu64O의 합계 함유량의 비는 0.1 질량% 이상10 질량%이하이며 상기 Cu64O 입자의 입자 지름은 1 nm 이상 20 nm이하인 산화물 함유 구리 입자. | It is an oxide-containing copper particle coated with carboxylic acids, an oxide coating consisting of copper particles and one or more types of copper particles selected from a group consisting of Cu2O, Cu8O and Cu64O, arranged on the surface of said copper particles, and Cu64O particles placed on at least part of the surface of the oxide coating, The ratio of the total content of Cu2O, Cu8O and Cu64O to the totalcontent of Cu, Cu2O,Cu8O andCu64Oisnot less than 0.1% by mass and not more than 10% by mass, The Cu64O particle has a circular equivalent diameter of more than 1 nm and less than 20 nm, and the oxide-containing copper particle. | 카르복실산류에 의해 피복된 산화물 함유 구리 입자로서, 구리 입자와 상기 구리 입자의 표면에 배치된 Cu2O, Cu8O 및 Cu64O로 이루어진 군에서 선택되는 하나 일종 이상으로 이루어진 산화 피막과 상기 산화 피막의 표면의 적어도 일부에 배치된 Cu64O 입자를 포함하고 Cu, Cu2O, Cu8O 및 Cu64O의 합계 함유량에 대한, Cu2O, Cu8O 및 Cu64O의 합계 함유량의 비는 0.1 질량% 이상10 질량%이하이며 상기 Cu64O 입자의 원상당 직경은 1 nm 이상 20 nm이하인 산화물 함유 구리 입자. |  |  | [기술분야] 본 발명은 산화물 함유 구리 입자에 관한 것이며, 상기 산화물 함유 구리 입자를 포함하는 소결용 재료에 적용될 수 있다. [해결과제] 본 발명은 전기 부품에서 더 나은 전기 전도성에 대한 요구 및 반도체 장치에서 무연 조인트의 필요성을 해결하고자 한다. [해결수단] 본 발명은 카르복실산으로 코팅된 산화물 함유 구리 입자, 및 구리 입자, 및 상기 구리 입자의 표면 상에 배치된 Cu2O, Cu8O 및 Cu64O로 이루어진 군으로부터 선택된 하나 이상의 유형의 산화물로 이루어진 산화물 코팅을 포함한다. [특징] 여기서 주요 특징은 산화물 함유 구리 입자의 표면 상에 Cu64O 입자의 배치이다. [효과] 따라서, 본 발명은 저온에서 산화물 함유 구리 입자의 입자 생산성 및 소결성을 개선한다. | PCT-JP2025-009953 | 2025-03-14 | WO2025-197798 | 2025-09-25 |  |  | NATIONAL UNIVERSITY CORPORATION HOKKAIDO UNIVERSITY | YONEZAWA, Tetsu ¦ NISHIO, Masaki ¦ TSUKAMOTO, Hiroki | 2024-042277 | JP | 2024-03-18 |  |  |  |  | 106025561 | JP2024-042277 ¦ WOWO2025-197798A1 | 2 |  |  | 6025039003709
PCT | PCT | P | A1 | CONDUCTIVE POWDER CONTAINING COPPER AS MAIN COMPONENT | Provided is a conductive powder containing copper as a main component, in which D50 is 0.3 to 7.5 μm inclusive, the ratio of a major axis X to a medium diameter Y is between 1.0 and 3.0 (both inclusive), the ratio of the major axis X to a minor axis Z is between 1.5 and 8.0 (both inclusive), and an aliphatic amine is included in at least a part of a surface of the conductive powder. The aliphatic amine is one such that at least one peak is detected in a chromatogram for a mass number of 44 when the conductive powder containing copper as a main component is heated from 38°C to 900°C at a heating rate of 10°C/min in an inert atmosphere by TG-MS, and the ratio of an area of the peak in a range between 250°C and 400°C (both inclusive) to an area of the peak in a range between 250°C and 900°C (both inclusive) is 0.9 or more. A conductive paste obtained by using the conductive powder can remove a surface treatment agent by low-temperature firing, and can form a dense conductor film. | 구리를 주성분으로 하는 도전성 분말로서, D50가 0.3μm 이상 7.5μm이하이며 그 중 직경 Y에 대한 장경X의 비가 1.0 이상 3.0 이하,이고 단경 Z에 대한 장경X의 비가 1.5 이상 8.0 이하이며 상기 도전성 분말의 표면의 적어도 일부에 지방족아민을 가지며, 상기 지방족아민이 , TG-MS에 의해 , 상기 구리를 주성분으로 하는 도전성 분말을 불활성 분위기 하에서, 승온 속도 10℃/분에서 38℃ 내지 900℃까지 가열했을 때, 질량수 44의 크로마토그램에서 적어도 하나의 피크가 검출되고 250℃이상 900℃이하의 범위 내에 있는 상기 피크의 면적에 대한 250℃이상 400℃이하의 범위 내에 있는 상기 피크의 면적 비가 0.9 이상이 되는 지방족아민인 구리를 주성분으로 하는 도전성 분말. 이 도전성 분말을 이용한 도전성 페이스트는 저온 소성으로 표면 처리제를 제거할 수 있고 치밀한 도체막을 형성할 수 있다. | It is a conductive powder with copper as the main component, The conductive powder has a cumulative 50% particle size D50 of the volume standard in the laser diffraction particle size distribution measurement of 0.3 μm to 7.5 μm, the ratio of the long diameter X defined below to the medium diameter Y defined below is 1.0 to 3.0 or less, and the ratio of the long diameter X defined below to the short diameter Z defined below is not less than or equal to 8.0 or less, having aliphatic amines on at least part of the surface of said conductive powder, When the aliphatic amines are heated by TG-MS from 38°C to 900°C at a temperature rise rate of 10°C/min under an inert atmosphere, at least one peak is detected in the chromatogram with a mass number of 44, An aliphatic amine in which the ratio of the area of the peak within the range of 250°C to the area of the peak within the range of 250°C to 900°C or less is 0.9 or more, It is characterized by a conductive powder with copper as the main component. (Long diameter X and medium diameter Y) 100 particles are randomly selected by scanning electron microscopy, and the average length of the long side of the rectangle circumscribed to each particle is defined as the length of the long side and the average value of the short side length is defined as the medium diameter Y. (Short diameter Z) Mix 100 mass parts of conductive powder with copper as the main component and 7 mass parts of acrylic resin dissolved in tarpineol as resin, then mix and smelt using a three-roll mill, and then dilute with tarpineol at 25°C and shear rate 4s-1The paste-like composition is prepared by adjusting the viscosity to 30Pa·s, casting the paste-like composition on the PET film by means of an applicator to form a coating film with a film thickness of 250 μm, drying the coating film under the conditions of atmospheric atmosphere, 150 °C for 10 minutes to form a drying film, and exposing the cross-section of the drying film with an ion milling device, The cross-section of the dry film is observed by a scanning electron microscope, 100 particles are randomly selected, and the average value of the short side length of the rectangle circumscribed on each particle is defined as the short diameter Z. | 구리를 주성분으로 하는 도전성 분말로서, 상기 도전성 분말은 레이저 회절식 입도 분포 측정의 부피 기준의 누적50% 입자 지름 D50가 0.3μm 이상 7.5μm이하이며 하기에서 정의되는 중 직경 Y에 대한 하기에서 정의되는 장경X의 비가 1.0 이상 3.0 이하 및 하기에서 정의되는 단경 Z에 대한 하기에서 정의되는 장경X의 비가 1.5 이상 8.0 이하이며 상기 도전성 분말의 표면의 적어도 일부에 지방족아민을 가지며, 상기 지방족아민이 , TG-MS에 의해 , 상기 구리를 주성분으로 하는 도전성 분말을 불활성 분위기 하에서, 승온 속도 10℃/분에서 38℃ 내지 900℃까지 가열했을 때, 질량수 44의 크로마토그램에서 적어도 하나의 피크가 검출되고 250℃이상 900℃이하의 범위 내에 있는 상기 피크의 면적에 대한 250℃이상 400℃이하의 범위 내에 있는 상기 피크의 면적 비가 0.9 이상이 되는 지방족아민인 것을 특징으로 하는 구리를 주성분으로 하는 도전성 분말. (장경X 및 중 직경 Y) 주사형 전자현미경 관찰에 의해 입자 100개를 무작위로 선택해, 면적이 최소가 되도록 각 입자에 외접하는 직사각형의, 장변의 길이의 평균값을 장경X, 단변의 길이의 평균값을 중 직경 Y와 정의한다. (단경 Z) 상기 구리를 주성분으로 하는 도전성 분말 100 질량부와 테르피네올로 용해된 아크릴 수지를 수지로서 7 질량부를 혼합한 다음, 3 개 롤 밀을 이용하여 혼련하고 이어서 테르피네올 로 희석하고 25℃, 전단 속도 4 s-1의 점도가 30 Pa s가 되도록 조정해 페이스트형 조성물을 제조하고 어플리케이터에 의해 상기 페이스트형 조성물을 PET 필름 상에 캐스팅해 막 두께 250μm의 도포막을 형성하고 상기 도포막을 대기 분위기, 150℃, 10분의 조건에서 건조시켜 건조막을 형성하고 이온 밀링 장치로 상기 건조막의 단면을 노출시켜 상기 건조막의 단면을 주사형 전자현미경으로 관찰하고 100개의 입자를 무작위로 선택해, 면적이 최소가 되도록 각 입자에 외접하는 직사각형의, 단변의 길이의 평균값을 단경 Z와 정의한다. |  |  | [기술분야] 본 발명은 구리를 중심으로 구성된 전도성 분말에 관한 것이며, 적층 세라믹 커패시터, 적층 인덕터, 및 적층 압전 액추에이터와 같은 적층 세라믹 전자 부품의 단자 전극용 전도성 페이스트에 적용될 수 있다. [해결과제] 본 발명은 베이스 금속, 특히 구리로 구성된 금속 분말을 사용하는 전도성 페이스트에서 고온에서 구리 분말의 소결 전에 소성 및 잔류 탄소를 감소시키는 초기 단계에서 효율적으로 탈결합하는 문제를 해결하고자 한다. [해결수단] 본 발명은 구리를 주성분으로 하는 전도성 분말을 포함하며, 상기 전도성 분말은 0.3 μm 내지 7.5 μm의 상기 레이저 회절 입자 크기 분포 측정에서 상기 체적 표준의 누적 50%입자 크기 D50을 가지며, 상기 중경 Y에 대한 상기 장경 X의 비율은 1.0 내지 3.0이고, 상기 단경 Z에 대한 상기 장경 X의 비율은 8.0 이하이다. [특징] 여기서 주된 특징은 전도성 분말의 표면 상의 지방족 아민이며, 이는 산화를 방지하고 페이스트 내의 분산성을 향상시킨다. [효과] 따라서, 본 발명은 저온에서 소성되는 경우에도 조밀한 도체 막의 형성을 개선하고 저온에서 표면 처리제를 제거한다. | PCT-JP2025-008829 | 2025-03-10 | WO2025-192531 | 2025-09-18 |  |  | SHOEI CHEMICAL INC. | ESAKI, Soichiro | 2024-037667 ¦ 2024-070986 | JP ¦ JP | 2024-03-11 ¦ 2024-04-24 |  |  |  |  | 105853019 | JP2024-037667 ¦ JP2024-070986 ¦ WOWO2025-192531A1 | 3 |  |  | 6025038003403
PCT | PCT | P | A1 | CONDUCTIVE POWDER CONTAINING COPPER AS MAIN COMPONENT, CONDUCTIVE PASTE, AND METHOD FOR MANUFACTURING ELECTRONIC COMPONENT | This conductive powder is mainly composed of copper, in which a D50 is 0.3-7.5 μm, a major axis X/middle diameter Y is 1.0-3.0, a major axis X/minor axis Z is 1.5-8.0, and an aliphatic amine is present on the surface. The aliphatic amine is such that at least one peak is detected in a chromatogram with a mass number 44 when the conductive powder containing copper as a main component is heated in TG-MS from 38°C to 900°C at a heating rate of 10°C/min in an inert atmosphere, the ratio of the area of the peak at 250-400°C to the area of the peak in the range of 250-900°C is less than 0.9, and the ratio of the area of the peak in the range of 250-500°C to the area of the peak in the range of 250-900°C is 0.9 or more. According to the present invention, it is possible to provide a conductive powder containing copper as a main component that can be suitably used for a conductive paste allowing formation of a terminal electrode that is thin, dense, and excellent in continuity, even by firing at a low temperature. | D50가 0.3μm~7.5μm이며 장경X/중경Y가 1.0~3.0, 장경X/단경 Z가 1.5~8.0이며 표면에 지방족아민을 갖는 구리를 주성분으로 하는 도전성 분말로서, 상기 지방족아민은 TG-MS로 구리를 주성분으로 하는 도전성 분말을 불활성 분위기 하에서, 승온 속도 10℃/분에서 38℃ 내지 900℃까지 가열했을 때, 질량수 44의 크로마토그램에서 적어도 하나의 피크가 검출되고 250℃~900℃범위의 피크의 면적에 대한 250℃~400℃이하의 피크의 면적 비가 0.9 미만이며 250℃~900℃범위의 피크의 면적에 대한250~500℃범위의 피크의 면적 비가 0.9 이상이 되는 지방족아민인 구리를 주성분으로 하는 도전성 분말. 본 발명에 따르면 저온에서 소성에 의해서도, 얇고 치밀하고 연속성이 우수한 단자 전극을 형성할 수 있는 도전성 페이스트에 적합하게 이용할 수 있는 구리를 주성분으로 하는 도전성 분말을 제공할 수 있다. | It is a conductive powder with copper as the main component, The conductive powder has a cumulative 50% particle size D50 of the volume standard in laser diffraction particle size distribution measurement of 0.3 μm or less than 7.5 μm, The ratio of the major diameter X defined below to the medium diameter Y defined below is 1.0 to 3.0 and the ratio of the major diameter X defined below to the short diameter Z defined below is 1.5 to 8.0, having aliphatic amines on at least part of the surface of said conductive powder, When the aliphatic amines are heated by TG-MS from 38°C to 900°C at a temperature rise rate of 10°C/min under an inert atmosphere, at least one peak is detected in the chromatogram with a mass number of 44, The ratio of the area of the peak within the range of 250°C to the area of the peak within the range of 250°C to 900°C is less than 0.9, and the ratio of the area of the peak within the range of 250°C to 900°C to the area of the peak within the range of 250°C to 900°C is 0.9 or more, It is characterized by a conductive powder with copper as the main component. (Long diameter X and medium diameter Y) 100 particles are randomly selected by scanning electron microscopy, and the average length of the long side of the rectangle circumscribed to each particle is defined as the length of the long side and the average value of the short side length is defined as the medium diameter Y. (Short diameter Z) Mix 100 mass parts of conductive powder with copper as the main component and 7 mass parts of acrylic resin dissolved in tarpineol as resin, then mix and smelt using a three-roll mill, and then dilute with tarpineol at 25°C and shear rate 4s-1The paste-like composition is prepared by adjusting the viscosity to 30Pa·s, casting the paste-like composition on the PET film by means of an applicator to form a coating film with a film thickness of 250 μm, drying the coating film under the conditions of atmospheric atmosphere, 150 °C for 10 minutes to form a drying film, and exposing the cross-section of the drying film with an ion milling device, The dry film cross-section is observed by a scanning electron microscope, 100 particles are randomly selected, and the average value of the length of the short side of a rectangle circumscribed to each particle is defined as a short diameter Z. | 구리를 주성분으로 하는 도전성 분말로서, 상기 도전성 분말은 레이저 회절식 입도 분포 측정의 부피 기준의 누적50% 입자 지름 D50가 0.3μm 이상 7.5μm이하이며 하기에서 정의되는 중 직경 Y에 대한 하기에서 정의되는 장경X의 비가 1.0 이상 3.0 이하 및 하기에서 정의되는 단경 Z에 대한 하기에서 정의되는 장경X의 비가 1.5 이상 8.0 이하이며 상기 도전성 분말의 표면의 적어도 일부에 지방족아민을 가지며, 상기 지방족아민이 , TG-MS에 의해 , 상기 구리를 주성분으로 하는 도전성 분말을 불활성 분위기 하에서, 승온 속도 10℃/분에서 38℃ 내지 900℃까지 가열했을 때, 질량수 44의 크로마토그램에서 적어도 하나의 피크가 검출되고 250℃이상 900℃이하의 범위 내에 있는 상기 피크의 면적에 대한 250℃이상 400℃이하의 범위 내에 있는 상기 피크의 면적 비가 0.9 미만이며 250℃이상 900℃이하의 범위 내에 있는 상기 피크의 면적에 대한 250℃이상 500℃이하의 범위 내에 있는 상기 피크의 면적 비가 0.9 이상이 되는 지방족아민인 것을 특징으로 하는 구리를 주성분으로 하는 도전성 분말. (장경X 및 중 직경 Y) 주사형 전자현미경 관찰에 의해 입자 100개를 무작위로 선택해, 면적이 최소가 되도록 각 입자에 외접하는 직사각형의, 장변의 길이의 평균값을 장경X, 단변의 길이의 평균값을 중 직경 Y와 정의한다. (단경 Z) 상기 구리를 주성분으로 하는 도전성 분말 100 질량부와 테르피네올로 용해된 아크릴 수지를 수지로서 7 질량부를 혼합한 다음, 3 개 롤 밀을 이용하여 혼련하고 이어서 테르피네올 로 희석하고 25℃, 전단 속도 4 s-1의 점도가 30 Pa s가 되도록 조정해 페이스트형 조성물을 제조하고 어플리케이터에 의해 상기 페이스트형 조성물을 PET 필름 상에 캐스팅해 막 두께 250μm의 도포막을 형성하고 상기 도포막을 대기 분위기, 150℃, 10분의 조건에서 건조시켜 건조막을 형성하고 이온 밀링 장치로 상기 건조막의 단면을 노출시켜 상기 건조막 단면을 주사형 전자현미경으로 관찰하고 100개의 입자를 무작위로 선택해, 면적이 최소가 되도록 각 입자에 외접하는 직사각형의, 단변의 길이의 평균값을 단경 Z와 정의한다. |  |  | [기술분야] 본 발명은 구리를 주성분으로 하는 전도성 분말, 상기 전도성 분말을 사용하는 전기 페이스트, 및 상기 전도성 페이스트를 사용하여 전자 부품을 제조하기 위한 방법에 관한 것이다. [해결과제] 본 발명은 베이스 금속, 특히 구리로 구성된 금속 분말을 사용하는 전도성 페이스트에서 고온에서 구리 분말의 소결 전에 소성 및 잔류 탄소를 감소시키는 초기 단계에서 효율적으로 탈결합하는 문제를 해결하고자 한다. [해결수단] 본 발명은 구리를 주성분으로 하는 전도성 분말을 포함하며, 상기 전도성 분말은 0.3 μm 내지 7.5 μm의 레이저 회절 입자 크기 분포 측정에서 부피 표준의 누적 50%입자 크기 D50을 가진다. [특징] 여기서 주된 특징은 산화를 방지하고 분산성을 향상시키기 위해 전도성 분말의 표면의 적어도 일부에 지방족 아민을 사용하는 것이다. [효과] 본 발명은 따라서 단자 전극의 연속성을 향상시키고 단자 전극의 얇은 층을 형성함으로써 전자 부품의 크기를 감소시킨다. | PCT-JP2025-008830 | 2025-03-10 | WO2025-192532 | 2025-09-18 |  |  | SHOEI CHEMICAL INC. | ESAKI, Soichiro | 2024-037668 ¦ 2024-070987 | JP ¦ JP | 2024-03-11 ¦ 2024-04-24 |  |  |  |  | 108988022 | JP2024-037668 ¦ JP2024-070987 ¦ TW202600263A ¦ WOWO2025-192532A1 | 4 |  |  | 6025038003404
PCT | PCT | P | A1 | ELECTROCONDUCTIVE POWDER COMPRISING COPPER AS MAIN COMPONENT, ELECTROCONDUCTIVE PASTE, METHOD FOR MANUFACTURING ELECTRONIC COMPONENT, AND METHOD FOR MANUFACTURING ELECTROCONDUCTIVE POWDER | This electroconductive powder comprises copper as the main component, and is configured such that: the D50 is 0.3 μm to 4.5 μm; the ratio of the major axis X to the intermediate diameter Y is 1.0 to 3.0; the ratio of the major axis X to the minor axis Z is 1.5 to 5.0; and the following (A) and (B) are satisfied. (A) The carbon content is 0.00 to 0.10 mass%. (B) The TMA shrinkage rate, as defined, is at least 0% but less than 2% at 400°C. The present invention can provide: an electroconductive powder comprising copper as the main component, the electroconductive powder being suitably usable for an electroconductive paste capable of forming terminal electrodes that are thin, dense, and excellent in continuity even when fired at a low temperature; and a method for manufacturing the electroconductive powder. | D50가 0.3μm 이상 4.5μm이하이며 그 중 직경 Y에 대한 장경X의 비가 1.0 이상 3.0 이하 및 단경 Z에 대한 장경X의 비가 1.5 이상 5.0 이하이며 하기 (A) 및 (B)을 충족하는 구리를 주성분으로 하는 도전성 분말. (A) 탄소 함유율이 0.00 질량% 이상 0.10 질량%이하이다. (B) 하기에서 정의되는 TMA 수축률이 400℃에서0% 이상2% 미만이다. 본 발명에 따르면 저온에서 소성하는 경우에도, 얇고 치밀하고 연속성이 우수한 단자 전극을 형성할 수 있는 도전성 페이스트에 적합하게 이용할 수 있는 구리를 주성분으로 하는 도전성 분말 및 그 제조 방법을 제공할 수 있다. | The cumulative 50% particle size D50 of the volume standard in laser diffraction particle size distribution measurement is 0.3 μm to 4.5 μm, The ratio of the major diameter X defined below to the medium diameter Y defined below is 1.0 to 3.0 and the ratio of the major diameter X defined below to the short diameter Z defined below is 1.5 to 5.0, A conductive powder that satisfies (A) and (B) below and is mainly composed of copper. (A) The carbon content is between 0.00% and 0.10% by mass. (B) TMA contractility as defined below is greater than or equal to 0% and less than 2% at 400°C. (Long diameter X and medium diameter Y) 100 particles are randomly selected by scanning electron microscopy, and the average length of the long side of the rectangle circumscribed to each particle is defined as the length of the long side and the average value of the short side length is defined as the medium diameter Y. (Short diameter Z) Mix 100 mass parts of conductive powder with copper as the main component and 7 mass parts of acrylic resin dissolved in tarpineol as resin, then mix and smelt using a three-roll mill, and then dilute with tarpineol at 25°C and shear rate 4s-1The paste-like composition is prepared by adjusting the viscosity to 30Pa·s, casting the paste-like composition on the PET film by an applicator to form a coating film with a film thickness of 250μm, drying the coating film under the conditions of atmospheric atmosphere, 150°C for 10 minutes to form a drying film, and exposing the cross-section of the drying film with an ion milling device. The dry film cross-section is observed with a scanning electron microscope, 100 particles are randomly selected, and the average length of the short side of the rectangle circumscribed on each particle is defined as the short diameter Z. (TMA contraction rate) After obtaining a sample by pressurizing 200 mg of conductive powder composed mainly of copper for 3 minutes at a pressure of 1.0 kN and forming it into a cylindrical shape with a diameter of 5 mm and a height of 2 mm, the percentage (%) of the sample height at each temperature relative to the sample height (2 mm) is defined as the TMA shrinkage rate when the sample is heated from room temperature to 900 °C at a rate of 10 °C/min in a nitrogen atmosphere using a TMA device. | 레이저 회절식 입도 분포 측정의 부피 기준의 누적50% 입자 지름 D50가 0.3μm 이상 4.5μm이하이며 하기에서 정의되는 중 직경 Y에 대한 하기에서 정의되는 장경X의 비가 1.0 이상 3.0 이하 및 하기에서 정의되는 단경 Z에 대한 하기에서 정의되는 장경X의 비가 1.5 이상 5.0 이하이며 하기 (A) 및 (B)을 충족하는 구리를 주성분으로 하는 도전성 분말. (A) 탄소 함유율이 0.00 질량% 이상 0.10 질량%이하이다. (B) 하기에서 정의되는 TMA 수축률이 400℃에서0% 이상2% 미만이다. (장경X 및 중 직경 Y) 주사형 전자현미경 관찰에 의해 입자 100개를 무작위로 선택해, 면적이 최소가 되도록 각 입자에 외접하는 직사각형의, 장변의 길이의 평균값을 장경X, 단변의 길이의 평균값을 중 직경 Y와 정의한다. (단경 Z) 상기 구리를 주성분으로 하는 도전성 분말 100 질량부와 테르피네올로 용해된 아크릴 수지를 수지로서 7 질량부를 혼합한 다음, 3 개 롤 밀을 이용하여 혼련하고 이어서 테르피네올 로 희석하고 25℃, 전단 속도 4 s-1의 점도가 30 Pa s가 되도록 조정해 페이스트형 조성물을 제조하고 어플리케이터에 의해 그 페이스트형 조성물을 PET 필름 상에 캐스팅해 막 두께 250μm의 도포막을 형성하고 그 도포막을 대기 분위기, 150℃, 10분의 조건에서 건조시켜 건조막을 형성하고 이온 밀링 장치로 그 건조막의 단면을 노출시켜 그 건조막 단면을 주사형 전자현미경으로 관찰하고 100개의 입자를 무작위로 선택해, 면적이 최소가 되도록 각 입자에 외접하는 직사각형의, 단변의 길이의 평균값을 단경 Z와 정의한다. (TMA 수축률) 상기 구리를 주성분으로 하는 도전성 분말 200 mg를 1.0 kN의 압력으로 3 분간 가압해 직경 5 mm, 높이 2 mm의 원기둥 형태로 성형함으로써 시료를 얻은 후, TMA 장치를 이용하고, 상기 시료를 질소 분위기 중에서, 10℃/분의 속도로 실온에서 900℃까지 승온했을 때의, 시료의 높이 (2mm)에 대한 각 온도에서의 시료의 높이의 백분율 (%)을 TMA 수축률과 정의한다. |  |  | [기술분야] 본 발명은 구리를 주성분으로 하는 전도성 분말에 관한 것이며, 전자 부품 내의 단자 전극용 전도성 페이스트에 적용될 수 있다. [해결과제] 본 발명은 특히 저온에서 소성할 때, 전자 부품에서 얇고, 밀도가 높으며, 연속적인 단자 전극을 형성하는 문제를 해결하고자 한다. [해결수단] 본 발명은 구리를 주성분으로 하는 전도성 분말, 유리 프릿, 바인더 수지, 및 유기 용매를 포함한다. [특징] 여기서 주된 특징은 구리를 주성분으로 하는 전도성 분말이며, 이는 특정 입도 분포 및 TMA 수축률 특성을 갖는다. [효과] 따라서, 본 발명은 특히 저온에서 소성할 때, 전자 부품에서 얇고, 조밀하고, 연속적인 단자 전극의 형성을 개선한다. | PCT-JP2025-008831 | 2025-03-10 | WO2025-192533 | 2025-09-18 |  |  | SHOEI CHEMICAL INC. | ESAKI, Soichiro ¦ AKIMOTO, Yuji | 63/563885 ¦ 2024-070985 | US ¦ JP | 2024-03-11 ¦ 2024-04-24 |  |  |  |  | 108988023 | JP2024-070985 ¦ TW202600264A ¦ US63/563885 ¦ WOWO2025-192533A1 | 4 |  |  | 6025038003405
JP | JP | P | A | 도전성 페이스트 및 전자 부품 | 【요약】 【과제】내부 전극층의 두께 편차를 억제할 수 있는 동시에 공재 분리를 억제할 수 있는 도전성 페이스트를 제공하는 것 【해결 수단】복합 입자가 바인더 및 용제에 분산된 도전성 페이스트로서, 복합 입자는 대립자와 대립자의 표면에 부착되어 있음 상기 대립자보다 입자 지름의 평균값이 작은 소립자를 가지고 도전성 페이스트에 분산되어 있어 대립자보다 입자 지름의 평균값이 작은 유리 입자의 유리도는0% 이상50% 이하이며 도전성 페이스트의 복합 입자의 응집 지수가 1.2 미만인 도전성 페이스트. 【선택도】도 2b | [ABSTRACT] [Technical problem] The conductive paste which the thickness variation of an internal electrode layer can be controlled, and can control 共 material separation is provided. [Means for Solution]A composite particle is the conductive paste distributed by a binder and solvent, and a composite particle, A large drop child and a granule child adhering to a large drop child's surface in which average value of particle diameter is smaller than the large drop child, Conductive paste whose condensation index of a composite particle in conductive paste it を有, conductive paste distributes, the degrees of isolation of isolation particles in which average value of particle diameter is smaller than a large drop child are 0% or more and 50% or less, and is less than 1.2. [Chosen drawing] Drawing 2b | 【청구항1】 복합 입자가 바인더 및 용제에 분산된 도전성 페이스트로서, 상기 복합 입자는 대립자와 상기 대립자의 표면에 부착되어 있음 상기 대립자보다 입자 지름의 평균값이 작은 소립자를 가지고 상기 도전성 페이스트에 분산되어 있어 상기 대립자보다 입자 지름의 평균값이 작은 유리 입자의 유리도는0% 이상50% 이하이며 상기 유리도는 하기 식 (1)에 의해 정의되고 유리도 (%) =100×MF/ (MF+MS)···(1) 상기 MF는 유리 입자의 질량이 총 있으며, 상기 MS는 소립자의 질량이 총 있으며, 상기 도전성 페이스트의 상기 복합 입자의 응집 지수가 1.2 미만이며 상기 응집 지수는 하기 식 (2)에 의해 정의되고 응집 지수=Ra/DL의 평균값···(2) 상기 DL는 대립자의 입자 지름이며 상기 Ra는 도막 평활성인 도전성 페이스트. | [Claim1] A composite particle is the conductive paste distributed by the binder and the solvent, It has adhered to the surface of a large drop child and the above-mentioned large drop child, and the above-mentioned composite particle has a granule child in which the average value of particle diameter is smaller than the above-mentioned large drop child, The above-mentioned conductive paste distributes and the degrees of isolation of the isolation particles in which the average value of particle diameter is smaller than the above-mentioned large drop child are 0% or more and 50% or less, The above-mentioned degree of isolation is defined by the following formula (1), The degree of isolation (%) =100×MF/(MF+MS) ... (1) The above MF is the sum total of the mass of isolation particles, The above MS is the sum total of a granule child'ss mass, The condensation index of the above-mentioned composite particle in the above-mentioned conductive paste is less than 1.2, The above-mentioned condensation index is defined by the following formula (2), Condensation index = average value of Ra/DL ... (2) The above DL is a large drop child'ss particle diameter, Conductive paste whose above-mentioned Ra is coat smooth nature. | 【청구항1】 복합 입자가 바인더 및 용제에 분산된 도전성 페이스트로서, 상기 복합 입자는 대립자와 상기 대립자의 표면에 부착되어 있음 상기 대립자보다 입자 지름의 평균값이 작은 소립자를 가지고 상기 도전성 페이스트에 분산되어 있어 상기 대립자보다 입자 지름의 평균값이 작은 유리 입자의 유리도는0% 이상50% 이하이며 상기 유리도는 하기 식 (1)에 의해 정의되고 유리도 (%) =100×MF/ (MF+MS)···(1) 상기 MF는 유리 입자의 질량이 총 있으며, 상기 MS는 소립자의 질량이 총 있으며, 상기 도전성 페이스트의 상기 복합 입자의 응집 지수가 1.2 미만이며 상기 응집 지수는 하기 식 (2)에 의해 정의되고 응집 지수=Ra/DL의 평균값···(2) 상기 DL는 대립자의 입자 지름이며 상기 Ra는 도막 평활성인 도전성 페이스트. | [Claim1] A composite particle is the conductive paste distributed by the binder and the solvent, It has adhered to the surface of a large drop child and the above-mentioned large drop child, and the above-mentioned composite particle has a granule child in which the average value of particle diameter is smaller than the above-mentioned large drop child, The above-mentioned conductive paste distributes and the degrees of isolation of the isolation particles in which the average value of particle diameter is smaller than the above-mentioned large drop child are 0% or more and 50% or less, The above-mentioned degree of isolation is defined by the following formula (1), The degree of isolation (%) =100×MF/(MF+MS) ... (1) The above MF is the sum total of the mass of isolation particles, The above MS is the sum total of a granule child'ss mass, The condensation index of the above-mentioned composite particle in the above-mentioned conductive paste is less than 1.2, The above-mentioned condensation index is defined by the following formula (2), Condensation index = average value of Ra/DL ... (2) The above DL is a large drop child'ss particle diameter, Conductive paste whose above-mentioned Ra is coat smooth nature. | [기술분야] 본 발명은 전자 부품의 전극층의 형성에 사용되는 도전성 페이스트에 관한 것이며, 적층 세라믹 콘덴서 등의 세라믹 전자 부품에 적용할 수 있다. [해결과제] 본 발명은 세라믹 전자 부품의 얇은 층화에서 세라믹 층과 내부 전극 층 사이의 소결 시작 온도의 차이로 인해 소결 후 내부 전극 층에서 크랙 및 웨이 피스를 생성하는 문제를 해결하고자 한다. [해결수단] 본 발명은 상기 결합제 및 상기 용매에 의해 분포된 복합 입자를 가진 전도성 페이스트를 포함하며, 상기 복합 입자는 큰 드롭 차일드 및 상기 언급된 큰 드롭 차일드의 표면에 부착되고, 상기 언급된 복합 입자는 입자 직경의 평균값이 상기 언급된 큰 드롭 차일드보다 작은 과립 차일드를 가진다. [특징] 여기서 주된 특징은 전도성 페이스트에 의해 분포된, 입경의 평균값이 큰 드롭 차일드보다 작은 과립 차일드를 갖는 복합 입자이다. [효과] 따라서, 본 발명은 내부 전극 층의 두께 변화의 제어를 개선하고 세라믹 전자 부품에서 재료 분리를 제어한다. | 2024-031347 | 2024-03-01 | 2025-133410 | 2025-09-11 |  |  | TDK CORP | 舩山 耕生 ¦ 寺尾 耕太郎 ¦ 田中 泰 ¦ 小松 敬 |  |  |  | 0 |  | 0 |  | 108359479 | JP2025-133410A | 1 | 출원 |  | 2225170000286
PCT | PCT | P | A1 | COPPER PARTICLES, PASTE COMPOSITION, SEMICONDUCTOR DEVICE, ELECTRICAL COMPONENT, AND ELECTRONIC COMPONENT | The copper particles according to the present invention have a crystallite growth rate ratio k of more than 1. k = (S200-S150)/(S300-S250) (S150 is the crystallite diameter (nm) of Cu (111) when the copper particles are heated to 150°C. S200 is the crystallite diameter (nm) of Cu (111) when the copper particles are heated to 200°C. S250 is the crystallite diameter (nm) of Cu (111) when the copper particles are heated to 250°C. S300 is the crystallite diameter (nm) of Cu (111) when the copper particles are heated to 300°C.) | 하기 결정자 성장 속도비k가 , 1이상인 구리 입자. k= (S200-S150)/(S300-S250) [S150는 상기 구리 입자를 150℃으로 가열했을 때의 Cu (111)의 결정자 직경 (nm)이다. S200는 상기 구리 입자를 200℃으로 가열했을 때의 Cu (111)의 결정자 직경 (nm)이다. S250는 상기 구리 입자를 250℃으로 가열했을 때의 Cu (111)의 결정자 직경 (nm)이다. S300는 상기 구리 입자를 300℃으로 가열했을 때의 Cu (111)의 결정자 직경 (nm)이다. ] | The following crystal growth rate ratio k is more than 1, copper particles. k=(S200-S150)/(S300-S250) [S150 is the crystal diameter (nm) of Cu(111) when the copper particles are heated to 150°C.] S200 is the crystal diameter (nm) of Cu(111) when the copper particles are heated to 200°C. S250 is the crystal diameter (nm) of Cu(111) when said copper particles are heated to 250°C. S300 is the crystal diameter (nm) of Cu(111) when the copper particles are heated to 300°C. ] | 하기 결정자 성장 속도비k가 , 1이상인 구리 입자. k= (S200-S150)/(S300-S250)[S150는 상기 구리 입자를 150℃으로 가열했을 때의 Cu (111)의 결정자 직경 (nm)이다. S200는 상기 구리 입자를 200℃으로 가열했을 때의 Cu (111)의 결정자 직경 (nm)이다. S250는 상기 구리 입자를 250℃으로 가열했을 때의 Cu (111)의 결정자 직경 (nm)이다. S300는 상기 구리 입자를 300℃으로 가열했을 때의 Cu (111)의 결정자 직경 (nm)이다. ] |  |  | [기술분야] 본 발명은 특정 결정 성장 속도 비율을 갖는 구리 입자에 관한 것이며, 반도체 장치, 전기 부품, 및 전자 부품용 페이스트 조성물에 적용될 수 있다. [해결과제] 본 발명은 종래의 구리 입자에 의해 달성되지 않는, 저온 소결성 및 고온 영역에서 양호한 치수 안정성을 갖는 구리 입자의 문제를 해결하고자 한다. [해결수단] 본 발명은 특정 결정 성장 속도 비율 및 특정 BET 비표면적을 갖는 구리 입자를 포함한다. [특징] 여기서 주된 특징은 특정 결정 성장 속도 비율 및 특정 BET 비표면적을 갖는 구리 입자이다. [효과] 따라서, 본 발명은 구리 입자의 고온 영역에서 저온 소결성 및 치수 안정성을 개선한다. | PCT-JP2025-006174 | 2025-02-21 | WO2025-182843 | 2025-09-04 |  |  | KYOCERA CORPORATION | KIMURA Yuto ¦ NONOMURA Kouki ¦ YAMAGISHI Kazuki ¦ KIKUCHI Tomonao | 2024-030664 | JP | 2024-02-29 |  |  |  |  | 105102987 | JP2024-030664 ¦ WOWO2025-182843A1 | 2 |  |  | 6025036003625
CN | CN | P | A | Superfine copper powder and preparation method thereof | The invention discloses superfine copper powder and a preparation method thereof, and relates to the technical field of copper powder preparation. The method comprises the steps of preparing copper-containing compound into solution, adding pH regulator to obtain system A, adding additive and reducer to obtain system B, reacting at 50-90 ℃, filtering, washing and drying to obtain superfine copper powder. The invention provides a low-temperature normal-pressure liquid phase reduction preparation technology of superfine copper powder, which is simple in method and low in cost. The invention solves the problems of complex copper powder preparation process and poor product conductivity in the prior art. | 본 발명은 초미세 구리 분말 및 그 제조 방법을 개시하고, 구리 분말 제조 기술 영역에 관련된다. 방법은 다음과 같습니다: 구리 함유 화합물을 용액으로 만들고 pH 조절제를 첨가하여 시스템 A를 얻었다; 첨가제와 환원제를 첨가하여 시스템 B를 얻은 후 50-90°C에서 반응시킨 후 여과, 세척 및 건조하여 초미세 구리 분말을 제조한다. 본 발명은 초미세 구리 분말의 저온 상압 액상 환원 제조 기술을 제공하고, 방법이 간단하고, 비용이 비교적 낮으며, 이 방법은 각 반응 원료의 종류와 그 함량 및 반응 조건을 조정함으로써, 마이크로 나노 구리 분말의 형상 및 크기를 효과적으로 제어할 수 있다. 본 발명은 종래 기술 중 구리 분말 제조 공정이 복잡하고 제품의 도전성 에너지가 떨어지는 문제를 해결한다. | 1. The preparation method of the superfine copper powder is characterized by comprising the following steps of: (1) Preparing copper-containing compound into solution, and adding pH regulator to obtain system A; (2) And (3) adding an aqueous solution containing an additive and a reducing agent into the system A prepared in the step (1) to obtain a system B, reacting at 50-90 ℃, centrifuging, washing and drying to obtain the superfine copper powder. | 1. 다음을 포함하는 것을 특징으로 하는 초미세 구리 분말의 제조 방법: (1) 구리 함유 화합물을 용액으로 만들고 pH 조절제를 첨가하여 시스템 A를 얻었다; (2) 단계 (1)에서 제조된 시스템 A에 첨가제 및 환원제를 포함하는 수용액을 첨가하여 시스템 B를 얻은 후, 50-90°C에서 반응시킨 후, 원심분리, 세척 및 건조하여 초미세 구리 분말을 제조한다. | 1. The preparation method of the superfine copper powder is characterized by comprising the following steps of: (1) Preparing copper-containing compound into solution, and adding pH regulator to obtain system A; (2) And (3) adding an aqueous solution containing an additive and a reducing agent into the system A prepared in the step (1) to obtain a system B, reacting at 50-90 ℃, centrifuging, washing and drying to obtain the superfine copper powder. | 1. 다음을 포함하는 것을 특징으로 하는 초미세 구리 분말의 제조 방법: (1) 구리 함유 화합물을 용액으로 만들고 pH 조절제를 첨가하여 시스템 A를 얻었다; (2) 단계 (1)에서 제조된 시스템 A에 첨가제 및 환원제를 포함하는 수용액을 첨가하여 시스템 B를 얻은 후, 50-90°C에서 반응시킨 후, 원심분리, 세척 및 건조하여 초미세 구리 분말을 제조한다. | [기술분야] 본 발명은 구리 분말 제조 기술 분야, 특히 초미세 구리 분말의 제조 및 이의 방법에 관한 것이다. [해결과제] 본 발명은 초미세 구리 분말에 대한 저온 정상 압력 액상 환원 제조 기술을 제공함으로써 종래 기술의 복잡한 제조 공정 및 불량한 제품 전도성 문제를 해결하고자 한다. [해결수단] 본 발명은 구리 함유 화합물 용액을 제조하는 단계, pH 조절제를 첨가하는 단계, 및 첨가제 및 환원제를 함유하는 수용액을 첨가하는 단계를 포함하는 초미세 구리 분말을 제조하기 위한 방법을 포함한다. [특징] 여기서 주된 특징은 방법이 간단하고 비용이 저렴한 초미세 구리 분말을 제조하기 위한 저온 상압 액상 환원 제조 기술의 사용이다. [효과] 따라서, 본 발명은 구리 초미세 분말의 제조 방법을 제공함으로써 복잡한 제조 공정을 개선하고 종래 기술의 제품 전도성을 향상시킨다. | 2025-10761788 | 2025-06-09 | 120572014 | 2025-09-02 |  |  | BEIJING University OF CHEMICAL TECHNOLOGY | Liu Junfeng ¦ Guo Lei ¦ Han Aijuan | 2025-10704918 | CN | 2025-05-29 | 0 |  | 0 |  | 104991055 | CN120572014A ¦ CN2025-10704918 | 2 | 심사중 |  | 8425362017784
JP | JP | P | B2 | 페이스트 조성물, 반도체 장치, 전기 부품 및 전자 부품 | 제1 구리 입자를 함유하는 페이스트 조성물로서, 상기 제1 구리 입자는 모재가 되는 구리 입자를 (a)아민 화합물 및 (b)카르복실산아민염에서 선택되는 적어도 1종의 화합물에 의해 피복되어 이루어지며 페이스트 조성물 중에서 검출되는 상기 (a)아민 화합물 및 상기 (b)카르복실산아민염의 합계 함유량이 페이스트 조성물 전체의 1질량%미만임을 특징으로 하는 페이스트 조성물. | A paste composition which contains first copper particles, and which is characterized in that: each one of the first copper particles is obtained by covering a copper particle, which serves as the base material, with at least one compound that is selected from among (a) an amine compound and (b) a carboxylic acid amine salt; and the total content of the amine compound (a) and the carboxylic acid amine salt (b) detected in the paste composition is less than 1% by mass of the entire paste composition. | 【청구항1】 제1 구리 입자를 함유하는 페이스트 조성물로서, 상기 제1 구리 입자는 모재가 되는 구리 입자를 (a) 아민 화합물 및 (b) 카르복실산아민염에서 선택되는 적어도 1종의 화합물에 의해 피복되어 이루어지며 상기 구리 입자의 표면을 덮는 상기 (a) 아민 화합물 및 (b) 카르복실산아민염에서 선택되는 적어도 1종의 화합물 질량 피복률이 , 0.05% 이상10% 이하이며 페이스트 조성물을 원심분리법에 의해 액상 성분과 고형 성분에 분리한 후, 액상 성분을 가스크로마토그래피 분석 장치를 이용하여 분석하고 내표준법으로부터 얻은 상기 (a) 아민 화합물 및 상기 (b) 카르복실산아민염의 합계 함유량이 , 페이스트 조성물 전체의 1 질량% 미만임을 특징으로 하는 페이스트 조성물. | [Claim1] It is a paste constituent containing the 1st copper grain child, It comes to cover the 1st above-mentioned copper grain child with (a) amine compound and at least one sort of compounds chosen from (b) carboxylic acid amine salt in the copper grain child who becomes a base material, The mass covering rates of above-mentioned (a) amine compound which covers the above-mentioned copper grain child'ss surface, and at least one sort of compounds chosen from (b) carboxylic acid amine salt are 0.05% or more and 10% or less, After dividing a paste constituent into a liquefied ingredient and a formed element with a centrifuge separation method, A paste constituent, wherein the total content of above-mentioned (a) amine compound which analyzed the liquefied ingredient using the gas chromatography analysis device, and obtained it from the internal standard method, and above-mentioned (b) carboxylic acid amine salt is less than the 1 mass % of the whole paste constituent. | 【청구항1】 제1 구리 입자를 함유하는 페이스트 조성물로서, 상기 제1 구리 입자는 모재가 되는 구리 입자를 (a) 아민 화합물 및 (b) 카르복실산아민염에서 선택되는 적어도 1종의 화합물에 의해 피복되어 이루어지며 상기 구리 입자의 표면을 덮는 상기 (a) 아민 화합물 및 (b) 카르복실산아민염에서 선택되는 적어도 1종의 화합물 질량 피복률이 , 0.05% 이상10% 이하이며 페이스트 조성물을 원심분리법에 의해 액상 성분과 고형 성분에 분리한 후, 액상 성분을 가스크로마토그래피 분석 장치를 이용하여 분석하고 내표준법으로부터 얻은 상기 (a) 아민 화합물 및 상기 (b) 카르복실산아민염의 합계 함유량이 , 페이스트 조성물 전체의 1 질량% 미만임을 특징으로 하는 페이스트 조성물. | [Claim1] It is a paste constituent containing the 1st copper grain child, It comes to cover the 1st above-mentioned copper grain child with (a) amine compound and at least one sort of compounds chosen from (b) carboxylic acid amine salt in the copper grain child who becomes a base material, The mass covering rates of above-mentioned (a) amine compound which covers the above-mentioned copper grain child'ss surface, and at least one sort of compounds chosen from (b) carboxylic acid amine salt are 0.05% or more and 10% or less, After dividing a paste constituent into a liquefied ingredient and a formed element with a centrifuge separation method, A paste constituent, wherein the total content of above-mentioned (a) amine compound which analyzed the liquefied ingredient using the gas chromatography analysis device, and obtained it from the internal standard method, and above-mentioned (b) carboxylic acid amine salt is less than the 1 mass % of the whole paste constituent. | [기술분야] 본 발명은 고성능 전자 어셈블리에 적용될 수 있는 반도체 장치, 전기 부품, 및 전자 부품을 접합하기 위해 사용되는 페이스트 구성 요소에 관한 것이다. [해결과제] 본 발명은 종래 기술 재료에 비해 개선된 열 전도성 및 내산화성을 가진 페이스트를 제공함으로써, 특히 고전력 응용에서 과열 및 성능 저하를 초래하는 반도체 장치에서 부적절한 열 관리 문제를 해결하고자 한다. [해결수단] 본 발명은 아민 화합물로 덮인 제 1 구리 그레인 자식 및 적어도 하나의 유형의 카르복실산 아민 염을 포함하는 페이스트 성분을 포함하며, 낮은 산화 및 높은 소결 특성을 보장한다. [특징] 여기서 주요 특징은 페이스트 내의 베이스 재료로서 구리 나노 입자의 사용이며, 이는 열 전도성을 향상시키고 저온 소결을 가능하게 하여 고성능 응용에 적합하게 한다. [효과] 따라서, 본 발명은 높은 열 전도성 및 내산화성을 유지하여 고온 및 장기간 사용 하에서 안정적인 작동을 보장하는 페이스트를 제공함으로써 반도체 장치의 신뢰성 및 성능을 개선한다. | 2023-507091 | 2022-03-14 |  |  | 7731972 | 2025-08-22 | KYOCERA CORP | 菊池 知直 ¦ 野々村 航希 | 2021-043526 | JP | 2021-03-17 | 10 | JP6873292B2 ¦ JP7129043B2 ¦ JP6789794B2(BE) ¦ JP6857453B2(BE) ¦ JP5994811B2(BE) ¦ JP2015-517184A(BE) ¦ JP6199048B2(BE) ¦ JP2014-107145A(BE) ¦ JP2013-159830A(BE) ¦ JP4428085B2(BE) | 0 |  | 105244140 | CN116963855A ¦ EP4309828A1 ¦ JP2021-043526 ¦ JP7731972B2 ¦ US2024-0157483A1 ¦ WOWO2022-196620A1 | 6 | 등록 | KYOCERA CORP | 2725162000441
CN | CN | P | A | Copper powder, preparation method thereof, conductive copper slurry and application | The application provides copper powder, a preparation method thereof, conductive copper slurry and application thereof, and belongs to the technical field of conductive materials. The copper powder includes composite copper particles including copper particles at least partially connected to each other by copper oxide. | 본 출원은 도전 재료 기술 분야에 속하는 구리 분체 및 그 제조 방법, 도전 구리 페이스트 및 응용을 제공한다. 구리 분말은 다음을 포함한다: 복합 구리 입자는 상기 복합 구리 입자를 포함한다: 구리 산화물을 통해 적어도 부분적으로 서로 연결된 구리 입자. | 1. A copper powder includes composite copper particles including copper particles at least partially connected to each other by copper oxide. | 1. 구리 분체는 다음을 포함한다: 복합 구리 입자는 상기 복합 구리 입자를 포함한다: 구리 산화물을 통해 적어도 부분적으로 서로 연결된 구리 입자. | 1. A copper powder includes composite copper particles including copper particles at least partially connected to each other by copper oxide. ¦ 13. A preparation method of copper powder comprises the following steps: Pickling the copper particles to obtain pickled copper particles; And (3) washing and centrifugally separating the washed copper particles in air to obtain composite copper particles formed by copper particles which are at least partially connected with each other through copper oxide, and further obtaining the copper powder. ¦ 18. A conductive copper paste comprising copper powder and a dispersion medium, wherein the copper powder is the copper powder according to any one of claims 1 to 12 or the copper powder prepared by the preparation method according to any one of claims 13 to 17; Preferably, the conductive copper paste comprises 80-92% of copper powder and 8-20% of dispersion medium by mass. ¦ 20. A copper electrode formed from the conductive copper paste of claim 18 or 19. ¦ 21. A solar cell comprising the copper electrode of claim 20. | 1. 구리 분체는 다음을 포함한다: 복합 구리 입자는 상기 복합 구리 입자를 포함한다: 구리 산화물을 통해 적어도 부분적으로 서로 연결된 구리 입자. ¦ 13. 구리 분말의 제조 방법은 다음을 포함한다: 구리 입자를 산세하여 산세 후의 구리 입자를 얻는다; 상기 산세된 구리 입자를 공기 중에서 수세 및 원심 분리하여, 적어도 부분적으로 구리 산화물끼리를 개재하여 접속된 구리 입자로 이루어지는 복합 구리 입자를 얻고, 또한 상기 구리 분체를 얻는다. ¦ 18. 전기 전도성 구리 페이스트는 다음을 포함한다: 제1항 내지 제12항 중 어느 한 항에 기재된 구리 분체 또는 제13항 내지 제17항 중 어느 한 항에 기재된 제조 방법에 의해 제조된 구리 분체인 구리 분체 및 분산 매체; 바람직하게는, 상기 도전성 구리 페이스트는 질량 기준으로 80 내지 92%의 구리 분체와 8 내지 20%의 분산매를 포함한다. ¦ 20. 제18항 또는 제19항에 따른 전도성 구리 페이스트로부터 제조된 구리 전극. ¦ 21. 제20항의 구리 전극을 포함하는 태양 전지. | [기술분야] 본 발명은 구리 분말 및 이의 제조 방법, 전도성 구리 슬러리 및 적용에 관한 것이며, 태양 전지 및 구리 전극에 적용될 수 있다. [해결과제] 본 발명은 비용-효과적이고 전도성이 높은 구리 분말 및 제조 방법을 제공함으로써 태양 전지의 높은 비용 및 열악한 전도성 문제를 해결하고자 한다. [해결수단] 본 발명은 산화구리에 의해 적어도 부분적으로 연결된 구리 입자를 갖는 복합 구리 입자를 포함한다. [특징] 여기서 주된 특징은 산화구리에 의한 구리 입자의 연결을 통한 낮은 장벽 전도성 경로의 형성이다. [효과] 따라서, 본 발명은 비용 효율적이고 전도성이 높은 구리 분말 및 제조 방법을 제공함으로써 전도성을 향상시키고 태양 전지의 비용을 감소시킨다. | 2025-10474827 | 2025-04-15 | 120460719 | 2025-08-12 |  |  | LONGI GREEN ENERGY TECHNOLOGY Co.,Ltd. | He Bo ¦ Zhang Sen ¦ Li Peng ¦ Liu Tong ¦ Xu Xixiang |  |  |  | 0 |  | 0 |  | 103675001 | CN120460719A | 1 | 심사중 |  | 8425332019612
PCT | PCT | P | A1 | COPPER PARTICLES COATED WITH SLIGHTLY OXIDIZED COPPER, MATERIAL FOR SINTERING CONTAINING SAME, SINTERED BODY USING SAID MATERIAL FOR SINTERING, AND JOINED BODY | Disclosed are copper particles coated with slightly oxidized copper, which each comprise: a copper particle that serves as a core; and a shell that contains slightly oxidized copper which is one or more of Cu64O and Cu8O. With respect to scanning electron microscope images of the core copper particles, if the maximum length of each particle is defined as the long side, the arithmetic average value of the long sides is more than 1 μm, and with respect to the scanning electron microscope images, if the arithmetic average length of each particle having a ratio of the arithmetic average length of a portion that is orthogonal to the long side to the long side at 0.4 or less is defined as the thickness, the arithmetic average value of the ratio of the thickness to the long side is 0.25 or less. | 코어인 구리 입자와 Cu64O와 Cu8O 중 1 이상인 미산화구리를 포함하는 쉘을 구비한 미산화구리 피복 구리 입자로서, 상기 코어 구리 입자는 그 주사 전자현미경상에 있어서, 입자의 최대 길이를 장변으로 했을 때, 상기 장변의 산술 평균치가 1μm이상이며 상기 주사 전자현미경상에 있어서, 상기 장변에 대한, 상기 장변에 직교하는 부분의 산술 평균 길이의 비가 0.4 이하의 입자의, 상기 산술 평균 길이를 두께로 했을 때, 상기 장변에 대한 상기 두께의 비 산술 평균치가 0.25 이하인 미산화구리 피복 구리 입자. | It is a micro-copper-coated copper particle with a core copper particle and a shell containing micro-copper oxide, which is one or more of Cu64O and Cu8O. The core copper particle, in the scanning electron microscope image, when the maximum length of the particle is the long side, the arithmetic mean value of the long side is more than 1 μm, and in the scanning electron microscope image, the ratio of the arithmetic average length of the part orthogonal to the long side is less than or equal to 0.4, when the average arithmetic length of the particle is taken as the thickness, the arithmetic average value of the ratio of the thickness to the long side is less than or equal to 0.25; Slightly oxidized copper coated copper particles. | 코어인 구리 입자와 Cu64O와 Cu8O 중 1 이상인 미산화구리를 포함하는 쉘을 구비한 미산화구리 피복 구리 입자로서, 상기 코어 구리 입자는 그 주사 전자현미경상에 있어서, 입자의 최대 길이를 장변으로 했을 때, 상기 장변의 산술 평균치가 1μm이상이며 상기 주사 전자현미경상에 있어서, 상기 장변에 대한, 상기 장변에 직교하는 부분의 산술 평균 길이의 비가 0.4 이하의 입자의, 상기 산술 평균 길이를 두께로 했을 때, 상기 장변에 대한 상기 두께의 비 산술 평균치가 0.25 이하인 미산화구리 피복 구리 입자. |  |  | [기술분야] 본 발명은 마이크로 구리 산화물이 코팅된 구리 입자 및 이를 함유하는 소결용 재료, 뿐만 아니라 소결에 사용된 상기 재료를 사용한 소결체 및 접합체에 관한 것이다. [해결과제] 본 발명은 리드-프리 조인트에 대한 요구를 해결하고 반도체 장치에서 연결 신뢰성 및 방열 설계를 보장하고자 한다. [해결수단] 본 발명은 코어 구리 입자를 가진 마이크로 구리 산화물 코팅 구리 입자와 마이크로 구리 산화물을 포함하는 쉘을 포함한다. [특징] 여기서 주요 특징은 코어 구리 입자 및 마이크로 구리 산화물을 함유하는 쉘을 갖는 마이크로 구리 산화물-코팅된 구리 입자의 사용이다. [효과] 따라서, 본 발명은 구리 입자의 입자 크기를 개선하여, 전기 부품에서 향상된 전기 전도성 및 접착 강도를 유도한다. | PCT-JP2025-001158 | 2025-01-16 | WO2025-154759 | 2025-07-24 |  |  | NATIONAL UNIVERSITY CORPORATION HOKKAIDO UNIVERSITY | YONEZAWA, Tetsu ¦ TSUKAMOTO, Hiroki | 2024-006167 | JP | 2024-01-18 |  |  |  |  | 102838482 | JP2024-006167 ¦ WOWO2025-154759A1 | 2 |  |  | 6025030002922
KR | KR | P | A | 알에프아이디 안테나 인쇄용 전도성 페이스트에 적용 가능한 은코팅 판형 구리분말의 제조방법 | 본 발명은 나노 구리 파우더의 구리 분말로 제조한 미크론 크기의 판형 구리분말을 은 코팅한 후, 표면 코팅 처리를 하여 알에프아이디(RFID) 안테나 회로 인쇄용 전도성 페이스트에 적용 가능한 은코팅 판형 구리분말의 제조방법에 관한 것으로서, 본 발명에 따른 알에프아이디 안테나 인쇄용 전도성 페이스트에 적용 가능한 은코팅 판형 구리분말의 제조방법은, 은코팅 판형 구리분말 제조방법에 있어서, 1) 80 ~ 200 nm 크기의 나노 구리 파우더를 제조하는 단계; 2) 상기 나노 구리 파우더에 코팅된 분산, 캐핑제를 제거하는 단계; 3) 상기 2) 단계에서 얻어진 나노 구리 파우더를 세정하고 원심분리하여 슬러리화하는 단계; 4) 상기 나노 구리 파우더를 어트리션 밀로 초박막 성장시켜 플레이크화하는 단계; 5) 상기 4) 단계에서 플레이크화된 나노 구리 파우더 표면에 은을 도금하여 은도금 판형 구리분말을 제조하는 단계; 6) 상기 은도금 판형 구리분말을 표면처리하는 단계; 7) 표면 처리된 상기 은도금 판형 구리분말을 세정하고 여과 및 건조하는 단계;를 포함하는 것을 특징으로 한다. | The invention relates to the manufacturing method of the silver coating board-shape copper powder in which the surface coating treatment is to the copper powder of the nano copper powder after doing the silver coating and manufactures which is applicable to the RFID antenna circuit printing conductive paste. And the manufacturing method of the silver coating board-shape copper powder which is applicable to the RFID antenna printing conductive paste according to the present invention comprises the dispersion coated on the step : 2) nano copper powder manufacturing the nano copper powder of 1) 80 ~ 200 nm size, and the dry step washing the silvering board-shape copper powder which the step : 7) surface-processing the step : 6) silvering board-shape copper powder which washes the nano copper powder obtained in the step : 3) 2) step removing the capping and growing the step : 4) nano copper powder that centrifuges and made slurry to the attrition mill with super-thin films and as to the silver coating board-shape copper powder manufacturing method. As to the dry step, the flaking plates silver in the nano copper powder surface that becomes in the step : 5) 4) step with the flaking and manufacturing the silvering board-shape copper powder is surface-treated and filters | 은코팅 판형 구리분말 제조방법에 있어서, 1) 80 ~ 200 nm 크기의 나노 구리 파우더를 제조하는 단계; 2) 상기 나노 구리 파우더에 코팅된 분산, 캐핑제를 제거하는 단계; 3) 상기 2) 단계에서 얻어진 나노 구리 파우더를 세정하고 원심분리하여 슬러리화하는 단계; 4) 상기 나노 구리 파우더를 어트리션 밀로 초박막 성장시켜 플레이크화하는 단계; 5) 상기 4) 단계에서 플레이크화된 나노 구리 파우더 표면에 은을 도금하여 은도금 판형 구리분말을 제조하는 단계; 6) 상기 은도금 판형 구리분말을 표면처리하는 단계; 7) 표면 처리된 상기 은도금 판형 구리분말을 세정하고 여과 및 건조하는 단계;를 포함하는 알에프아이디 안테나 인쇄용 전도성 페이스트에 적용 가능한 은코팅 판형 구리분말의 제조방법. | The step of surface-processing the step : 6) silvering board-shape copper powder which manufactures the silvering board-shape copper powder it plates. 7) The manufacturing method of the silver coating board-shape copper powder which is applicable to the RFID antenna printing conductive paste washing the surface-treated silvering board-shape copper powder and filters and includes the dry step. | 1. 은코팅 판형 구리분말 제조방법에 있어서, 1) 80 ~ 200 nm 크기의 나노 구리 파우더를 제조하는 단계; 2) 상기 나노 구리 파우더에 코팅된 분산, 캐핑제를 제거하는 단계; 3) 상기 2) 단계에서 얻어진 나노 구리 파우더를 세정하고 원심분리하여 슬러리화하는 단계; 4) 상기 나노 구리 파우더를 어트리션 밀로 초박막 성장시켜 플레이크화하는 단계; 5) 상기 4) 단계에서 플레이크화된 나노 구리 파우더 표면에 은을 도금하여 은도금 판형 구리분말을 제조하는 단계; 6) 상기 은도금 판형 구리분말을 표면처리하는 단계; 7) 표면 처리된 상기 은도금 판형 구리분말을 세정하고 여과 및 건조하는 단계;를 포함하는 알에프아이디 안테나 인쇄용 전도성 페이스트에 적용 가능한 은코팅 판형 구리분말의 제조방법. | 1. The step of surface-processing the step : 6) silvering board-shape copper powder which manufactures the silvering board-shape copper powder it plates. 7) The manufacturing method of the silver coating board-shape copper powder which is applicable to the RFID antenna printing conductive paste washing the surface-treated silvering board-shape copper powder and filters and includes the dry step. | [기술분야] 본 발명은 전도성 페이스트를 인쇄하는 RFID 안테나 회로에 적용 가능한 은 코팅 보드 형상 구리 분말의 제조 방법에 관한 것이다. [해결과제] 본 발명은 전도성 페이스트를 인쇄하는 RFID 안테나 회로에 적용 가능한 은 코팅 보드 형상 구리 분말의 제조 방법을 제공하는 기술적 문제를 해결하고자 한다. [해결수단] 상기 제조 방법은 나노 구리 분말을 제조하는 단계, 캡핑을 제거하는 단계, 슬러리로 변화하는 단계, 박편화 단계, 은 도금 단계, 및 표면 처리 단계를 포함한다. [특징] 여기서 주된 특징은 전도성 페이스트를 인쇄하는 RFID 안테나 회로에 적용 가능한 은 코팅 보드-형상 구리 분말의 제조 방법이다. [효과] 따라서, 본 발명은 전도성 페이스트를 인쇄하는 RFID 안테나 회로에 적용 가능한 은 코팅 보드 형상 구리 분말의 제조 방법을 개선한다. | 10-2024-0001473 | 2024-01-04 | 10-2025-0106899 | 2025-07-11 |  |  | 주식회사 화인유시티 | 한수광 |  |  |  | 0 |  | 0 |  | 102390526 | KR10-2025-0106899A | 1 | 심사중 |  | 3525291000183
EP | EP | P | A1 | METHOD FOR PRODUCING SLIGHTLY OXIDIZED COPPER-CONTAINING PARTICLE, AND COPPER PARTICLE COATED WITH SLIGHTLY OXIDIZED COPPER | A production method for slightly oxidized copper-containing particles having, at least on surfaces thereof, slightly oxidized copper composed of one or more of Cu64O and Cu8O, the method comprising: preparing raw material particles having, at least on a surface thereof, a copper oxide including one or more of CuO and Cu2O; and mixing the raw material particles with a solution containing an amine compound and a complexing agent, then adding a reducing agent, and allowing the resultant to react in an oxygen-containing atmosphere. | 적어도 표면에 Cu 64O 및 Cu 8O 중 하나 이상으로 구성된 약간 산화된 구리를 가지는 약간 산화된 구리 함유 입자의 제조 방법, 방법 포함: 적어도 표면에 CuO 및 Cu 2O 중 하나 이상을 포함하는 구리 산화물을 가지는 원료 입자 제조; 그리고 상기 원료 입자를 아민 화합물 및 착화제를 포함하는 용액과 혼합한 후, 환원제를 첨가한다, 그리고 그 결과물이 산소 함유 분위기에서 반응하게 한다. | A production method for slightly oxidized copper-containing particles having, at least on surfaces thereof, slightly oxidized copper composed of one or more of Cu64O and Cu8O, the method comprising: preparing raw material particles having, at least on a surface thereof, a copper oxide including one or more of CuO and Cu2O; and mixing the raw material particles with a solution containing an amine compound and a complexing agent, then adding a reducing agent, and allowing the resultant to react in an oxygen-containing atmosphere. | 적어도 표면에 Cu 64O 및 Cu 8O 중 하나 이상으로 구성된 약간 산화된 구리를 가지는 약간 산화된 구리 함유 입자의 제조 방법, 방법 포함: 적어도 표면에 CuO 및 Cu 2O 중 하나 이상을 포함하는 구리 산화물을 가지는 원료 입자 제조; 그리고 상기 원료 입자를 아민 화합물 및 착화제를 포함하는 용액과 혼합한 후, 환원제를 첨가한다, 그리고 그 결과물이 산소 함유 분위기에서 반응하게 한다. | A production method for slightly oxidized copper-containing particles having, at least on surfaces thereof, slightly oxidized copper composed of one or more of Cu64O and Cu8O, the method comprising: preparing raw material particles having, at least on a surface thereof, a copper oxide including one or more of CuO and Cu2O; and mixing the raw material particles with a solution containing an amine compound and a complexing agent, then adding a reducing agent, and allowing the resultant to react in an oxygen-containing atmosphere. ¦ A slightly oxidized copper-coated copper particles each comprising: a copper particle as a core; and a shell including slightly oxidized copper composed of one or more of Cu64O and Cu8O. | 적어도 표면에 Cu 64O 및 Cu 8O 중 하나 이상으로 구성된 약간 산화된 구리를 가지는 약간 산화된 구리 함유 입자의 제조 방법, 방법 포함: 적어도 표면에 CuO 및 Cu 2O 중 하나 이상을 포함하는 구리 산화물을 가지는 원료 입자 제조; 그리고 상기 원료 입자를 아민 화합물 및 착화제를 포함하는 용액과 혼합한 후, 환원제를 첨가한다, 그리고 그 결과물이 산소 함유 분위기에서 반응하게 한다. ¦ 각각을 포함하는 약간 산화된 구리 코팅 구리 입자: 코어로서의 구리 입자; Cu 64O 및 Cu 8O 중 하나 이상으로 구성된 약간 산화된 구리를 포함하는 쉘. | [기술분야] 본 발명은 약간 산화된 구리 함유 입자 및 약간 산화된 구리 코팅 구리 입자의 제조 방법에 관한 것이다. [해결과제] 본 발명은 높은 양산성을 갖는 약간 산화된 구리 함유 입자를 제조하고 저온에서 소결하는 문제를 해결하고자 한다. [해결수단] 본 발명은 약간 산화된 구리 함유 입자 및 약간 산화된 구리 코팅된 구리 입자를 제조하는 방법을 포함한다. [특징] 여기서 주된 특징은 구리의 착 이온을 형성하기 위한 착화제 및 아민 화합물의 사용이며, 높은 양산성 및 저온 소결을 가능하게 한다. [효과] 따라서, 본 발명은 높은 양산성을 갖는 약간 산화된 구리 함유 입자의 제조 및 저온에서의 소결을 개선한다. | 2023-860424 | 2023-08-30 | 4582196 | 2025-07-09 |  |  | National University Corporation Hokkaido University | YONEZAWA, Tetsu ¦ TSUKAMOTO, Hiroki | 2022-140366 ¦ 2023-018736 | JP ¦ JP | 2022-09-02 ¦ 2023-02-09 | 0 |  | 0 |  | 102706154 | CN119768242A ¦ EP4582196A1 ¦ IL319089A ¦ JP2022-140366 ¦ JP2023-018736 ¦ WOWO2024-048662A1 | 6 | 심사중 |  | 1525028001588
JP | JP | P | A | 접합용 페이스트 및 접합체 | 【요약】 【과제】무가압 조건 하에도, 소결 후 도막 중의 보이드를 억제해 높은 열전도성을 발현하고 접합 강도가 우수하고, 냉열 사이클에 따른 접합 강도의 저하를 억제 가능한 접합용 페이스트 및 상기 접합 페이스트를 이용한 접합체 제공. 【해결 수단】상기 과제는 금속 입자 (A)와 분산매 (B)를 포함하는 접합용 페이스트로서, 금속 입자 (A)는 평균 입자 직경이 100 nm 이상, 500 nm이하인 금속 입자 (a)를 금속 입자 (A)의 전체 질량을 기준으로 50 질량% 이상 함유하고 상기 접합용 페이스트를 3℃/분의 승온 속도로 승온했을 때의 650℃의 무게 감소 M650를 100으로 할 경우, 200℃의 무게 감소 M200가 88 이상 98 이하인 접합용 페이스트에 의해 해결된다. 【선택도】없음 | [ABSTRACT] [Technical problem] Offer of the zygote using the paste for junction which controls Boyd in the coat after sintering under a non-pressurizing condition, reveals high thermal conductivity, and is excellent in junction intensity, and can control the fall of the junction intensity accompanying a cold-energy cycle, and the junction paste. [Means for Solution]The above-mentioned technical problem is metal particles (A) and carrier fluid (B) a paste for junction to include, and metal particles (A), In more than the 50 mass %, a mean particle size contains metal particles (a) which are 100 nm or more and 500 nm or less on the basis of total mass of metal particles (A), When weight reduction M650 at 650℃ when the temperature rising of the paste for junction is carried out with a heating rate of 3℃/minute is set to 100, the weight reduction M200 at 200℃ is solved with or more 88 paste for junction which is 98 or less. [Chosen drawing] Nothing | 【청구항1】 금속 입자 (A)와 분산매 (B)를 포함하는 접합용 페이스트로서, 상기 금속 입자 (A)는 평균 입자 직경이 100 nm 이상, 500 nm이하인 금속 입자 (a)를 금속 입자 (A)의 전체 질량을 기준으로 50 질량% 이상 함유하고 상기 접합용 페이스트를 3℃/분의 승온 속도로 승온했을 때의 650℃의 무게 감소 M650를 100으로 할 경우, 200℃의 무게 감소 M200가 88 이상, 98 이하인 접합용 페이스트. | [Claim1] It is a paste for junction containing metal particles (A) and carrier fluid (B), As for the above-mentioned metal particles (A), more than the 50 mass % contains the metal particles (a) whose mean particle sizes are 100 nm or more and 500 nm or less on the basis of the total mass of metal particles (A), The paste for junction whose weight reduction M200 at 200℃ is 88 or more and 98 or less when weight reduction M650 at 650℃ when the temperature rising of the paste for junction is carried out with the heating rate of 3℃/minute is set to 100. | 【청구항1】 금속 입자 (A)와 분산매 (B)를 포함하는 접합용 페이스트로서, 상기 금속 입자 (A)는 평균 입자 직경이 100 nm 이상, 500 nm이하인 금속 입자 (a)를 금속 입자 (A)의 전체 질량을 기준으로 50 질량% 이상 함유하고 상기 접합용 페이스트를 3℃/분의 승온 속도로 승온했을 때의 650℃의 무게 감소 M650를 100으로 할 경우, 200℃의 무게 감소 M200가 88 이상, 98 이하인 접합용 페이스트. | [Claim1] It is a paste for junction containing metal particles (A) and carrier fluid (B), As for the above-mentioned metal particles (A), more than the 50 mass % contains the metal particles (a) whose mean particle sizes are 100 nm or more and 500 nm or less on the basis of the total mass of metal particles (A), The paste for junction whose weight reduction M200 at 200℃ is 88 or more and 98 or less when weight reduction M650 at 650℃ when the temperature rising of the paste for junction is carried out with the heating rate of 3℃/minute is set to 100. | [기술분야] 본 발명은 비가압 조건 하에서 높은 열 전도성 및 접합 강도를 갖는 접합을 위한 페이스트에 관한 것이며, 반도체 장치 및 전자 부품의 접합에 적용될 수 있다. [해결과제] 본 발명은 비가압 조건에서 소결 후 코트에서 선형 팽창 계수(Boyd)를 제어하고, 높은 열 전도성을 나타내고, 접합 강도 및 냉-에너지 사이클링 특성을 개선하는 문제를 해결하고자 한다. [해결수단] 본 발명은 금속 입자 및 캐리어 유체를 함유하는 접합용 페이스트를 포함한다. [특징] 여기서 주요 특징은 높은 열 전도성 및 접합 강도를 달성하기 위해 접합용 페이스트에 특정 금속 입자 및 캐리어 유체를 포함시키는 것이다. [효과] 따라서, 본 발명은 비 가압 조건 하에서 소결 후 상기 코트에서 선 팽창 계수 (Boyd)를 제어함으로써 접합 강도 및 냉 에너지 사이클링 특성을 개선한다. | 2023-221139 | 2023-12-27 | 2025-103624 | 2025-07-09 | 7666578 |  | ARTIENCE CO LTD | 田中 直宏 ¦ 上杉 隆彦 |  |  |  | 4 | JP7574773B2 ¦ JP2022-003161A ¦ JP7354829B2 ¦ WOWO2020-050194A1(BE) | 0 |  | 106510702 | JP2025-103622A ¦ JP2025-103623A ¦ JP7666578B1 ¦ TW202532593A ¦ WOWO2025-143115A1 | 5 | 등록 |  | 2225126000570
JP | JP | P | B2 | 접합용 구리 페이스트, 접합체 제조 방법 및 접합체 | 접합용 구리 페이스트는 구리 입자와 융점이 120℃이하의 폴리카르복실산과 분산매를 함유한다. 접합체 제조 방법은 제1 부재, 접합용 구리 페이스트 및 제 2 부재가 이 순서대로 적층되어 있는 적층체를 준비하는 제1 공정과 수소 농도가45% 이하의 가스 분위기 하에서 적층체를 가열해 접합용 구리 페이스트를 소결되는 제2 공정을 구비한다. 접합체는 제1 부재, 제2 부재 및 제1 부재와 제2 부재를 접합하는 접합용 구리 페이스트의 소결체를 구비한다. | A copper paste for joining, containing: copper particles; a polycarboxylic acid having a melting point of no more than 120°C; and a carrier fluid. A method for manufacturing a joined body, comprising: a first step in which a laminate is prepared that has a first member, the copper paste for joining and a second member, laminated in said order; and a second step in which the laminate is heated and the copper paste for joining is sintered, in a gas atmosphere having a hydrogen concentration of no more than 45%. The joined body comprises the first member, the second member, and the sintered body of the copper paste for joining which joins the first member and the second member. | 【청구항1】 구리 입자와 디메틸 글루타르산 (와)과 분산매를 함유 해 , 상기 구리 입자로서, 서브 마이크로 구리 입자 및 마이크로 구리 입자를 각각 , 상기 구리 입자의 전체 질량을 기준으로30~90질량% 및10~70질량%포함하고 상기 디메틸 글루타르산의 함유량이 , 상기 구리 입자의 전량을 기준으로 0.01~1.5 질량%인 접합용 구리 페이스트. | [Claim1] Copper grain child, Dimethyl glutaric acid Carrier fluid is contained. It carries out. 、 10~70 mass % As the above-mentioned copper grain child, it 30~90 mass % Reaches on the basis of the above-mentioned copper grain child'ss total mass, and a submicro copper grain child and a micro copper grain child are included, respectively, The content of the above-mentioned dimethyl glutaric acid is the 0.01~1.5 mass % on the basis of the above-mentioned copper grain child'ss whole quantity, Copper paste for junction. | 【청구항1】 구리 입자와 디메틸 글루타르산 (와)과 분산매를 함유 해 , 상기 구리 입자로서, 서브 마이크로 구리 입자 및 마이크로 구리 입자를 각각 , 상기 구리 입자의 전체 질량을 기준으로30~90질량% 및10~70질량%포함하고 상기 디메틸 글루타르산의 함유량이 , 상기 구리 입자의 전량을 기준으로 0.01~1.5 질량%인 접합용 구리 페이스트. | [Claim1] Copper grain child, Dimethyl glutaric acid Carrier fluid is contained. It carries out. 、 10~70 mass % As the above-mentioned copper grain child, it 30~90 mass % Reaches on the basis of the above-mentioned copper grain child'ss total mass, and a submicro copper grain child and a micro copper grain child are included, respectively, The content of the above-mentioned dimethyl glutaric acid is the 0.01~1.5 mass % on the basis of the above-mentioned copper grain child'ss whole quantity, Copper paste for junction. | [기술분야] 본 발명은 수소 농도가 낮거나 수소가 없는 가스 분위기에서 가열하더라도 충분한 접합 강도를 얻을 수 있는 접합용 구리 페이스트 및 접합용 구리 페이스트의 제조 방법에 관한 것이다. [해결과제] 본 발명은 접합용 구리 페이스트 및 접합용 구리 페이스트의 제조 방법을 제공함으로써, 솔더 접합, 특히 플립 칩 접합에서 접합 강도 부족 및 접합 품질 불량 문제를 해결하고자 한다. [해결수단] 본 발명은 서브마이크로 구리 그레인 자식 및 마이크로 구리 그레인 자식을 포함하는 접합용 구리 페이스트, 접합용 구리 페이스트의 제조 방법, 및 접합용 구리 페이스트를 포함한다. [특징] 여기서 주요 특징은 수소 없이 또는 수소 농도가 낮은 가스 분위기에서 충분한 접합 강도를 달성하기 위해 접합을 위한 구리 페이스트에서 저융점 폴리카르복실산의 사용이다. [효과] 따라서, 본 발명은 접합용 구리 페이스트 및 접합용 구리 페이스트의 제조 방법을 제공함으로써 접합 강도 및 접합 품질을 향상시킨다. | 2021-551386 | 2020-09-30 |  |  | 7707916 | 2025-07-07 | RESONAC HOLDINGS CORP | 川名 祐貴 ¦ 江尻 芳則 ¦ 中子 偉夫 ¦ 名取 美智子 ¦ 根岸 征央 ¦ 石川 大 ¦ 須鎌 千絵 | 2019-179791 | JP | 2019-09-30 | 9 | JP7067002B2(BE) ¦ JP2019-055414A(BE) ¦ JP6374062B2(BE) ¦ JP2018-170228A(BE) ¦ JP2017-130623A(BE) ¦ JP5943136B1(BE) ¦ JP2013-221143A(BE) ¦ WOWO2019-093121A1(BE) ¦ WOWO2018-168187A1(BE) | 0 |  | 102815219 | CN114450107A ¦ EP4023363B1 ¦ JP2019-179791 ¦ JP7707916B2 ¦ TW202115744A ¦ WOWO2021-066026A1 | 6 | 등록 | RESONAC HOLDINGS CORP | 2725130000442
KR | KR | P | A | 페이스트 필러용 은 코팅 구리 입자의 표면처리 방법 및 이를 이용한 페이스트 | 본 발명은, 구리 100 중량부를 기준으로 은이 5 내지 40 중량부인 은 코팅 구리 입자를 얻는 단계; C2-C28의 유기산 용액에 상기 은 코팅 구리 입자를 침지시켜 은 코팅 구리 현탁액을 제조하는 단계; 상기 은 코팅 구리 현탁액을 초음파 처리하는 단계; 및 상기 초음파 처리 후 세척 및 건조하는 단계; 를 포함하는, 페이스트 필러용 은 코팅 구리 입자의 표면처리 방법 및 이를 이용한 페이스트에 관한 것이다. | The invention relates to the surface processing method of the silver coating copper particle for the paste filler and paste using the same comprising the step of obtaining silver based on the copper 100 parts by weight is 5 through the silver coating copper particle, the step of manufacturing the silver coating copper suspension it dips, the step of processing with ultrasonic wave the silver coating copper suspension, and the dry step post-cleaning the sonication and, and the step of obtaining silver based on the copper 100 parts by weight is 5 through the silver coating copper particle is 40 parts by weight. | 구리 100 중량부를 기준으로 은이 5 내지 40 중량부인 은 코팅 구리 입자를 얻는 단계; C2-C28의 유기산 용액에 상기 은 코팅 구리 입자를 침지시켜 은 코팅 구리 현탁액을 제조하는 단계; 상기 은 코팅 구리 현탁액을 초음파 처리하는 단계; 및 상기 초음파 처리 후 세척 및 건조하는 단계; 를 포함하는, 페이스트 필러용 은 코팅 구리 입자의 표면처리 방법. | The surface processing method for including the step of obtaining silver based on the copper 100 parts by weight is 5 through the silver coating copper particle, the step of manufacturing the silver coating copper suspension it dips, the step of processing with ultrasonic wave silver coating copper suspension, and the dry step post-cleaning the sonication and of the silver coating copper particle for the paste filler. The step of obtaining silver based on the copper 100 parts by weight is 5 through the silver coating copper particle is 40 parts by weight. | 1. 구리 100 중량부를 기준으로 은이 5 내지 40 중량부인 은 코팅 구리 입자를 얻는 단계; C2-C28의 유기산 용액에 상기 은 코팅 구리 입자를 침지시켜 은 코팅 구리 현탁액을 제조하는 단계; 상기 은 코팅 구리 현탁액을 초음파 처리하는 단계; 및 상기 초음파 처리 후 세척 및 건조하는 단계; 를 포함하는, 페이스트 필러용 은 코팅 구리 입자의 표면처리 방법. | 1. The surface processing method for including the step of obtaining silver based on the copper 100 parts by weight is 5 through the silver coating copper particle, the step of manufacturing the silver coating copper suspension it dips, the step of processing with ultrasonic wave silver coating copper suspension, and the dry step post-cleaning the sonication and of the silver coating copper particle for the paste filler. The step of obtaining silver based on the copper 100 parts by weight is 5 through the silver coating copper particle is 40 parts by weight. | [기술분야] 본 발명은 페이스트 충전제용 은 코팅 구리 입자의 표면 처리 방법 및 이를 이용한 페이스트에 관한 것으로, 구체적으로는 페이스트 충전제 및 경화 또는 소결에 사용되는 페이스트의 고온에서 코어-쉘 구조의 은 코팅 구리 입자의 디웨팅을 억제하는 은 코팅 구리 입자의 표면 처리 방법에 관한 것이다. [해결과제] 본 발명은 페이스트 충전제 및 페이스트에서 산화 및 감소된 소결성을 초래할 수 있는 고온에서 은 코팅 구리 입자의 디웨팅 문제를 해결하고자 한다. [해결수단] 본 발명은 유기산 용액에 은 코팅 구리 입자를 담그는 것, 초음파로 현탁액을 처리하는 것, 및 상기 입자를 후-세정 및 건조시키는 것을 포함한다. [특징] 여기서 주된 특징은 은 코팅층을 안정화시키고 은 코팅 구리 입자의 디웨팅을 억제하기 위한 유기산의 사용이다. [효과] 따라서, 본 발명은 은 코팅 구리 입자의 디웨팅을 억제함으로써 페이스트 충전제 및 페이스트에서 내산화성 및 소결성을 개선한다. | 10-2023-0192034 | 2023-12-27 | 10-2025-0100923 | 2025-07-04 |  |  | 서울과학기술대학교 산학협력단 | 이종현 ¦ 김영중 |  |  |  | 0 |  | 0 |  | 102185413 | KR10-2025-0100923A | 1 | 심사중 |  | 3525281000124
KR | KR | P | A | 구리 나노입자의 제조방법 | 본 발명은 환원제, 용매 및 분산제를 혼합한 혼합물을 제조하고 가열시키는 제1단계 및 상기 제1단계의 상기 혼합물에 구리 전구체 및 물을 포함하는 구리 전구체 수용액을 주입하는 제2단계를 포함하고, 상기 제1단계의 가열 온도는 175℃ 이상, 185℃ 이하인 구리 나노입자의 제조방법을 제공한다. | The invention provides the preparation method of copper nanoparticles which includes 2nd step of injecting the copper precursor aqueous solution ; and the heating temperature of the first step is 185℃ or less over 175℃ comprising the copper precursor in the mixture of the first step which manufactures the mixture mixing the reducing agent, and the solvent and dispersing agent and heated and the first step and water. | 환원제, 용매 및 분산제를 혼합한 혼합물을 제조하고 가열시키는 제1단계; 및 상기 제1단계의 상기 혼합물에 구리 전구체 및 물을 포함하는 구리 전구체 수용액을 주입하는 제2단계;를 포함하고, 상기 제1단계의 가열 온도는 175℃ 이상, 185℃ 이하인, 구리 나노입자의 제조 방법. | The heating temperature of the first step is 185℃ this Hine over 175℃, and the preparation method of copper nanoparticles 2nd step of injecting the copper precursor aqueous solution is included which comprise the reducing agent, the solvent, and the copper precursor in the mixture of the first step which manufactures the mixture mixing the dispersing agent and heated and the first step and water. | 1. 환원제, 용매 및 분산제를 혼합한 혼합물을 제조하고 가열시키는 제1단계; 및 상기 제1단계의 상기 혼합물에 구리 전구체 및 물을 포함하는 구리 전구체 수용액을 주입하는 제2단계;를 포함하고, 상기 제1단계의 가열 온도는 175℃ 이상, 185℃ 이하인, 구리 나노입자의 제조 방법. | 1. The heating temperature of the first step is 185℃ this Hine over 175℃, and the preparation method of copper nanoparticles 2nd step of injecting the copper precursor aqueous solution is included which comprise the reducing agent, the solvent, and the copper precursor in the mixture of the first step which manufactures the mixture mixing the dispersing agent and heated and the first step and water. | [기술분야] 본 발명은 구리 나노입자의 제조 방법에 관한 것으로, 인쇄회로기판의 제조에 적용될 수 있다. [해결과제] 본 발명은 저비용 및 짧은 시간으로 균일한 크기의 고순도 구리 나노입자를 제조하는 난제를 해결하고자 한다. [해결수단] 본 발명은 상기 혼합물에 상기 구리 전구체 수용액을 주입하는 환원제, 용매, 및 제2 단계를 포함한다. [특징] 여기서 주요 특징은 구리 나노입자의 크기 및 분산을 조절하기 위해 환원제, 분산제 및 물의 특정 비율을 사용하는 것이다. [효과] 따라서, 본 발명은 균일한 크기 및 고순도 구리 나노입자를 제조하는 데 필요한 비용 및 시간을 감소시킴으로써 제조 공정을 개선한다. | 10-2023-0185861 | 2023-12-19 | 10-2025-0095113 | 2025-06-26 |  |  | 주식회사 티엘비 | 김범석 ¦ 전창준 ¦ 김용우 ¦ 김도형 ¦ 한소희 ¦ 하지수 |  |  |  | 2 | KR10-1935273B1 ¦ KR10-1080925B1 | 0 |  | 101766001 | KR10-2025-0095113A | 1 | 심사중 |  | 3525263001221
JP | JP | P | B1 | 구리 입자 분산체 제조 방법 | 【요약】 본 발명은 구리 나노 입자 A, 구리 마이크로 입자 B 및 분산매C를 혼합하는 공정을 가지며, 상기 구리 나노 입자 A가 , 구리 입자 a 및 피복제 D를 포함하고 상기 구리 나노 입자 A의 평균 입경이 50 nm 이상 300 nm이하이며 상기 구리 마이크로 입자 B가, 구리 입자 b 및 피복제 E를 포함하는 것, 또는 상기 구리 입자 b를 포함하고 상기 피복제 E를 포함하지 않는 것이며, 상기 구리 마이크로 입자 B의 평균 입경이 0.5μm 이상10μm이하이며 상기 구리 나노 입자 A와 상기 구리 마이크로 입자 B와의 한센 용해도 파라미터의 거리 Ra(A-B)가 9.0 MPa1/2 이하인 저장 후 결합 강도 유지성이 우수한 구리 입자 분산체 제조 방법에 관한 것이다. | [ABSTRACT] this invention has the process of mixing copper-nanoparticles A, the copper micro particles B, and the carrier fluid C, The copper-nanoparticles A is the average particle diameter of the copper-nanoparticles A 50 nm or more and 300 nm or less including the copper grain child a and the covering agent D, This copper micro particle B is a thing containing the copper grain child b and the covering agent E or a thing which contains the copper grain child b and does not contain the covering agent E, The average particle diameter of these copper micro particles B of more than 0.5μm is below 10μm, Distance Ra of the Hansen solubility parameter of the copper-nanoparticles A and these copper micro particles B (A-B) 9.0MPa 1/2 It is related with the manufacturing method of the copper grain child dispersing element which is excellent in the joint intensity holdout after preservation which is the following. | 【청구항1】 구리 나노 입자 A, 구리 마이크로 입자 B 및 분산매C를 혼합하는 공정을 가지며, 상기 구리 나노 입자 A가 , 구리 입자 a 및 피복제 D를 포함하고 상기 구리 나노 입자 A의 평균 입경이 50 nm 이상 300 nm이하이며 상기 구리 마이크로 입자 B가, 구리 입자 b를 포함하고 상기 구리 마이크로 입자 B의 평균 입경이 0.5μm 이상10μm이하이며 하기 식 (1)에서 요구되는 상기 구리 나노 입자 A와 상기 구리 마이크로 입자 B와의 한센 용해도 파라미터의 거리 Ra(A-B)가 9.0 MPa1/2 이하인 구리 입자 분산체 제조 방법. Ra(A-B)= ( 4×(δDA-δDB)2+(δPA-δPB)2+(δHA-δHB)2)1/2(1) (단, 상기 식 (1)에 있어서,δDA, δPA 및 δHA는 각각 구리 나노 입자 A의 한센 용해도 파라미터의 분산력항 , 극성항 및 수소 결합항을 나타내며δDB, δPB 및 δHB는 각각 구리 마이크로 입자 B의 한센 용해도 파라미터의 분산력항 , 극성항 및 수소 결합항을 나타내며 구리 나노 입자 A 및 구리 마이크로 입자 B의 한센 용해도 파라미터는 HSPiP 프로그램으로부터 구한 값이다. ) | [Claim1] It has the process of mixing copper-nanoparticles A, the copper micro particles B, and the carrier fluid C, The copper-nanoparticles A is the average particle diameter of the copper-nanoparticles A 50 nm or more and 300 nm or less including the copper grain child a and the covering agent D, This copper micro particle B is the average particle diameter of these copper micro particles B of more than 0.5μm below 10μm including the copper grain child b, Distance Ra of the Hansen solubility parameter of the copper-nanoparticles A and these copper micro particles B which are called for with a following formula (1) (A-B) 9.0MPa 1/2 Manufacturing method of the copper grain child dispersing element which is the following. Ra (A-B) = ( 4×(δD A -δD B ) 2 +(δP A -δP B ) 2 +(δH A -δH B ) 2 ) 1/2 (1) howeverin the above-mentioned formula (1)δD ] AδP A And δH A Respectively The dispersion force paragraph of the Hansen solubility parameter of copper-nanoparticles A, a polar paragraph, anda hydrogen bond paragraph is shownδD B δP B And δH B The dispersion force paragraph, the polar paragraph, and hydrogen bond paragraph of the Hansen solubility parameter of the copper micro particles B are shown, respectively, and copper-nanoparticles A and the Hansen solubility parameter of the copper micro particles B are the values calculated from the HSPiP program. ) | 【청구항1】 구리 나노 입자 A, 구리 마이크로 입자 B 및 분산매C를 혼합하는 공정을 가지며, 상기 구리 나노 입자 A가 , 구리 입자 a 및 피복제 D를 포함하고 상기 구리 나노 입자 A의 평균 입경이 50 nm 이상 300 nm이하이며 상기 구리 마이크로 입자 B가, 구리 입자 b를 포함하고 상기 구리 마이크로 입자 B의 평균 입경이 0.5μm 이상10μm이하이며 하기 식 (1)에서 요구되는 상기 구리 나노 입자 A와 상기 구리 마이크로 입자 B와의 한센 용해도 파라미터의 거리 Ra(A-B)가 9.0 MPa1/2 이하인 구리 입자 분산체 제조 방법. Ra(A-B)= ( 4×(δDA-δDB)2+(δPA-δPB)2+(δHA-δHB)2)1/2(1) (단, 상기 식 (1)에 있어서,δDA, δPA 및 δHA는 각각 구리 나노 입자 A의 한센 용해도 파라미터의 분산력항 , 극성항 및 수소 결합항을 나타내며δDB, δPB 및 δHB는 각각 구리 마이크로 입자 B의 한센 용해도 파라미터의 분산력항 , 극성항 및 수소 결합항을 나타내며 구리 나노 입자 A 및 구리 마이크로 입자 B의 한센 용해도 파라미터는 HSPiP 프로그램으로부터 구한 값이다. ) | [Claim1] It has the process of mixing copper-nanoparticles A, the copper micro particles B, and the carrier fluid C, The copper-nanoparticles A is the average particle diameter of the copper-nanoparticles A 50 nm or more and 300 nm or less including the copper grain child a and the covering agent D, This copper micro particle B is the average particle diameter of these copper micro particles B of more than 0.5μm below 10μm including the copper grain child b, Distance Ra of the Hansen solubility parameter of the copper-nanoparticles A and these copper micro particles B which are called for with a following formula (1) (A-B) 9.0MPa 1/2 Manufacturing method of the copper grain child dispersing element which is the following. Ra (A-B) = ( 4×(δD A -δD B ) 2 +(δP A -δP B ) 2 +(δH A -δH B ) 2 ) 1/2 (1) howeverin the above-mentioned formula (1)δD ] AδP A And δH A Respectively The dispersion force paragraph of the Hansen solubility parameter of copper-nanoparticles A, a polar paragraph, anda hydrogen bond paragraph is shownδD B δP B And δH B The dispersion force paragraph, the polar paragraph, and hydrogen bond paragraph of the Hansen solubility parameter of the copper micro particles B are shown, respectively, and copper-nanoparticles A and the Hansen solubility parameter of the copper micro particles B are the values calculated from the HSPiP program. ) | [기술분야] 본 발명은 구리 그레인 자식 분산 소자의 제조 방법에 관한 것으로, 연결된 물체를 접합하기 위한 솔더 대용물에 적용될 수 있다. [해결과제] 본 발명은 높은 접합 강도 및 개선된 내열성을 갖는 구리 그레인 자식 분산 요소를 제공함으로써 무연 솔더링에서 낮은 내열성의 문제를 해결하고자 한다. [해결수단] 본 발명은 구리-나노입자 A, 구리 미세 입자 B, 및 캐리어 유체 C를 혼합하는 것을 포함하고, 상기 구리-나노입자 A는 특정 입자 직경 및 용해도 파라미터 거리를 가진다. [특징] 여기서 주요 특징은 구리 그레인 자식 분산 요소에서 높은 접합 강도 및 개선된 내열성을 달성하기 위한 특정 구리-나노입자 A 및 구리 미세입자 B의 사용이다. [효과] 따라서, 본 발명은 상기 구리 그레인 자식 분산 요소를 소성함으로써 생성된 접합체의 보존 및 내열성 후 접합 강도 유지율을 개선한다. | 2024-572731 | 2024-08-21 |  |  | 7702581 | 2025-06-25 | KAO CORP | 江山 誉昭 ¦ 鈴木 佑京 |  |  |  | 4 | CN113972025B(BE) ¦ JP2024-084994A ¦ JP7762585B2 ¦ WOWO2020-196299A1(BE) | 0 |  | 101950625 | JP7702581B1 ¦ WOPCT-JP2024-029615 | 2 | 등록 | KAO CORP | 2725122000531
JP | JP | P | A | 금속 페이스트 및 접합체 제조 방법 | 【요약】 【과제】협피치화된 경우에도, 전기적 및 기계 강도적으로 높은 신뢰성을 갖는 접합체를 효율적으로 얻어진 금속 페이스트 및 접합체 제조 방법을 제공한다. 【해결 수단】금속 입자 및 용제를 포함하는 금속 페이스트로서, 25℃에서 전단 속도 10 s-1로 측정한 전단 점도가 1~100 Pa s이며 전단 속도 0.1 s-1로 측정한 전단 점도와 전단 속도 1 s-1로 측정한 전단 점도의 비를 로그로 표시한 값 (TI값)가 0.7~1.0인 금속 페이스트. 【선택도】도 4 | [ABSTRACT] [Technical problem] Even if it is a case where narrow-pitched is carried out, the zygote which has reliability electric and high in machinery intensity provides the metal paste obtained efficiently and the manufacturing method of a zygote. [Means for Solution]They are in / are a metal paste containing metal particles and a solvent, and / 25℃ 10 s of shear rates. -1 Measured shear viscosity is 1~100 Pa-s, 0.1 s of shear rates -1 Shear viscosity and 1 s of shear rates which were measured -1 Metal paste whose value (TI value) which displayed a ratio with measured shear viscosity by logarithm is 0.7~1.0. [Chosen drawing] Drawing 4 | 【청구항1】 금속 입자 및 용제를 포함하는 금속 페이스트로서, 25℃에서 전단 속도 10 s-1로 측정한 전단 점도가 1~100 Pa s이며 전단 속도 0.1 s-1로 측정한 전단 점도와 전단 속도 1 s-1로 측정한 전단 점도의 비를 로그로 표시한 값 (TI값)가 0.7~1.0인 금속 페이스트. | [Claim1] It is a metal paste containing metal particles and a solvent, In 25℃, they are 10 s of shear rates. -1 The measured shear viscosity is 1~100 Pa-s, 0.1 s of shear rates -1 The shear viscosity and 1 s of shear rates which were measured -1 Metal paste whose value (TI value) which displayed the ratio with the measured shear viscosity by logarithm is 0.7~1.0. | 【청구항1】 금속 입자 및 용제를 포함하는 금속 페이스트로서, 25℃에서 전단 속도 10 s-1로 측정한 전단 점도가 1~100 Pa s이며 전단 속도 0.1 s-1로 측정한 전단 점도와 전단 속도 1 s-1로 측정한 전단 점도의 비를 로그로 표시한 값 (TI값)가 0.7~1.0인 금속 페이스트. ¦ 【청구항4】 기재 상에 금속 페이스트를 도포하여 전사막을 준비하는 공정 1과 금속 필러를 갖는 제1 피접합체의 상기 금속 필러를 상기 전사막에 접촉시켜 상기 금속 페이스트를 상기 금속 필러의 적어도 한 면에 전사하는 공정 2와 상기 금속 필러에 전사된 상기 금속 페이스트를 제2 피접합체에 접촉시키는 공정 3과 (을)를 가지는 접합체 제조 방법으로서, 상기 전사막의 표면에서 표면 거칠기 Ra가 0.1~5μm이며 표면 거칠기 Rz가 0.5~10μm이며 상기 전사막의 두께 (t)와 상기 금속 필러의 높이 (h)의 비 (t/h)가 0.4~0.7인 접합체 제조 방법. | [Claim1] It is a metal paste containing metal particles and a solvent, In 25℃, they are 10 s of shear rates. -1 The measured shear viscosity is 1~100 Pa-s, 0.1 s of shear rates -1 The shear viscosity and 1 s of shear rates which were measured -1 Metal paste whose value (TI value) which displayed the ratio with the measured shear viscosity by logarithm is 0.7~1.0. ¦ [Claim4] The process 1 which applies a metal paste on a substrate and it prepares a transfer film, The process 2 of contacting the above-mentioned metal pillar of the 1st zygote that has a metal pillar on the above-mentioned transfer film, and transferring the above-mentioned metal paste to the first at least page of the above-mentioned metal pillar, The process 3 which contacts the above-mentioned metal paste transferred by the above-mentioned metal pillar to the 2nd zygote, It is a manufacturing method of a zygote which を有, In the surface of the above-mentioned transfer film, surface coarseness Ra is 0.1~5μm, and the surface coarseness Rz is 0.5~10μm, A manufacturing method of a zygote whose ratio (t/h) of the thickness (t) of the above-mentioned transfer film and the height (h) of the above-mentioned metal pillar is 0.4~0.7. | [기술분야] 본 발명은 금속 페이스트 및 범프 구조체의 제조 방법에 관한 것이다. [해결과제] 본 발명은 솔더 브리지 및 금속 페이스트의 불량한 전달에 의한 좁은 피치의 금속 기둥 간격 및 전극 단락 회로 사이의 트레이드 오프의 문제를 해결하고자 한다. [해결수단] 본 발명은 특정 점도 특성을 갖는 금속 입자 및 용매를 함유하는 금속 페이스트를 포함한다. [특징] 여기서 주된 특징은 효율적인 전사를 위해 처짐을 제어하고 표면 평활도를 향상시키는 금속 페이스트의 능력이다. [효과] 본 발명은 이에 의해 최적화된 점도 특성을 갖는 금속 페이스트를 제공함으로써 범프 구조 제조의 효율 및 신뢰성을 향상시킨다. | 2023-199884 | 2023-11-27 | 2025-086076 | 2025-06-06 |  |  | DAICEL CORP ¦ OSAKA UNIV | 坂本 浩捷 ¦ 小畑 貴慎 ¦ 芳我 基治 ¦ 下山 章夫 ¦ 菅沼 克昭 ¦ 張 政 ¦ 劉 リャン ¦ 西嶋 雅彦 |  |  |  | 0 |  | 0 |  | 105826708 | JP2025-086076A | 1 | 출원 |  | 2225103000218
PCT | PCT | P | A1 | CONDUCTIVE PASTE, METHOD FOR MANUFACTURING SAME, AND CONDUCTIVE FILM | This conductive paste contains a conductor, a binder resin, and cellulose nanofibers. When the content of the conductor is 100 parts by mass, the content of the binder resin is 0.5-2 parts by mass, and the content of the cellulose nanofibers is 0.175-0.35 parts by mass. | 도전체와 바인더 수지와 셀룰로스 나노섬유를 함유하고 상기 도전체의 함유량을 100 질량부로 했을 때, 상기 바인더 수지의 함유량이 0.5 질량부 이상 2 질량부 이하이며 상기 셀룰로스 나노섬유의 함유량이 0.175 질량부 이상 0.35 질량부 이하인 도전성 페이스트. | Contains an electrical conductor, a binder resin, and a cellulose nanofiber, When the conductor content is 100 parts by mass, the content of the binder resin is 0.5 parts by mass or more and 2 parts by mass or less, and the content of the cellulose nanofiber is 0.175 parts by mass or more and 0.35 parts by mass or less. | 도전체와 바인더 수지와 셀룰로스 나노섬유를 함유하고 상기 도전체의 함유량을 100 질량부로 했을 때, 상기 바인더 수지의 함유량이 0.5 질량부 이상 2 질량부 이하이며 상기 셀룰로스 나노섬유의 함유량이 0.175 질량부 이상 0.35 질량부 이하인 도전성 페이스트. |  |  | [기술분야] 본 발명은 도전성 페이스트에 관한 것으로, 전자 소자에 적용될 수 있다. [해결과제] 본 발명은 생산성 및 전도성이 개선된 전도성 페이스트를 제공함으로써 전자 장치에서 배선의 미세화의 필요성을 해결하고자 한다. [해결수단] 본 발명은 전도성 페이스트 내에 전기 전도체, 결합제 수지, 및 셀룰로오스 나노섬유를 포함한다. [특징] 여기서 주된 특징은 전도성 페이스트 내의 결합제 수지의 일부를 대체하기 위한 셀룰로오스 나노섬유의 사용이다. [효과] 따라서, 본 발명은 상기 전도성 필름의 생산성 및 전도성을 개선한다. | PCT-JP2024-042128 | 2024-11-28 | WO2025-115948 | 2025-06-05 |  |  | KYOCERA CORPORATION | KINOSHITA, Keita ¦ ETO, Hirotoshi | 2023-203200 | JP | 2023-11-30 |  |  |  |  | 101091757 | JP2023-203200 ¦ WOWO2025-115948A1 | 2 |  |  | 6025023004426
KR | KR | P | A | 저온 소결이 가능하고 물리적 특성이 개선된 구리 나노입자의 제조방법 | 본 발명은 저온 소결이 가능하고 물리적 특성이 개선된 구리 나노입자의 제조방법에 관한 것으로, 특정 염기성 분위기로 수산화나트륨 및 암모니아수를 동시에 사용함에 따라서, 구리-암모니아 복합체를 형성하여 다음 환원단계에서 환원속도를 감소시켜 구리 나노입자의 성장이 안정화되어, 산화율 감소 등의 물리적 특성이 개선되어 전기저항도가 현저히 감소하므로, 인쇄 회로기판의 금속 배선에 사용되는 전도성 잉크의 원료로 유용할 수 있다. | The present invention relates to the manufacturing method of the copper nanoparticle having the improved physical properties the low-temperature sintering is possible, and at the same time, as the NaOH and ammonia solution are used as the specific anaerobic condition the copper - ammonia composite is taken shape and the reduction rate is reduced in the next reducing stage and the growth of the copper nanoparticle is stabilized. The physical properties including the oxidation rate reduction etc. is improved and the electrical resistance reduces. Therefore it can be useful in the metal wiring of the printed circuit board to the raw material of the used conductive ink. | 구리 전구체 및 용매를 혼합하여, 구리 전구체 용액을 준비하는 단계(단계 1); 캡핑제로서 카르복실기 함유 유기산을 첨가하여, 구리 이온 캡핑 용액을 준비하는 단계(단계 2); 염기성 분위기로 수산화나트륨(NaOH) 및 암모니아수(NH4OH)를 첨가하여, 구리-암모니아 복합체 용액을 준비하는 단계(단계 3); 및 환원제를 첨가하여, 구리 나노입자를 제조하는 단계(단계 4);를 포함하는, 구리 나노입자의 제조방법. | As the step (1 step): capping reagent mixing the copper precursor and solvent and prepares for the copper precursor solution, the preparation method of copper nanoparticles including the step (3 step): which prepares for the copper - ammonia complex solution it adds the NaOH and ammonia solution (NH4OH) to the step (2 step): anaerobic condition preparing for the copper ion capping solution it adds the carboxyl group-containing organic acid and the step (4 step) adding the reducing agent and manufactures the copper nanoparticle. | 1. 구리 전구체 및 용매를 혼합하여, 구리 전구체 용액을 준비하는 단계(단계 1); 캡핑제로서 카르복실기 함유 유기산을 첨가하여, 구리 이온 캡핑 용액을 준비하는 단계(단계 2); 염기성 분위기로 수산화나트륨(NaOH) 및 암모니아수(NH4OH)를 첨가하여, 구리-암모니아 복합체 용액을 준비하는 단계(단계 3); 및 환원제를 첨가하여, 구리 나노입자를 제조하는 단계(단계 4);를 포함하는, 구리 나노입자의 제조방법. ¦ 10. 제1있어서, 상기 제조방법으로 제조되는 구리 나노입자의 평균 입자 크기는 300-600 nm인 것인, 제조방법. | 1. As the step (1 step): capping reagent mixing the copper precursor and solvent and prepares for the copper precursor solution, the preparation method of copper nanoparticles including the step (3 step): which prepares for the copper - ammonia complex solution it adds the NaOH and ammonia solution (NH4OH) to the step (2 step): anaerobic condition preparing for the copper ion capping solution it adds the carboxyl group-containing organic acid and the step (4 step) adding the reducing agent and manufactures the copper nanoparticle. ¦ 10. The manufacturing method having with first and the average particle size of the copper nanoparticle which the manufacturing method is manufactured with the manufacturing method is 300-600 nm. | [기술분야] 본 발명은 개선된 물리적 특성 및 저온 소결 능력을 갖는 구리 나노 입자의 제조 방법에 관한 것이다. [해결과제] 본 발명은 전자 부품에서 단락 및 불량률 증가를 초래할 수 있는 금속 나노 입자 잉크에서 이온 이동 문제를 해결하고자 한다. [해결수단] 본 발명은 특정 캡핑 시약 및 pH 조절제를 사용하여 구리 나노입자를 제조하는 방법을 포함한다. [특징] 여기서 주요 특징은 구리 나노입자의 크기 및 균일성을 제어하기 위한 특정 캡핑 시약 및 pH 조절제의 사용이다. [효과] 따라서, 본 발명은 구리 나노 입자의 물리적 특성 및 전기 저항을 개선하여, 인쇄 회로 기판용 전도성 잉크에 사용하기에 적합하게 한다. | 10-2023-0164540 | 2023-11-23 | 10-2025-0077108 | 2025-05-30 |  |  | 주식회사 코렌스알티엑스 | 강현숙 |  |  |  | 1 | KR10-2105487B1 | 0 |  | 100867875 | KR10-2025-0077108A | 1 | 심사중 |  | 3525231000449
PCT | PCT | P | A1 | SILVER-COATED COPPER POWDER, CONDUCTIVE RESIN COMPOSITION COMPRISING SAME, AND METHOD FOR PRODUCING SAME | A silver-coated copper powder according to the present invention comprises an aggregate of: silver-coated copper particles having copper core particles; and a silver coat layer disposed on at least a portion of the surface of the core particles. When the cross section of the silver-coated copper particles is measured using an electron beam backward scattering diffraction method, the number of crystal grains of copper per silver-coated copper particle is 1.0 to 7.0. A tap density is 2.0 g/cm3 to 4.5 g/cm3. When the number of crystal grains of copper per silver-coated copper particle is N (pieces), the BET specific surface area is SSA (m2/g), and the volume cumulative particle diameter at a cumulative volume of 50 vol% by a laser diffraction scattering-type particle size distribution measurement method is D50 (μm), a value defined by N/(SSA×D50) is preferably 0.3 (pieces/{(m2/g)×(μm)}) to 5.0 (pieces/{(m2/g)×(μm)}). | 본 발명의 은코팅 구리 분말은 구리의 심재 입자와 상기 심재 입자의 표면의 적어도 일부에 배치된 은코팅층을 갖는 은코팅 구리 입자의 집합체로 이루어진다. 전자선 후방 산란 회절법에 의해 상기 은코팅 구리 입자의 단면을 측정했을 때, 상기 은코팅 구리 입자 한 개당 구리 결정립 수가 1.0개 이상 7.0개 이하이다. 탭 밀도는 2.0 g/cm3 이상 4.5 g/cm3 이하이다. 은코팅 구리 입자 한 개당 구리 결정립 수를 N (개)로 하고, BET 비표면적을 SSA (m2/g)로 하고, 레이저 회절 산란식 입도 분포 측정법에 의한 누적 부피 50 용량%의 부피 누적 입자 지름을 D50 (μm)로 했을 때, N/ (SSA×D50)로 정의되는 값이 0.3 (개/{(m2/g) × (μm)}) 이상 5.0 (개/{(m2/g) × (μm)}) 이하인 것이 바람직하다. | A silver-coated copper powder consisting of an aggregate of silver-coated copper particles having a copper core material grain and a silver-coated layer disposed on at least a portion of the surface of the core material particles, When the cross-section of the silver-coated copper particles is measured by the electron beam backscatter diffraction method, the number of copper crystal grains per silver-coated copper particles is 1.0 or more and 7.0 or less, Silver-coated copper powder, whose tap density is not less than or equal to 2.0g/cm3 and not more than 4.5g/cm3. | 구리의 심재 입자와 상기 심재 입자의 표면의 적어도 일부에 배치된 은코팅층을 갖는 은코팅 구리 입자의 집합체로 이루어진 은코팅 구리 분말로서, 전자선 후방 산란 회절법에 의해 상기 은코팅 구리 입자의 단면을 측정했을 때, 상기 은코팅 구리 입자 한 개당 구리 결정립 수가 1.0개 이상 7.0개 이하이며 탭 밀도가 2.0 g/cm3 이상 4.5 g/cm3 이하인 은코팅 구리 분말. |  |  | [기술분야] 본 발명은 은 코팅 구리 분말에 관한 것이며, 전도성 수지 조성물에 적용될 수 있다. [해결과제] 본 발명은 전도성 분말에 사용되는 귀금속의 높은 비용 및 산화 문제를 해결하고자 한다. [해결수단] 본 발명은 구리 코어 재료 및 은 코팅 층을 가진 은 코팅 구리 입자의 집합체를 포함한다. [특징] 여기서 주된 특징은 구리 코어 재료 입자의 표면 상에 은-코팅 층의 형성이다. [효과] 따라서, 본 발명은 전기 전도성을 향상시키고 전도성 분말의 비용을 감소시킨다. | PCT-JP2024-012754 | 2024-03-28 | WO2025-109772 | 2025-05-30 |  |  | MITSUI MINING & SMELTING CO., LTD. | OCHI, Kentaro ¦ IDE, Hitohiko ¦ NAGASHIMA, Miki | 2023-198853 | JP | 2023-11-24 |  |  |  |  | 101549315 | JP2023-198853 ¦ TW202521248A ¦ WOWO2025-109772A1 | 3 |  |  | 6025022002876
PCT | PCT | P | A1 | SILVER-COATED COPPER POWDER, ELECTROCONDUCTIVE RESIN COMPOSITION CONTAINING SAME, AND METHOD FOR PRODUCING SAME | This silver-coated copper powder is composed of aggregates of silver-coated copper particles each comprising a copper core particle and a silver coat layer disposed on at least some of the surface of the core particle. When the number of copper crystal grains per the silver-coated copper particle determined by examining cross sections of the silver-coated copper particles by an electron beam backscatter diffraction method is expressed by N (grains), the BET specific surface area is expressed by SSA (m2/g), and the volume-cumulative particle diameter at 50% volume-cumulation determined by a laser diffraction/scattering particle size distribution examination is expressed by D50 (μm), then a value defined by N/(SSA×D50) is 0.3 (grains/{(m2/g)×(μm)}) to 5.0 (grains/{(m2/g)×(μm)\}) inclusive. | 본 발명의 은코팅 구리 분말은 구리의 심재 입자와 상기 심재 입자의 표면의 적어도 일부에 배치된 은코팅층을 갖는 은코팅 구리 입자의 집합체로 이루어진다. 전자선 후방 산란 회절법에 의해 상기 은코팅 구리 입자의 단면을 측정했을 때, 상기 은코팅 구리 입자 한 개당 구리 결정립 수를 N (개)로 하고, BET 비표면적을 SSA (m2/g)로 하고, 레이저 회절 산란식 입도 분포 측정법에 의한 누적 부피 50 용량%의 부피 누적 입자 지름을 D50 (μm)로 했을 때, N/ (SSA×D50)로 정의되는 값이 0.3 (개/{(m2/g) × (μm)}) 이상 5.0 (개/{(m2/g) × (μm)}) 이하이다. | A silver-coated copper powder consisting of an aggregate of silver-coated copper particles having a copper core material grain and a silver-coated layer disposed on at least a portion of the surface of the core material particles, When the cross-section of the silver-coated copper particles is measured by the electron backscatter diffraction method, the number of copper crystal grains per silver-coated copper grain is N (pieces), the BET specific surface area is SSA (m2 / g), and the volume cumulative particle size in the cumulative volume 50% by the laser diffraction scattering particle size distribution measurement method is D50 (μm), N / (SSA×DSilver-coated copper powder whose value defined by 50) is greater than or equal to 0.3 (pcs/{(m2/g)×(μm)}) and less than or equal to 5.0 (pcs/{(m2/g)×(μm)}). | 구리의 심재 입자와 상기 심재 입자의 표면의 적어도 일부에 배치된 은코팅층을 갖는 은코팅 구리 입자의 집합체로 이루어진 은코팅 구리 분말로서, 전자선 후방 산란 회절법에 의해 상기 은코팅 구리 입자의 단면을 측정했을 때, 상기 은코팅 구리 입자 한 개당 구리 결정립 수를 N (개)로 하고, BET 비표면적을 SSA (m2/g)로 하고, 레이저 회절 산란식 입도 분포 측정법에 의한 누적 부피 50 용량%의 부피 누적 입자 지름을 D50 (μm)로 했을 때, N/ (SSA×D50)로 정의되는 값이 0.3 (개/{(m2/g) × (μm)}) 이상 5.0 (개/{(m2/g) × (μm)}) 이하인 은코팅 구리 분말. |  |  | [기술분야] 본 발명은 은 코팅 구리 분말에 관한 것이며, 전도성 수지 조성물에 적용될 수 있다. [해결과제] 본 발명은 귀금속을 사용하지 않고 프레스 작업을 수행하지 않고 전기 전도성을 달성하는 문제를 해결하고자 한다. [해결수단] 본 발명은 구리 코어 재료 및 은 코팅 층을 가진 은 코팅 구리 입자의 집합체를 포함한다. [특징] 여기서 주요 특징은 귀금속을 사용하지 않고 전도성이 높은 은 코팅 구리 분말의 형성이다. [효과] 따라서, 본 발명은 프레스 작업을 수행하지 않고 전도성 수지 조성물의 전도성을 개선한다. | PCT-JP2024-012756 | 2024-03-28 | WO2025-109773 | 2025-05-30 |  |  | MITSUI MINING & SMELTING CO., LTD. | OCHI, Kentaro ¦ IDE, Hitohiko ¦ NAGASHIMA, Miki | 2023-198859 | JP | 2023-11-24 |  |  |  |  | 101549316 | JP2023-198859 ¦ TW202521249A ¦ WOWO2025-109773A1 | 3 |  |  | 6025022002877
JP | JP | P | A | 접합 재료용 조성물 및 그 제조 방법, 접합 재료 및 접합체 및 그 제조 방법 | 【요약】 【과제】미크론 사이즈의 구리 입자를 포함하고 있어도, 충분한 소결성을 가지며, 높은 도전성을 갖는 소결물을 부여할 수 있는 접합 재료용 조성물을 제공한다. 【해결 수단】접합 재료용 조성물은 표면 처리제의 부착량이 50 질량 ppm 이하이며 평균 입자 직경이 0.8μm 이상인 제1 구리 입자와 평균 입자 직경이 0.8μm 미만인 제2 구리 입자와 구리 착물과 용매를 포함한다. 【선택도】도 1 | [ABSTRACT] [Technical problem] Even if the copper grain child of micron size is included, the constituent for the charges of a jointing material which can give the sintering thing which has sufficient sintering nature and has high conductivity is provided. [Means for Solution]A constituent for the charges of a jointing material contains the 1st copper grain child whose a mean particle size the amount of adhesion of a finishing agent is below 50 mass ppm, and is more than 0.8μm, the 2nd copper grain child whose a mean particle size is less than 0.8μm, a copper complex, and a solvent. [Chosen drawing] Drawing 1 | 【청구항1】 표면 처리제의 부착량이 50 질량 ppm 이하이며 평균 입자 직경이 0.8μm 이상인 제1 구리 입자와 평균 입자 직경이 0.8μm 미만인 제2 구리 입자와 구리 착물과 용매와 (을)를 포함하는 접합 재료용 조성물. | [Claim1] The 1st copper grain child whose a mean particle size the amount of adhesion of a finishing agent is below 50 mass ppm, and is more than 0.8μm, The 2nd copper grain child whose a mean particle size is less than 0.8μm, Copper complex, Solvent, を含む, the constituent for the charges of a jointing material. | 【청구항1】 표면 처리제의 부착량이 50 질량 ppm 이하이며 평균 입자 직경이 0.8μm 이상인 제1 구리 입자와 평균 입자 직경이 0.8μm 미만인 제2 구리 입자와 구리 착물과 용매와 (을)를 포함하는 접합 재료용 조성물. ¦ 【청구항12】 표면 처리제가 부착된 평균 입자 직경이 0.8μm 이상인 구리 입자의 전구체를 환원제로 처리하여 제1 구리 입자를 얻는 공정과 상기 제1 구리 입자와 평균 입자 직경이 0.8μm 미만의 제2 구리 입자와 구리 착물과 용매를 혼합해 접합 재료용 조성물을 얻는 공정과 (을)를 포함하는 접합 재료용 조성물 제조 방법. | [Claim1] The 1st copper grain child whose a mean particle size the amount of adhesion of a finishing agent is below 50 mass ppm, and is more than 0.8μm, The 2nd copper grain child whose a mean particle size is less than 0.8μm, Copper complex, Solvent, を含む, the constituent for the charges of a jointing material. ¦ [Claim12] The process to which the finishing agent adhered and from which a mean particle size processes the precursor of the copper grain child who is more than 0.8μm with a reducing agent, and obtains the 1st copper grain child, The 1st above-mentioned copper grain child and the process from which a mean particle size mixes the 2nd copper grain child of less than 0.8μm, a copper complex, and a solvent, and obtains the constituent for the charges of a jointing material, を含む, A manufacturing method of the constituent for the charges of a jointing material. | [기술분야] 본 발명은 상기 마감제가 부착된 평균 입자 크기가 50 질량 ppm 미만이고, 0.8 μm 초과인 상기 제 1 구리 그레인 자식, 평균 입자 크기가 0.8 μm 미만인 제 2 구리 그레인 자식, 구리 착물, 및 용매를 포함하는 접합 재료의 전하에 대한 구성 요소에 관한 것이다. [해결과제] 본 발명은 미크론 크기의 구리 그레인 자식들을 사용하여 얻어진 소결물에서 불충분한 소결 성질 및 낮은 전도율의 문제를 해결하고자 한다. [해결수단] 본 발명은 상기 마감제가 부착된 평균 입자 크기가 50 질량 ppm 미만이고 0.8 μm 이상인 제 1 구리 그레인 자식, 평균 입자 크기가 0.8 μm 미만인 제 2 구리 그레인 자식, 구리 착물, 및 용매를 포함한다. [특징] 여기서 주된 특징은 마감제가 접착된 평균 입도가 50질량ppm 미만이고, 0.8μm 초과인 제1 구리 그레인 자식, 및 평균 입도가 0.8μm 미만인 제2 구리 그레인 자식의 사용이다. [효과] 따라서, 본 발명은 미크론 크기의 구리 그레인 자식들을 사용하여 얻어진 소결물들의 소결 특성 및 전도도를 개선한다. | 2023-186764 | 2023-10-31 | 2025-075528 | 2025-05-15 |  |  | MITSUI CHEMICALS INC | 富田 裕介 ¦ 古正 力亜 |  |  |  | 0 |  | 0 |  | 103736727 | JP2025-075528A | 1 | 출원 |  | 2225087000425
PCT | PCT | P | A1 | COMPOSITE COPPER PARTICLES, METHOD FOR PRODUCING SAME, AND USE OF SAME | The present invention provides copper particles which can be used for various applications even after the copper particles themselves are exposed to the atmosphere. Provided are composite copper particles which include copper particles and an organic component, wherein: the composite copper particles have a value of of 100 nm or more and 600 nm or less as an average particle diameter that is measured with a scanning electron microscope; the organic component contains at least a carboxylic acid or a salt thereof, and a polymer dispersant; the content of the organic component is 0.3% by mass or more to 6.0% by mass or less with respect to the copper particles; and the polymer dispersant has an acid value of 60 mgKOH/g or more, and a mass reduction rate in the atmosphere of 70% or more under the condition that the temperature thereof is raised from 30°C to 250°C at a heating rate of 10°C/min by means of a thermogravimetric-differential thermal analyzer. | 구리 입자 자체를 대기 노출한 후에서도, 다양한 용도로 사용할 수 있는 구리 입자를 제공한다. 구리 입자와 유기 성분을 포함하는 복합 구리 입자로서, 상기 복합 구리 입자가 , 주사형 전자현미경으로 측정한 평균 입자 직경으로서, 100 nm 이상 600 nm이하의 값을 가지며, 상기 유기 성분이 , 적어도 카르복실산 또는 그 염과 고분자 분산제를 포함하고 상기 유기 성분의 함유량은 상기 구리 입자에 대해 0.3 질량% 이상 6.0 질량 이하이며 상기 고분자 분산제가 , 60 mgKOH/g 이상의 산가를 가지며, 열 중량 시차열 분석 장치를 이용하여 승온 속도 10℃/min의 조건에서 30℃ 내지 250℃까지 승온했을 때의 대기 중의 질량 감소율이70% 이상인 복합 구리 입자. | A composite copper particle comprising a copper particle and an organic component, The composite copper particles have a value of 100 nm or more and 600 nm or less as an average particle diameter measured with a scanning electron microscope, The organic component comprises at least a carboxylic acid or a salt thereof and a polymer dispersant, and the content of the organic component is 0.3% by mass or more and 6.0% by mass or less with respect to the entire composite copper particle. When the polymer dispersant has an acid number of 60 mg KOH / g or more, and the temperature is raised from 30 ° C. to 250 ° C. under the condition of a temperature rise rate of 10 ° C. / min using a thermogravimetric differential thermal analyzer, the mass loss rate in the atmosphere is 70% or more; Composite copper particles. | 구리 입자와 유기 성분을 포함하는 복합 구리 입자로서, 상기 복합 구리 입자가 , 주사형 전자현미경으로 측정한 평균 입자 직경으로서, 100 nm 이상 600 nm이하의 값을 가지며, 상기 유기 성분이 , 적어도 카르복실산 또는 그 염과 고분자 분산제를 포함하고 상기 유기 성분의 함유량은 상기 복합 구리 입자 전체에 대해 0.3 질량% 이상 6.0 질량%이하이며 상기 고분자 분산제가 , 60 mgKOH/g 이상의 산가를 가지며, 열 중량 시차열 분석 장치를 이용하여 승온 속도 10℃/min의 조건에서 30℃ 내지 250℃까지 승온했을 때의 대기 중의 질량 감소율이70% 이상인 복합 구리 입자. |  |  | [기술분야] 본 발명은 복합 구리 입자와 동일한 것을 제조하기 위한 방법, 및 상기 복합 구리 입자를 포함하는 구리 페이스트, 상기 복합 구리 입자 또는 상기 구리 페이스트를 포함하는 결합 부재 또는 전도성 재료, 원료로서 상기 결합 부재를 포함하는 소결체, 및 상기 전도성 재료를 포함하는 전기 전도체에 관한 것이다. [해결과제] 본 발명은 대기에 노출될 때 성능이 저하되어 산화 및 열 발생을 초래하여 다양한 용도에서 이들의 사용을 방해하는 구리 입자의 문제를 해결하고자 한다. [해결수단] 본 발명은 구리 입자 및 유기 성분을 함유하는 복합 구리 입자를 포함하며, 상기 유기 성분은 카르복실산 또는 이의 염 및 중합체 분산제를 포함한다. [특징] 여기서 주요 특징은 접합 적용 및 전도성 적용에 적합한 높은 접합 강도 및 전도성을 갖는 복합 구리 입자이다. [효과] 따라서, 본 발명은 구리 입자의 안정성 및 내산화성을 향상시켜, 대기에 노출된 후에도 그 성능을 향상시킨다. | PCT-JP2024-038777 | 2024-10-30 | WO2025-095023 | 2025-05-08 |  |  | ISHIHARA SANGYO KAISHA, LTD. | KATO Hironori ¦ KIMURA Takumi ¦ UTSUNOMIYA Masayoshi | 2023-187940 | JP | 2023-11-01 |  |  |  |  | 105936456 | JP2023-187940 ¦ TW202535578A ¦ WOWO2025-095023A1 | 3 |  |  | 6025019004083
JP | JP | P | B1 | 도전 비아 부착 유리 기판 제조 방법 | 【요약】 도전 비아 부착 유리 기판 제조 방법은 구멍이 설치되어 있는 유리 기판을 준비하고 구멍의 내부를 묻으면서 유리 기판의 적어도 구멍 주변 표면을 피복하도록, 금속 입자와 휘발성 용제가 포함되는 금속 페이스트부를 설치하는 공정 a와 금속 페이스트부를 가열하여 휘발성 용제의 일부를 제거하는 공정 b와 상기 표면이 노출되도록 가열 후 금속 페이스트부의 일부를 제거하여 구멍의 내부에, 평탄화된 노출면을 가지는 금속 입자와 휘발성 용제의 잔부가 포함되는 도전 비아 전구체를 형성하는 공정 c와 도전 비아 전구체를 소성하는 공정 d를 구비하고, 금속 입자가 , 체적 평균 입경이 0.8μm 이상의 제1 금속 입자와 체적 평균 입경이 0.5μm이하의 제2 금속 입자를 포함하고 공정 a로 설치되는 금속 페이스트부의 금속 입자 농도가 95.0 질량% 이상이며 공정 a로 설치되는 금속 페이스트부에서의 제2 금속 입자 함유량이 , 금속 입자 전량을 기준으로 50 질량%이하이다. | [ABSTRACT] So that the surrounding surface of a hole may be covered, even if there are few glass substrates the manufacturing method of a glass substrate with electric conduction beer preparing the glass substrate in which the hole is provided, and filling the inside of a hole. The process a of providing the metal paste part in which metal particles and a volatile solvent are contained. The process b of heating a metal paste part and removing some volatile solvents. A part of metal paste part after heating is removed so that the above-mentioned surface may be exposed, The process c of forming in the inside of a hole the electric conduction beer precursor in which the metal particles which have the exposure side made flat, and the remainder of a volatile solvent are contained. Have the process d of calcinating an electric conduction beer precursor, and, in metal particles, volume average particle diameter The 1st metal particle more than 0.8μm, Volume average particle diameter contains the 2nd metal particle below 0.5μm, The metal particle concentration of the metal paste part provided at the process a is more than the 95.0 mass %, and the content of the 2nd metal particle in the metal paste part provided at the process a is below the 50 mass % on the basis of the metal particle whole quantity. | 【청구항1】 구멍이 설치되어 있다 유리 기판을 준비하고 상기 구멍의 내부를 묻으면서 상기 유리 기판의 적어도 상기 구멍 주변 표면을 피복하도록, 금속 입자와 휘발성 용제가 포함되는 금속 페이스트부를 설치하는 공정 a와 상기 금속 페이스트부를 가열하여 상기 휘발성 용제의 일부를 제거하는 공정 b와 상기 표면이 노출되도록 가열 후 상기 금속 페이스트부의 일부를 제거하여 상기 구멍의 내부에, 평탄화된 노출면을 가지는 상기 금속 입자와 상기 휘발성 용제의 잔부가 포함되는 도전 비아 전구체를 형성하는 공정 c와 상기 도전 비아 전구체를 소성하는 공정 d를 구비하고, 상기 금속 입자가 , 체적 평균 입경이 0.8μm 이상의 제1 금속 입자와 체적 평균 입경이 0.5μm이하의 제2 금속 입자를 포함하고 상기 공정 a로 설치되는 상기 금속 페이스트부의 금속 입자 농도가 95.0 질량% 이상이며 상기 공정 a로 설치되는 상기 금속 페이스트부에서의 상기 제2 금속 입자 함유량이 , 상기 금속 입자 전량을 기준으로 50 질량%이하인 도전 비아 부착 유리 기판 제조 방법. | [Claim1] The hole is provided. Glass It describes above, preparing a substrate and filling the inside of the above-mentioned hole. Glass The process a of providing the metal paste part of a substrate in which metal particles and a volatile solvent are contained so that the surrounding surface of the above-mentioned hole may be covered at least The process b of heating the above-mentioned metal paste part and removing some above-mentioned volatile solvents The process c of forming the electric conduction beer precursor in which the above-mentioned metal particles which remove a part of above-mentioned metal paste part after heating so that the above-mentioned surface may be exposed, and have the exposure side made flat inside the above-mentioned hole, and the remainder of the above-mentioned volatile solvent are contained It has the process d of calcinating the above-mentioned electric conduction beer precursor, In volume average particle diameter, volume average particle diameter contains the above-mentioned metal particles the 2nd metal particle below 0.5μm with the 1st metal particle more than 0.8μm, The metal particle concentration of the above-mentioned metal paste part provided at the above-mentioned process a is more than the 95.0 mass %, With the electric conduction beer whose content of the 2nd above-mentioned metal particle in the above-mentioned metal paste part provided at the above-mentioned process a is below the 50 mass % on the basis of the above-mentioned metal particle whole quantity Glass A manufacturing method of a substrate. | 【청구항1】 구멍이 설치되어 있다 유리 기판을 준비하고 상기 구멍의 내부를 묻으면서 상기 유리 기판의 적어도 상기 구멍 주변 표면을 피복하도록, 금속 입자와 휘발성 용제가 포함되는 금속 페이스트부를 설치하는 공정 a와 상기 금속 페이스트부를 가열하여 상기 휘발성 용제의 일부를 제거하는 공정 b와 상기 표면이 노출되도록 가열 후 상기 금속 페이스트부의 일부를 제거하여 상기 구멍의 내부에, 평탄화된 노출면을 가지는 상기 금속 입자와 상기 휘발성 용제의 잔부가 포함되는 도전 비아 전구체를 형성하는 공정 c와 상기 도전 비아 전구체를 소성하는 공정 d를 구비하고, 상기 금속 입자가 , 체적 평균 입경이 0.8μm 이상의 제1 금속 입자와 체적 평균 입경이 0.5μm이하의 제2 금속 입자를 포함하고 상기 공정 a로 설치되는 상기 금속 페이스트부의 금속 입자 농도가 95.0 질량% 이상이며 상기 공정 a로 설치되는 상기 금속 페이스트부에서의 상기 제2 금속 입자 함유량이 , 상기 금속 입자 전량을 기준으로 50 질량%이하인 도전 비아 부착 유리 기판 제조 방법. | [Claim1] The hole is provided. Glass It describes above, preparing a substrate and filling the inside of the above-mentioned hole. Glass The process a of providing the metal paste part of a substrate in which metal particles and a volatile solvent are contained so that the surrounding surface of the above-mentioned hole may be covered at least The process b of heating the above-mentioned metal paste part and removing some above-mentioned volatile solvents The process c of forming the electric conduction beer precursor in which the above-mentioned metal particles which remove a part of above-mentioned metal paste part after heating so that the above-mentioned surface may be exposed, and have the exposure side made flat inside the above-mentioned hole, and the remainder of the above-mentioned volatile solvent are contained It has the process d of calcinating the above-mentioned electric conduction beer precursor, In volume average particle diameter, volume average particle diameter contains the above-mentioned metal particles the 2nd metal particle below 0.5μm with the 1st metal particle more than 0.8μm, The metal particle concentration of the above-mentioned metal paste part provided at the above-mentioned process a is more than the 95.0 mass %, With the electric conduction beer whose content of the 2nd above-mentioned metal particle in the above-mentioned metal paste part provided at the above-mentioned process a is below the 50 mass % on the basis of the above-mentioned metal particle whole quantity Glass A manufacturing method of a substrate. | [기술분야] 본 발명은 전기 전도 맥주를 가진 유리 기판의 제조 방법, 금속 페이스트, 및 전기 전도 맥주를 가진 유리 기판에 관한 것이다. [해결과제] 본 발명은 전기 전도 맥주를 갖는 유리 기판에서 높은 연결 저항 및 불량한 연결 신뢰성의 문제를 해결하고자 한다. [해결수단] 본 발명은 금속 페이스트 부분을 제공하고, 가열하고, 전기 전도 맥주 전구체를 형성하는 것과 같은 공정을 포함하는 전기 전도 맥주를 가진 유리 기판의 제조 방법을 포함한다. [특징] 여기서 주요 특징은 전기 전도 맥주 전구체를 형성하기 위해 금속 페이스트에서 제어된 입자 직경을 갖는 특정 금속 입자의 사용이다. [효과] 따라서, 본 발명은 전기 전도 맥주를 가진 유리 기판에서 연결 신뢰성을 향상시키고 연결 저항을 감소시킨다. | 2025-505507 | 2024-10-02 |  |  | 7670251 | 2025-04-21 | RESONAC HOLDINGS CORP | 江尻 芳則 ¦ 坂本 真澄 ¦ 清水 千晶 ¦ 及川 太 ¦ 浦上 博史 ¦ 甲斐 誠二 ¦ 森尻 智樹 ¦ 菊地 直行 ¦ 浦島 航介 ¦ 倉橋 駿介 | 2024-013073 | JP | 2024-01-31 | 7 | CN104332447A(BE) ¦ JP2010-123830A(BE) ¦ US9999137B2(BE) ¦ WOWO2022-138271A1(BE) ¦ WOWO2020-217358A1(BE) ¦ WOWO2020-217361A1(BE) ¦ WOWO2003-007370A1(BE) | 0 |  | 109075995 | CN120731665A ¦ EP4618701A1 ¦ JP2024-005289 ¦ JP2024-013073 ¦ JP2025-160391A ¦ JP7670251B1 ¦ JP7722619B1 ¦ TW202538777A ¦ TW202542324A ¦ TW202545255A ¦ WOWO2025-154333A1 ¦ WOWO2025-154773A1 ¦ WOWO2025-154774A1 ¦ WOWO2025-163977A1 ¦ WOWO2025-164337A1 | 15 | 등록 | RESONAC HOLDINGS CORP | 2725078000650
JP | JP | P | A | 구리 입자 제조 방법, 도전성 페이스트 및 기판 | 【요약】 【과제】충전성이 향상된 구리 입자를 얻을 수 있는 구리 입자 제조 방법, 그 구리 입자를 이용한 도전성 페이스트 및 기판을 제공한다. 【해결 수단】함수 구리 입자를 진동시키면서 건조시키는 공정 (A)을 구비하고, 상기 함수 구리 입자의 함수율은 상기 함수 구리 입자의 전체를 100 질량%로 했을 때, 30 질량%이하인 구리 입자 제조 방법. 【선택도】없음 | [ABSTRACT] [Technical problem] The conductive paste and the substrate using a manufacturing method and its copper grain child of the copper grain child who can obtain the copper grain child whose filling properties improved are provided. [Means for Solution]A manufacturing method of a copper grain child who is below the 30 mass % when it has a process (A) dried while vibrating a hydrous copper grain child and the hydrous copper grain child's moisture content makes the whole hydrous copper grain child the 100 mass %. [Chosen drawing] Nothing | 【청구항1】 함수 구리 입자를 진동시키면서 건조시키는 공정 (A)을 구비하고, 상기 함수 구리 입자의 함수율은 상기 함수 구리 입자의 전체를 100 질량%로 했을 때, 30 질량%이하인 구리 입자 제조 방법. | [Claim1] It has a process (A) dried while vibrating a hydrous copper grain child, A manufacturing method of the copper grain child who is below the 30 mass % when the above-mentioned hydrous copper grain child'ss moisture content makes the above-mentioned whole hydrous copper grain child the 100 mass %. | 【청구항1】 함수 구리 입자를 진동시키면서 건조시키는 공정 (A)을 구비하고, 상기 함수 구리 입자의 함수율은 상기 함수 구리 입자의 전체를 100 질량%로 했을 때, 30 질량%이하인 구리 입자 제조 방법. | [Claim1] It has a process (A) dried while vibrating a hydrous copper grain child, A manufacturing method of the copper grain child who is below the 30 mass % when the above-mentioned hydrous copper grain child'ss moisture content makes the above-mentioned whole hydrous copper grain child the 100 mass %. | [기술분야] 본 발명은 구리 그레인 아이의 제조 방법, 도전성 페이스트 및 기판에 관한 것으로, 저온 동시 소성 세라믹스 기판, 인쇄 회로 기판 등 다양한 제품에 적용될 수 있다. [해결과제] 본 발명은 종래 기술의 방법들에 비해 개선된 충전 특성들 및 단순화된 제조 공정들을 갖는 구리 그레인 자식들을 얻는 문제를 해결하고자 한다. [해결수단] 본 발명은 구리 그레인 자식, 전도성 페이스트, 및 기판을 제조하기 위한 공정 (A), (B)및 (C)를 포함한다. [특징] 여기서 주요 특징은 충전 특성이 개선되고 제조 공정이 단순화된 구리 그레인 아이를 얻기 위한 공정 (A), (B)및 (C)의 사용이다. [효과] 따라서, 본 발명은 구리 그레인 자식의 충전 특성을 향상시키고 이를 얻기 위한 제조 공정을 향상시킨다. | 2023-169399 | 2023-09-29 | 2025-059353 | 2025-04-10 |  |  | FURUKAWA CO LTD | 石田 怜司 ¦ 鈴木 千里 |  |  |  | 0 |  | 0 |  | 102583220 | JP2025-059351A ¦ JP2025-059352A ¦ JP2025-059353A ¦ TW202513186A ¦ WOWO2025-069638A1 | 5 | 출원 |  | 2225065000237
PCT | PCT | P | A1 | COPPER POWDER AND CONDUCTIVE PASTE | In the copper powder according to the present invention: the ratio DBET/D50 obtained from the particle diameter D50 when the cumulative frequency in a cumulative frequency distribution curve based on volume measured using a laser diffraction/scattering type particle size distribution measurement device is 50%, and the particle diameter DBET calculated from a specific surface area s by a nitrogen adsorption method, is 0.70-1.20; and the coefficient of variation (SD/MV) obtained from the volume average diameter MV and a standard deviation SD of a particle size distribution measured by a laser diffraction/scattering type particle size distribution measurement method is 0.50 or less. | 레이저 회절 산란식 입도 분포 측정 장치를 이용하여 측정된 부피 기준의 누적도수 분포 곡선에서 누적도수가50%일 때의 입자 지름 D50와 질소 흡착법에 의한 비표면적 s에서 산출한 입자 지름 DBET에서 얻어지는 DBET/D50가 0.70 이상 1.20 이하이며 레이저 회절 산란식 입도 분포 측정법에 의해 측정한 입도 분포의 체적 평균 지름 MV와 표준 편차 SD로부터 얻어진 변동 계수 (SD/MV)가 0.50 이하인 구리 분말. | In the volume-based cumulative frequency distribution curve measured using a laser diffraction scattering particle size distribution measuring apparatus, the particle size D50 when the cumulative frequency is 50%, and the particle size DBET calculated from the specific surface area s s by the nitrogen adsorption method, and DBET / D50 obtained from is 0.70 or more and 1.20 or less, A copper powder in which the coefficient of variation (SD / MV) obtained from the volume average diameter MV and the standard deviation SD of the particle size distribution measured by the laser diffraction scattering particle size distribution measurement method is 0.50 or less. | 레이저 회절 산란식 입도 분포 측정 장치를 이용하여 측정된 부피 기준의 누적도수 분포 곡선에서 누적도수가50%일 때의 입자 지름 D50와 질소 흡착법에 의한 비표면적 s에서 산출한 입자 지름 DBET에서 얻어지는 DBET/D50가 0.70 이상 1.20 이하이며 레이저 회절 산란식 입도 분포 측정법에 의해 측정한 입도 분포의 체적 평균 지름 MV와 표준 편차 SD로부터 얻어진 변동 계수 (SD/MV)가 0.50 이하인 구리 분말. |  |  | [기술분야] 본 발명은 구리 분말 및 전도성 페이스트에 관한 것이며, 프린트 배선판에 배선을 형성하기 위해 사용되는 전도성 페이스트에 적용될 수 있다. [해결과제] 본 발명은 최근 프린트 배선판의 소형화에 대응하여 와이어의 박형화를 처리할 수 있는 전도성 페이스트용 구리 분말에 대한 요구를 해결하고자 한다. [해결수단] 본 발명은 충전성이 개선된 구리 분말을 포함한다. [특징] 여기서 주된 특징은 충전성이 개선된 구리 분말 및 구리 분말을 함유하는 전도성 페이스트이다. [효과] 따라서, 본 발명은 구리 분말 및 전도성 페이스트 내의 입자의 충전성을 개선한다. | PCT-JP2024-032598 | 2024-09-11 | WO2025-070075 | 2025-04-03 |  |  | FURUKAWA CHEMICALS CO., LTD. | TAKIGUCHI Satoshi | 2023-168783 | JP | 2023-09-28 |  |  |  |  | 101322304 | JP2023-168783 ¦ TW202513188A ¦ WOWO2025-070075A1 | 3 |  |  | 6025014005129
JP | JP | P | A | 플레이크형 구리 분말과 그 제조 방법 | 【요약】 【과제】 전도성이 우수한 막을 제조할 수 있는 플레이크형 구리 분말로서, 상기 막은 환원제를 사용하지 않고, 비산화성 분위기의 가열 처리로 제조할 수 있는 고화막인 플레이크형 구리 분말을 제공한다. 【해결 수단】 "50% 적산 입자 지름"/"플레이크형 구리 분말의 BET 비표면적에서 구한 입자 지름"이 10 이상으로서, 입자 지름이 5.079μm이하의 플레이크형 구리 입자의 빈도가15% 이하로서, 입자 지름이 5.079μm보다 크고 또한 41.081μm이하의 플레이크형 구리 입자의 빈도가90% 이하로서, 입자 지름이 51.19μm 이상의 플레이크형 구리 입자의 빈도가5% 이하로서, 플레이크형 구리 입자의 X선 회절에 의한 금속의 결정 격자면 (111)의 결정자 사이즈가 35 nm이하로서, BET 비표면적이 1 m2/g 이상으로서, 산소 함유량이 2중량%이하로서, 환원 감량이 4중량%이하인 플레이크형 구리 분말. 【선택도】없음 | [ABSTRACT] [Technical problem] It is in the end of flakes-like copper powder the film which is excellent in conductivity can be manufactured, and the above-mentioned film provides the end of flakes-like copper powder it can manufacture by heat-treatment of non-oxidizing atmosphere and which is a solidification film, without using a reducing agent. [Means for Solution] "Diameter of a 50% addition particle" / "diameter of a particle for which it asked from the BET specific surface area in the end of flakes-like copper powder" is ten or more, The diameter of a particle is the frequency of the flakes-like copper grain child below 5.079μm 15% or less, The diameter of a particle is larger than 5.079μm, and the frequency of the flakes-like copper grain child below 41.081μm is 90% or less, The diameter of a particle is the frequency of the flakes-like copper grain child more than 51.19μm 5% or less, The crystal child size of the crystalline-lattice side (111) of the metal by a flakes-like copper grain child's X diffraction is 35 nm or less, and BET specific surface area is 1 m. 2 The end of flakes-like copper powder whose oxygen content it is more than /g and is 2 % of the weight or less and whose hydrogen loss is 4 % of the weight or less. [Chosen drawing] Nothing | 【청구항1】 플레이크형 구리 분말로서, 상기 플레이크형 구리 분말은 "50% 적산 입자 지름"/"플레이크형 구리 분말의 BET 비표면적에서 구한 입자 지름"이 10 이상으로서, 입자 지름이 5.079μm이하의 플레이크형 구리 입자의 빈도가15% 이하로서, 입자 지름이 5.079μm보다 크고 또한 41.081μm이하의 플레이크형 구리 입자의 빈도가90% 이하로서, 입자 지름이 51.19μm 이상의 플레이크형 구리 입자의 빈도가5% 이하로서, 플레이크형 구리 입자의 X선 회절에 의한 금속의 결정 격자면 (111)의 결정자 사이즈가 35 nm이하로서, BET 비표면적이 1 m2/g 이상으로서, 산소 함유량이 2중량%이하로서, 환원 감량이 4중량%이하인 플레이크형 구리 분말. | [Claim1] It is in the end of flakes-like copper powder, and is the above-mentioned end of flakes-like copper powder, "Diameter of a 50% addition particle" / "diameter of a particle for which it asked from the BET specific surface area in the end of flakes-like copper powder" is ten or more, The diameter of a particle is the frequency of the flakes-like copper grain child below 5.079μm 15% or less, The diameter of a particle is larger than 5.079μm, and the frequency of the flakes-like copper grain child below 41.081μm is 90% or less, The diameter of a particle is the frequency of the flakes-like copper grain child more than 51.19μm 5% or less, The crystal child size of the crystalline-lattice side (111) of the metal by a flakes-like copper grain child'ss X diffraction is 35 nm or less, and BET specific surface area is 1 m. 2 The end of flakes-like copper powder whose oxygen content it is more than /g and is 2 % of the weight or less and whose hydrogen loss is 4 % of the weight or less. | 【청구항1】 플레이크형 구리 분말로서, 상기 플레이크형 구리 분말은 "50% 적산 입자 지름"/"플레이크형 구리 분말의 BET 비표면적에서 구한 입자 지름"이 10 이상으로서, 입자 지름이 5.079μm이하의 플레이크형 구리 입자의 빈도가15% 이하로서, 입자 지름이 5.079μm보다 크고 또한 41.081μm이하의 플레이크형 구리 입자의 빈도가90% 이하로서, 입자 지름이 51.19μm 이상의 플레이크형 구리 입자의 빈도가5% 이하로서, 플레이크형 구리 입자의 X선 회절에 의한 금속의 결정 격자면 (111)의 결정자 사이즈가 35 nm이하로서, BET 비표면적이 1 m2/g 이상으로서, 산소 함유량이 2중량%이하로서, 환원 감량이 4중량%이하인 플레이크형 구리 분말. | [Claim1] It is in the end of flakes-like copper powder, and is the above-mentioned end of flakes-like copper powder, "Diameter of a 50% addition particle" / "diameter of a particle for which it asked from the BET specific surface area in the end of flakes-like copper powder" is ten or more, The diameter of a particle is the frequency of the flakes-like copper grain child below 5.079μm 15% or less, The diameter of a particle is larger than 5.079μm, and the frequency of the flakes-like copper grain child below 41.081μm is 90% or less, The diameter of a particle is the frequency of the flakes-like copper grain child more than 51.19μm 5% or less, The crystal child size of the crystalline-lattice side (111) of the metal by a flakes-like copper grain child'ss X diffraction is 35 nm or less, and BET specific surface area is 1 m. 2 The end of flakes-like copper powder whose oxygen content it is more than /g and is 2 % of the weight or less and whose hydrogen loss is 4 % of the weight or less. | [기술분야] 본 발명은 박편 유사 구리 분말에 관한 것이며, 전극 및 회로 층과 같은 전자 부품에 사용되는 전도성 페이스트에 적용될 수 있다. [해결과제] 본 발명은 환원제를 필요로 하지 않고 비산화 열처리를 통해 비저항이 낮은 응고 필름을 제공함으로써, 전자 부품에 적용 가능성을 제한하는 구리 분말로 제조된 전도성 필름에서 높은 비저항의 문제를 해결하고자 한다. [해결수단] 본 발명은 구리 분말과 폴리비닐 부티랄과 같은 박편의 혼합물로부터 형성된 응고 필름을 포함하며, 이는 비산화 분위기에서 열처리되어 높은 전도도를 달성한다. [특징] 여기서 주된 특징은 환원제의 사용 없이 비산화 분위기에서 박편-유사 구리 분말을 열처리함으로써 전기 전도성이 우수한 응고 필름을 제조하는 능력이다. [효과] 본 발명은 따라서 구리 분말로 제조된 응고 필름의 전도성을 개선하여 1000Ω·cm 미만의 저항률 값을 달성하여 고성능 전자 응용에 적합하게 만든다. | 2023-146063 | 2023-09-08 | 2025-039172 | 2025-03-21 |  |  | FUKUDA METAL FOIL & POWDER CO LTD | 和田 仁 ¦ 櫛橋 誠 |  |  |  | 0 |  | 0 |  | 101669507 | JP2025-039172A | 1 | 출원 |  | 2225051000232
JP | JP | P | A | 구리계 복합체막 및 그 제조 방법 | 【요약】 【과제】 플레이크형 구리 분말의 평면적인 밀집도가 높아 플레이크형 구리 분말이 서로 접촉하기 쉬운 배열로 적층하고 있기 때문에, 높은 전도성을 갖는 구리계 복합체막으로서, 게다가 저온의 가열 처리로 제조할 수 있는 구리계 복합체막을 제공한다. 【해결 수단】 플레이크형 구리 분말의 함유량이 70중량% 이상이고 95중량%이하이며 이론 밀도에 대한 상대 밀도가50% 이상이며 X선 회절에 의한 구리의 결정 격자면 (111)에 대한 결정 격자면 (220)의 적분 강도비가 1 이상인 구리계 복합체막. 【선택도】도 3 | [ABSTRACT] [Technical problem] The superficial degree of high density in the end of flakes-like copper powder is high, and since the end of flakes-like copper powder has laminated in the arrangement which contacts easily mutually, it is a copper system complex film which has high conductivity, and, moreover, provides a copper system complex film producible by low-temperature heat-treatment. [Means for Solution] The copper system complex film whose relative density to theoretical density the content in the end of flakes-like copper powder is 70 % of the weight or more and 95 % of the weight or less, and is 50% or more and whose integration intensity ratio of a crystalline-lattice side (220) to the crystalline-lattice side (111) of copper by an X diffraction is one or more. [Chosen drawing] Drawing 3 | 【청구항1】 구리계 복합체막으로서, 상기 구리계 복합체막은 플레이크형 구리 분말의 함유량이 70중량% 이상이고 95중량%이하이며 이론 밀도에 대한 상대 밀도가50% 이상이며 X선 회절에 의한 구리의 결정 격자면 (111)에 대한 결정 격자면 (220)의 적분 강도비가 1 이상인 구리계 복합체막. | [Claim1] It is a copper system complex film and is the above-mentioned copper system complex film, The copper system complex film whose relative density to theoretical density the content in the end of flakes-like copper powder is 70 % of the weight or more and 95 % of the weight or less, and is 50% or more and whose integration intensity ratio of a crystalline-lattice side (220) to the crystalline-lattice side (111) of copper by an X diffraction is one or more. | 【청구항1】 구리계 복합체막으로서, 상기 구리계 복합체막은 플레이크형 구리 분말의 함유량이 70중량% 이상이고 95중량%이하이며 이론 밀도에 대한 상대 밀도가50% 이상이며 X선 회절에 의한 구리의 결정 격자면 (111)에 대한 결정 격자면 (220)의 적분 강도비가 1 이상인 구리계 복합체막. | [Claim1] It is a copper system complex film and is the above-mentioned copper system complex film, The copper system complex film whose relative density to theoretical density the content in the end of flakes-like copper powder is 70 % of the weight or more and 95 % of the weight or less, and is 50% or more and whose integration intensity ratio of a crystalline-lattice side (220) to the crystalline-lattice side (111) of copper by an X diffraction is one or more. | [기술분야] 본 발명은 전도성이 높은 구리계 복합 필름에 관한 것으로, 전기 전도 분야의 열전도층 및 방열 시트에 적용될 수 있다. [해결과제] 본 발명은 기존의 전기 전도 필름에서 구리 분말과 같은 박편의 단부에서 불충분한 연속성의 문제를 해결하고자 하며, 전기 전도성을 요구하는 응용에 사용하기 위한 높은 저항률 및 부적합성(unsuitability)을 유도한다. [해결수단] 본 발명은 구리 분말과 같은 박편의 높은 함량, 높은 상대 밀도, 및 특정 통합 강도 비율을 포함하는 특정 특성을 가진 구리 시스템 복합 필름을 포함한다. [특징] 여기서 주된 특징은 전도성이 높은 구리계 복합 필름을 제조하기 위한 특정 열-처리 방법의 사용이다. [효과] 따라서, 본 발명은 구리계 복합 필름의 전도성을 향상시켜, 전기 전도 분야에서 열 전도층 및 방열 시트에 사용하기에 적합하다. | 2023-146064 | 2023-09-08 | 2025-039173 | 2025-03-21 |  |  | FUKUDA METAL FOIL & POWDER CO LTD | 和田 仁 ¦ 櫛橋 誠 |  |  |  | 0 |  | 0 |  | 101669508 | JP2025-039173A | 1 | 출원 |  | 2225051000233
JP | JP | P | A | 구리 소결체 제조 방법 | 【요약】 【과제】구리의 산화소결체가 치밀한 조직을 가지며, 더 낮은 전기저항률을 갖는 구리 소결체를 제조하는 것. 【해결 수단】본 개시의 구리 소결체 제조 방법은 평균 입자 직경 D50가 100 nm 이상 1.2μm이하의 구리 입자와 바인더 수지를 포함하는 구리 페이스트를 부피비로 2000 ppm이상의 산화성 가스를 함유하는 산화성 분위기 하 , 350℃이상 600℃이하에서 가열하는 제1 가열 공정과 산화구리의 소결체를 환원성 분위기 하에서 가열하는 제2 가열 공정을 포함한다. 【선택도】없음 | [ABSTRACT] [Technical problem] Manufacture the copper sintered compact which a copper oxidization sintered compact has a precise organization, and has lower electric resistivity. [Means for Solution]A manufacturing method of a copper sintered compact of this indication copper paste in which the mean particle size D50 contains a copper grain child and binder resin below 100-nmor more1.2μm, The 1st heating process heated above 350℃ and below 600℃ and the 2nd heating process that heats a sintered compact of copper oxide under a reducing atmosphere are included under oxidizing atmosphere which contains a more than 2000 ppm oxidizing gas by a volume ratio. [Chosen drawing] Nothing | 【청구항1】 평균 입자 직경 D50가 100 nm 이상 1.2μm이하의 구리 입자와 바인더 수지를 포함하는 구리 페이스트를 부피비로 2000 ppm이상의 산화성 가스를 함유하는 산화성 분위기 하 , 350℃이상 600℃이하에서 가열해 산화구리의 소결체를 얻는 제1 가열 공정과 상기 산화구리의 소결체를 환원성 분위기 하에서 가열하는 제2 가열 공정을 포함한다 구리 소결체 제조 방법. | [Claim1] The 1st heating process from which the mean particle size D50 heats the copper paste containing the copper grain child and binder resin below 100-nmor more1.2μm above 350℃ and below 600℃ under the oxidizing atmosphere which contains a more than 2000 ppm oxidizing gas by a volume ratio, and obtains the sintered compact of copper oxide, The 2nd heating process that heats the sintered compact of the above-mentioned copper oxide under a reducing atmosphere is included. A manufacturing method of a copper sintered compact. | 【청구항1】 평균 입자 직경 D50가 100 nm 이상 1.2μm이하의 구리 입자와 바인더 수지를 포함하는 구리 페이스트를 부피비로 2000 ppm이상의 산화성 가스를 함유하는 산화성 분위기 하 , 350℃이상 600℃이하에서 가열해 산화구리의 소결체를 얻는 제1 가열 공정과 상기 산화구리의 소결체를 환원성 분위기 하에서 가열하는 제2 가열 공정을 포함한다 구리 소결체 제조 방법. | [Claim1] The 1st heating process from which the mean particle size D50 heats the copper paste containing the copper grain child and binder resin below 100-nmor more1.2μm above 350℃ and below 600℃ under the oxidizing atmosphere which contains a more than 2000 ppm oxidizing gas by a volume ratio, and obtains the sintered compact of copper oxide, The 2nd heating process that heats the sintered compact of the above-mentioned copper oxide under a reducing atmosphere is included. A manufacturing method of a copper sintered compact. | [기술분야] 본 발명은 구리 소결체의 제조 방법에 관한 것으로, 전자 부품 및 배선에 적용될 수 있다. [해결과제] 본 발명은 기판으로부터 박리 없이 낮은 전기 저항률을 갖는 구리 소결체를 제조하는 기술적 문제를 해결하고자 한다. [해결수단] 본 발명은 상기 기판면에 배치된 상기 구리 페이스트를 소성하고, 전기 전도 물체를 형성하고, 산화 소결된 컴팩트를 구리 소결된 컴팩트로 복귀시키기 위한 방법을 포함한다. [특징] 여기서 주된 특징은 제조 방법에서 100 nm 이상의 1.2 μm 미만의 평균 입자 크기 D50을 갖는 구리 페이스트의 사용이다. [효과] 따라서, 본 발명은 기판으로부터 박리 없이 낮은 전기 저항률을 가진 구리 소결체를 제조하기 위한 방법을 제공함으로써 구리 소결체의 제조 방법을 개선한다. | 2023-137628 | 2023-08-25 | 2025-031411 | 2025-03-07 |  |  | MATERIAL CONCEPT INC | 小池 淳一 |  |  |  | 0 |  | 0 |  | 101662213 | JP2025-031411A ¦ WOWO2025-047632A1 | 2 | 출원 |  | 2225042001798
CN | CN | P | A | Preparation method of sphere-like superfine copper powder | The invention discloses a preparation method of sphere-like superfine copper powder. The preparation method comprises the following construction steps that raw materials are subjected to extraction, replacement, primary centrifugal separation, primary reduction, secondary centrifugal separation, secondary reduction, tertiary centrifugal separation, antioxidant coating and drying operation, and then the sphere-like superfine copper powder is finally obtained. The method solves the problems of large powder particle size and easy introduction of impurities in various existing superfine copper powder processing technologies, or the problems of expensive equipment, high cost, low yield and easy oxidation of prepared copper powder in preparation. According to the method, the traditional copper powder preparation process is improved, the reaction system is simplified, the reaction is more stable and controllable, the cuprous oxide and the copper are prepared by sequentially reducing the bivalent copper salt, the reaction protective gas is added in the secondary reduction, and the antioxidant is added, so that the prepared superfine copper powder is prevented from being oxidized in the air. | 본 발명은 구형 초미세 구리 분말의 제조 방법을 개시하고, 하기 시공 단계를 포함한다: 원료를 추출, 치환, 1차 원심 분리, 1차 환원, 2차 원심 분리, 2차 환원, 3차 원심 분리, 항산화 코팅 및 건조 작업 후 최종적으로 구형 초미세 구리 분말을 얻습니다. 본 발명은 종래의 다양한 초미세 구리 분말 가공 공정에서 발생하는 분말 입경이 크고, 불순물의 도입이 용이한 문제나 제조 시 장비가 고가이며, 원가가 높지만 생산량이 적고, 제조 후 구리 분말이 쉽게 산화되는 문제를 해결한다. 본 발명은 종래의 구리분말 제조공정을 개선하여 반응체계를 간소화하여 반응을 보다 안정적으로 제어할 수 있도록 하였으며, 2가 구리염을 순차적으로 환원시켜 아산화구리와 구리를 제조하는 방식으로 2차 환원에 반응보호가스를 증가시키고 산화방지제를 첨가하였다, 제조된 초미세 구리 분말이 공기 중에서 산화되는 것을 방지한다. | 1. The preparation method of the spherical ultrafine copper powder is characterized by comprising the following steps: 1) Extraction: Firstly, preparing a reagent, ① a feed liquid, namely preparing a copper salt water-soluble solution into a solution with copper ion concentration of 0.1-0.3mol/L, dropwise adding a sodium hydroxide solution into an acid leaching solution/etching solution to adjust ph to 2.5, ② a strip liquor, ③ a washing water, namely diluting concentrated sulfuric acid to 0.1mol/L, adding 0.03mol/L anhydrous copper sulfate and stirring uniformly, and ④ an organic extract, namely using a metal extractant as the extract; The extraction process is divided into three circulation operations, each circulation is provided with one extraction operation, two washing operations and two back extraction operations, specifically, organic extraction liquid is added into separating funnels A1, A2 and A3, washing water is added into separating funnels B1 and B2, back extraction liquid is added into separating funnels C1 and C2, in one circulation operation, feed liquid enters from A1, organic extraction liquid in A1 is mixed for 3 minutes, standing is carried out for 2 minutes, organic extraction liquid after A1 reaction enters B1 and then enters B2, C1 and C2 respectively, at the moment, the organic extraction liquid after A1 treatment enters A2 and organic extraction liquid of A2 to be mixed, the organic extraction liquid after A2 enters into separating funnels A1 to be mixed with the new feed liquid, then enters into B2 and C1 and C2 respectively, at the moment, the organic extraction liquid after A2 treatment enters into A3 and organic extraction liquid of A3 to be mixed, the organic extraction liquid after A3 enters into separating funnels A2 after reaction and then enters into a new separating funnels A1 and then enters into a phase C2 to be mixed, compared with the main extraction liquid after A2 and the liquid is mixed, the liquid after A2 is mixed, the liquid enters into a phase, the three circulation step is formed by the three steps of mixing, namely, the liquid extraction liquid after A1 and the liquid after the liquid is mixed with the liquid after A2 is mixed with the liquid after the separating funnel is mixed, the liquid after the liquid is mixed 2 and the liquid is mixed with the liquid after the liquid is mixed 2, and the liquid after the liquid is mixed 2 after the phase, and the phase is mixed: Cu2++2RH=CuR2+2H+; 2) Replacement: Diluting the extracted feed liquid obtained in the extraction step, adding the diluted extracted feed liquid into a reaction kettle, synchronously adding polyvinylpyrrolidone PVP-k30 or sodium dodecyl sulfate SDS into the reaction kettle, stirring and mixing for 5 minutes, slowly dripping sodium hydroxide solution into the reaction kettle, regulating ph to 6-7, stirring and mixing for 30 minutes, controlling the reaction temperature to be 40-50 ℃, and mainly generating a chemical reaction formula: 2NaOH+CuSO4=Cu(OH)2↓+Na2SO4; 3) And (3) primary centrifugal separation: separating the product in the step 2) by a centrifuge to obtain copper hydroxide; 4) Primary reduction: Adding pure water and glucose solution into copper hydroxide centrifugally separated in the step 3), taking glucose as a reducing agent to obtain copper hydroxide suspension, mixing and stirring for 5 minutes in a reaction kettle, heating to 65 ℃, slowly dropwise adding sodium hydroxide solution until reactants are brick red, and continuing to react for 30 minutes, wherein the chemical reaction formula generated in the step mainly comprises the following steps: CH2OH(CHOH)4CHO+2Cu(OH)2=CH2OH(CHOH)4COOH+Cu2O↓+2H2O; 5) Secondary centrifugal separation: centrifuging the liquid in the step 4) to obtain cuprous oxide suspension, adding pure water, stirring, washing with the pure water, and centrifuging again to obtain cuprous oxide powder; 6) Secondary reduction: Adding the cuprous oxide powder obtained in the step 5) into pure water and a dispersing agent, stirring and mixing for 5 minutes in a reaction kettle, introducing nitrogen into the reaction kettle, adopting an air exhaust method to ensure that the oxygen content is lower than ten thousand ppm, heating the solution to 50 ℃, dropwise adding part of reducing agent, heating to 60 ℃, dropwise adding the rest of reducing agent, and continuously carrying out heat preservation reaction for 30 minutes; 7) And (3) carrying out centrifugal separation for three times: Centrifuging the liquid obtained in the step 6) to obtain copper powder suspension, adding absolute ethyl alcohol for cleaning, and centrifuging to obtain copper powder; 8) Antioxidation coating: preparing a certain amount of antioxidant into a solution, mixing the solution with the copper powder obtained in the step 7) in pure water or absolute ethyl alcohol, stirring the solution by ultrasonic for 10-20 minutes, and centrifugally drying the solution to obtain the spherical ultrafine copper powder. | 1. 구형 초미세 구리 분말의 제조 방법은 다음을 포함하는 것을 특징으로 한다: 다음 몇 가지 단계를 포함한다: 1) 추출: 먼저 시약 배치를 진행합니다. 원액: 구리염 수용성 용액을 구리 이온 농도 0.1-0.3mol/L 용액으로 제조하고, 산성 침출액/식각액은 수소화 산화나트륨 용액을 적하하여 ph를 2.5로 조절한다; 2. 반출액: 진한 황산에 물을 넣어 1.8mol/L로 희석합니다; 3. 물세탁: 진한 황산을 0.1mol/L로 희석하고 무수 황산구리 0.03mol/L를 넣어 균일하게 저어줍니다; 4. 유기 추출물: 추출액은 금속 추출제를 사용합니다; 추출 공정은 3 사이클 작동으로 나뉘며, 각 라운드에는 1회 추출, 2회 세척 및 2회의 역추출 작동이 있으며, 구체적으로는 분액 깔때기 A1, A2 및 A3에 유기 추출물을 첨가하고, 분액 깔때기 B1 및 B2에 세척수를 첨가하고, 분액 깔때기 C1 및 C2에 역추출액을 첨가한다; 1차 작업에서 원료액은 A1에서 들어와 A1의 유기추출물과 3분간 혼합한 후 2분간 방치한 후 A1 반응 후 유기추출물이 B1에 들어간 후 각각 B2, C1, C2에 들어가 혼합한다; 이때 A1 처리된 원료액은 A2에 들어가 A2의 유기 추출물과 혼합하고, A2에서 반응한 유기 추출물은 분액 깔때기 A1에 들어가 A1에 새로 첨가한 원료액과 혼합한 후 A1에서 B2, C1, C2에 각각 들어가 혼합한다; 이때, A2 처리된 원료액은 A3에 들어가 A3의 유기 추출물과 혼합되고, 반응은 방치된 후 추출 여액은 배출되며, A3에서 반응한 유기 추출물은 분액 깔때기 A2에 들어가 혼합한 후 분액 깔때기 A1에 들어가 새로운 원료액과 혼합하고, 다시 A1에서 이어서 각각 B2, C1, C2에 들어갑니다 혼합, 이 과정에서, 원료액은 항상 분액 깔때기 A1에서 들어가고, 세척수 혼합 후 배출되며, 반출액은 유기 추출액 혼합의 세 사이클 후 배출되며, 그 후 배출액을 새로운 반출액에 추가하여 추출 후 원료액을 형성하고, 수집 후 다음 단계로 진입한다, 그 중 물질-액체 추출의 비율은 2-3, 세척수의 비율은 10-20, 반출의 비율은 2-3이며 이 단계에서 생성되는 화학 반응식은 주로 다음과 같습니다: Cu 2++2RH=CuR 2+2H +; 2) 치환: 추출 단계에서 얻은 추출 후 원액을 희석하고, 희석된 추출 후 원액을 반응조에 넣고, 동시에 폴리비닐피롤리돈 PVP-k30 또는 도데실황산나트륨 SDS를 첨가하여 반응조에서 5분간 교반 혼합하고, 수소화 산화나트륨 용액을 천천히 적하하여 ph를 6-7로 조절한다, 30분간 저어 섞은 후 반응온도를 40~50°C로 조절하는데 이 단계에서 생성되는 화학반응식은 주로 다음과 같다: 2NaOH+CuSO 4=Cu (OH)2↓+Na 2SO 4; 3) 1차 원심 분리: 2) 치환 단계에서의 생성물은 원심분리기에 의해 분리되어 수산화구리를 얻는다; 4) 1회 환원: 단계 3) 원심 분리한 수산화구리에 순수와 포도당 용액을 넣고, 포도당을 환원제로 하여 수산화구리 현탁액을 얻고, 반응조에서 5분간 혼합 교반하고, 65°C까지 승온한 후, 반응물이 벽돌색을 띠도록 수소화 산화나트륨 용액을 천천히 적하한다, 30분 동안 계속 반응하면 이 단계에서 생성되는 화학 반응은 주로 다음과 같습니다: CH 2OH (CHOH)4CHO+2Cu (OH)2=CH 2OH (CHOH)4COOH+Cu 2O↓+2H 2O; 5) 2차 원심 분리: 원심 분리 단계 4) 액체는 아산화구리 현탁액을 얻고 순수한 물을 넣고 저어 순수한 물로 세척한 후 다시 원심분리하여 아산화구리 분말을 얻습니다; 6) 2차 환원: 단계 5) 얻어진 아산화구리 분말에 순수와 분산제를 첨가하여 반응로에 5분간 교반 혼합하고, 반응로를 질소가스에 주입하고, 배기법을 이용하여 산소함량을 10,000ppm 이하로 하고, 용액을 50°C까지 승온시켜 환원제의 일부를 적하한다; 온도를 60°C로 높이고 나머지 환원제를 적가하고 30분 동안 보온 반응을 계속합니다; 7) 세 번 원심분리합니다: 원심 분리 단계 6) 액체는 구리 분말 현탁액을 얻고 무수 에탄올을 첨가하여 세척한 후 원심분리하여 구리 분말을 얻습니다; 8) 항산화 코팅: 일정량의 항산화제를 용액으로 구성하고, 순수한 물 또는 무수 에탄올에서 단계 7)에서 얻은 구리 분말과 혼합하고, 초음파 교반으로 10~20분 동안 교반하고, 원심 건조하여 구형 초미세 구리 분말을 얻을 수 있다. | 1. The preparation method of the spherical ultrafine copper powder is characterized by comprising the following steps: 1) Extraction: Firstly, preparing a reagent, ① a feed liquid, namely preparing a copper salt water-soluble solution into a solution with copper ion concentration of 0.1-0.3mol/L, dropwise adding a sodium hydroxide solution into an acid leaching solution/etching solution to adjust ph to 2.5, ② a strip liquor, ③ a washing water, namely diluting concentrated sulfuric acid to 0.1mol/L, adding 0.03mol/L anhydrous copper sulfate and stirring uniformly, and ④ an organic extract, namely using a metal extractant as the extract; The extraction process is divided into three circulation operations, each circulation is provided with one extraction operation, two washing operations and two back extraction operations, specifically, organic extraction liquid is added into separating funnels A1, A2 and A3, washing water is added into separating funnels B1 and B2, back extraction liquid is added into separating funnels C1 and C2, in one circulation operation, feed liquid enters from A1, organic extraction liquid in A1 is mixed for 3 minutes, standing is carried out for 2 minutes, organic extraction liquid after A1 reaction enters B1 and then enters B2, C1 and C2 respectively, at the moment, the organic extraction liquid after A1 treatment enters A2 and organic extraction liquid of A2 to be mixed, the organic extraction liquid after A2 enters into separating funnels A1 to be mixed with the new feed liquid, then enters into B2 and C1 and C2 respectively, at the moment, the organic extraction liquid after A2 treatment enters into A3 and organic extraction liquid of A3 to be mixed, the organic extraction liquid after A3 enters into separating funnels A2 after reaction and then enters into a new separating funnels A1 and then enters into a phase C2 to be mixed, compared with the main extraction liquid after A2 and the liquid is mixed, the liquid after A2 is mixed, the liquid enters into a phase, the three circulation step is formed by the three steps of mixing, namely, the liquid extraction liquid after A1 and the liquid after the liquid is mixed with the liquid after A2 is mixed with the liquid after the separating funnel is mixed, the liquid after the liquid is mixed 2 and the liquid is mixed with the liquid after the liquid is mixed 2, and the liquid after the liquid is mixed 2 after the phase, and the phase is mixed: Cu2++2RH=CuR2+2H+; 2) Replacement: Diluting the extracted feed liquid obtained in the extraction step, adding the diluted extracted feed liquid into a reaction kettle, synchronously adding polyvinylpyrrolidone PVP-k30 or sodium dodecyl sulfate SDS into the reaction kettle, stirring and mixing for 5 minutes, slowly dripping sodium hydroxide solution into the reaction kettle, regulating ph to 6-7, stirring and mixing for 30 minutes, controlling the reaction temperature to be 40-50 ℃, and mainly generating a chemical reaction formula: 2NaOH+CuSO4=Cu(OH)2↓+Na2SO4; 3) And (3) primary centrifugal separation: separating the product in the step 2) by a centrifuge to obtain copper hydroxide; 4) Primary reduction: Adding pure water and glucose solution into copper hydroxide centrifugally separated in the step 3), taking glucose as a reducing agent to obtain copper hydroxide suspension, mixing and stirring for 5 minutes in a reaction kettle, heating to 65 ℃, slowly dropwise adding sodium hydroxide solution until reactants are brick red, and continuing to react for 30 minutes, wherein the chemical reaction formula generated in the step mainly comprises the following steps: CH2OH(CHOH)4CHO+2Cu(OH)2=CH2OH(CHOH)4COOH+Cu2O↓+2H2O; 5) Secondary centrifugal separation: centrifuging the liquid in the step 4) to obtain cuprous oxide suspension, adding pure water, stirring, washing with the pure water, and centrifuging again to obtain cuprous oxide powder; 6) Secondary reduction: Adding the cuprous oxide powder obtained in the step 5) into pure water and a dispersing agent, stirring and mixing for 5 minutes in a reaction kettle, introducing nitrogen into the reaction kettle, adopting an air exhaust method to ensure that the oxygen content is lower than ten thousand ppm, heating the solution to 50 ℃, dropwise adding part of reducing agent, heating to 60 ℃, dropwise adding the rest of reducing agent, and continuously carrying out heat preservation reaction for 30 minutes; 7) And (3) carrying out centrifugal separation for three times: Centrifuging the liquid obtained in the step 6) to obtain copper powder suspension, adding absolute ethyl alcohol for cleaning, and centrifuging to obtain copper powder; 8) Antioxidation coating: preparing a certain amount of antioxidant into a solution, mixing the solution with the copper powder obtained in the step 7) in pure water or absolute ethyl alcohol, stirring the solution by ultrasonic for 10-20 minutes, and centrifugally drying the solution to obtain the spherical ultrafine copper powder. | 1. 구형 초미세 구리 분말의 제조 방법은 다음을 포함하는 것을 특징으로 한다: 다음 몇 가지 단계를 포함한다: 1) 추출: 먼저 시약 배치를 진행합니다. 원액: 구리염 수용성 용액을 구리 이온 농도 0.1-0.3mol/L 용액으로 제조하고, 산성 침출액/식각액은 수소화 산화나트륨 용액을 적하하여 ph를 2.5로 조절한다; 2. 반출액: 진한 황산에 물을 넣어 1.8mol/L로 희석합니다; 3. 물세탁: 진한 황산을 0.1mol/L로 희석하고 무수 황산구리 0.03mol/L를 넣어 균일하게 저어줍니다; 4. 유기 추출물: 추출액은 금속 추출제를 사용합니다; 추출 공정은 3 사이클 작동으로 나뉘며, 각 라운드에는 1회 추출, 2회 세척 및 2회의 역추출 작동이 있으며, 구체적으로는 분액 깔때기 A1, A2 및 A3에 유기 추출물을 첨가하고, 분액 깔때기 B1 및 B2에 세척수를 첨가하고, 분액 깔때기 C1 및 C2에 역추출액을 첨가한다; 1차 작업에서 원료액은 A1에서 들어와 A1의 유기추출물과 3분간 혼합한 후 2분간 방치한 후 A1 반응 후 유기추출물이 B1에 들어간 후 각각 B2, C1, C2에 들어가 혼합한다; 이때 A1 처리된 원료액은 A2에 들어가 A2의 유기 추출물과 혼합하고, A2에서 반응한 유기 추출물은 분액 깔때기 A1에 들어가 A1에 새로 첨가한 원료액과 혼합한 후 A1에서 B2, C1, C2에 각각 들어가 혼합한다; 이때, A2 처리된 원료액은 A3에 들어가 A3의 유기 추출물과 혼합되고, 반응은 방치된 후 추출 여액은 배출되며, A3에서 반응한 유기 추출물은 분액 깔때기 A2에 들어가 혼합한 후 분액 깔때기 A1에 들어가 새로운 원료액과 혼합하고, 다시 A1에서 이어서 각각 B2, C1, C2에 들어갑니다 혼합, 이 과정에서, 원료액은 항상 분액 깔때기 A1에서 들어가고, 세척수 혼합 후 배출되며, 반출액은 유기 추출액 혼합의 세 사이클 후 배출되며, 그 후 배출액을 새로운 반출액에 추가하여 추출 후 원료액을 형성하고, 수집 후 다음 단계로 진입한다, 그 중 물질-액체 추출의 비율은 2-3, 세척수의 비율은 10-20, 반출의 비율은 2-3이며 이 단계에서 생성되는 화학 반응식은 주로 다음과 같습니다: Cu 2++2RH=CuR 2+2H +; 2) 치환: 추출 단계에서 얻은 추출 후 원액을 희석하고, 희석된 추출 후 원액을 반응조에 넣고, 동시에 폴리비닐피롤리돈 PVP-k30 또는 도데실황산나트륨 SDS를 첨가하여 반응조에서 5분간 교반 혼합하고, 수소화 산화나트륨 용액을 천천히 적하하여 ph를 6-7로 조절한다, 30분간 저어 섞은 후 반응온도를 40~50°C로 조절하는데 이 단계에서 생성되는 화학반응식은 주로 다음과 같다: 2NaOH+CuSO 4=Cu (OH)2↓+Na 2SO 4; 3) 1차 원심 분리: 2) 치환 단계에서의 생성물은 원심분리기에 의해 분리되어 수산화구리를 얻는다; 4) 1회 환원: 단계 3) 원심 분리한 수산화구리에 순수와 포도당 용액을 넣고, 포도당을 환원제로 하여 수산화구리 현탁액을 얻고, 반응조에서 5분간 혼합 교반하고, 65°C까지 승온한 후, 반응물이 벽돌색을 띠도록 수소화 산화나트륨 용액을 천천히 적하한다, 30분 동안 계속 반응하면 이 단계에서 생성되는 화학 반응은 주로 다음과 같습니다: CH 2OH (CHOH)4CHO+2Cu (OH)2=CH 2OH (CHOH)4COOH+Cu 2O↓+2H 2O; 5) 2차 원심 분리: 원심 분리 단계 4) 액체는 아산화구리 현탁액을 얻고 순수한 물을 넣고 저어 순수한 물로 세척한 후 다시 원심분리하여 아산화구리 분말을 얻습니다; 6) 2차 환원: 단계 5) 얻어진 아산화구리 분말에 순수와 분산제를 첨가하여 반응로에 5분간 교반 혼합하고, 반응로를 질소가스에 주입하고, 배기법을 이용하여 산소함량을 10,000ppm 이하로 하고, 용액을 50°C까지 승온시켜 환원제의 일부를 적하한다; 온도를 60°C로 높이고 나머지 환원제를 적가하고 30분 동안 보온 반응을 계속합니다; 7) 세 번 원심분리합니다: 원심 분리 단계 6) 액체는 구리 분말 현탁액을 얻고 무수 에탄올을 첨가하여 세척한 후 원심분리하여 구리 분말을 얻습니다; 8) 항산화 코팅: 일정량의 항산화제를 용액으로 구성하고, 순수한 물 또는 무수 에탄올에서 단계 7)에서 얻은 구리 분말과 혼합하고, 초음파 교반으로 10~20분 동안 교반하고, 원심 건조하여 구형 초미세 구리 분말을 얻을 수 있다. | [기술분야] 본 발명은 구체-유사 초미세 구리 분말의 제조 분야에 관한 것이며, 촉매, 전자 산업 및 윤활제와 같은 다양한 기능성 분말 재료에 적용될 수 있다. [해결과제] 본 발명은 다양한 초미세 구리 분말에 대한 기존의 가공 기술에서 큰 분말 입자 크기, 불순물의 도입, 및 고가의 장비의 문제를 해결하고자 한다. [해결수단] 본 발명은 추출, 교체, 1차 원심 분리, 1차 환원, 2차 원심 분리, 2차 환원, 및 항산화 코팅을 포함하는 구형 초미세 구리 분말을 제조하기 위한 방법을 포함한다. [특징] 여기서 주요 특징은 산화구리 및 구리를 제조하기 위한 구리염의 순차적 환원으로 구리 분말에 대한 구리 이온의 산화 효과를 제거하는 것이다. [효과] 본 발명은 상기 전통적인 구리 분말 제조 공정을 개선시키고, 상기 반응 시스템을 단순화시키고, 안정적이고 제어 가능한 반응을 보장하고, 완성된 구리 분말의 산화를 효과적으로 방지한다. | 2024-11662328 | 2024-11-20 | 119457109 | 2025-02-18 |  |  | Fujian Lijiu Chuangxin Material Technology Co.,Ltd. | Shu Chengyu ¦ Lin Boyang |  |  |  | 0 |  | 0 |  | 87658105 | CN119457109A | 1 | 심사중 |  | 8425082027169
JP | JP | P | A | 접합체 제조 방법, 금속 페이스트 및 그 제조 방법 | 【요약】 【과제】금속 페이스트를 이용하는 접합체 제조에 있어서, 부재의 탈락을 충분히 억제할 수 있는 접합체 제조 방법 및 그러한 방법에 이용할 수 있는 금속 페이스트 및 그 제조 방법을 제공하는 것. 【해결 수단】접합체 제조 방법은 제1 부재 상에, 금속 입자와 25℃에서 액상형인 액상형 분산매를 포함하는 금속 페이스트를 도포해 금속 페이스트의 도막을 형성하는 제1 공정과 도막에서 액상형 분산매의 일부를 제거해 금속 입자 함유층을 형성하는 제2 공정과 금속 입자 함유층 상에 제2 부재를 배치하고 적층체를 얻는 제3 공정과 적층체의 금속 입자 함유층을 소결되는 제4 공정을 구비하고, 제2 공정에 있어서, 금속 입자 함유층의 표면에 액적을 발생시킨다. 【선택도】없음 | [ABSTRACT] [Technical problem] Provide a metal paste which can be used for the manufacturing method of the zygote which can control omission of a member enough, and such a method, and a manufacturing method for the same in manufacture of the zygote using a metal paste. [Means for Solution]The 1st process of a manufacturing method of a zygote applying a metal paste containing metal particles and liquefied carrier fluid liquefied at 25℃ on the 1st member, and forming a coat of a metal paste, It has the 2nd process of removing a part of liquefied carrier fluid from a coat, and forming a metal particle content layer, the 3rd process of arranging the 2nd member and obtaining a layered product on a metal particle content layer, and the 4th process of sintering a metal particle content layer of a layered product, and makes the surface of a metal particle content layer generate a drop in the 2nd process. [Chosen drawing] Nothing | 【청구항1】 제1 부재 상에, 금속 입자와 25℃에서 액상형인 액상형 분산매를 포함하는 금속 페이스트를 도포해 상기 금속 페이스트의 도막을 형성하는 제1 공정과 상기 도막에서 상기 액상형 분산매의 일부를 제거해 금속 입자 함유층을 형성하는 제2 공정과 상기 금속 입자 함유층 상에 제2 부재를 배치하고 적층체를 얻는 제3 공정과 상기 적층체의 상기 금속 입자 함유층을 소결되는 제4 공정과 (을)를 구비하고, 상기 제2 공정에 있어서, 상기 금속 입자 함유층의 표면에 액적을 발생시키는 접합체 제조 방법. | [Claim1] The 1st process of applying the metal paste containing metal particles and liquefied carrier fluid liquefied at 25℃, and forming the coat of the above-mentioned metal paste on the 1st member, The 2nd process of removing a part of above-mentioned liquefied carrier fluid from the above-mentioned coat, and forming a metal particle content layer, The 3rd process of arranging the 2nd member and obtaining a layered product on the above-mentioned metal particle content layer, The 4th process of sintering the above-mentioned metal particle content layer of the above-mentioned layered product, Preparation, A manufacturing method of a zygote which makes the surface of the above-mentioned metal particle content layer generate a drop in the 2nd above-mentioned process. | 【청구항1】 제1 부재 상에, 금속 입자와 25℃에서 액상형인 액상형 분산매를 포함하는 금속 페이스트를 도포해 상기 금속 페이스트의 도막을 형성하는 제1 공정과 상기 도막에서 상기 액상형 분산매의 일부를 제거해 금속 입자 함유층을 형성하는 제2 공정과 상기 금속 입자 함유층 상에 제2 부재를 배치하고 적층체를 얻는 제3 공정과 상기 적층체의 상기 금속 입자 함유층을 소결되는 제4 공정과 (을)를 구비하고, 상기 제2 공정에 있어서, 상기 금속 입자 함유층의 표면에 액적을 발생시키는 접합체 제조 방법. ¦ 【청구항7】 금속 입자와 25℃에서 액상형인 액상형 분산매를 포함하는 금속 페이스트로서, 상기 액상형 분산매가 , 제1 화합물과 상기 제1 화합물보다 비점이 낮고 SP값이 작은 제2 화합물을 함유하고 상기 금속 페이스트는 상기 제2 화합물보다 SP값이 작은 제3 화합물을 함유하는 금속 페이스트. ¦ 【청구항8】 금속 입자와 25℃에서 액상형인 액상형 분산매를 포함하는 금속 페이스트로서, 상기 액상형 분산매가 , 폴리에테르 알코올계 화합물과 상기 폴리에테르 알코올계 화합물보다 비점이 낮고 탄소수 8 이상의 탄화수소기를 갖는 알코올계 화합물을 함유하고 상기 금속 페이스트는 탄소수10 이상의 지방산을 함유하는 금속 페이스트. ¦ 【청구항10】 적어도 25℃에서 액상형인 제1 화합물, 상기 제1 화합물보다 비점이 낮고 SP값이 작은 25℃에서 액상형인 제2 화합물, 상기 제2 화합물보다 SP값이 작은 제3 화합물 및 금속 입자를 각각 준비하고 상기 제1 화합물, 상기 제2 화합물, 상기 제3 화합물 및 상기 금속 입자를 포함하는 분산액을 제조하는 공정을 구비하는 금속 페이스트 제조 방법. ¦ 【청구항11】 적어도 25℃에서 액상형인 폴리에테르 알코올계 화합물, 상기 폴리에테르 알코올계 화합물보다 비점이 낮고 탄소수 8 이상의 탄화수소기를 갖는 25℃에서 액상형인 알코올계 화합물, 탄소수10 이상의 지방산 및 금속 입자를 각각 준비하고 상기 폴리에테르 알코올계 화합물, 상기 알코올계 화합물, 상기 지방산 및 상기 금속 입자를 포함하는 분산액을 제조하는 공정을 구비하는 금속 페이스트 제조 방법. | [Claim1] The 1st process of applying the metal paste containing metal particles and liquefied carrier fluid liquefied at 25℃, and forming the coat of the above-mentioned metal paste on the 1st member, The 2nd process of removing a part of above-mentioned liquefied carrier fluid from the above-mentioned coat, and forming a metal particle content layer, The 3rd process of arranging the 2nd member and obtaining a layered product on the above-mentioned metal particle content layer, The 4th process of sintering the above-mentioned metal particle content layer of the above-mentioned layered product, Preparation, A manufacturing method of a zygote which makes the surface of the above-mentioned metal particle content layer generate a drop in the 2nd above-mentioned process. ¦ [Claim7] It is a metal paste containing metal particles and liquefied carrier fluid liquefied at 25℃, The above-mentioned liquefied carrier fluid contains the 1st compound and the 2nd compound with a small SP value in which the boiling point is lower than the 1st compound, The metal paste in which the above-mentioned metal paste contains the 3rd compound whose SP value is smaller than the 2nd above-mentioned compound. ¦ [Claim8] It is a metal paste containing metal particles and liquefied carrier fluid liquefied at 25℃, The above-mentioned liquefied carrier fluid contains a polyether alcohol system compound and the alcohol system compound which the boiling point is lower than the polyether alcohol system compound, and has a hydrocarbon group with the carbon number of eight or more, The metal paste in which the above-mentioned metal paste contains fatty acid with the carbon number of ten or more. ¦ [Claim10] The 2nd compound liquefied at 25℃ with the boiling point lower than the 1st liquefied compound and the 1st compound and and an SP value small at 25℃ at least, A manufacturing method of the metal paste which prepares the 3rd compound whose SP value is smaller than the 2nd above-mentioned compound, and metal particles, respectively, and is provided with the process of preparing the dispersion liquid containing the 1st above-mentioned compound, the 2nd above-mentioned compound, the 3rd above-mentioned compound, and the above-mentioned metal particles. ¦ [Claim11] A polyether alcohol system compound liquefied at 25℃ at least, The alcohol system compound liquefied at 25℃ in which the boiling point is low and has a hydrocarbon group with the carbon number of eight or more rather than the above-mentioned polyether alcohol system compound, A manufacturing method of the metal paste which prepares fatty acid with the carbon number of ten or more, and metal particles, respectively, and is provided with the process of preparing the dispersion liquid containing the above-mentioned polyether alcohol system compound, the above-mentioned alcohol system compound, the above-mentioned fatty acid, and the above-mentioned metal particles. | [기술분야] 본 발명은 금속 페이스트를 이용한 접합체의 제조 방법에 관한 것으로, 다양한 반도체 소자 및 전기 공급 부품에 적용될 수 있다. [해결과제] 본 발명은 175°C 이상의 온도에서 동작하는 반도체 디바이스를 위한 접합 층에서 접속 신뢰성 및 고온 전도 특성을 보장하는 기술적 문제를 해결하고자 한다. [해결수단] 본 발명은 부재 상에 상기 금속 페이스트를 도포하는 단계, 금속 입자 함유 층을 형성하는 단계, 다른 부재를 배치하는 단계, 및 상기 금속 입자 함유 층을 소결하는 단계를 포함하는 금속 페이스트를 사용한 접합자의 제조 방법을 포함한다. [특징] 여기서 주요 특징은 부피 수축 및 소결 수축의 제어를 개선하기 위해 서브마이크로 구리 그레인 자식, 구형 마이크로 구리 그레인 자식, 및 박편-유사 마이크로 구리 그레인 자식을 함유하는 금속 페이스트의 사용이다. [효과] 본 발명은 상기 금속 입자 함유 층의 체적 수축 및 소결 수축을 제어함으로써 반도체 장치의 접합 강도 및 연결 신뢰성을 개선한다. | 2023-125504 | 2023-08-01 | 2025-021643 | 2025-02-14 |  |  | RESONAC HOLDINGS CORP | 石川 大 ¦ 中子 偉夫 ¦ 山岸 秀明 ¦ 名取 美智子 |  |  |  | 0 |  | 0 |  | 90364692 | JP2025-021643A | 1 | 출원 |  | 2225028000165
JP | JP | P | A | 접합용 금속 페이스트 및 접합체 및 그 제조 방법 | 【요약】 【과제】 PEG를 함유하면서도, 고습 환경 하라 하더라도 용매 분리가 잘 발생하지 않는 접합용 금속 페이스트, 이를 이용하는 접합체 제조 방법 및 접합체를 제공하는 것. 【해결 수단】 접합용 금속 페이스트는 금속 입자와 분산매와 환원제를 함유하고 환원제로서 폴리에틸렌글리콜을 포함하고 분자 내에, 아미노기, 카르복실기 및 아세틸렌기로 이루어진 군에서 선택되는 적어도 하나의 기와 하이드록시기를 갖는 화합물 A를 포함한다. 【선택도】없음 | [ABSTRACT] [Technical problem] Though you contain PEG, even if you are under a high-humidity environment, provide the manufacturing method of a zygote and zygote using the metal paste for junction and it which solvent separation does not generate easily. [Means for Solution]A metal paste for junction contains metal particles, carrier fluid, and a reducing agent, and contains the compound A which has at least one basis chosen from a group which consists of an amino group, a carboxyl group, and an acetylene machine in a molecule, and hydroxy group including polyethylene glycols as a reducing agent. [Chosen drawing] Nothing | 【청구항1】 금속 입자와 분산매와 환원제를 함유하는 접합용 금속 페이스트로서, 상기 환원제로서 폴리에틸렌글리콜을 포함하고 분자 내에, 아미노기, 카르복실기 및 아세틸렌기로 이루어진 군에서 선택되는 적어도 하나의 기와 하이드록시기를 갖는 화합물 A를 포함하는 접합용 금속 페이스트. | [Claim1] It is a metal paste for junction containing metal particles, carrier fluid, and a reducing agent, Polyethylene glycols are included as the above-mentioned reducing agent, The metal paste for junction containing the compound A which has at least one basis chosen from the group which consists of an amino group, a carboxyl group, and an acetylene machine into a molecule, and hydroxy group. | 【청구항1】 금속 입자와 분산매와 환원제를 함유하는 접합용 금속 페이스트로서, 상기 환원제로서 폴리에틸렌글리콜을 포함하고 분자 내에, 아미노기, 카르복실기 및 아세틸렌기로 이루어진 군에서 선택되는 적어도 하나의 기와 하이드록시기를 갖는 화합물 A를 포함하는 접합용 금속 페이스트. | [Claim1] It is a metal paste for junction containing metal particles, carrier fluid, and a reducing agent, Polyethylene glycols are included as the above-mentioned reducing agent, The metal paste for junction containing the compound A which has at least one basis chosen from the group which consists of an amino group, a carboxyl group, and an acetylene machine into a molecule, and hydroxy group. | [기술분야] 본 발명은 반도체 소자 및 다른 전자 제품에 적용될 수 있는 접합용 금속 페이스트, 접합체, 및 이를 위한 제조 방법에 관한 것이다. [해결과제] 본 발명은 접합용 금속 페이스트 및 접합체의 제조 방법을 제공함으로써, 175°C 이상의 온도에서 작동하는 반도체 장치에서 접속 신뢰성 및 고온 전도 특성을 보장하는 기술적 문제를 해결하고자 한다. [해결수단] 본 발명은 특정 화합물 및 첨가제와 함께, 금속 입자, 캐리어 유체, 및 환원제를 함유하는 접합용 금속 페이스트를 포함한다. [특징] 여기서 주된 특징은 용매 분리를 방지하고 안정적인 소결을 보장하기 위해 접합을 위한 금속 페이스트에 특정 화합물 및 첨가제를 포함시키는 것이다. [효과] 따라서, 본 발명은 용매 분리를 방지하고 접합용 금속 페이스트의 안정적인 소결을 보장함으로써 반도체 장치의 안정성 및 신뢰성을 개선한다. | 2023-124665 | 2023-07-31 | 2025-020997 | 2025-02-13 |  |  | RESONAC HOLDINGS CORP | 山岸 秀明 ¦ 中子 偉夫 ¦ 石川 大 ¦ 名取 美智子 ¦ 広沢 清 ¦ 櫻井 きわ |  |  |  | 0 |  | 0 |  | 90364077 | JP2025-020997A | 1 | 출원 |  | 2225027000529
JP | JP | P | A | 접합용 금속 페이스트 및 접합체 및 그 제조 방법 | 【요약】 【과제】 소결성 향상을 도모할 수 있음과 동시에, 고습 환경 하라 하더라도 용매 분리가 잘 발생하지 않는 접합용 금속 페이스트, 이를 이용하는 접합체 제조 방법 및 접합체를 제공하는 것. 【해결 수단】 접합용 금속 페이스트는 금속 입자와 분산매와 환원제를 함유하고 환원제로서, 폴리프로필렌 트리올 및 평균 분자량이100~500인 폴리프로필렌 디올로 이루어진 군에서 선택되는 적어도 1종을 포함한다. 【선택도】없음 | [ABSTRACT] [Technical problem] While being able to aim at improvement in sintering nature, even if you are under a high-humidity environment, provide the manufacturing method of a zygote and zygote using the metal paste for junction and it which solvent separation does not generate easily. [Means for Solution]A metal paste for junction contains metal particles, carrier fluid, and a reducing agent, and contains at least one sort chosen from a group which polypropylene triol and an average molecular weight become from a polypropylene diol which is 100~500 as a reducing agent. [Chosen drawing] Nothing | 【청구항1】 금속 입자와 분산매와 환원제를 함유하는 접합용 금속 페이스트로서, 상기 환원제로서, 폴리프로필렌 트리올 및 평균 분자량이100~500인 폴리프로필렌 디올로 이루어진 군에서 선택되는 적어도 1종을 포함하는 접합용 금속 페이스트. | [Claim1] It is a metal paste for junction containing metal particles, carrier fluid, and a reducing agent, The metal paste for junction containing at least one sort chosen from the group which polypropylene triol and an average molecular weight become from the polypropylene diol which is 100~500 as the above-mentioned reducing agent. | 【청구항1】 금속 입자와 분산매와 환원제를 함유하는 접합용 금속 페이스트로서, 상기 환원제로서, 폴리프로필렌 트리올 및 평균 분자량이100~500인 폴리프로필렌 디올로 이루어진 군에서 선택되는 적어도 1종을 포함하는 접합용 금속 페이스트. | [Claim1] It is a metal paste for junction containing metal particles, carrier fluid, and a reducing agent, The metal paste for junction containing at least one sort chosen from the group which polypropylene triol and an average molecular weight become from the polypropylene diol which is 100~500 as the above-mentioned reducing agent. | [기술분야] 본 발명은 금속 입자, 캐리어 유체 및 환원제를 함유하는 접합용 금속 페이스트에 관한 것이며, 반도체 장치에 적용될 수 있다. [해결과제] 본 발명은 반도체 장치, 특히 175°C 이상의 고온 환경에서 접속 신뢰성 및 고온 전도 특성의 기술적 문제를 해결하고자 한다. [해결수단] 본 발명은 금속 입자, 캐리어 유체, 및 환원제를 함유하는 접합을 위한 금속 페이스트를 포함하며, 상기 환원제로서 특정 폴리프로필렌 트리올 및 폴리프로필렌 디올이 사용된다. [특징] 여기서 주요 특징은 고습도 조건 하에서 소결 성질을 개선하고 용매 분리를 제어하기 위해 폴리프로필렌 트리올 및 폴리프로필렌 디올과 같은 특정 환원제의 사용이다. [효과] 따라서, 본 발명은 소결 특성을 개선시키고 높은 습도 조건 하에서 용매 분리의 제어를 향상시켜, 반도체 장치에서 개선된 접합 강도 및 연결 신뢰성을 유도한다. | 2023-124670 | 2023-07-31 | 2025-020999 | 2025-02-13 |  |  | RESONAC HOLDINGS CORP | 山岸 秀明 ¦ 中子 偉夫 ¦ 石川 大 ¦ 名取 美智子 ¦ 広沢 清 ¦ 櫻井 きわ |  |  |  | 0 |  | 0 |  | 90364079 | JP2025-020999A | 1 | 출원 |  | 2225027000531
PCT | PCT | P | A1 | COMPOSITE COPPER PARTICLES, METHOD FOR PRODUCING SAME, AND USE OF SAME | The present invention provides: composite copper particles which are suitable as a starting material for a paste that can be sintered even in an inert atmosphere and can be applied to a pressureless bonding method and for a bonding member that contains the paste; and a method for producing the composite copper particles. The present invention provides composite copper particles which contain copper particles, a monocarboxylic acid or a salt thereof, and a compound represented by general formula 1: R1(OCH2CH2)nOR2. (In the formula, R1 represents an alkyl group, an aryl group or a hydrogen atom; R2 represents an alkyl group, an aryl group, a hydrogen atom or an acetyl group; and n represents an integer of 1 to 4. However, the cases where both R1 and R2 are hydrogen atoms are excluded.) The composite copper particles have an average particle diameter of 170 nm to 600 nm inclusive as measured by a scanning electron microscope. | 불활성 분위기 하에서도 소결할 수 있고 무가압 접합법에의 적용 가능한 페이스트 및 상기 페이스트를 포함하는 접합용 부재의 원료로서 적합한 복합 구리 입자 및 그 제조 방법을 제공한다. 본 발명은 구리 입자와 모노카르복실산 또는 그 염과 일반식 1:R1 (OCH2CH2) nOR2 (식 중, R1는 알킬기, 아릴기 또는 수소 원자를 나타내고 R2는 알킬기, 아릴기, 수소 원자 또는 아세틸기를 나타내고 n는 1 이상 4 이하의 정수이다. 단, R1와 R2가 함께 수소 원자가 될 경우에는 제외한다. )(으)로 표시되는 화합물을 포함하고 주사형 전자현미경으로 측정한 평균 입자 직경이 , 170 nm 이상 600 nm이하인 복합 구리 입자이다. | Copper particles, monocarboxylic acid or salt thereof; General formula 1: R1 (OCH2CH2 ) nOR2 (wherein, R1 represents an alkyl group, aryl group or hydrogen atom, R2 represents an alkyl group, an aryl group, a hydrogen atom or an acetyl group, and n is an integer of 1 or more and 4 or less. However, this excludes cases where R1 and R2 are both hydrogen atoms. A compound represented by and Composite copper particles having an average particle diameter of 170 nm or more and 600 nm or less measured by a scanning electron microscope. | 구리 입자와 모노카르복실산 또는 그 염과 일반식 1:R1 (OCH2CH2) nOR2 (식 중, R1는 알킬기, 아릴기 또는 수소 원자를 나타내고 R2는 알킬기, 아릴기, 수소 원자 또는 아세틸기를 나타내고 n는 1 이상 4 이하의 정수이다. 단, R1와 R2가 함께 수소 원자가 될 경우에는 제외한다. )(으)로 표시되는 화합물을 포함하고 주사형 전자현미경으로 측정한 평균 입자 직경이 , 170 nm 이상 600 nm이하인 복합 구리 입자. |  |  | [기술분야] 본 발명은 복합 구리 입자 및 동일한 것을 제조하기 위한 방법, 상기 복합 구리 입자를 함유하는 구리 페이스트 및 상기 페이스트를 포함하는 결합 부재에 관한 것이다. [해결과제] 본 발명은 비-압력 용접 방법에서 불충분한 결합 강도의 문제 및 구리 입자를 소결하기 위한 분위기를 감소시킬 필요성을 해결하고자 한다. [해결수단] 본 발명은 특정 평균 입자 직경 및 특정 유기 종 처리를 갖는 복합 구리 입자를 포함한다. [특징] 여기서 주된 특징은 구리 입자의 표면 상에 누적 필름을 형성하여, 복합 구리 입자를 함유하는 페이스트의 결합 강도를 향상시키는 것이다. [효과] 본 발명은 그에 의해 복합 구리 입자를 함유하는 페이스트와 페이스트를 함유하는 접합 부재의 접합 강도를 향상시켜, 압력이 없는 불활성 분위기에서 소결을 가능하게 한다. | PCT-JP2024-025533 | 2024-07-16 | WO2025-018349 | 2025-01-23 |  |  | ISHIHARA SANGYO KAISHA, LTD. | KATO Hironori ¦ UTSUNOMIYA Masayoshi | 2023-116916 | JP | 2023-07-18 |  |  |  |  | 101322305 | JP2023-116916 ¦ TW202513189A ¦ WOWO2025-018349A1 | 3 |  |  | 6025004003087
JP | JP | P | B1 | 구리계 금속 분말 | 【요약】 【과제】 구리계 금속 분말로서, 상기 구리계 금속 분말을 함유하는 도전 페이스트는 도포시에 구리계 금속 분말 입자의 응집이나인가 스쳐가 잘 발생하지 않아 도포성이 우수하고, 또한 저온에서 소성하면 우수한 도전성을 나타내는 소성 도막을 제조할 수 있는 도전 재료에 적합하게 사용할 수 있는 구리계 금속 분말을 제공한다. 【해결 수단】 평균 입경이 10μm이하이며 라트라값이90% 이상인 구리계 금속 분말. 【선택도】없음 | [ABSTRACT] [Technical problem] The copper system metallic powder which can be used conveniently for the electric conduction material which can produce the calcination coat which shows the conductivity which it was copper system metallic powder, it was hard to produce condensation of copper system metallic powder particles and a blur at the time of an application, and conductive paste containing this copper system metallic powder was excellent in application nature, and was excellent when calcinating at low temperature is provided. [Means for Solution] Copper system metallic powder whose average particle diameter is below 10μm and whose rattler value is 90% or more. [Chosen drawing] Nothing | 【청구항1】 레이저 회절 산란법에 의한 부피 기준의 입도 분포에서의 D50 값이다 평균 입경이 10μm이하이며 라트라값이90% 이상인 플레이크형 구리계 금속 분말. | [Claim1] It is a value of D50 in the particle size distribution of the volume standard by the laser diffraction scattering-about method. Flakes-like copper system metallic powder whose average particle diameter is below 10μm and whose rattler value is 90% or more. | 【청구항1】 레이저 회절 산란법에 의한 부피 기준의 입도 분포에서의 D50 값이다 평균 입경이 10μm이하이며 라트라값이90% 이상인 플레이크형 구리계 금속 분말. | [Claim1] It is a value of D50 in the particle size distribution of the volume standard by the laser diffraction scattering-about method. Flakes-like copper system metallic powder whose average particle diameter is below 10μm and whose rattler value is 90% or more. | [기술분야] 본 발명은 구리계 금속 분말에 관한 것이며, 전자 부품 및 장치용 전도성 페이스트에 적용될 수 있다. [해결과제] 본 발명은 높은 전도성 및 낮은 온도 하소를 달성하면서, 전도성 페이스트 적용에서 구리 시스템 금속 분말 및 블러의 응축을 생성하는 문제를 해결하고자 한다. [해결수단] 본 발명은 특정 입자 크기 분포 및 래틀러 값 특성을 갖는 구리계 금속 분말을 포함한다. [특징] 여기서 주된 특징은 특정 입자 크기 분포 및 래틀러 값 특성을 갖는 구리계 금속 분말을 사용하여 적용 특성 및 전도성이 우수한 전도성 페이스트를 제조하는 능력이다. [효과] 따라서, 본 발명은 특정 입자 크기 분포 및 래틀러 값 특성을 가진 구리계 금속 분말을 사용함으로써 전도성 페이스트의 전도성 및 적용 특성을 개선한다. | 2024-519995 | 2023-09-22 |  |  | 7624121 | 2025-01-21 | FUKUDA METAL FOIL & POWDER CO LTD | 別府 賢二 ¦ 和田 潤 ¦ 江▲崎▼ 一成 |  |  |  | 5 | JP7056724B2 ¦ JP7005709B2 ¦ JP7434786B2 ¦ JP6549298B1 ¦ JP7176269B2 | 0 |  | 102559125 | JP7624121B1 ¦ TW202513191A ¦ WOWO2025-062650A1 | 3 | 등록 | FUKUDA METAL FOIL & POWDER CO LTD | 2725017000571
JP | JP | P | B2 | 소결 구리 필러 형성용 구리 페이스트 및 접합체 제조 방법 | 부재끼리를 접합하는 소결 구리 필러를 형성하기 위한 구리 페이스트로서, 금속 입자와 유기 분산매를 함유하고 금속 입자가 구리 입자를 포함하고 유기 분산매는 비점이 280℃이상의 고비등점 용매를 유기 분산매의 전체 질량을 기준으로서50~99질량%포함하는 소결 구리 필러 형성용 구리 페이스트. | A copper paste for forming a sintered copper pillar that bonds members to each other, said copper paste containing metal particles and an organic dispersion medium. With respect to this copper paste for forming a sintered copper pillar, the metal particles contain copper particles; and the organic dispersion medium contains a high-boiling-point solvent, which has a boiling point of 280°C or higher, in an amount of from 50% by mass to 99% by mass based on the total mass of the organic dispersion medium. | 【청구항1】 부재끼리를 접합하는 소결 구리 필러를 형성하기 위한 구리 페이스트로서, 금속 입자와 유기 분산매를 함유하고 상기 금속 입자가 구리 입자를 포함하고 상기 유기 분산매는 비점이 280℃이상의 고비등점 용매를 상기 유기 분산매의 전체 질량을 기준으로50~99질량%포함하는 소결 구리 필러 형성용 구리 페이스트. | [Claim1] It is copper paste for forming the sintering copper pillar which joins members, Metal particles and organic carrier fluid are contained, The above-mentioned metal particles contain a copper grain child, Copper paste for sintering copper pillar formation in which, as for the above-mentioned organic carrier fluid, the boiling point 50~99 mass % Contains a high-boiling point solvent 280℃ or more on the basis of the total mass of the above-mentioned organic carrier fluid. | 【청구항1】 부재끼리를 접합하는 소결 구리 필러를 형성하기 위한 구리 페이스트로서, 금속 입자와 유기 분산매를 함유하고 상기 금속 입자가 구리 입자를 포함하고 상기 유기 분산매는 비점이 280℃이상의 고비등점 용매를 상기 유기 분산매의 전체 질량을 기준으로50~99질량%포함하는 소결 구리 필러 형성용 구리 페이스트. | [Claim1] It is copper paste for forming the sintering copper pillar which joins members, Metal particles and organic carrier fluid are contained, The above-mentioned metal particles contain a copper grain child, Copper paste for sintering copper pillar formation in which, as for the above-mentioned organic carrier fluid, the boiling point 50~99 mass % Contains a high-boiling point solvent 280℃ or more on the basis of the total mass of the above-mentioned organic carrier fluid. | [기술분야] 본 발명은 구리 기둥 형성 소결용 구리 페이스트의 제조 방법에 관한 것으로, 전자 소자에 적용될 수 있다. [해결과제] 본 발명은 긴 기둥 형성 시간의 기술적 문제 및 접합 부재들 사이의 불충분한 접합 문제를 해결하고자 한다. [해결수단] 본 발명은 금속 입자 및 유기 캐리어 유체를 함유하는 소결 구리 기둥을 형성하기 위한 구리 페이스트, 및 구리 그레인 자식 유기 캐리어 유체를 포함하는 금속 입자를 포함한다. [특징] 여기서 주요 특징은 구리 페이스트에 고비점 용매를 포함시켜 소결 구리 기둥의 형성에 안정성 및 유연성을 제공하는 것이다. [효과] 따라서, 본 발명은 상기 형성 공정에서 안정성 및 유연성을 유지하면서 소결 구리 기둥을 형성하는 효율 및 정확성을 개선한다. | 2021-548891 | 2020-09-18 |  |  | 7622634 | 2025-01-20 | RESONAC HOLDINGS CORP | 谷中 勇一 ¦ 中子 偉夫 ¦ 川名 祐貴 ¦ 根岸 征央 ¦ 須鎌 千絵 ¦ 江尻 芳則 | 2019-174073 | JP | 2019-09-25 | 3 | JP6476823B2(BE) ¦ JP2003-110240A(BE) ¦ WOWO2019-093427A1(BE) | 0 |  | 92384483 | CN114450103A ¦ CN119588925A ¦ EP4023362A1 ¦ JP2019-174073 ¦ JP7622634B2 ¦ TWI859338B ¦ WOWO2021-060204A1 | 7 | 등록 | RESONAC HOLDINGS CORP | 2725016000330
KR | KR | P | A | 접합용 구리 페이스트, 피접합체의 접합 방법, 접합체의 제조 방법 및 접합용 구리 페이스트의 제조 방법 | 도막의 소성 공정에서 발생할 수 있는 보이드가 억제되어, 피접합체 간의 접합률을 충분히 높게 할 수 있는 접합용 구리 페이스트를 제공하는 것을 목적으로 한다. 입경이 상이한 2종 이상의 구리 분말과 용매를 포함하는 접합용 구리 페이스트이며, 상기 구리 분말 중 1종의 구리 분말은, 150℃에서의 결정자 크기 D1(nm)에 대한 250℃에서의 결정자 크기 D2(nm)의 증가 비율 (D2-D1)/D1×100이 5% 이상이고, 상기 용매의 비점이 150℃ 이상 300℃ 미만이고, 상기 구리 페이스트 100질량%에 대한 상기 구리 분말의 전량의 비율이 88질량% 이상이다. | The object is to provide the copper paste for the junction in which the void which can be generated in the plastic process of the film is supressed and which enough makes the bonding rate between the binded body high. It is the copper paste for the junction including the copper powder more than 2 kinds and the solvent in which the particle diameter is different. And the progressive ratio (D2-D1) / D1×100 of the crystal size D 2 (nm) at 250℃ about the crystal size D 1 (nm) at 150℃ the copper powder of one kind is 5% or greater among the copper powder. The boiling point of the solvent is 300℃ under over 150℃. The rate of the whole quantity of the copper powder about the copper paste 100 mass % is 88 mass % or greater. | 입경이 상이한 2종 이상의 구리 분말과, 용매를 포함하는 접합용 구리 페이스트이며, 상기 구리 분말 중 1종의 구리 분말은, 150℃에서의 결정자 크기 D1(nm)에 대한 250℃에서의 결정자 크기 D2(nm)의 증가 비율 (D2-D1)/D1×100이 5% 이상이고, 상기 용매의 비점이 150℃ 이상 300℃ 미만이고, 상기 구리 페이스트 100질량%에 대한 상기 구리 분말의 전량의 비율이 88질량% 이상인, 접합용 구리 페이스트. | The rate of the whole quantity of the copper powder about the copper paste 100 mass % is 88 mass % greater than or equal to, and the copper paste for the junction the boiling point of the solvent is 300℃ under over 150℃ it is the copper paste for the junction including the copper powder, and solvent and the progressive ratio (D2-D1) / D1×100 of the crystal size D 2 (nm) at 250℃ about the crystal size D 1 (nm) at 150℃ the copper powder of one kind is 5% or greater among the copper powder. As to the copper powder, the particle diameter is different more than 2 kinds. | 1. 입경이 상이한 2종 이상의 구리 분말과, 용매를 포함하는 접합용 구리 페이스트이며, 상기 구리 분말 중 1종의 구리 분말은, 150℃에서의 결정자 크기 D1(nm)에 대한 250℃에서의 결정자 크기 D2(nm)의 증가 비율 (D2-D1)/D1×100이 5% 이상이고, 상기 용매의 비점이 150℃ 이상 300℃ 미만이고, 상기 구리 페이스트 100질량%에 대한 상기 구리 분말의 전량의 비율이 88질량% 이상인, 접합용 구리 페이스트. ¦ 12. 구리 분말과 용매를 혼합하는 공정을 갖는 접합용 구리 페이스트의 제조 방법이며, 상기 구리 분말은, 150℃에서의 결정자 크기 D1(nm)에 대한 250℃에서의 결정자 크기 D2(nm)의 증가 비율 (D2-D1)/D1×100이 5% 이상인 제1 구리 분말과, 해당 제1 구리 분말과는 입경이 다른 제2 구리 분말을 포함하여 이루어지고, 상기 용매는, 비점이 150℃ 이상 300℃ 미만이고, 상기 접합용 구리 페이스트 100질량%에 대한 상기 구리 분말의 전량의 비율이 88질량% 이상인, 접합용 구리 페이스트의 제조 방법. | 1. The rate of the whole quantity of the copper powder about the copper paste 100 mass % is 88 mass % greater than or equal to, and the copper paste for the junction the boiling point of the solvent is 300℃ under over 150℃ it is the copper paste for the junction including the copper powder, and solvent and the progressive ratio (D2-D1) / D1×100 of the crystal size D 2 (nm) at 250℃ about the crystal size D 1 (nm) at 150℃ the copper powder of one kind is 5% or greater among the copper powder. As to the copper powder, the particle diameter is different more than 2 kinds. ¦ 12. The rate of the whole quantity of the copper powder about the copper paste 100 mass % for the junction is 88 mass % greater than or equal to, and the manufacturing method of the copper paste for the junction the boiling point the solvent is 300℃ under over 150℃ it is the manufacturing method of the copper paste for the junction having the process of mixing the copper powder and solvent and the first copper powder, in which the progressive ratio (D2-D1) / D1×100 of the crystal size D 2 (nm) at 250℃ about the crystal size D 1 (nm) at 150℃ is 5% or greater and corresponding first copper powder and particle diameter the copper powder are made including the other second copper powder. | [기술분야] 본 발명은 접합을 위한 구리 페이스트에 관한 것이며, 차량 전자 회로 또는 전력 디바이스와 같은 전자 회로에 적용될 수 있다. [해결과제] 본 발명은 필름의 플라스틱 공정 동안 보이드 발생의 문제를 해결하여, 접합체와의 불충분한 결합 속도를 유도한다. [해결수단] 본 발명은 구리 분말 및 용매를 포함하는 접합을 위한 구리 페이스트를 포함하며, 상기 구리 분말은 상이한 입자 직경을 가진다. [특징] 여기서 주된 특징은 개선된 소결성 및 결합률을 위해 상이한 입경 및 5%이상의 진행 비율을 갖는 구리 분말의 사용이다. [효과] 따라서, 본 발명은 접합체의 열적 및 전기적 특성을 향상시키면서, 접합체 간의 접합률 및 접합 강도를 향상시킨다. | 10-2024-7032024 | 2023-04-18 | 10-2025-0005995 | 2025-01-10 |  |  | 미쓰이킨조쿠주식회사 | 곤노 사토시 ¦ 야마우치 신이치 ¦ 아나이 게이 | 2022-075061 | JP | 2022-04-28 | 0 |  | 0 |  | 104354306 | CN118973743A ¦ EP4516429A1 ¦ JP2022-075061 ¦ KR10-2025-0005995A ¦ MYPI2024005863A0 ¦ SG11202406673PA ¦ TW202348334A ¦ US2025-0219005A1 ¦ WOWO2023-210449A1 | 9 | 출원 |  | 3525031001989
JP | JP | P | B2 | 인 함유 은 피복 구리 입자 제조 방법 및 인 함유 은 피복 구리 입자 | 인 함유 은 피복 구리 입자는 구리 모입자의 표면의 적어도 일부에 인 (P) 원소를 포함하는 은 피복층을 가지며, IO2/ (WAg×WP) ×1000 값이 1.9이하이다. IO는 85℃및 85%RH저장 시의 7일 경과 후의 산소 증가량 (질량%)이다. WAg는 인 함유 은 피복 구리 입자에 포함되는 은 (Ag) 원소의 함유 비율 (질량%)이다. WP는 인 함유 은 피복 구리 입자에 포함되는 인 (P) 원소의 함유 비율 (질량 ppm)이다. 인 함유 은 피복 구리 입자는 구리 모입자의 분산액 중에 은 화합물 및 인산 또는 그 염을 공존시켜 구리 모입자의 표면에 인을 포함하는 은 피복층을 석출 형성하는 방법으로 제조된다. | These phosphorus-containing-silver-coated copper particles have a phosphorus (P) element-containing silver coating layer on at least a part of the surface of copper base particles, the value of IO2/(WAg × WP) × 1000 being 1.9 or less. IO is the oxygen increase amount (mass%) after seven days have elapsed in storage at 85°C and 85% RH. WAg is the silver (Ag) element content (mass%) of the phosphorus-containing-silver-coated copper particles. WP is the phosphorus (P) element content (mass ppm) of the phosphorus-containing-silver-coated copper particles. The phosphorus-containing-silver-coated copper particles are manufactured by a method comprising causing a silver compound and phosphoric acid or a salt thereof to coexist in a dispersion of copper base particles, and forming, by precipitation, a phosphorus-containing silver coating layer on the surface of the copper base particles. | 【청구항1】 구리 모입자의 표면의 적어도 일부에 , 인 (P) 원소를 포함하는 은 피복층을 갖는 인 함유 은 피복 구리 입자로서, 85℃및 85%RH저장 시의 7 일 경과 후의 산소 증가량 (질량%)을 IO로 하고, 상기 인 함유 은 피복 구리 입자에 포함되는 은 (Ag) 원소의 함유 비율 (질량%)을 WAg로 하고, 상기 인 함유 은 피복 구리 입자에 포함되는 인 (P) 원소의 함유 비율 (질량 ppm)을 WP로 했을 때, IO2/ (WAg×WP)×1000값이 1.9 이하에서 , BET 비표면적이 0.1m 2 /g 이상 10m 2 /g이하로 , 인 함유 은 피복 구리 입자. | [Claim1] To at least one copy of the surface of 銅母 particles 、 He is the Lynn content silver covering copper grain child who has a silver enveloping layer containing the Lynn (P) element, It is I about the oxygen increase (mass %) after 85℃ and seven-day lapse of the time of 85%RH preservation. O It carries out, It is W about the content rate (mass %) of the silver (Ag) element contained in the above-mentioned Lynn content silver covering copper grain child. Ag It carries out, It is W about the content rate (mass ppm) of the Lynn (P) element contained in the above-mentioned Lynn content silver covering copper grain child. When referred to as P, I O 2 The value of /(W Ag ×W P) ×1000 is 1.9 or less, and it is あ. り, BET specific surface area is 0.1 m. 2 More than /g is 10 m. 2 It is あ below in /g. る, the Lynn content silver covering copper grain child. | 【청구항1】 구리 모입자의 표면의 적어도 일부에 , 인 (P) 원소를 포함하는 은 피복층을 갖는 인 함유 은 피복 구리 입자로서, 85℃및 85%RH저장 시의 7 일 경과 후의 산소 증가량 (질량%)을 IO로 하고, 상기 인 함유 은 피복 구리 입자에 포함되는 은 (Ag) 원소의 함유 비율 (질량%)을 WAg로 하고, 상기 인 함유 은 피복 구리 입자에 포함되는 인 (P) 원소의 함유 비율 (질량 ppm)을 WP로 했을 때, IO2/ (WAg×WP)×1000값이 1.9 이하에서 , BET 비표면적이 0.1m 2 /g 이상 10m 2 /g이하로 , 인 함유 은 피복 구리 입자. ¦ 【청구항6】 구리 모입자의 표면의 적어도 일부에 인 (P) 원소를 포함하는 은 피복층을 갖는 인 함유 은 피복 구리 입자 제조 방법으로서, 상기 구리 모입자의 분산액 중에 은 화합물 및 인산 또는 그 염을 공존시켜 이온화 경향의 차이에 기인하는 구리와 은의 치환 반응을 이용한 치환법에 의해 상기 구리 모입자의 표면에 인을 포함하는 은 피복층을 석출 형성하는 인 함유 은 피복 구리 입자 제조 방법. | [Claim1] To at least one copy of the surface of 銅母 particles 、 He is the Lynn content silver covering copper grain child who has a silver enveloping layer containing the Lynn (P) element, It is I about the oxygen increase (mass %) after 85℃ and seven-day lapse of the time of 85%RH preservation. O It carries out, It is W about the content rate (mass %) of the silver (Ag) element contained in the above-mentioned Lynn content silver covering copper grain child. Ag It carries out, It is W about the content rate (mass ppm) of the Lynn (P) element contained in the above-mentioned Lynn content silver covering copper grain child. When referred to as P, I O 2 The value of /(W Ag ×W P) ×1000 is 1.9 or less, and it is あ. り, BET specific surface area is 0.1 m. 2 More than /g is 10 m. 2 It is あ below in /g. る, the Lynn content silver covering copper grain child. ¦ [Claim6] It is a manufacturing method of the Lynn content silver covering copper grain child who has a silver enveloping layer which contains the Lynn (P) element in at least a part of surface of 銅母 particles, A silver compound and phosphoric acid, or its salt is made to live together in the dispersion liquid of the above-mentioned 銅母 particles. Copper resulting from the difference in an ionization tendency, and a substitution method using a silver displacement reaction, A manufacturing method of the Lynn content silver covering copper grain child who does precipitation formation of the silver enveloping layer which includes Lynn on the surface of the above-mentioned 銅母 particles. | [기술분야] 본 발명은 입자 표면의 적어도 일부에 Lynn (P)을 함유하는 은 포위층을 가지는 구리 알갱이 아이를 덮는 Lynn 함량 은의 제조 방법에 관한 것이다. [해결과제] 본 발명은 구리 그레인 아이의 표면에 은 포락층을 용이하게 형성할 수 있으면서 내산화성이 우수한 은 피복 구리 그레인 아이를 제공하는 기술적 과제를 해결하고자 한다. [해결수단] 본 발명은 은 화합물과 인산, 또는 이의 염을 입자의 분산액에서 함께 생활하게 하는 구리 알갱이 아이를 덮는 Lynn 함량 은의 제조 방법을 포함한다. [특징] 여기서 주요 특징은 입자 표면의 적어도 일부에 Lynn(P)을 함유하는 은 포위층의 형성이다. [효과] 따라서, 본 발명은 내산화성을 향상시키고 입자 표면에 은 포위층을 형성하는 안정성을 향상시킨다. | 2023-548575 | 2023-03-02 |  |  | 7614381 | 2025-01-06 | MITSUI MINING & SMELTING CO LTD | 永島 美希 ¦ 越智 健太郎 ¦ 藤本 卓 | 2022-033732 | JP | 2022-03-04 | 4 | JP6389091B2(BE) ¦ JP6033327B2(BE) ¦ JP4864195B2(BE) ¦ JP1994-240463A(BE) | 0 |  | 93031360 | CN118055817A ¦ JP2022-033732 ¦ JP7614381B2 ¦ TW202402424A ¦ WOWO2023-167302A1 | 5 | 등록 | MITSUI MINING & SMELTING CO LTD | 2725007001431
KR | KR | P | A | 은 코팅 구리 입자를 포함하는 페이스트, 이를 이용한 전극 및 전극의 제조방법 | 본 발명은 은 코팅 구리 입자를 포함하는 페이스트, 이를 이용한 전극 및 전극의 제조방법에 관한 것으로, 본 발명의 목적은 기존의 은 코팅 구리 입자의 열소결을 통해 제조한 전극과 달리 높은 전기전도도를 가지며 기판 손상이 억제된 은 코팅 구리 입자 기반의 전극을 제조할 수 있는 은 코팅 구리 입자를 포함하는 페이스트, 이를 이용한 전극 및 전극의 제조방법을 제공하기 위한 것이다. 본 발명에 따른 전극용 페이스트는 은 코팅 구리 입자 40~90 wt%, 에폭시 아크릴레이트(epoxy acrylate) 및 아크릴릭 아크릴레이트(acrylic acrylate)를 포함하는 바인더 5~40 wt%, 분자간광분열형 광개시제 및 수소분리형 광개시제를 포함하는 광개시제 1~20 wt%, 다관능 모노머 1~20 wt%, 및 분산제 1~20 wt%를 포함한다. | The invention relates to the paste including the silver coating copper particle, and the manufacturing method of the electrode and the electrode using this, providing the manufacturing method of the electrode and the electrode using paste, and this including the silver coating copper particle which the object of the present invention can manufacture the electrode of the silver coating copper particle base in which the substrate damage is supressed while having the high conductivity to the electrode which manufactures through the thermal sintering of the existing silver coating copper particle. The electrode paste according to the present invention comprises the silver coating copper particle 40~90 wt%, and the epoxy acrylate and the binder 5~40 wt%, including the acrylic acrylate the intermolecular running wild thermal type photoinitiator and the photoinitiator 1~20 wt% including the hydrogen separation type photoinitiator, and the polyfunctional monomer 1~20 wt% and dispersing agent 1~20 wt%. | 은 코팅 구리 입자 40~90 wt%, 에폭시 아크릴레이트(epoxy acrylate) 및 아크릴릭 아크릴레이트(acrylic acrylate)를 포함하는 바인더 5~40 wt%, 분자간광분열형 광개시제 및 수소분리형 광개시제를 포함하는 광개시제 1~20 wt%, 다관능 모노머 1~20 wt%, 및 분산제 1~20 wt%를 포함하는 전극용 페이스트. | The electrode paste including the photoinitiator 1~20 wt%, and the polyfunctional monomer 1~20 wt% and dispersing agent 1~20 wt% including the binder 5~40 wt%, and the intermolecular running wild thermal type photoinitiator and hydrogen separation type photoinitiator which comprise the silver coating copper particle 40~90 wt%, the epoxy acrylate, and the acrylic acrylate. | 1. 은 코팅 구리 입자 40~90 wt%, 에폭시 아크릴레이트(epoxy acrylate) 및 아크릴릭 아크릴레이트(acrylic acrylate)를 포함하는 바인더 5~40 wt%, 분자간광분열형 광개시제 및 수소분리형 광개시제를 포함하는 광개시제 1~20 wt%, 다관능 모노머 1~20 wt%, 및 분산제 1~20 wt%를 포함하는 전극용 페이스트. ¦ 7. 은 코팅 구리 입자 40~90 wt%, 에폭시 아크릴레이트 및 아크릴릭 아크릴레이트를 포함하는 바인더 5~40 wt%, 분자간광분열형 광개시제 및 수소분리형 광개시제를 포함하는 광개시제 1~20 wt%, 다관능 모노머 1~20 wt%, 및 분산제 1~20 wt%를 포함하는 페이스트로 기판에 전극 패턴을 인쇄하는 단계; 상기 전극 패턴에 UV를 조사하는 단계; 및 상기 전극 패턴에 펄스광을 조사하는 단계; 를 포함하는 은 코팅 구리 입자를 이용한 전극의 제조 방법. | 1. The electrode paste including the photoinitiator 1~20 wt%, and the polyfunctional monomer 1~20 wt% and dispersing agent 1~20 wt% including the binder 5~40 wt%, and the intermolecular running wild thermal type photoinitiator and hydrogen separation type photoinitiator which comprise the silver coating copper particle 40~90 wt%, the epoxy acrylate, and the acrylic acrylate. ¦ 7. The manufacturing method of the electrode using the silver coating copper particle including step of printing electrode pattern on the substrate with the paste including the photoinitiator 1~20 wt%, the step of irradiating UV in the electrode pattern, and the step of irradiating the pulsed light in the electrode pattern which comprise the silver coating copper particle 40~90 wt%, the epoxy acrylate, and the acrylic acrylate. Step of printing electrode pattern on the substrate with the paste including the photoinitiator 1~20 wt% includes, and the polyfunctional monomer 1~20 wt% and dispersing agent 1~20 wt% the binder 5~40 wt%, and the intermolecular running wild thermal type photoinitiator and hydrogen separation type photoinitiator. | [기술분야] 본 발명은 전극의 제조 기술에 관한 것이며, 구체적으로는 은 코팅 구리 입자를 포함하는 페이스트 및 광자 텍스처 전극에서의 그의 적용에 초점을 맞춘다. [해결과제] 본 발명은 산화 및 감소된 전도성과 같은 문제를 해결하는 더 저렴한 구리 입자의 사용을 고려함으로써 Ag 페이스트에서 고가의 은 입자를 사용하는 문제를 해결하고자 한다. [해결수단] 본 발명은 에폭시 아크릴레이트,아크릴레이트, 및 광개시제와 같은 성분의 비 중량비로 은 코팅 구리 입자를 포함하는 페이스트를 포함한다. [특징] 여기서 주된 특징은 전극의 제조 방법이며, 전극 패턴을 인쇄하는 것, UV를 조사하는 것, 및 광자 텍스처를 생성하기 위해 펄스 광을 조사하는 것을 포함한다. [효과] 따라서, 본 발명은 열 손상을 억제하고 유연성을 향상시키면서 전극의 전도성 및 계면 접착력을 향상시킨다. | 10-2023-0078787 | 2023-06-20 | 10-2024-0177844 | 2024-12-30 |  |  | 한국전자기술연구원 ¦ 서울과학기술대학교 산학협력단 | 박세훈 ¦ 남현진 ¦ 이종현 |  |  |  | 5 | JP7170464B2(BE) ¦ KR10-1996605B1 ¦ KR10-1022030B1(BE) ¦ KR10-2006-0003017A(BE) ¦ WOWO2007-102734A1(BE) | 0 |  | 108164664 | KR10-2801166B1 | 1 | 등록 |  | 3524531000501
KR | KR | P | A | 은 코팅 구리 분말을 함유한 전도성 페이스트 조성물 및 이의 제조방법 | 은 코팅 구리 분말을 함유한 전도성 페이스트 조성물 및 이의 제조방법이 개시된다. 본 발명의 일 실시예에 따른 전도성 페이스트 조성물은 전도성 분말로서 은 분말 및 은 코팅 구리 분말을 포함하며, 상기 은 코팅 분말의 평균 입자 크기는 상기 은 분말보다 더 크고, 상기 전도성 분말 중에서 상기 은 코팅 분말의 함량은 30 중량% 이상이다. |  | 전도성 분말로서 은 분말 및 은 코팅 구리 분말을 포함하는 전도성 페이스트 조성물로서, 상기 은 코팅 분말의 평균 입자 크기는 상기 은 분말보다 더 크고, 상기 전도성 분말 중에서 상기 은 코팅 분말의 함량은 30 중량% 이상인 것을 특징으로 하는 전도성 페이스트 조성물. | As the conductive powder, the conductive paste compositions in which above statement the average particle size of the coating powder is bigger as the conductive paste compositions than the Ag powder and which above statement the content of the coating powder is 30 weight% or greater among the conductive powder including the Ag powder and silver coating copper powder. | 1. 전도성 분말로서 은 분말 및 은 코팅 구리 분말을 포함하는 전도성 페이스트 조성물로서, 상기 은 코팅 분말의 평균 입자 크기는 상기 은 분말보다 더 크고, 상기 전도성 분말 중에서 상기 은 코팅 분말의 함량은 30 중량% 이상인 것을 특징으로 하는 전도성 페이스트 조성물. ¦ 4. 구리 분말의 표면에 은을 코팅하여 은 코팅 구리 분말을 제조하는 단계; 및 상기 은 코팅 구리 분말 및 은 분말을 혼합한 전도성 분말에 바인더를 혼합하여 전도성 페이스트를 제조하는 단계를 포함하고, 상기 은 코팅 분말의 평균 입자 크기는 상기 은 분말보다 더 크고, 상기 전도성 분말 중에서 상기 은 코팅 분말의 함량은 30 중량% 이상인 것을 특징으로 하는 전도성 페이스트의 제조 방법. | 1. As the conductive powder, the conductive paste compositions in which above statement the average particle size of the coating powder is bigger as the conductive paste compositions than the Ag powder and which above statement the content of the coating powder is 30 weight% or greater among the conductive powder including the Ag powder and silver coating copper powder. ¦ 4. The manufacturing method of the conductive paste which includes the step of manufacturing the silver coating copper powder it coats, and the step of manufacturing the conductive paste the binder is mixed with the conductive powder mixed and in which above statement the average particle size of the coating powder is bigger than the Ag powder and which above statement the content of the coating powder is 30 weight% or greater among the conductive powder. | [기술분야] 본 발명은 은 코팅 구리 분말을 함유하는 전도성 페이스트 조성물 및 이를 제조하기 위한 방법에 관한 것이다. [해결과제] 본 발명은 전기 특성 및 화학적 안정성이 개선된 전도성 페이스트 조성물을 제공함으로써 공급 불안정성, 취성 및 높은 표면 저항과 같은 ITO 전극의 한계를 해결하고자 한다. [해결수단] 본 발명은 전도성 분말, 수지 유사물, 결합제, 및 특정 중량 백분율로 첨가제를 포함한다. [특징] 여기서 주요 특징은 전도성 페이스트 조성물에 은-코팅된 구리 분말을 포함시키는 것이며, 이는 제조 비용을 감소시키고 전기 특성을 유지한다. [효과] 따라서, 본 발명은 전도성 페이스트 조성물의 전기적 특성 및 화학적 안정성을 개선하여, 투명 전극 및 다른 전자 장치에서 이들의 적용을 향상시킨다. | 10-2023-0070125 | 2023-05-31 | 10-2024-0171768 | 2024-12-09 |  |  | 엑시노 주식회사 | 정원진 ¦ 조상호 ¦ 전강록 |  |  |  | 9 | CN115458233A ¦ CN115188519A ¦ JP4936142B2(BE) ¦ KR10-2367611B1 ¦ KR10-2372627B1 ¦ KR10-2013-0058206A ¦ KR10-1088632B1(BE) ¦ KR10-0895414B1 ¦ WOWO2005-031760A1(BE) | 0 |  | 108158695 | KR10-2024-0171768A | 1 | 거절 |  | 3524501000669
PCT | PCT | P | A1 | METAL PASTE AND METAL PARTICLE AGGREGATE | The present invention provides: a metal paste that can suppress the occurrence of voids and makes it possible to more easily mold a metal particle aggregate that has excellent strength; and a metal particle aggregate that is a molded product of the metal paste. This metal paste includes metal particles, a reducing organic substance, a basic compound, a coordinating organic compound that is not a compound that corresponds to the basic compound, and a resin, the molar ratio (basic groups/acid groups) of the basic groups of the basic compound and the acid groups of the reducing organic substance being at least 0.4. | 보이드 발생을 억제할 수 있고 강도가 우수한 금속 입자 응집체를 더 용이하게 성형할 수 있는 금속 페이스트 및 그 금속 페이스트의 성형물인 금속 입자 응집체를 제공한다. 본 개시의 금속 페이스트는 금속 입자, 환원성 유기물, 염기성 화합물, 상기 염기성 화합물에 해당하는 화합물을 제외하는 배위성 유기 화합물 및 수지를 포함하는 금속 페이스트이며 상기 염기성 화합물의 염기성기와 상기 환원성 유기물의 산성기의 몰비 (염기성기/산성기)는 0.4 이상이다. | It is a metal paste containing metal particles, reducing organic matter, basic compounds, coordination organic compounds excluding compounds corresponding to the basic compounds, and resins, The molar ratio (basic group / acid group) of the basic group of the basic compound and the acidic group of the reducing organic substance is 0.4 or more, metal paste. | 금속 입자, 환원성 유기물, 염기성 화합물, 상기 염기성 화합물에 해당하는 화합물을 제외하는 배위성 유기 화합물 및 수지를 포함하는 금속 페이스트이며 상기 염기성 화합물의 염기성기와 상기 환원성 유기물의 산성기의 몰비 (염기성기/산성기)는 0.4 이상인 금속 페이스트. |  |  | [기술분야] 본 발명은 도전성 접합을 위한 금속 페이스트 및 금속 입자 집합체에 관한 것이다. [해결과제] 본 발명은 종래의 접합 방법에서 복잡한 작동 및 불충분한 강도의 문제를 해결하고자 한다. [해결수단] 본 발명은 금속 페이스트에 금속 입자, 환원 유기물, 염기성 화합물, 및 배위 유기 화합물을 포함한다. [특징] 여기서 주요 특징은 전도성 및 강도를 향상시키기 위해 금속 페이스트에 특정 성분을 포함시키는 것이다. [효과] 따라서, 본 발명은 금속 입자 집합체의 성형 정확도 및 강도를 향상시킨다. | PCT-JP2024-017003 | 2024-05-07 | WO2024-247624 | 2024-12-05 |  |  | DAICEL CORPORATION | KOBATAKE, Takanori | 2023-087440 | JP | 2023-05-29 |  |  |  |  | 108590661 | CN121219091A ¦ JP2023-087440 ¦ TW202502467A ¦ WOWO2024-247624A1 | 4 |  |  | 6024049004128
PCT | PCT | P | A1 | POLYMER AND PHOTOSENSITIVE RESIN COMPOSITION CONTAINING SAME, COPPER PASTE, LIQUID COMPOSITION, METHOD FOR MANUFACTURING SEMICONDUCTOR DEVICE, AND METHOD FOR MANUFACTURING COPPER PILLAR FOR SEMICONDUCTOR CONNECTION | The present invention provides a copper paste capable of reducing the number of processes for forming a copper pillar as compared with a conventional one and lowering the joining temperature. A copper paste for manufacturing a copper pillar for semiconductor connection, comprising copper particles; and a dispersion medium containing a basic compound and a reducing organic substance, wherein the molar ratio (basic group/acidic group) of the basic group contained in the basic compound to the acidic group contained in the reducing organic substance is 0.5-1.2, and the viscosity measured by a rheometer at 25°C and a shear speed of 10 s-1 is 0.1-200 Pa∙s. | 종래보다 구리 필러 형성을 위한 공정수를 줄일 수 있고 접합 온도를 낮출 수 있는 구리 페이스트 제공. 구리 입자와 염기성 화합물 및 환원성 유기물을 포함하는 분산매를 포함하고 상기 염기성 화합물에 포함되는 염기성기와 환원성 유기물에 포함되는 산성기와의 몰비 (염기성기/산성기)가 0.5~1.2이며 레오미터에 의해 측정되는 25℃, 전단 속도 10 s-1의 점도가 , 0.1~200 Pa s인 반도체 연결용 구리 필러 제조를 위한 구리 페이스트. | Copper particles, A dispersion medium comprising a basic compound and a reducing organic matter; The molar ratio (basic group / acid group) between the basic group contained in the basic compound and the acidic group contained in the reducing organic matter is 0.5 ~ 1.2, Copper paste for the manufacture of copper pillars for semiconductor connection, having a viscosity of 0.1 ~ 200 Pa・s at 25 ° C. and a shear rate of 10 s-1 measured by a rheometer. | 구리 입자와 염기성 화합물 및 환원성 유기물을 포함하는 분산매를 포함하고 상기 염기성 화합물에 포함되는 염기성기와 환원성 유기물에 포함되는 산성기와의 몰비 (염기성기/산성기)가 0.5~1.2이며 레오미터에 의해 측정되는 25℃, 전단 속도 10 s-1의 점도가 , 0.1~200 Pa s인 반도체 연결용 구리 필러 제조를 위한 구리 페이스트. |  |  | [기술분야] 본 발명은 중합체 및 이를 포함하는 감광성 수지 조성물, 구리 페이스트, 액체 조성물, 반도체 장치의 제조 방법, 및 반도체 연결용 구리 기둥의 제조 방법에 관한 것이다. [해결과제] 본 발명은 제조 단계의 수를 감소시키고, 반도체의 고집적화를 달성하고, 반도체 기술에서 정보의 소형화 및 고속 전송을 가능하게 하는 문제를 해결하고자 한다. [해결수단] 본 발명은 상기 단계의 수를 감소시키는 반도체 장치를 제조하기 위한 방법, 보다 좁은 피치로 패터닝할 수 있는 중합체 (A), 동일한 것을 포함하는 감광성 수지 조성물, 구리 기둥을 형성하기 위한 구리 페이스트, 및 기둥 간의 결합을 위한 액체 조성물을 포함한다. [특징] 여기서 주요 특징은 구리 기둥을 형성하기 위한 특정 몰비 및 점도를 갖는 구리 페이스트의 사용이며, 감소된 결합 온도 및 개선된 충전성을 가능하게 한다. [효과] 본 발명은 상기 단계의 수를 감소시키고, 소형화를 가능하게 하고, 기둥 간의 결합 공정을 향상시킴으로써 반도체 장치의 제조 공정을 개선한다. | PCT-JP2024-019805 | 2024-05-30 | WO2024-248065 | 2024-12-05 |  |  | DAICEL CORPORATION | TAKAWAKI, Kouichi ¦ NAGAI, Rumi ¦ TERANISHI, Tadashi ¦ HAPPOYA, Akihiko ¦ SAKAMOTO, Hirokatsu ¦ SHIMOYAMA, Akio ¦ KOBATAKE, Takanori ¦ HAGA, Motoharu | 2023-088939 | JP | 2023-05-30 |  |  |  |  | 108591394 | CN121219827A ¦ JP2023-088939 ¦ TW202507754A ¦ WOWO2024-248065A1 | 4 |  |  | 6024049004569
KR | KR | P | A | 가압 접합용 구리 페이스트, 반도체 장치, 가압 접합용 구리 페이스트의 제조 방법 및 반도체 장치의 제조 방법 | 형상 및/또는 입경이 다른 2종 이상의 구리 분말과, 용매를 적어도 포함하는 가압 접합용 구리 페이스트이다. 점도가 10Pa·s 이상 200Pa·s 이하이다. 구리 페이스트의 질량에 대한, 2종 이상의 구리 분말의 합계 질량의 비를 A로 하고, 구리 페이스트를 기판에 도포하여 만들어지는 도막의 막 두께를 B로 하고, 도막을 대기 분위기하에서 110℃, 20분간 건조하여 형성한 건조 도막의 막 두께를 C로 하고, 벌크도의 지표 H를 H=C/(A×B)로 했을 때에, A가 0.60 이상 0.82 미만이고, H가 0.75 이상 1.00 이하이다. | It is the shape and/or the particle diameter is the copper powder more than the other 2 kinds, and solvent at least copper paste for the press-fit included. The viscosity is 200Pa·s or less over 10Pa·s. The ratio of the total mass of the copper powder more than the mass of the copper paste 2 kinds was decided on to A. It had the film thickness coating the substrate with the copper paste and was made of the film as B. The film thickness of the dried coated film dry with 110℃, and for 20 minutes and forming the film under the ambient environment was done to C. When the index H of the bulk degree was done to the H=C / (A×B) A is 0.82 under over 0.60. H is 1.00 or less over 0.75. | 형상 및/또는 입경이 다른 2종 이상의 구리 분말과, 용매를 적어도 포함하는 가압 접합용 구리 페이스트이며, 상기 구리 페이스트의 25℃에 있어서의 점도가 10Pa·s 이상 200Pa·s 이하이며, 상기 구리 페이스트의 질량에 대한, 상기 2종 이상의 구리 분말의 합계 질량의 비를 A로 하고, 상기 구리 페이스트를 피접합체에 도포하여 만들어지는 도막의 막 두께를 B로 하고, 상기 도막을 대기 분위기하에서 110℃, 20분간 건조하여 형성한 건조 도막의 막 두께를 C로 하고, 벌크도의 지표 H를 H=C/(A×B)로 했을 때에, A가 0.60 이상 0.82 미만이고, H가 0.75 이상 1.00 이하인, 가압 접합용 구리 페이스트. | The copper paste for the press-fit in which A is 0.82 under over 0.60 and H is 1.00 or less over 0.75. The index H of the bulk degree was done to the H=C / (A×B) the film thickness of the dried coated film which formed the film under the ambient environment it was dry with 110℃, and for 20 minutes was done to C it had the film thickness which was made the film thickness coated the binded body with the copper paste of the film as B the ratio of the total mass of the copper powder more than the mass of the copper paste 2 kinds was decided on to A the viscosity in 25℃ of the copper paste was 200Pa·s or less over 10Pa·s it was the shape and/or the particle diameter is the copper powder more than the other 2 kinds, and solvent at least copper paste for the press-fit included. | 1. 형상 및/또는 입경이 다른 2종 이상의 구리 분말과, 용매를 적어도 포함하는 가압 접합용 구리 페이스트이며, 상기 구리 페이스트의 25℃에 있어서의 점도가 10Pa·s 이상 200Pa·s 이하이며, 상기 구리 페이스트의 질량에 대한, 상기 2종 이상의 구리 분말의 합계 질량의 비를 A로 하고, 상기 구리 페이스트를 피접합체에 도포하여 만들어지는 도막의 막 두께를 B로 하고, 상기 도막을 대기 분위기하에서 110℃, 20분간 건조하여 형성한 건조 도막의 막 두께를 C로 하고, 벌크도의 지표 H를 H=C/(A×B)로 했을 때에, A가 0.60 이상 0.82 미만이고, H가 0.75 이상 1.00 이하인, 가압 접합용 구리 페이스트. ¦ 11. 형상 및/또는 입경이 다른 2종 이상의 구리 분말과, 용매를 혼합하는 공정을 갖는 가압 접합용 구리 페이스트의 제조 방법이며, 상기 공정에 있어서, 상기 구리 페이스트의 전단 속도 10s-1일 때의 점도값이 10Pa·s 이상 200Pa·s 이하가 되도록 조정하고, 또한, 상기 구리 페이스트의 질량에 대한, 상기 형상 및/또는 입경이 다른 2종 이상의 구리 분말의 합계 질량의 비를 A로 하고, 상기 구리 페이스트를 피접합체에 도포하여 만들어지는 도막의 막 두께를 B로 하고, 상기 도막을 대기 분위기하에서 110℃, 20분간 건조하여 형성한 건조 도막의 막 두께를 C로 하고, 벌크도의 지표 H를 H=C/(A×B)로 했을 때에, A가 0.60 이상 0.82 미만이 되고, H가 0.75 이상 1.00 이하가 되도록 조정하는, 가압 접합용 구리 페이스트의 제조 방법. | 1. The copper paste for the press-fit in which A is 0.82 under over 0.60 and H is 1.00 or less over 0.75. The index H of the bulk degree was done to the H=C / (A×B) the film thickness of the dried coated film which formed the film under the ambient environment it was dry with 110℃, and for 20 minutes was done to C it had the film thickness which was made the film thickness coated the binded body with the copper paste of the film as B the ratio of the total mass of the copper powder more than the mass of the copper paste 2 kinds was decided on to A the viscosity in 25℃ of the copper paste was 200Pa·s or less over 10Pa·s it was the shape and/or the particle diameter is the copper powder more than the other 2 kinds, and solvent at least copper paste for the press-fit included. ¦ 11. The manufacturing method in which A is less than over 0.60 with 0.82 and which H controls over 0.75 as as possible. Of the copper paste for the press-fit the index H of the bulk degree was done to the H=C / (A×B) the film thickness of the dried coated film which formed the film under the ambient environment it was dry with 110℃, and for 20 minutes was done to C it had the film thickness which was made the film thickness coated the binded body with the copper paste of the film as B moreover, the mass of the copper paste the shape and/or the particle diameter decided on the ratio of the total mass of the copper powder more than the other 2 kinds to A the viscosity value when being the shearing velocity 10s-1 of the copper paste controlled as to the process 200Pa·s this was over 10Pa·s the shape and/or the particle diameter was the manufacturing method of the copper paste for the press-fit having the copper powder, and the process of mixing the solvent more than the other 2 kinds. | [기술분야] 본 발명은 압입 끼워맞춤용 구리 페이스트에 관한 것이며, 결합체의 접합부에 적용될 수 있다. [해결과제] 본 발명은 결합체의 접합부, 특히 얇은 결합체 또는 대면적 결합체에서 접합 분산 문제를 해결하고자 한다. [해결수단] 본 발명은 압입 끼워맞춤을 위한 구리 페이스트를 형성하기 위해 구리 분말, 용매, 및 다른 성분을 포함한다. [특징] 여기서 주요 특징은 접합 분산 없이 높은 강도 및 접합을 달성하기 위한 벌크도의 인덱스 H의 제어이다. [효과] 따라서, 본 발명은 높은 강도를 달성하고 접합 분산을 방지함으로써 결합체의 접합을 개선한다. | 10-2024-7028344 | 2023-02-28 | 10-2024-0168305 | 2024-11-29 |  |  | 미쓰이킨조쿠주식회사 | 아나이 게이 ¦ 니시카와 조 | 2022-059658 | JP | 2022-03-31 | 0 |  | 0 |  | 104353678 | CN118742977A ¦ EP4503060A1 ¦ JP2022-059658 ¦ KR10-2024-0168305A ¦ MYPI2024004650A0 ¦ SG11202405521YA ¦ TW202407718A ¦ US2025-0149492A1 ¦ WOWO2023-189120A1 | 9 | 심사중 |  | 3524491002049
CN | CN | P | A | Preparation method of polyhedral micro-nano copper powder | The invention discloses a preparation method of polyhedral micro-nano copper powder. The preparation method comprises the following steps: S1, preparing copper oxide into a copper oxide suspension; s2, a reducing agent is prepared into a solution, the pH value is adjusted to be alkaline, and a preliminary reduction solution is prepared; s3, respectively heating the copper oxide suspension prepared in the step S1 and the preliminary reduction solution prepared in the step S2 to a reduction reaction temperature, and mixing to prepare a cuprous oxide suspension; s4, a reducing agent and a protective agent are prepared into a solution, the pH value is adjusted to be acidic, and a reduction-protection solution is prepared; s5, respectively heating the cuprous oxide suspension prepared in the step S3 and the reduction-protection solution prepared in the step S4 to a mixing temperature, mixing, and then heating to a reduction reaction temperature to prepare a copper dispersoid; and S6, the copper dispersoid prepared in the step S5 is sequentially washed, dried and ground, and the polyhedral micro-nano copper powder is prepared. According to the scheme, the problem of how to further improve the yield of the polyhedral micro-nano copper powder is solved. | 본 발명은 다면체 마이크로 나노 구리 분말의 제조 방법을 개시하고, 이하의 단계를 포함한다: S1,산화구리를 산화구리 현탁액으로 만든다; S2,환원제를 용해액으로 만들고 pH값을 알칼리성으로 조절하며, 예비 환원 용해액을 제작한다; S3,단계S1이 제작하는 산화구리 현탁액 및 단계S2가 제작하는 예비 환원 용해액을 각각 환원 반응 온도(reduction reaction temperature)까지 가열한 후 혼합을 진행하고, 산화구리 현탁액을 제작한다; S4,환원제와 보호제를 용액으로 만들고 pH값을 산성으로 조절하여 환원-보호 용액을 만든다; S5,단계S3이 제작하는 아산화구리 현탁액 및 단계S4가 제작하는 환원-보호 용해액을 각각 혼합 온도(mixing temperature)로 가열한 후 혼합하고 나서 환원 반응 온도(reduction temperature)로 가열하고, 구리 분산질을 제작한다; S6,단계S5가 제작하는 구리 분산질을 순서대로 세척, 건조 및 연마를 진행하고, 다면체 마이크로 나노 구리 분말을 제작한다. 본 고안은 다면체 마이크로 나노 구리 분말의 수율을 더욱 향상시키는 문제를 해결하였다. | 1. The preparation method of the polyhedral micro-nano copper powder is characterized by comprising the following steps of: S1, preparing copper oxide into copper oxide suspension; S2, preparing a reducing agent into a solution, and adjusting the pH value to be alkaline to prepare a primary reduction solution; S3, respectively heating the copper oxide suspension prepared in the step S1 and the primary reduction solution prepared in the step S2 to a reduction reaction temperature, and mixing to prepare a cuprous oxide suspension; S4, preparing a solution from a reducing agent and a protective agent, and adjusting the pH value to be acidic to prepare a reduction-protection solution; S5, respectively heating the cuprous oxide suspension prepared in the step S3 and the reduction-protection solution prepared in the step S4 to a mixing temperature, mixing, and then heating to a reduction reaction temperature to prepare copper dispersoids; and S6, washing, drying and grinding the copper dispersoids prepared in the step S5 in sequence to prepare the polyhedral micro-nano copper powder. | 1. 다면체 마이크로 나노 구리 분말의 제조 방법은 이하의 단계를 포함하는 것을 특징으로 한다: S1,산화구리를 산화구리 현탁액으로 만든다; S2,환원제를 용해액으로 만들고 pH값을 알칼리성으로 조절하며, 예비 환원 용해액을 제작한다; S3,단계S1이 제작하는 산화구리 현탁액 및 단계S2가 제작하는 예비 환원 용해액을 각각 환원 반응 온도(reduction reaction temperature)까지 가열한 후 혼합을 진행하고, 산화구리 현탁액을 제작한다; S4,환원제와 보호제를 용액으로 만들고 pH값을 산성으로 조절하여 환원-보호 용액을 만든다; S5,단계S3이 제작하는 아산화구리 현탁액 및 단계S4가 제작하는 환원-보호 용해액을 각각 혼합 온도(mixing temperature)까지 가열한 후 혼합하고 나서 환원 반응 온도(reduction temperature)까지 가열하고, 구리 분산질을 제작한다; S6,단계S5가 제작하는 구리 분산질을 순서대로 세척, 건조 및 연마를 진행하고, 다면체 마이크로 나노 구리 분말을 제작한다. | 1. The preparation method of the polyhedral micro-nano copper powder is characterized by comprising the following steps of: S1, preparing copper oxide into copper oxide suspension; S2, preparing a reducing agent into a solution, and adjusting the pH value to be alkaline to prepare a primary reduction solution; S3, respectively heating the copper oxide suspension prepared in the step S1 and the primary reduction solution prepared in the step S2 to a reduction reaction temperature, and mixing to prepare a cuprous oxide suspension; S4, preparing a solution from a reducing agent and a protective agent, and adjusting the pH value to be acidic to prepare a reduction-protection solution; S5, respectively heating the cuprous oxide suspension prepared in the step S3 and the reduction-protection solution prepared in the step S4 to a mixing temperature, mixing, and then heating to a reduction reaction temperature to prepare copper dispersoids; and S6, washing, drying and grinding the copper dispersoids prepared in the step S5 in sequence to prepare the polyhedral micro-nano copper powder. | 1. 다면체 마이크로 나노 구리 분말의 제조 방법은 이하의 단계를 포함하는 것을 특징으로 한다: S1,산화구리를 산화구리 현탁액으로 만든다; S2,환원제를 용해액으로 만들고 pH값을 알칼리성으로 조절하며, 예비 환원 용해액을 제작한다; S3,단계S1이 제작하는 산화구리 현탁액 및 단계S2가 제작하는 예비 환원 용해액을 각각 환원 반응 온도(reduction reaction temperature)까지 가열한 후 혼합을 진행하고, 산화구리 현탁액을 제작한다; S4,환원제와 보호제를 용액으로 만들고 pH값을 산성으로 조절하여 환원-보호 용액을 만든다; S5,단계S3이 제작하는 아산화구리 현탁액 및 단계S4가 제작하는 환원-보호 용해액을 각각 혼합 온도(mixing temperature)까지 가열한 후 혼합하고 나서 환원 반응 온도(reduction temperature)까지 가열하고, 구리 분산질을 제작한다; S6,단계S5가 제작하는 구리 분산질을 순서대로 세척, 건조 및 연마를 진행하고, 다면체 마이크로 나노 구리 분말을 제작한다. | [기술분야] 본 발명은 액상 화학적 환원법을 이용한 다면체 마이크로 나노 구리 분말의 제조방법에 관한 것이다. [해결과제] 본 발명은 다면체 마이크로 나노 구리 분말의 제조에서 수율을 더욱 향상시키고 응집 현상을 감소시키는 방법의 문제를 해결하고자 한다. [해결수단] 본 발명은 산화구리 현탁액으로 산화구리를 제조하는 단계, 용액으로 환원제를 제조하는 단계, 및 1차 환원 용액을 제조하기 위해 pH 값을 알칼리성으로 조정하는 단계를 포함하는 다면체 마이크로 나노 구리 분말을 제조하기 위한 방법을 포함한다. [특징] 여기서 주된 특징은 마이크로-나노 구리 분말을 제조하기 위한 2-단계 환원 반응(two-step reduction reaction)의 사용으로, 얻어진 마이크로-나노 구리 분말의 우수한 분산성 및 균일성을 가져온다. [효과] 따라서, 본 발명은 다면체 마이크로-나노 구리 분말의 제조에서 수율을 향상시키고 응집 현상을 감소시킨다. | 2024-11249310 | 2024-09-06 | 119016739 | 2024-11-26 |  |  | Chongqing You Yanchongye novel material Co.,Ltd. | Zhang Jingguo ¦ Qu Yalong ¦ Li Xiaoyao ¦ Li Zhanrong ¦ Zhang Yubo ¦ Xie Bingqing ¦ Tang Jianying ¦ Ren Li ¦ Han Shanyu ¦ Zhao Yuning |  |  |  | 0 |  | 0 |  | 76580440 | CN119016739A | 1 | 심사중 |  | 8424482019538
CN | CN | P | A | Preparation method of antioxidant nano copper powder and low-temperature sintered copper paste | The invention discloses a preparation method of antioxidant nano copper powder and low-temperature sintered copper paste. The preparation method of the anti-oxidation nano copper powder comprises the following steps: adding a reducing agent L-ascorbic acid and a surface modifier into pure water, and dissolving and dispersing to prepare a solution; adding copper-based nano powder into the solution, and putting the solution into ultrasonic dispersion equipment for ultrasonic dispersion to obtain dispersion liquid; the copper-based nano powder comprises at least one of nano-scale copper oxide, nano-scale cuprous oxide and nano-scale pure copper; under the stirring condition, the dispersion liquid is heated to 40-60 DEG C, and heat preservation is conducted for 10-30 min; and the dispersion liquid is subjected to centrifugal separation, ethanol cleaning and vacuum drying, and then the anti-oxidation nano copper powder is prepared. The antioxidant copper powder can be prepared through a simple liquid-solid reaction, has low-temperature sinterability, can be used for sintering copper, is simple in process, can be produced in a large scale, and saves resources. | 본 발명은 항산화 나노 구리 분말의 제조 방법 및 저온 소결 구리 슬러리를 개시한다. 항산화 나노 구리 분말의 제조는 이하의 단계를 포함한다: 환원제 L-아스코르브산, 표면 수식제를 순수에 첨가하여 용해 분산시켜 용액을 형성한다; 구리계 나노 분말을 용액에 넣고 초음파 분산 장치에 넣어 초음파 분산시켜 분산액을 얻습니다; 구리계 나노 분말은나노스케일 나노스케일 순수 구리 중 적어도 하나를 포함한다; 교반 조건에서 분산액을 40-60°C로 가열하고 10-30분간 유지합니다; 분산액을 원심분리하고 에탄올로 세척하고 진공 건조하여 항산화 나노구리 분말을 제조합니다. 본 발명은 간단한 액-고체 반응을 통해 항산화 구리 분말을 제조할 수 있고, 저온 소결성을 가지며, 소결 구리에 사용될 수 있으며, 공정이 간단하고, 대량 생산이 가능하며, 자원을 절약할 수 있다. | 1. The preparation method of the antioxidant nanometer copper powder is characterized by comprising the following steps of: adding a reducing agent L-ascorbic acid and a surface modifier into pure water to be dissolved and dispersed to prepare a solution; adding copper-based nano powder into the solution, and placing the solution into ultrasonic dispersing equipment for ultrasonic dispersion to obtain dispersion liquid; the copper-based nano powder comprises at least one of nano-scale copper oxide, nano-scale cuprous oxide and nano-scale pure copper; heating the dispersion liquid to 40-60 ℃ under stirring, and preserving heat for 10-30min; and (3) centrifugally separating the dispersion liquid, cleaning with ethanol, and vacuum drying to obtain the antioxidant nanometer copper powder. | 1. 다음 단계를 포함하는 것을 특징으로 하는 항산화 나노 구리 분말의 제조 방법: 환원제 L-아스코르브산, 표면 개질제를 순수에 첨가하여 용해 분산시켜 용액으로 한다; 구리계 나노 분말을 용액에 넣고 초음파 분산 장치에 넣어 초음파 분산시켜 분산액을 얻습니다; 구리계 나노 분말은나노스케일 나노스케일 순수 구리 중 적어도 하나를 포함한다; 교반 조건에서 분산액을 40-60°C로 가열하고 10-30분간 유지합니다; 분산액을 원심분리하고 에탄올로 세척하고 진공 건조하여 항산화 나노구리 분말을 제조합니다. | 1. The preparation method of the antioxidant nanometer copper powder is characterized by comprising the following steps of: adding a reducing agent L-ascorbic acid and a surface modifier into pure water to be dissolved and dispersed to prepare a solution; adding copper-based nano powder into the solution, and placing the solution into ultrasonic dispersing equipment for ultrasonic dispersion to obtain dispersion liquid; the copper-based nano powder comprises at least one of nano-scale copper oxide, nano-scale cuprous oxide and nano-scale pure copper; heating the dispersion liquid to 40-60 ℃ under stirring, and preserving heat for 10-30min; and (3) centrifugally separating the dispersion liquid, cleaning with ethanol, and vacuum drying to obtain the antioxidant nanometer copper powder. ¦ 9. A low-temperature sintered copper paste comprising the oxidation-resistant nano copper powder prepared by the preparation method of the oxidation-resistant nano copper powder according to any one of claims 1 to 9. | 1. 다음 단계를 포함하는 것을 특징으로 하는 항산화 나노 구리 분말의 제조 방법: 환원제 L-아스코르브산, 표면 개질제를 순수에 첨가하여 용해 분산시켜 용액으로 한다; 구리계 나노 분말을 용액에 넣고 초음파 분산 장치에 넣어 초음파 분산시켜 분산액을 얻습니다; 구리계 나노 분말은나노스케일 나노스케일 순수 구리 중 적어도 하나를 포함한다; 교반 조건에서 분산액을 40-60°C로 가열하고 10-30분간 유지합니다; 분산액을 원심분리하고 에탄올로 세척하고 진공 건조하여 항산화 나노구리 분말을 제조합니다. ¦ 9. 제1항 내지 제9항 중 어느 한 항에 따른 항산화 나노구리 분말의 제조 방법에 의해 제조된 항산화 나노구리 분말을 포함하는 저온 소결 구리 슬러리. | [기술분야] 본 발명은 산화방지 나노미터 구리 분말 및 저온 소결 구리 페이스트의 제조 방법에 관한 것이다. [해결과제] 본 발명은 산화방지 나노미터 구리 분말을 제조하는 방법을 제공함으로써, 감소된 소결 활성 및 전도도를 유도하는 공기 중에서 산화하는 구리 나노 입자의 문제를 해결하고자 한다. [해결수단] 본 발명은 환원제 L-아스코르브산 및 표면 개질제를 순수에 첨가하여 용액을 제조하는 단계, 상기 초음파 분산용 용액에 구리계 나노 분말을 첨가하는 단계, 및 상기 원심 분리용 열을 가열 및 보존하는 단계를 포함한다. [특징] 여기서 주요 특징은 구리계 나노 분말에서 산화구리 및 산화구리를 환원시키기 위한 환원제로서 L-아스코르브산의 사용이다. [효과] 따라서, 본 발명은 L-아스코르브산 및 표면 개질제로 제조함으로써 나노미터 구리 분말의 내산화성을 개선한다. | 2024-11188697 | 2024-08-28 | 118951005 | 2024-11-15 |  |  | SHENZHEN BAROY NEW MATERIAL TECHNOLOGY Co.,Ltd. | He Benfang ¦ Lin He |  |  |  | 2 | CN113996799B ¦ CN108971513B | 0 |  | 106211766 | CN118951005B | 1 | 등록 |  | 8424471025688
JP | JP | P | A | 구리 분말, 도전성 페이스트, 저온 동시 소성 세라믹스 기판 및 적층 세라믹 콘덴서 | 【요약】 【과제】소결 시에 비교적 완만한 속도로 수축해, 게다가 소결성이 우수한 구리 분말, 도전성 페이스트, 저온 동시 소성 세라믹스 기판 및 적층 세라믹 콘덴서를 제공한다. 【해결 수단】구리 분말은 규소 함유량이 70 질량 ppm 이상이며 탄소 함유량이 0.07 질량% 이상이고 0.45 질량%이하이며-(OC3H6) n-의 구조를 갖는 화합물 및―(OC2H4) n-의 구조를 갖는 화합물 중 적어도 한쪽 화합물을 함유하는 것이다. 【선택도】없음 | [ABSTRACT] [Technical problem] It contracts at a speed comparatively loose at the time of sintering, and provides the copper powder which was moreover excellent in sintering nature, conductive paste, a low-temperature simultaneous calcination ceramics board, and a lamination ceramic condenser. [Means for Solution]Silicon content is more than 70 mass ppm, and carbon contents of copper powder are more than the 0.07 mass % and below the 0.45 mass %, - (OC 3 H 6) n A compound and - (OC 2 H 4) which have the structure of - n Structure of -. A compound of at least 1 side of the compounds which it has is contained. [Chosen drawing] Nothing | 【청구항1】 규소 함유량이 70 질량 ppm 이상이며 탄소 함유량이 0.07 질량% 이상이고 0.45 질량%이하이며-(OC3H6) n-의 구조를 갖는 화합물 (n는 1 이상) 및―(OC2H4) n-의 구조를 갖는 화합물 (n는 1 이상) 중 적어도 한쪽 화합물을 함유하는 구리 분말. | [Claim1] Silicon content is more than 70 mass ppm, and carbon contents are more than the 0.07 mass % and below the 0.45 mass %, (- OC 3 H.) 6 n The compound (n is one or more) and - (OC 2 H 4) which have the structure of - n The structure of -. Copper powder containing the compound of at least 1 side of the compounds (n is one or more) which it has. | 【청구항1】 규소 함유량이 70 질량 ppm 이상이며 탄소 함유량이 0.07 질량% 이상이고 0.45 질량%이하이며-(OC3H6) n-의 구조를 갖는 화합물 (n는 1 이상) 및―(OC2H4) n-의 구조를 갖는 화합물 (n는 1 이상) 중 적어도 한쪽 화합물을 함유하는 구리 분말. | [Claim1] Silicon content is more than 70 mass ppm, and carbon contents are more than the 0.07 mass % and below the 0.45 mass %, (- OC 3 H.) 6 n The compound (n is one or more) and - (OC 2 H 4) which have the structure of - n The structure of -. Copper powder containing the compound of at least 1 side of the compounds (n is one or more) which it has. | [기술분야] 본 발명은 구리 분말, 전도성 페이스트, 저온 동시 소성 세라믹 보드, 및 라미네이션 세라믹 응축기에 관한 것이다. [해결과제] 본 발명은 구리 분말의 수축 속도를 조절하여 소결 과정에서 세라믹 콘덴서의 박리 및 균열 문제를 해결하고자 한다. [해결수단] 본 발명은 특정 규소 및 탄소 함량을 갖는 구리 분말, 상기 구리 분말을 함유하는 전도성 페이스트, 저온 동시 소성 세라믹 보드, 및 라미네이션 세라믹 응축기를 포함한다. [특징] 여기서 주된 특징은 구리 분말에 특정 화합물을 첨가함으로써 소결 시 수축 속도를 제어하는 것이다. [효과] 본 발명은 따라서 구리 분말의 소결 특성 및 전도성을 개선시키고, 세라믹 응축기에서 박리 및 균열을 감소시키고, 상기 저온 동시 소성 세라믹 보드 및 라미네이션 세라믹 응축기의 전체 성능을 향상시킨다. | 2023-151688 | 2023-09-19 | 2024-152558 | 2024-10-25 |  |  | JX NIPPON MINING & METALS CORP | 森脇 和弘 ¦ 船橋 泰知 | 2023-066575 | JP | 2023-04-14 | 1 | JP7740913B2 | 0 |  | 89989096 | JP2023-066575 ¦ JP7669439B2 | 2 | 등록 |  | 2224200001212
JP | JP | P | B2 | 접합용 금속 페이스트 및 접합체 제조 방법 | 이 접합용 금속 페이스트는 금속 분말과 구리염과 아민과 알코올을 포함하고 상기 구리염 중의 Cu중량 A와 상기 금속 분말의 중량 B의 비A/B가 0.02 이상 0.25이하의 범위 내로 되어 있고, 15℃이상 35℃이하의 온도 범위 내에서 페이스트형이며 35℃로부터의 온도상승 과정으로 액상이 생성하고 액상 생성 온도 이상의 온도상승 과정으로 액상이 소실되어, 액상 소실 온도 이상에서 금속 소결체를 형성한다. | This metal paste for joining includes a metal powder, a copper salt, an amine, and an alcohol, the ratio A/B of the weight A of Cu in the copper salt and the weight B of the metal powder is placed in the range of 0.02 to 0.25, the metal paste is in the form of a paste in the temperature range of 15-35°C, a liquid phase occurs over the course of increasing the temperature from 35°C, the liquid phase dissipates over the course of increasing the temperature above the liquid phase generation temperature, and a metal sintered compact is formed at or above the liquid phase dissipation temperature. | 【청구항1】 금속 분말과 구리염과 아민과 알코올을 포함하고 상기 구리염 중의 Cu중량 A와 상기 금속 분말의 중량 B의 비A/B가 0.02 이상 0.25 이하의 범위 내로 되어 있고, 15℃이상 35℃이하의 온도 범위 내에서 페이스트형이며 35℃로부터의 온도상승 과정으로 액상이 생성하고 액상 생성 온도 이상의 온도상승 과정으로 액상이 소실되어, 액상 소실 온도 이상에서 금속 소결체를 형성하는 것을 특징으로 하는 접합용 금속 페이스트. | [Claim1] metal powder, 銅塩, amine, and alcohol are includedthe ratio of the Cu weight A in the above-mentioned 銅塩, and the weight B of the above-mentioned metal powderA/B is carried out within the limits of 0.02 or more and 0.25 or less The metal paste for junction being a paste-like in temperature within the limits above 15℃ and below 35℃, the liquid phase'ss generating in the temperature-rising process from 35℃, and the liquid phase'ss disappearing in the temperature-rising process more than liquid phase generation temperature, and forming a metal sintered compact above liquid phase disappearance temperature. | 【청구항1】 금속 분말과 구리염과 아민과 알코올을 포함하고 상기 구리염 중의 Cu중량 A와 상기 금속 분말의 중량 B의 비A/B가 0.02 이상 0.25 이하의 범위 내로 되어 있고, 15℃이상 35℃이하의 온도 범위 내에서 페이스트형이며 35℃로부터의 온도상승 과정으로 액상이 생성하고 액상 생성 온도 이상의 온도상승 과정으로 액상이 소실되어, 액상 소실 온도 이상에서 금속 소결체를 형성하는 것을 특징으로 하는 접합용 금속 페이스트. | [Claim1] metal powder, 銅塩, amine, and alcohol are includedthe ratio of the Cu weight A in the above-mentioned 銅塩, and the weight B of the above-mentioned metal powderA/B is carried out within the limits of 0.02 or more and 0.25 or less The metal paste for junction being a paste-like in temperature within the limits above 15℃ and below 35℃, the liquid phase'ss generating in the temperature-rising process from 35℃, and the liquid phase'ss disappearing in the temperature-rising process more than liquid phase generation temperature, and forming a metal sintered compact above liquid phase disappearance temperature. | [기술분야] 본 발명은 접합용 금속 페이스트를 이용한 접합체의 제조 방법 및 접합용 금속 페이스트 자체에 관한 것이다. [해결과제] 본 발명은 낮은 열 전도성, 낮은 접합 신뢰성, 및 전자 부품을 접합하기 위해 사용되는 솔더 재료에서 자체 정렬을 수행할 수 없는 문제를 해결하고자 한다. [해결수단] 본 발명은 금속 분말, 아민, 알코올, 및 금속 분말에 대한 구리의 특정 비율을 포함하는 특정 조성 및 특성을 가진 접합을 위한 금속 페이스트를 포함한다. [특징] 여기서 주요 특징은 접합 공정 동안 부재의 상대 위치의 자기 정렬을 수행하는 능력이다. [효과] 따라서, 본 발명은 금속 소결 컴팩트와 결합층을 형성함으로써 내열성 및 접합 강도를 개선한다. | 2023-511696 | 2022-03-31 |  |  | 7568068 | 2024-10-07 | MITSUBISHI MATERIALS CORP | 乙川 光平 ¦ 片瀬 琢磨 | 2021-062770 | JP | 2021-04-01 | 3 | JP2019-070174A ¦ JP2014-186902A(BE) ¦ WOWO2020-004342A1(BE) | 0 |  | 93030840 | JP2021-062770 ¦ JP7568068B2 ¦ TW202302252A ¦ US2024-0149344A1 ¦ WOWO2022-211008A1 | 5 | 등록 | MITSUBISHI MATERIALS CORP | 2724193000971
PCT | PCT | P | A1 | MIXED INK, PRODUCTION METHOD FOR SAME, AND PRODUCTION METHOD FOR SINTERED BODY | A mixed ink according to the present invention includes fine copper particles and a nickel formate complex that has an ammine ligand or a ligand that has an amino group. The cumulative particle diameter D50 of the fine copper particles at a cumulative volume of 50 vol% is 1.5–20.0 μm as found by laser diffraction/scattering particle size distribution measurement, and the aspect ratio of the fine copper particles is 4.0–20.0 or the BET specific surface area of the fine copper particles is 0.8–4.0 m2/g. The fine copper particles are preferably flat. The ligand that has an amino group is preferably at least one ligand selected from the group that consists of 1-amino-2-propanol, ethylene diamine, and 2-amino-1-butanol. | 혼합 잉크는 구리 미립자 및 암민 리간드 또는 아미노기를 함유하는 리간드를 갖는 포름산 니켈 착물을 포함한다. 상기 구리 미립자는 레이저 회절 산란식 입도 분포 측정법에 의한 누적 부피 50 용량%의 부피 누적 입자 지름 D50가 1.5μm 이상 20.0μm이하이며 종횡비가 4.0 이상 20.0 이하이거나 또는 BET 비표면적이 0.8 m2/g 이상 4.0 m2/g이하이다. 상기 구리 미립자가 편평형인 것이 적합하다. 상기 아미노기를 함유하는 리간드가1-아미노-2-프로판올, 에틸렌디아민 및2-아미노-1-부탄올로 이루어진 군에서 선택되는 적어도 1종인 것도 적합하다. | comprising copper fine particles and formic acid nickel complexes having ligands containing ammine ligands or amino groups; The copper fine particles have a volume cumulative particle size D 50 at a cumulative volume of 50% by a laser diffraction scattering particle size distribution measurement method of 1.5 μm or more and 20.0 μm or less, and an aspect ratio of 4.0 or more and 20.0 or less. | 구리 미립자 및 암민 리간드 또는 아미노기를 함유하는 리간드를 갖는 포름산 니켈 착물을 포함하고 상기 구리 미립자는 레이저 회절 산란식 입도 분포 측정법에 의한 누적 부피 50 용량%의 부피 누적 입자 지름 D50가 1.5μm 이상 20.0μm이하이며 종횡비가 4.0 이상 20.0 이하인 혼합 잉크. |  |  | [기술분야] 본 발명은 혼합 잉크 및 그 제조 방법에 관한 것이다. [해결과제] 본 발명은 미세 전기 회로 배선을 위한 종래의 리소그래피 기술 및 에칭 기술과 관련된 고비용 및 복잡한 제조 공정의 문제를 해결하고자 한다. [해결수단] 본 발명은 구리 미립자 및 포름산 니켈 착물을 함유하는 혼합 잉크를 포함한다. [특징] 여기서 주된 특징은 산화가 억제된 소결체를 제조하기 위해 특정 구리 미립자 및 포름산 니켈 착물을 사용하는 것이다. [효과] 따라서, 본 발명은 대기 분위기에서 저온에서 산화 억제를 갖는 소결체의 제조를 개선한다. | PCT-JP2024-010583 | 2024-03-18 | WO2024-203547 | 2024-10-03 |  |  | MITSUI MINING & SMELTING CO., LTD. ¦ KANSAI UNIVERSITY | NISHINO, Mitsuhiko ¦ SAWAMOTO, Hiroki ¦ SASAKI, Takafumi ¦ OOGAMI, Rika ¦ KAWASAKI, Hideya | 2023-056386 | JP | 2023-03-30 |  |  |  |  | 107694415 | CN121013894A ¦ JP2023-056386 ¦ TW202500691A ¦ WOWO2024-203547A1 | 4 |  |  | 6024040006305
CN | CN | P | A | High-temperature-resistant and high-humidity-resistant nano-copper and preparation method thereof | The invention discloses high-temperature-resistant and high-humidity-resistant nano-copper and a preparation method thereof. The high-temperature-resistant and high-humidity-resistant nano-copper is nano-copper of which the surface is modified with a formate-copper ion complex and an alkyl hydrophobic layer. According to the preparation method, on the basis of the oxidation inhibition effect of formic acid, photo-thermal reduction of nano copper oxide is synchronously induced through laser direct writing, a coordination passivation layer is formed on the surface of nano copper generated through sintering, and meanwhile, long-chain organic amine is introduced to obviously improve the hydrophobic performance of the nano copper; therefore, a more stable hydrophobic anti-oxidation layer is formed on the surface of the nano-copper. In addition, the high-temperature-resistant and high-humidity-resistant nano-copper prepared by the method has excellent conductivity, and can form good adhesion with a flexible/rigid substrate. Compared with the prior art, the process is simple, effective anti-oxidation/hydrophobization surface treatment is carried out based on laser patterning direct writing, and one-step integration of multiple properties of the high-temperature-resistant and high-humidity-resistant nano-copper is achieved while the machining efficiency is remarkably improved. | 본 발명은 내고온 고습 나노 구리 및 그 제조 방법을 개시하고, 상기 내고온 고습 나노 구리는 포름산염-구리 이온 복합체와 알킬 소수성층이 표면 변형된 나노 구리이다. 그 제조는 포름산의 산화 억제 작용에 기초하여 레이저 직접 기록 동기에 의해 나노 산화구리의 광열 환원을 유도하고 소결에 의해 생성된 나노 구리 표면에 배위 패시베이션 층을 형성하는 동시에 장쇄 유기 아민을 도입하여 나노 구리의 소수성 에너지를 크게 향상시킵니다, 따라서 나노 구리 표면은 보다 안정적인 소수성 항산화 층을 형성합니다. 또한, 본 발명에서 제조한 내고온 내고습성 나노 구리는 우수한 전도성을 가지며, 연성/강성 기판과 양호한 부착을 형성할 수 있다. 종래 기술에 비해, 본 발명은 공정이 간단하고, 레이저 패터닝 직접 기록에 기초하여 효과적인 항산화/소수화 표면 처리를 진행하여, 가공 효율을 현저히 향상시킴과 동시에, 내고온 항고습 나노 구리에 대한 다성능의 원스텝 통합을 실현한다. | 1. The high temperature and high humidity resistant nano copper is characterized in that the high temperature and high humidity resistant nano copper is nano copper with a formate-copper ion complex and an alkyl hydrophobic layer modified on the surface. | 1. 고온 내습성 나노 구리는 포름산염-구리 이온 복합체와 알킬 소수성 층이 표면 변형된 나노 구리인 것을 특징으로 하는 고온 내습성 나노 구리. | 1. The high temperature and high humidity resistant nano copper is characterized in that the high temperature and high humidity resistant nano copper is nano copper with a formate-copper ion complex and an alkyl hydrophobic layer modified on the surface. | 1. 고온 내습성 나노 구리는 포름산염-구리 이온 복합체와 알킬 소수성 층이 표면 변형된 나노 구리인 것을 특징으로 하는 고온 내습성 나노 구리. | [기술분야] 본 발명은 고온 저항성 및 고습 저항성 나노 구리에 관한 것이며, 촉매 작용, 전자 및 전기, 항균, 에너지, 및 환경 복원과 같은 다양한 기능 분야에 적용될 수 있다. [해결과제] 본 발명은 종래 기술의 결함을 목표로 촉매, 전자 및 전기, 항균, 에너지, 및 환경 복원과 같은 기능 분야에서 나노 구리의 적용의 기술적 문제를 해결하고자 한다. [해결수단] 본 발명은 포르메이트-구리 이온 착물을 갖는 나노 구리 및 상기 표면 상에 개질된 알킬 소수성 층을 포함한다. [특징] 여기서 주요 특징은 나노 구리 표면 상의 포름산의 배위 패시베이션 및 나노 구리 표면 상의 장쇄 유기 아민의 소수성 흡착을 유도하는 레이저 직접 기록 개질/환원 소결 공정이다. [효과] 따라서, 본 발명은 포름산염 및 장쇄 유기 아민이 없는 조건 및 포름산염만의 조건과 비교하여 고온 고습 환경에서 나노 구리의 내산화성 및 안정성을 개선한다. | 2024-10615773 | 2024-05-17 | 118720129 | 2024-10-01 |  |  | ZHEJIANG University | Xu Kaichen ¦ Cai Zimo ¦ Yang Huayong |  |  |  | 1 | CN111799012B | 0 |  | 105946946 | CN118720129B | 1 | 등록 |  | 8424402024080
JP | JP | P | A | 접합재, 접합 구조체 및 접합 방법 | 【요약】 【과제】내부에 크랙이 발생했다 하더라도, 그 크랙의 성장을 억제할 수 있는 접합재, 그 접합재를 이용하여 구성되는 접합 구조체 및 접합 방법 제공을 목적으로 했다. 【해결 수단】본 발명의 접합재는 서브미크론 이하의 제1 금속 입자를 주성분으로 하고, 미크론 주문의 구리계 금속 입자를 0.1 질량% 이상, 1 질량%이하의 범위로 포함하는 복합 접합 조성물에 의해 구성되는 제1 접합층 60과 제1 접합층 60에 대해 적층되고 서브미크론 이하의 제1 금속 입자를 주성분으로 하는 접합 조성물에 의해 구성되는 제2 접합층 70을 포함해 구성되는 것을 특징으로 하는 것이다. 【선택도】도 1 | [ABSTRACT] [Technical problem] Even if the crack occurred inside, it aimed at offer of the joining structure object constituted using the jointing material which can control growth of the crack concerned, and the jointing material concerned, and a joining method. [Means for Solution]The first joining layer 60 constituted with a compound junction constituent which a jointing material of this invention makes the first metal particles below a submicron the main ingredients, and contains copper system metal particles of a micron order in the range more than the 0.1 mass % and below the 1 mass %, It laminates to the first joining layer 60, and is constituted including the second joining layer 70 constituted with a junction constituent which makes the first metal particles below a submicron the main ingredients. [Chosen drawing] Drawing 1 | 【청구항1】 서브미크론 이하의 제1 금속 입자를 주성분으로 하고, 미크론 주문의 구리계 금속 입자를 0.1 질량% 이상, 1 질량%이하의 범위로 포함하는 복합 접합 조성물에 의해 구성되는 제1 접합층과 상기 제1 접합층에 대해 적층되고 서브미크론 이하의 제2 금속 입자를 주성분으로 하는 접합 조성물에 의해 구성되는 제2 접합층과 (을)를 포함해 구성되는 것을 특징으로 하는 접합재. | [Claim1] The first joining layer constituted with the compound junction constituent which makes the first metal particles below a submicron the main ingredients, and contains the copper system metal particles of a micron order in the range more than the 0.1 mass % and below the 1 mass %, The second joining layer constituted with the junction constituent which is laminated to the first above-mentioned joining layer, and makes the second metal particles below a submicron the main ingredients, The jointing material comprising を含ん. | 【청구항1】 서브미크론 이하의 제1 금속 입자를 주성분으로 하고, 미크론 주문의 구리계 금속 입자를 0.1 질량% 이상, 1 질량%이하의 범위로 포함하는 복합 접합 조성물에 의해 구성되는 제1 접합층과 상기 제1 접합층에 대해 적층되고 서브미크론 이하의 제2 금속 입자를 주성분으로 하는 접합 조성물에 의해 구성되는 제2 접합층과 (을)를 포함해 구성되는 것을 특징으로 하는 접합재. ¦ 【청구항6】 접합재를 통해 기재에 대해 접합 대상물을 접합한 접합 구조체로서, 상기 접합재가 , 서브미크론 이하의 제1 금속 입자를 주성분으로 하고, 미크론 주문의 구리계 금속 입자를 0.1 질량% 이상 1 질량%이하의 범위로 포함하는 복합 접합 조성물에 의해 구성되는 제1 접합층과 상기 제1 접합층에 대해 적층되고 서브미크론 이하의 제2 금속 입자를 주성분으로 하는 접합 조성물에 의해 구성되는 제2 접합층과 (을)를 포함해 구성된 것인 것을 특징으로 하는 접합 구조체. | [Claim1] The first joining layer constituted with the compound junction constituent which makes the first metal particles below a submicron the main ingredients, and contains the copper system metal particles of a micron order in the range more than the 0.1 mass % and below the 1 mass %, The second joining layer constituted with the junction constituent which is laminated to the first above-mentioned joining layer, and makes the second metal particles below a submicron the main ingredients, The jointing material comprising を含ん. ¦ [Claim6] It is the joining structure object which joined the junction subject to the substrate via the jointing material, The above-mentioned jointing material, The first joining layer constituted with the compound junction constituent which makes the first metal particles below a submicron the main ingredients, and contains the copper system metal particles of a micron order in the range more than the 0.1 mass % and below the 1 mass %, The second joining layer constituted with the junction constituent which is laminated to the first above-mentioned joining layer, and makes the second metal particles below a submicron the main ingredients, The joining structure object comprising を含ん. | [기술분야] 본 발명은 접합 재료, 접합 구조 물체, 및 기판에 접합 대상 접합을 접합하기 위한 접합 방법에 관한 것이다. [해결과제] 본 발명은 반복적인 열 충격을 갖는 가혹한 환경에서 사용되는 접합 재료에서의 균열 발생 및 불량한 접합 문제를 해결하고자 한다. [해결수단] 본 발명은 제 1 접합 층 및 제 2 접합 층을 포함하는 다층 구조를 가진 접합 재료를 포함한다. [특징] 여기서 주된 특징은 제1 접합층에서 구리계 금속 입자를 사용함으로써 접합 재료에서의 균열 성장의 제어이다. [효과] 따라서, 본 발명은 접합 재료에서 균열 성장을 제어함으로써 접합 신뢰성을 향상시킨다. | 2023-036518 | 2023-03-09 | 2024-127390 | 2024-09-20 |  |  | NAGAMORI EDUCATIONAL FOUNDATION ¦ NIHON SUPERIOR CO LTD | 生津 資大 ¦ 安木 大恭 ¦ 熊谷 圭祐 ¦ 西村 哲郎 |  |  |  | 0 |  | 0 |  | 86038347 | JP2024-127390A | 1 | 출원 |  | 2224177001361
JP | JP | P | A | 구리 나노 입자를 함유하는 잉크 및 그 제조 방법 | 【요약】 【과제】환경에 좋은 공정이 적은 비서브트랙티브한 방법으로 회로 기판을 제조하기 위해 적합한 구리 나노 입자를 함유하는 잉크 및 그 제조 방법을 제공한다. 【해결 수단】구리 나노 입자를 함유하는 잉크는 탄소수가 7, 8 또는 9의 모노카르복실산으로 이루어진 피복재로 피복된 구리 나노 입자와 용제와 상기 구리 나노 입자를 상기 용제 중에 분산시키는 분산제를 구비하고, 상기 분산제는 적어도 폴리카르복실산을 포함한다. 구리 나노 입자의 구리 산화물의 비율은 예를 들어 거의 20중량% 이상 40중량%이하이다. 상기 폴리카르복실산은 바람직하게는 꼬치형 구조의 폴리카르복실산이다. 【선택도】도 1 | [ABSTRACT] [Technical problem] In order to produce a circuit board by an un-subtractive method with few processes good for environment, ink containing suitable copper nanoparticles and a manufacturing method for the same are provided. [Means for Solution]Ink containing copper nanoparticles is provided with copper nanoparticles covered with covering material which a carbon number becomes from monocarboxylic acid of 7, 8, or 9, a solvent, and a dispersing agent which disperses the copper nanoparticles in the solvent, and the dispersing agent contains polycarboxylic acid at least. The rates of the copper oxide of copper nanoparticles are about 20 % of the weight or more and 40 % of the weight or less, for example. The above-mentioned polycarboxylic acid is put on preferably and is polycarboxylic acid of form structure. [Chosen drawing] Drawing 1 | 【청구항1】 탄소수가 7, 8 또는 9의 모노카르복실산으로 이루어진 피복재로 피복된 구리 나노 입자와 용제와 상기 구리 나노 입자를 상기 용제 중에 분산시키는 분산제를 구비하고, 상기 분산제는 적어도 폴리카르복실산을 포함한다 구리 나노 입자를 함유하는 잉크. | [Claim1] Copper nanoparticles covered with the covering material which a carbon number becomes from the monocarboxylic acid of 7, 8, or 9, Solvent, It has a dispersing agent which disperses the above-mentioned copper nanoparticles in the above-mentioned solvent, The above-mentioned dispersing agent contains polycarboxylic acid at least. Ink containing copper nanoparticles. | 【청구항1】 탄소수가 7, 8 또는 9의 모노카르복실산으로 이루어진 피복재로 피복된 구리 나노 입자와 용제와 상기 구리 나노 입자를 상기 용제 중에 분산시키는 분산제를 구비하고, 상기 분산제는 적어도 폴리카르복실산을 포함한다 구리 나노 입자를 함유하는 잉크. ¦ 【청구항6】 모노카르복실산으로 이루어진 피복재로 피복되고 구리 산화물의 비율이 거의 20중량% 이상 40중량%이하인 구리 나노 입자와 용제와 상기 구리 나노 입자를 상기 용제 중에 분산시키는 분산제를 구비하고, 상기 분산제는 적어도 폴리카르복실산을 포함한다 구리 나노 입자를 함유하는 잉크. ¦ 【청구항11】 헵탄산, 옥탄산 또는 노난산을 피복재로서 이용하여 산화구리를 환원하고 구리 나노 입자를 생성하는 공정과 이로 인해 얻어진 구리 나노 입자에, 폴리카르복실산을 포함하는 분산제를 첨가하는 공정과 상기 분산제가 첨가된 구리 나노 입자에 용제를 첨가하는 공정과 (을)를 구비한 구리 나노 입자를 함유하는 잉크 제조 방법. | [Claim1] Copper nanoparticles covered with the covering material which a carbon number becomes from the monocarboxylic acid of 7, 8, or 9, Solvent, It has a dispersing agent which disperses the above-mentioned copper nanoparticles in the above-mentioned solvent, The above-mentioned dispersing agent contains polycarboxylic acid at least. Ink containing copper nanoparticles. ¦ [Claim6] Copper nanoparticles whose rates of a copper oxide it is covered with the covering material which consists of monocarboxylic acid, and are about 20 % of the weight or more and 40 % of the weight or less, Solvent, It has a dispersing agent which disperses the above-mentioned copper nanoparticles in the above-mentioned solvent, The above-mentioned dispersing agent contains polycarboxylic acid at least. Ink containing copper nanoparticles. ¦ [Claim11] The process of returning copper oxide, using heptanoic acid, octanoic acid, or nonanoic acid as covering material, and generating copper nanoparticles, The process of adding the dispersing agent which contains polycarboxylic acid in the copper nanoparticles obtained by this, The process of adding a solvent to the copper nanoparticles by which the above-mentioned dispersing agent was added A manufacturing method of the ink containing を備えた and copper nanoparticles. | [기술분야] 본 발명은 구리 나노입자를 포함하는 잉크에 관한 것으로, 회로기판 제조에 적용될 수 있다. [해결과제] 본 발명은 종래의 회로 기판 제조 방법과 관련된 환경 및 공정 문제를 해결하고자 한다. [해결수단] 본 발명은 구리 나노 입자, 용매, 및 분산제를 함유하는 잉크를 포함한다. [특징] 여기서 주요 특징은 잉크 내의 특정 산화 상태 및 탄소수를 갖는 구리 나노입자의 사용이다. [효과] 따라서, 본 발명은 구리 나노입자를 함유하는 잉크의 안정성 및 소결 특성을 개선한다. | 2023-032857 | 2023-03-03 | 2024-124889 | 2024-09-13 |  |  | ELEPHANTECH INC | 佐野 健二 ¦ 川上 晃一朗 ¦ 渡辺 有哉 ¦ 清水 信哉 |  |  |  | 0 |  | 0 |  | 86035883 | JP2024-124889A | 1 | 심사중 |  | 2224173000306
JP | JP | P | A | 구리 나노 입자 제조 방법, 구리/은 복합체 제조 방법, 구리/탄소 나노튜브 복합체 제조 방법 및 구리/은/탄소 나노튜브 복합체 제조 방법 및 구리 나노 입자 복합체, 도전성 잉크 및 도전막 형성 방법 | 【요약】 【과제】종래보다 용이한 구리 나노 입자 제조 방법, 구리/은 복합체 제조 방법, 구리/CNT 복합체 제조 방법 및 구리/은 /CNT 복합체 제조 방법 및 구리 나노 입자 복합체, 도전성 잉크 및 도전막 형성 방법을 얻는다. 【해결 수단】본 발명의 구리 나노 입자 제조 방법은 아민에 의한 황산 구리 오수화물의 환원 공정을 갖는다. 본 발명의 구리/은 복합체 제조 방법은 아민에 의한 황산 구리 오수화물과 질산은의 환원 공정을 갖는다. 본 발명의 구리/CNT 복합체 제조 방법은 구리 나노 입자를 개질 CNT와 복합시키는 것이다. 본 발명의 구리/은 /CNT 복합체 제조 방법은 구리/은의 나노 입자를 개질 CNT와 복합시키는 것이다. 본 발명의 구리 나노 입자 복합체는 구리 나노 입자가 CNT 표면에 분산된 구조를 갖는다. 본 발명의 도전성 잉크는 구리/CNT 복합체 또는 구리/은 /CNT 복합체를 분산 용액에 분산시킨 것이다. 본 발명의 도전막 형성 방법은 도전성 잉크를 이용한 것이다. 【선택도】없음 | [ABSTRACT] [Technical problem] The formation method of the manufacturing method of easier copper nanoparticles than before, the manufacturing method of copper / silver complex, the manufacturing method of copper / CNT complex and the manufacturing method of copper / silver / CNT complex, a copper-nanoparticles complex, conductive ink, and an electric conduction film is acquired. [Means for Solution]A manufacturing method of copper nanoparticles of this invention has a reduction process of copper sulfate 5 hydrate by amine. The manufacturing method of the copper / silver complex of this invention has a reduction process of copper sulfate 5 hydrate and silver nitrate by amine. The manufacturing method of the copper / CNT complex of this invention compounds copper nanoparticles with the property modification CNT. The manufacturing method of the copper / silver / CNT complex of this invention compounds the nanoparticle of copper/silver with the property modification CNT. The copper-nanoparticles complex of this invention has the structure where copper nanoparticles were distributed by the CNT surface. The conductive ink of this invention makes distributed solution distribute copper / CNT complex, or copper / silver / CNT complex. Conductive ink is used for the formation method of the electric conduction film of this invention. [Chosen drawing] Nothing | 【청구항1】 폴리비닐피롤리돈을 포함하는 용액을 생성하는 공정과 상기 용액 중에 있어서, 적어도 아스코르브산, 아스코르브산염 및 아스코르브산 에스테르 중 하나 하나와 아민 화합물을 포함하는 환원제로 황산 구리 오수화물을 환원하는 환원 공정을 갖는 것을 특징으로 하는 구리 나노 입자 제조 방법. | [Claim1] The process of generating the solution containing polyvinyl pyrrolidone, A manufacturing method of the copper nanoparticles having the reduction process of returning copper sulfate 5 hydrate with the reducing agent which contains any one and an amine compound among ascorbic acid, ascorbic acid salt, and ascorbate ester at least in the above-mentioned solution. | 【청구항1】 폴리비닐피롤리돈을 포함하는 용액을 생성하는 공정과 상기 용액 중에 있어서, 적어도 아스코르브산, 아스코르브산염 및 아스코르브산 에스테르 중 하나 하나와 아민 화합물을 포함하는 환원제로 황산 구리 오수화물을 환원하는 환원 공정을 갖는 것을 특징으로 하는 구리 나노 입자 제조 방법. ¦ 【청구항3】 폴리비닐피롤리돈을 포함하는 용액을 생성하는 공정과 상기 용액 중에 있어서, 적어도 아스코르브산, 아스코르브산염 및 아스코르브산 에스테르 중 하나 하나와 아민 화합물을 포함하는 환원제로 황산 구리 오수화물 및 질산은을 환원하는 환원 공정을 갖는 것을 특징으로 하는 구리/은 복합체 제조 방법. ¦ 【청구항5】 친수성 아미노산, 질산, 또는 질산과 황산과의 혼산에 의해 표면 개질된 탄소 나노튜브를 포함하는 용액을 생성하는 공정과 상기 용액 중에 있어서, 적어도 아스코르브산, 아스코르브산염 및 아스코르브산 에스테르 중 하나 하나와 아민 화합물을 포함하는 환원제로 황산 구리 오수화물을 환원하는 환원 공정을 갖는 것을 특징으로 하는 구리/탄소 나노튜브 복합체 제조 방법. ¦ 【청구항7】 친수성 아미노산, 질산, 또는 질산과 황산과의 혼산에 의해 표면 개질된 탄소 나노튜브를 포함하는 용액을 생성하는 공정과 상기 용액 중에 있어서, 적어도 아스코르브산, 아스코르브산염 및 아스코르브산 에스테르 중 하나 하나와 아민 화합물을 포함하는 환원제로 황산 구리 오수화물 및 질산은을 환원하는 환원 공정을 갖는 것을 특징으로 하는 구리/은/탄소 나노튜브 복합체 제조 방법. ¦ 【청구항9】 구리 나노 입자가 , 탄소 나노튜브의 표면에 분산된 구조를 갖는 구리 나노 입자 복합체로서, 상기 카본 나노 튜브의 표면에, 적어도 카르복실기, 아미노기, 수산기 중 하나 하나를 포함하는 작용기가 도입되어 있고 상기 구리 나노 입자는 적어도 아스코르브산, 아스코르브산염 및 아스코르브산 에스테르 중 하나 하나와 아민 화합물로 구성되는 막으로 피복된 상태에서, 상기 카본 나노 튜브의 표면에 도입된 상기 관능기와 결합되어 있는 구리 나노 입자 복합체. | [Claim1] The process of generating the solution containing polyvinyl pyrrolidone, A manufacturing method of the copper nanoparticles having the reduction process of returning copper sulfate 5 hydrate with the reducing agent which contains any one and an amine compound among ascorbic acid, ascorbic acid salt, and ascorbate ester at least in the above-mentioned solution. ¦ [Claim3] The process of generating the solution containing polyvinyl pyrrolidone, A manufacturing method of the copper / silver complex having the reduction process of returning copper sulfate 5 hydrate and silver nitrate with the reducing agent which contains any one and an amine compound among ascorbic acid, ascorbic acid salt, and ascorbate ester at least in the above-mentioned solution. ¦ [Claim5] The process of generating the solution containing the carbon nanotube by which surface modification was carried out with the mixed acid of hydrophilic amino acid, nitric acid or nitric acid, and sulfuric acid, A manufacturing method of the copper / carbon nanotube complex having the reduction process of returning copper sulfate 5 hydrate with the reducing agent which contains any one and an amine compound among ascorbic acid, ascorbic acid salt, and ascorbate ester at least in the above-mentioned solution. ¦ [Claim7] The process of generating the solution containing the carbon nanotube by which surface modification was carried out with the mixed acid of hydrophilic amino acid, nitric acid or nitric acid, and sulfuric acid, In the above-mentioned solution, among ascorbic acid, ascorbic acid salt, and ascorbate ester, at least Any one. A manufacturing method of the copper / silver / carbon nanotube complex having the reduction process of returning copper sulfate 5 hydrate and silver nitrate with the reducing agent containing an amine compound. ¦ [Claim9] Copper nanoparticles are the copper-nanoparticles complexes which have the structure distributed on the surface of the carbon nanotube, The functional group which contains any one of a carboxyl group, an amino group, and the hydroxyl groups at least is introduced into the surface of the above-mentioned carbon nanotube, The copper-nanoparticles complex combined with the above-mentioned functional group which the above-mentioned copper nanoparticles are in the state covered with ascorbic acid, ascorbic acid salt, and the film that comprises any one and an amine compound among ascorbate ester at least, and was introduced into the surface of the above-mentioned carbon nanotube. | [기술분야] 본 발명은 구리 나노 입자, 구리/은 복합체, 구리/탄소 나노 튜브 복합체, 및 구리/은/탄소 나노 튜브 복합체의 제조 방법, 구리-나노 입자 복합체, 전도성 잉크, 및 전기 전도 필름에 관한 것이다. [해결과제] 본 발명은 강한 염기성 수산화나트륨 용액을 다루는 어려움, 구리 나노입자에서의 유연성 부족, 및 탄소 나노튜브 표면의 접촉 저항을 해결하고자 한다. [해결수단] 본 발명은 이전보다 용이한 구리 나노 입자의 제조 방법, 구리/은 복합체의 제조 방법, 구리/탄소 나노 튜브 복합체의 제조 방법, 및 구리/은/탄소 나노 튜브 복합체의 제조 방법을 포함한다. [특징] 여기서 주요 특징은 구리 나노 입자, 구리/은 복합체, 구리/탄소 나노튜브 복합체, 및 구리/은/탄소 나노튜브 복합체를 제조하기 위한 용액을 생성하기 위한 폴리비닐 피롤리돈 및 환원제의 사용이다. [효과] 따라서, 본 발명은 처리하기 쉽고, 구리/탄소 나노 튜브 복합체 및 구리/은/탄소 나노 튜브 복합체의 유연성 및 전도도를 향상시키고, 구리-나노 입자 복합체의 안정성 및 분산성을 향상시키는 환원제를 사용하여 구리 나노 입자의 제조 방법을 개선한다. | 2023-029990 | 2023-02-28 | 2024-122449 | 2024-09-09 |  |  | NATSUKI JUN ¦ MATSUBARA YOSHIMASA | 夏木 潤 |  |  |  | 0 |  | 0 |  | 86033519 | JP2024-122449A | 1 | 출원 |  | 2224169000617
JP | JP | P | B2 | 도전성 페이스트 조성물, 도전성 시트 제조 방법, 도전성 시트 및 전자 부품 제조 방법 | 본 발명은 저온 분해성이 우수하고, 솔더 리플로우 상당한 280℃에서의 탈지 가능하며 도전성 금속 입자의 산화를 억제할 수 있고 인쇄성도 우수한 도전성 페이스트 조성물을 제공한다. 또한 상기 도전성 페이스트 조성물을 이용한 도전성 시트 제조 방법, 도전성 시트, 전자 부품 제조 방법을 제공한다. 본 발명은 (메타) 아크릴 수지 (A) , 무기 입자 (B) , 용제 (C) 및 소결 보조제 (D)를 함유하고 상기 (메타) 아크릴 수지 (A)는 에스테르 치환기에 분기 구조를 갖는 (메타) 아크릴산 에스테르에서 유래하는 세그먼트를 5 0 중량% 이상 함유하고 상기 무기 입자 (B)는 평균 입자 직경이 1 0 nm 이상 1,0 0 0 nm이하의 도전성 금속 입자를 포함하고 상기 용제 (C)는 비점이 120℃이상 250℃이하이며 상기 소결 보조제 (D)는 1 분자 중의 산소 원소 함유량이 3 0 중량% 이상인 도전성 페이스트 조성물이다. | The present invention provides a conductive paste composition which has excellent low-temperature decomposition properties, with which degreasing is possible at 280°C equivalent to solder reflow, which is able to inhibit oxidation of conductive metal particles, and which has excellent printability. The present invention also provides a manufacturing method for a conductive sheet using the conductive paste composition, and provides the conductive sheet, and a manufacturing method for an electronic component. The present invention is a conductive paste composition containing a (meth)acrylic resin (A), inorganic particles (B), a solvent (C), and a sintering aid (D), wherein: the (meth)acrylic resin (A) contains at least 50 wt% of segments derived from a (meth)acrylic acid ester having a branching structure at an ester substituent; the inorganic particles (B) include conductive metal particles having an average particle size of at least 10 nm and at most 1,000 nm; the solvent (C) has a boiling point of at least 120°C and at most 250°C; and the sintering aid (D) has an oxygen element content of at least 30 wt% in a single molecule. | 【청구항1】 (메타) 아크릴 수지 (A) , 무기 입자 (B) , 용제 (C) 및 소결 보조제 (D)를 함유하고 상기 (메타) 아크릴 수지 (A)는 에스테르 치환기에 분기 구조를 갖는 (메타) 아크릴산 에스테르에서 유래하는 세그먼트를 50중량% 이상 함유하고 상기 무기 입자 (B)는 평균 입자 직경이 10 nm 이상 1,000 nm이하의 도전성 금속 입자를 포함하고 상기 용제 (C)는 비점이 120℃이상 250℃이하이며 상기 소결 보조제 (D)는 1 분자 중의 산소 원소 함유량이 30중량% 이상인 도전성 페이스트 조성물. | [Claim1] (Meta) An acrylic resin (A), inorganic particles (B), a solvent (C), and a sintering aid (D) are contained, The above-mentioned (meta) acrylic resin (A) contains the segment originating in the acrylic ester which has branching structure in an ester substitution machine (meta) 50% of the weight or more, As for the above-mentioned inorganic particles (B), a mean particle size contains a conductive metal particle (10 nm or more and 1,000 nm or less), The boiling point of the above-mentioned solvent (C) is above 120℃ and below 250℃, The conductive paste constituent whose oxygen elemental content in one molecule of the above-mentioned sintering aid (D) is 30 % of the weight or more. | 【청구항1】 (메타) 아크릴 수지 (A) , 무기 입자 (B) , 용제 (C) 및 소결 보조제 (D)를 함유하고 상기 (메타) 아크릴 수지 (A)는 에스테르 치환기에 분기 구조를 갖는 (메타) 아크릴산 에스테르에서 유래하는 세그먼트를 50중량% 이상 함유하고 상기 무기 입자 (B)는 평균 입자 직경이 10 nm 이상 1,000 nm이하의 도전성 금속 입자를 포함하고 상기 용제 (C)는 비점이 120℃이상 250℃이하이며 상기 소결 보조제 (D)는 1 분자 중의 산소 원소 함유량이 30중량% 이상인 도전성 페이스트 조성물. ¦ 【청구항11】 (메타) 아크릴 수지 (A) , 무기 입자 (B) 및 소결 보조제 (D)를 함유하고 상기 (메타) 아크릴 수지 (A)는 에스테르 치환기에 분기 구조를 갖는 (메타) 아크릴산 에스테르에서 유래하는 세그먼트를 50중량% 이상 함유하고 상기 무기 입자 (B)는 평균 입자 직경이 10 nm 이상 1,000 nm이하의 도전성 금속 입자를 포함하고 상기 소결 보조제 (D)는 1 분자 중의 산소 원소 함유량이 30중량% 이상인 도전성 시트. | [Claim1] (Meta) An acrylic resin (A), inorganic particles (B), a solvent (C), and a sintering aid (D) are contained, The above-mentioned (meta) acrylic resin (A) contains the segment originating in the acrylic ester which has branching structure in an ester substitution machine (meta) 50% of the weight or more, As for the above-mentioned inorganic particles (B), a mean particle size contains a conductive metal particle (10 nm or more and 1,000 nm or less), The boiling point of the above-mentioned solvent (C) is above 120℃ and below 250℃, The conductive paste constituent whose oxygen elemental content in one molecule of the above-mentioned sintering aid (D) is 30 % of the weight or more. ¦ [Claim11] (Meta) An acrylic resin (A), inorganic particles (B), and a sintering aid (D) are contained, The above-mentioned (meta) acrylic resin (A) contains the segment originating in the acrylic ester which has branching structure in an ester substitution machine (meta) 50% of the weight or more, As for the above-mentioned inorganic particles (B), a mean particle size contains a conductive metal particle (10 nm or more and 1,000 nm or less), The conductive liner sheet whose oxygen elemental content in one molecule of the above-mentioned sintering aid (D) is 30 % of the weight or more. | [기술분야] 본 발명은 인쇄 배선 기판 및 태양 전지와 같은 전자 부품에 적용될 수 있는 전도성 페이스트 구성 요소 및 전도성 라이너 시트의 제조 방법에 관한 것이다. [해결과제] 본 발명은 성능을 손상시키지 않으면서 더 낮은 온도에서 처리될 수 있는 전도성 페이스트를 제공함으로써, 반도체 접합에서 이들의 적용을 제한하는 기존 전도성 구리 페이스트에 의해 요구되는 높은 소성 온도 문제를 해결하고자 한다. [해결수단] 본 발명은 분지 구조를 가진 아크릴 수지, 무기 입자, 용매, 및 소결 보조제를 포함하는 전도성 페이스트 성분을 포함하며, 이들 모두는 이의 낮은 온도 처리 능력에 기여한다. [특징] 여기서 주된 특징은 분지 구조를 갖는 특정 유형의 아크릴 수지의 사용이며, 이는 전도성 페이스트의 효과적인 저온 분해성 및 개선된 인쇄성을 허용한다. [효과] 본 발명은 따라서 더 낮은 온도에서 처리될 수 있는 전도성 페이스트의 사용을 가능하게 함으로써 전자 부품의 신뢰성 및 성능을 개선시키고, 따라서 산화를 방지하고 인쇄성을 향상시킨다. | 2023-533987 | 2023-05-15 |  |  | 7545587 | 2024-08-27 | SEKISUI CHEM CO LTD | 山内 健司 ¦ 大塚 丈 | 2022-082234 ¦ 2022-110558 | JP ¦ JP | 2022-05-19 ¦ 2022-07-08 | 3 | JP5339733B2(BE) ¦ JP2006-219660A(BE) ¦ WOWO2018-235907A1(BE) | 0 |  | 92437794 | CN118355459A ¦ EP4528755A1 ¦ JP2022-082234 ¦ JP2022-110558 ¦ JP7545587B2 ¦ KR10-2025-0012035A ¦ TW202407720A ¦ WOWO2023-224010A1 | 8 | 등록 | SEKISUI CHEM CO LTD | 2724166000578
TW | TW | P | B | Copper paste composition | The invention provides a copper paste composition, which at least includes: a mixed copper powder and a reactive sintering aid; wherein, the particle size distribution of the mixed copper powder is a multimodal particle size distribution, and the multimodal particle size distribution has There are multiple particle size distribution peaks, each of which is greater than or equal to 0.1 microns and less than or equal to 3 microns; and the reactive sintering aid has a combination of a copper salt and a solvent. The copper paste composition can form a bonding layer after sintering, which has a dense copper particle accumulation structure with a multimodal particle size distribution, so as to form a high thrust strength, high thermal conductivity and low resistivity characteristics after low-temperature sintering. |  | A copper paste composition, at least including: a mixed copper powder and a reactive sintering aid. Based on the copper paste composition being 100wt%, the mixed copper powder is 70wt%~95wt%, and the reactive sintering aid is is 5wt%~30wt%; wherein, the particle size distribution of the mixed copper powder is a multimodal particle size distribution, and the multimodal particle size distribution has multiple particle size distribution peaks, each of which is greater than or equal to 0.1 micron. and less than or equal to 5 microns; and, the reactive sintering aid has a copper salt and a solvent combination; wherein, the mixed copper powder is at least mixed with a first copper powder and a second copper powder, and the third copper powder A copper powder has a first particle size distribution peak, the second copper powder has a second particle size distribution peak, the first particle size distribution peak is greater than the second particle size distribution peak, and the first particle size distribution peak is equal to The second particle size distribution peak value is greater than or equal to 0.1 micron and less than or equal to 3 micron. Based on the mixed copper powder being 100wt%, the second copper powder is 5wt%~50wt%, and the first copper powder is 50wt%~95wt %. |  |  |  |  | 2022147865 | 2022-12-13 |  | 2024-06-16 | I852217 | 2024-08-11 | SHENMAO TECHNOLOGY INC. | WANG ZHANG-MENG ¦ XU MEI-HUI ¦ Liu Yanzhen |  |  |  | 5 | CN111531165A ¦ CN103183689A ¦ CN103534049B ¦ US2017-0218512A1 ¦ US10695830B2 | 0 |  | 94905086 | TWI852217B | 1 |  |  | 7924340009707
KR | KR | P | A | 고 종횡비의 구리 나노와이어의 제조방법 및 이에 따른 구리 나노와이어 | 본 발명은 캡핑제를 포함하는 제 1용액을 형성하는 제 1단계; 할로겐 촉매 및 환원제를 포함하는 제 2용액을 형성하는 제 2단계; 구리 전구체 화합물을 포함하는 제 3용액을 형성하는 제 3단계; 상기 제 1 내지 3 용액을 혼합하고 가열하여 구리 나노와이어를 합성하는 제 4단계;를 포함하는, 종횡비가 1:180 이상인 고 종횡비의 구리 나노와이어의 제조방법을 제공한다. 본 발명은 저비용 및 간단한 용액 공정을 통해 균일한 두께의 구리 나노와이어를 형성할 수 있으며, 순수 구리는 60%에 가까운 수율을 갖는다. 또한, 본 발명은 CuC2O4를 구리 전구체로서 적용한 최초의 연구로서, 비용 절감 효과를 기대할 수 있을 뿐만 아니라 향후 추가적인 공정 제어를 통하여 고수율의 구리 나노와이어 합성을 위한 잠재력을 갖는다. | The invention provides the manufacturing method of the copper nanowire of the high aspect ratio in which the aspect ratio is 1:180 or greater including the first step forming the first solution, the second step forming the second solution including the halogen catalyst and reducing agent, 3rd step forming the third solution including the copper precursor, and 4th step of synthesizing the copper nanowire it mixes and it heats comprising the capping reagent. The invention has the low cost and the yield which can form the copper nanowire of the uniform thickness through the simple solution process and the pure copper is near to 60%. Moreover, the invention relates to the copper precursor the CuC2O4. And as the initial research applied, in addition the cost reduction effect can be expected it has the potential for the copper nanowire synthesis of the high yield through the additional process control in the future. | 캡핑제를 포함하는 제 1용액을 형성하는 제 1단계; 할로겐 촉매 및 환원제를 포함하는 제 2용액을 형성하는 제 2단계; 구리 전구체 화합물을 포함하는 제 3용액을 형성하는 제 3단계; 상기 제 1 내지 3 용액을 혼합하고 가열하여 구리 나노와이어를 합성하는 제 4단계;를 포함하는, 종횡비가 1:180 이상인 고 종횡비의 구리 나노와이어의 제조방법. | The manufacturing method of the copper nanowire of the high aspect ratio in which the aspect ratio is 1:180 or greater including the first step forming the first solution including the capping reagent, second step forming the second solution including the halogen catalyst and reducing agent, 3rd step forming the third solution including the copper precursor, and 4th step of synthesizing the copper nanowire it mixes and it heats. | 1. 캡핑제를 포함하는 제 1용액을 형성하는 제 1단계; 할로겐 촉매 및 환원제를 포함하는 제 2용액을 형성하는 제 2단계; 구리 전구체 화합물을 포함하는 제 3용액을 형성하는 제 3단계; 상기 제 1 내지 3 용액을 혼합하고 가열하여 구리 나노와이어를 합성하는 제 4단계;를 포함하는, 종횡비가 1:180 이상인 고 종횡비의 구리 나노와이어의 제조방법. | 1. The manufacturing method of the copper nanowire of the high aspect ratio in which the aspect ratio is 1:180 or greater including the first step forming the first solution including the capping reagent, second step forming the second solution including the halogen catalyst and reducing agent, 3rd step forming the third solution including the copper precursor, and 4th step of synthesizing the copper nanowire it mixes and it heats. | [기술분야] 본 발명은 높은 종횡비를 갖는 구리 나노와이어의 제조 방법 및 이를 이용한 구리 나노와이어에 관한 것이다. [해결과제] 본 발명은 첨가제와의 반응에 의해 생성물에 의한 다량의 반응을 형성하고, 전후 반응의 조성 유지가 어렵다는 문제점을 갖는 종래 기술의 문제점을 해결하고자 한다. [해결수단] 본 발명은 캡핑 시약을 포함하는 제 1 용액을 형성하는 단계, 할로겐 촉매 및 환원제를 포함하는 제 2 용액을 형성하는 단계, 구리 전구체를 포함하는 제 3 용액을 형성하는 단계, 및 상기 3 개의 용액을 혼합하고 가열함으로써 상기 구리 나노 와이어를 합성하는 단계를 포함한다. [특징] 여기서 주된 특징은 구리 전구체로서 구리 옥살산의 사용이며, 이는-생성물에 의한 반응의 생성을 감소시키고 생산성을 향상시킨다. [효과] 본 발명은 이에 의해 구리 나노와이어의 수율 및 종횡비를 향상시키고, 나노와이어 두께 및 길이의 균일성을 향상시킨다. | 10-2023-0012952 | 2023-01-31 | 10-2024-0120364 | 2024-08-07 |  |  | 동아대학교 산학협력단 | 최재영 ¦ 김상호 ¦ 김유경 ¦ 유영진 |  |  |  | 7 | KR10-2513899B1(BE) ¦ KR10-1913304B1(BE) ¦ KR10-2016-0099513A(BE) ¦ KR10-1700212B1(BE) ¦ KR10-2015-0133454A(BE) ¦ KR10-1307973B1(BE) ¦ KR10-1360688B1(BE) | 0 |  | 106693408 | KR10-2024-0120364A ¦ WOWO2024-162514A1 | 2 | 심사중 |  | 3524323000539
JP | JP | P | A | 전사형 시트형 접합재 | 【요약】 【과제】(I) 균열이 충분히 억제되고 (II) 구리 입자의 소결이 진행되지 않는 완만한 전사 조건 하라 하더라도 우수한 전사성을 얻을 수 있고, 또한 (III) 250℃이하의 저온 접합이라 하더라도 충분한 접합 강도를 확보할 수 있는 전사형 시트형 접합재를 제공한다. 【해결 수단】구리 입자와 환원제와 수지 및 임의로 가소제를 포함하는 유기 재료와 용매를 포함하는 페이스트를 수지 기판 상에 도포, 건조해 이루어지며-35℃이상 25℃이하의 유리 전이점을 갖는 것을 특징으로 하는 전사형 시트형 접합재. 【선택도】없음 | [ABSTRACT] [Technical problem] (I) Provide the transferred type sheet-shaped jointing material which a crack is fully controlled and the transferability which was excellent even if it was under the loose transfer condition on which a (II) copper grain child's sintering does not advance is acquired, and can secure sufficient junction intensity even if it is low-temperature junction not more than (III)250℃. [Means for Solution]A transferred type sheet-shaped jointing material applying on a resin substrate, drying a paste containing a copper grain child, a reducing agent, resin and organic materials which are arbitrary and contain a plasticizer, and a solvent, and having a glass transition point above -35℃ and below 25℃. [Chosen drawing] Nothing | 【청구항1】 구리 입자와 환원제와 수지 및 임의로 가소제를 포함하는 유기 재료와 용매를 포함하는 페이스트를 수지 기판 상에 도포, 건조해 이루어지며 -35℃이상 25℃이하의 유리 전이점을 갖는 것을 특징으로 하는 전사형 시트형 접합재. | [Claim1] It applies on a resin substrate and dries the paste containing a copper grain child, a reducing agent, resin and the organic materials which are arbitrary and contain a plasticizer, and a solvent, -The transferred type sheet-shaped jointing material having a glass transition point above 35℃ and below 25℃. | 【청구항1】 구리 입자와 환원제와 수지 및 임의로 가소제를 포함하는 유기 재료와 용매를 포함하는 페이스트를 수지 기판 상에 도포, 건조해 이루어지며 -35℃이상 25℃이하의 유리 전이점을 갖는 것을 특징으로 하는 전사형 시트형 접합재. | [Claim1] It applies on a resin substrate and dries the paste containing a copper grain child, a reducing agent, resin and the organic materials which are arbitrary and contain a plasticizer, and a solvent, -The transferred type sheet-shaped jointing material having a glass transition point above 35℃ and below 25℃. | [기술분야] 본 발명은 전사형 시트 형상 접합 재료에 관한 것이며, 전자 부품 접합부에 적용될 수 있다. [해결과제] 본 발명은 느슨한 전달 조건 하에서 전달 가능성을 획득하고 저온 접합에서 충분한 접합 강도를 보장하는 기술적 문제를 해결하고자 한다. [해결수단] 본 발명은 구리 그레인 자식, 환원제, 수지, 및 용매를 함유하는 페이스트를 포함하고, 수지 기판 상에 도포되고 건조되어 전사형 시트 형상 접합 재료를 형성한다. [특징] 여기서 주요 특징은 특정 입자 크기 분포 및 표면 특성을 갖는 구리 그레인 자식의 사용이다. [효과] 따라서, 본 발명은 낮은 온도 접합에서 전달 가능성 및 접합 강도를 개선한다. | 2023-003344 | 2023-01-12 | 2024-099412 | 2024-07-25 |  |  | TAIYO NIPPON SANSO CORP | 三好 健太朗 ¦ 五十嵐 弘 ¦ 高田 克則 |  |  |  | 2 | JP6984146B2(BE) ¦ JP2014-191913A(BE) | 0 |  | 105287105 | CN120359100A ¦ JP7550252B2 ¦ KR10-2025-0135768A ¦ MYPI2025003535A0 ¦ SG11202504309UA ¦ TW202428825A ¦ WOWO2024-150502A1 | 7 | 등록 |  | 2224138000344
JP | JP | P | B2 | 저온 소결성 접합용 페이스트 및 접합 구조체 | 소결 접합에 이용한 경우, 소결부에 균열이 진전하거나 피접합물인 Si나 SiC 등의 반도체 소자나 DBC 등의 기판이 깨지는 등의 결함이 잘 발생하지 않고 신뢰성이 높은 접합 구조체를 얻을 수 있는 저온 소결성 접합용 페이스트를 제공한다. 본 개시의 저온 소결성 접합용 페이스트는 은 분말(A)과 은으로 피복된 은 이외의 원소 입자(B)를 포함한다. 은으로 피복된 은 이외의 원소 입자(B)의 은 이외의 원소는 예를 들면 규소 또는 게르마늄이다. 은으로 피복된 은 이외의 원소 입자(B)에 있어서 (B) 입자 표면에서 차지하는 은 피복층의 비율이50~100%이다. 은 분말(A)과 은으로 피복된 은 이외의 원소 입자(B)와의 비율(전자/후자;중량비)은 예를 들면5/95~95/5이다. | The present invention provides a low temperature sinterable bonding paste which is not susceptible to crack propagation in a sintered part or defects such as breakage of objects to be bonded including Si or SiC semiconductor elements and DBC substrates if used for bonding by sintering, thereby enabling the achievement of a bonded structure having high reliability. A low temperature sinterable bonding paste according to the present disclosure contains (A) a silver powder and (B) particles of an element other than silver, said particles being covered with silver. The element other than silver in the particles (B) of an element other than silver, said particles being covered with silver, is silicon or germanium, for example. With respect to the particles (B) of an element other than silver, said particles being covered with silver, the ratio of the silver cover layer in the surfaces of the particles (B) is from 50% to 100%. The ratio of the silver powder (A) to the particles (B) of an element other than silver, said particles being covered with silver, namely the weight ratio (A)/(B) is from 5/95 to 95/5, for example. | 【청구항1】 은 분말 (A)과 은으로 피복된 은 이외의 원소 입자 (B)를 함 봐, 은 분말 (A)은 평균 입경 (메디안 직경) 3μm~10μm의 플레이크형이며 은으로 피복된 은 이외의 원소 입자 (B)의 은 이외의 원소의 선팽창율은 10ppm/℃미만이며 은으로 피복된 은 이외의 원소 입자 (B)는 구형 및/또는 다면체형인 저온 소결성 접합용 페이스트. | [Claim1] It is 含 in the end of silver dust about element particles (B) other than (A) and the silver covered with silver. It sees, (A) has the shape of flakes of average-particle-diameter (median size) 3μm~10μm in the end of silver dust, The coefficient of linear expansion of elements other than the silver in element particles (B) other than the silver covered with silver is less than 10 ppm/℃, Element particles (B) other than the silver covered with silver have spherical and/or the shape of a polyhedron, The paste for low-temperature sintering sexual conjugation. | 【청구항1】 은 분말 (A)과 은으로 피복된 은 이외의 원소 입자 (B)를 함 봐, 은 분말 (A)은 평균 입경 (메디안 직경) 3μm~10μm의 플레이크형이며 은으로 피복된 은 이외의 원소 입자 (B)의 은 이외의 원소의 선팽창율은 10ppm/℃미만이며 은으로 피복된 은 이외의 원소 입자 (B)는 구형 및/또는 다면체형인 저온 소결성 접합용 페이스트. ¦ 【청구항2】 은 분말 (A)과 은으로 피복된 은 이외의 원소 입자 (B)를 포함하고 은으로 피복된 은 이외의 원소 입자 (B)의 은 이외의 원소가 , 은과 금속간 화합물을 형성하지 않는 원소 (을)를 포함하는 저온 소결성 접합용 페이스트. ¦ 【청구항3】 은 분말 (A)과 은으로 피복된 은 이외의 원소 입자 (B)를 포함하고 은으로 피복된 은 이외의 원소 입자 (B)의 은 이외의 원소가 , 규소 , 게르마늄 , 또는 알루미늄을 포함하는 저온 소결성 접합용 페이스트. ¦ 【청구항9】 은으로 피복된 은 이외의 원소 입자 (B)를 포함하고 은으로 피복된 은 이외의 원소 입자 (B)의 은 이외의 원소가 , 은과 금속간 화합물을 형성하지 않는 원소 (을)를 포함하는 저온 소결성 접합용 페이스트 제조용 재료. ¦ 【청구항10】 은으로 피복된 은 이외의 원소 입자 (B)를 포함하고 은으로 피복된 은 이외의 원소 입자 (B)의 은 이외의 원소가 , 규소 , 게르마늄 , 또는 알루미늄을 포함하는 저온 소결성 접합용 페이스트 제조용 재료. ¦ 【청구항14】 은으로 피복된 은 이외의 원소 입자 (B)를 포함한다 저온 소결성 접합용 페이스트 제조용 재료 제조 방법으로서, 은 분말과 은 이외의 원소 입자를 삼차원 볼 밀의 삼차원 운동에 부가해 혼합, 분쇄하고 은 이외의 원소 입자의 표면에 은 피복층을 형성하는 공정을 포함하는 저온 소결성 접합용 페이스트 제조용 재료 제조 방법. | [Claim1] It is 含 in the end of silver dust about element particles (B) other than (A) and the silver covered with silver. It sees, (A) has the shape of flakes of average-particle-diameter (median size) 3μm~10μm in the end of silver dust, The coefficient of linear expansion of elements other than the silver in element particles (B) other than the silver covered with silver is less than 10 ppm/℃, Element particles (B) other than the silver covered with silver have spherical and/or the shape of a polyhedron, The paste for low-temperature sintering sexual conjugation. ¦ [Claim2] Element particles (B) other than (A) and the silver covered with silver are included in the end of silver dust, The element in which any elements other than the silver in element particles (B) other than the silver covered with silver do not form silver and an intermetallic compound を含む, The paste for low-temperature sintering sexual conjugation. ¦ [Claim3] Element particles (B) other than (A) and the silver covered with silver are included in the end of silver dust, Elements other than the silver in element particles (B) other than the silver covered with silver are silicon. 、 Germanium Or aluminum is included, The paste for low-temperature sintering sexual conjugation. ¦ [Claim9] Element particles (B) other than the silver covered with silver are included, The element in which any elements other than the silver in element particles (B) other than the silver covered with silver do not form silver and an intermetallic compound を含む, The charge for low-temperature sintering sexual conjugation of paste manufacture material. ¦ [Claim10] Element particles (B) other than the silver covered with silver are included, Elements other than the silver in element particles (B) other than the silver covered with silver are silicon. 、 Germanium Or aluminum is included, The charge for low-temperature sintering sexual conjugation of paste manufacture material. ¦ [Claim14] Element particles (B) other than the silver covered with silver are included. A manufacturing method of the charge for low-temperature sintering sexual conjugation of paste manufacture material which is a manufacturing method of the charge for low-temperature sintering sexual conjugation of paste manufacture material, and includes the process of giving element particles other than the end of silver dust, and silver to three-dimensional movement of a three-dimensional ball mill, and being mixed, grinding and forming 銀被複層 in the surface of element particles other than silver. | [기술분야] 본 발명은 반도체 장치와 방열 보드를 접합할 때 사용되는 저온 소결 접합을 위한 페이스트, 페이스트 제조 재료의 저온 소결 접합을 위한 전하와 이의 제조 방법, 및 접합 구조 물체에 관한 것이다. [해결과제] 본 발명은 저온 소결 접합 동안 소결 부품의 균열 또는 반도체 장치, Si 및 SiC, 및 DBC와 같은 기판을 파괴하는 것과 같은 결함을 생성하는 문제를 해결하고자 한다. [해결수단] 본 발명은 은 분진의 말단에 은으로 덮인 은 및 은 이외의 원소 입자를 함유하는 저온 소결 접합용 페이스트를 포함한다. [특징] 여기서 주된 특징은 저온 소결 접합을 위한 페이스트 중의 은 더스트의 말단에 은 및 은으로 덮인 은 이외의 원소 입자의 사용이다. [효과] 본 발명은 따라서 저온 소결 접합 동안 소결 부품의 균열 또는 기판 파괴와 같은 결함을 방지함으로써 접합 구조 물체의 신뢰성을 개선한다. | 2021-542981 | 2020-08-20 |  |  | 7527298 | 2024-07-25 | DAICEL CORP | 上島 稔 ¦ 芳我 基治 | 2019-159166 ¦ 2019-164388 | JP ¦ JP | 2019-08-31 ¦ 2019-09-10 | 5 | JP2017-076591A(BE) ¦ JP5824201B2(BE) ¦ JP2006-111807A(BE) ¦ JP2005-310538A(BE) ¦ WOWO2018-037992A1(BE) | 0 |  | 103761856 | JP2019-159166 ¦ JP2019-164388 ¦ JP7527298B2 ¦ TWI892998B ¦ WOWO2021-039874A1 | 5 | 등록 | DAICEL CORP | 2724144000393
PCT | PCT | P | A1 | METHOD FOR PRODUCING ACTIVE METAL PASTE, METHOD FOR PRODUCING CERAMIC CIRCUIT BOARD, METHOD FOR PRODUCING SEMICONDUCTOR DEVICE, ACTIVE METAL PASTE, CERAMIC CIRCUIT BOARD, AND SEMICONDUCTOR DEVICE | A method for producing an active metal paste according to an embodiment comprises a premixing step and a kneading step. In the premixing step, a binder obtained by dissolving a resin in an organic solvent is mixed with a metal powder containing copper and an active metal to produce a mixture containing the metal powder at 60 to 95 mass%. In the kneading step, rotation and revolution are applied to this mixture to produce an active metal paste. | 실시예에 걸리는 활성 금속 페이스트 제조 방법은 예비 혼합 공정과 혼련 공정을 구비한다. 상기 예비 혼합 공정에서는 구리 및 활성 금속을 포함하는 금속 분말에, 수지를 유기 용매에 용해시킨 바인더를 혼합하고, 상기 금속 분말을60~95질량%포함한 혼합물을 생성한다. 상기 혼련 공정에서는 상기 혼합물에 자전과 공전을 더해 활성 금속 페이스트를 생성한다. | A pre-mixing step in which a metal powder containing copper and an active metal is mixed with a binder in which a resin is dissolved in an organic solvent to produce a mixture containing 60 ~ 95% by mass of the metal powder; A kneading step to produce an active metal paste by adding rotation and revolution to the mixture, and a method for producing an active metal paste comprising it. | 구리 및 활성 금속을 포함하는 금속 분말에, 수지를 유기 용매에 용해시킨 바인더를 혼합하고, 상기 금속 분말을60~95질량%포함한 혼합물을 생성하는 예비 혼합 공정과 상기 혼합물에 자전과 공전을 더해 활성 금속 페이스트를 생성하는 혼련 공정을 구비한 활성 금속 페이스트 제조 방법. |  |  | [기술분야] 본 발명은 활성 금속 페이스트의 제조 방법에 관한 것이며, 세라믹 회로 기판 및 반도체 장치의 제조에 적용될 수 있다. [해결과제] 본 발명은 세라믹 회로 기판의 접합 강도 및 열 사이클 특성을 향상시킴으로써 반도체 기판의 신뢰성을 향상시키는 문제를 해결하고자 한다. [해결수단] 본 발명은 활성 금속 페이스트를 제조하기 위한 예비-혼합 단계 및 혼련 단계를 포함한다. [특징] 여기서 주요 특징은 페이스트 내에 금속 분말을 효율적으로 분산시키기 위한 1차, 2차 및 3차 혼련 단계의 사용이다. [효과] 따라서, 본 발명은 페이스트 제조 공정의 효율을 향상시키고 세라믹 회로 기판의 접합 강도 및 열 사이클 특성을 향상시킨다. | PCT-JP2023-044719 | 2023-12-13 | WO2024-154492 | 2024-07-25 |  |  | KABUSHIKI KAISHA TOSHIBA ¦ TOSHIBA MATERIALS CO., LTD. | YAMAMOTO, Shota | 2023-004797 | JP | 2023-01-17 |  |  |  |  | 107648773 | CN119173349A ¦ EP4653111A1 ¦ JP2023-004797 ¦ US2025-0073826A1 ¦ WOWO2024-154492A1 | 5 |  |  | 6024030002505
CN | CN | P | A | Method for preparing superfine copper powder based on dynamic tube continuous flow method and superfine copper powder | The invention provides superfine copper powder and a method for preparing the superfine copper powder based on a dynamic pipe continuous flow method, and belongs to the technical field of new materials. And continuously and simultaneously pumping a mixed aqueous solution containing a monovalent copper source and a surfactant and a reducing agent aqueous solution into the dynamic tube for reduction reaction to prepare the superfine copper powder. | 본 발명은 초미세 구리 분말, 및 동적 튜브 연속 유동법에 의한 초미세 구리 분말의 제조 방법을 제공하고, 신소재 기술 영역에 속하고, 그 중에 초미세 구리 분말을 제조하는 방법은 포함한다: 동적 튜브의 지속적인 회전 과정에서 1가 구리 공급원과 계면활성제를 포함하는 혼합 수용액과 환원제 수용액을 연속적으로 동적 튜브에 동시에 펌핑하여 환원 반응을 수행하여 초미세 구리 분말을 제조한다. | 1. A method for preparing superfine copper powder based on a dynamic tube continuous flow method comprises the following steps: And continuously pumping a mixed aqueous solution containing a monovalent copper source and a surfactant and a reducing agent aqueous solution into the dynamic tube simultaneously in the continuous rotation process of the dynamic tube to perform a reduction reaction, so as to prepare the superfine copper powder. | 1. 동적 튜브 연속 유동법에 기초한 초미세 구리 분말의 제조 방법은 다음을 포함한다: 동적 튜브의 지속적인 회전 과정에서, 1가 구리 소스와 계면활성제를 포함하는 혼합 수용액과 환원제 수용액을 연속적으로 상기 동적 튜브 내에 동시에 펌핑하여 환원 반응을 수행하여 초미세 구리 분말을 제조한다. | 1. A method for preparing superfine copper powder based on a dynamic tube continuous flow method comprises the following steps: And continuously pumping a mixed aqueous solution containing a monovalent copper source and a surfactant and a reducing agent aqueous solution into the dynamic tube simultaneously in the continuous rotation process of the dynamic tube to perform a reduction reaction, so as to prepare the superfine copper powder. ¦ 8. An ultra-fine copper powder produced by the method according to any one of claims 1 to 7, wherein the ultra-fine copper powder has a particle size of 0.6 μm to 1.2 μm. | 1. 동적 튜브 연속 유동법에 기초한 초미세 구리 분말의 제조 방법은 다음을 포함한다: 동적 튜브의 지속적인 회전 과정에서, 1가 구리 소스와 계면활성제를 포함하는 혼합 수용액과 환원제 수용액을 연속적으로 상기 동적 튜브 내에 동시에 펌핑하여 환원 반응을 수행하여 초미세 구리 분말을 제조한다. ¦ 8. 제1항 내지 제7항 중 어느 한 항에 따른 방법을 이용하여 제조된 초미세 구리 분말로서, 상기 초미세 구리 분말의 입경은 0.6 μm 내지 1.2 μm인 초미세 구리 분말. | [기술분야] 본 발명은 동적 튜브 연속 유동 방법 및 초미세 구리 분말에 기초하여 초미세 구리 분말을 제조하기 위한 방법에 관한 것이다. [해결과제] 본 발명은 기존의 초미세 구리 분말 제조 방법에서 낮은 물질 전달 효율, 높은 에너지 소비 및 환경 오염의 기술적 문제를 해결하고자 한다. [해결수단] 본 발명은 동적 튜브 연속 유동 방법에 기초하여 초미세 구리 분말을 제조하기 위한 방법을 포함한다. [특징] 여기서 주요 특징은 균일한 입자 크기 및 구형 형태를 갖는 초미세 구리 분말을 제조하기 위한 동적 튜브 연속 유동 방법의 사용이다. [효과] 따라서, 본 발명은 초미세 구리 분말의 입자 크기 및 모폴로지의 균일성을 향상시키고, 에너지 소비를 감소시키고, 제조 공정의 효율을 향상시킨다. | 2024-10771064 | 2024-06-14 | 118371705 | 2024-07-23 |  |  | University of Science and Technology of China | Fu Yao ¦ Han Dongdong ¦ Wang Guangzu |  |  |  | 0 |  | 0 |  | 75334810 | CN118371705A | 1 | 심사중 |  | 8424302020265
CN | CN | P | A | Preparation method of spherical tungsten-copper composite powder for laser additive manufacturing | The invention belongs to the technical field of metal additive manufacturing, and provides a preparation method of spherical tungsten-copper composite powder for laser additive manufacturing. According to the preparation method, the brittle oxide is taken as a raw material for ball milling to prepare the spray-dried slurry, so that the uniformity of components and tissues can be effectively improved, and grains can be remarkably refined; the composite oxide is uniformly reduced by a three-stage heating process, so that component volatilization or gas phase migration caused by high-temperature direct reduction is avoided, the component stability of the composite powder is ensured, and meanwhile, the grain size of tungsten can be regulated and controlled by controlling the reaction temperature and time of different stages; ultrafine tungsten trioxide is used as a physical blocking agent to carry out cold isostatic pressing and atmosphere sintering treatment on reduced tungsten-copper composite powder, so that adhesion and sintering among particles can be effectively prevented while the density of the powder particles is remarkably improved, and the sphericity, dispersity and fluidity of the tungsten-copper composite powder are ensured; the tungsten-copper composite powder prepared through the method has the characteristics of being good in sphericity degree, high in compactness, uniform in structure and the like, the technological process is short, no special requirement for equipment exists, and the method is suitable for industrial production. | 본 발명은 금속 적층 제조 기술 영역에 속하고, 레이저 적층 제조용 구형 텅스텐 구리 복합 분말의 제조 방법을 제공한다. 본 발명은 취성의 산화물을 원료로 하여 볼밀링에 분무건조 슬러리를 배치함으로써, 성분 및 조직의 균일성을 효과적으로 향상시킬 수 있고, 결정립을 현저하게 미세화할 수 있다; 3단계 승온 공정으로 복합 산화물을 균일하게 환원시키고, 고온 직접 환원에 의한 성분의 휘발 또는 기상 이동을 피하고, 복합 분말 성분의 안정성을 보장하는 데 유리하며, 동시에 상이한 단계의 반응 온도와 시간을 제어하여 텅스텐의 결정립 크기를 조절할 수 있다; 초미세 삼산화텅스텐을 물리적 차단제로 사용하여 환원 텅스텐 구리 복합 분말을 냉간 등압 및 분위기 소결 처리하고, 분체 입자의 밀도를 현저히 향상시키면서, 입자 사이에 유착 및 소결이 발생하는 것을 효과적으로 방지하고, 텅스텐 구리 복합 분말의 구형도, 분산성 및 유동성; 본 발명에 의해 제조된 텅스텐-구리 복합 분말은 구형도가 좋고, 고밀도이며, 조직이 균일한 특징이 있으며, 공정 흐름이 짧고, 설비에 대한 특별한 요구가 없어 산업화 생산에 적합하다. | 1. The preparation method of the spherical tungsten copper composite powder for laser additive manufacturing is characterized by comprising the following steps of: Step one: the method comprises the steps of ball milling and mixing tungsten oxide and copper oxide serving as raw materials with a solvent, a dispersing agent and a binder according to the element mass ratio of a tungsten-copper composite material to prepare stable slurry with the solid content of 50% -90%, performing spray drying and spheroidizing granulation on the slurry by a centrifugal spray drying device, wherein the air inlet temperature is 110-180 ℃, the rotating speed of an atomizer is 6000-20000 rpm, screening out composite oxide powder with the required particle size range for later use, and recycling the rest powder for preparing the slurry again; Step two: carrying out three-stage heating hydrogen reduction treatment on the composite oxide powder in the first step, wherein the reduction temperature in the first stage is 280-400 ℃, and the reaction time is 20-60 minutes; the reduction temperature of the second stage is 650-850 ℃ and the reaction time is 30-120 minutes; the third stage of reduction temperature is 850-1000 ℃, the reaction time is 30-90 minutes, and the porous structure of the reduced tungsten copper composite powder is obtained after cooling; Step three: uniformly mixing the reduced tungsten copper composite powder obtained in the second step with superfine tungsten trioxide powder in a certain proportion, carrying out cold isostatic pressing treatment after vacuum packaging, wherein the pressure is 20-150 MPa, the pressure maintaining time is 30 seconds-10 minutes, then sintering the cold-pressed block under argon atmosphere, the sintering temperature is 950-1400 ℃, the heat preservation time is 60-240 minutes, and the sintering atmosphere pressure is 5 Pa-10 MPa; Step four: and (3) carrying out airflow crushing and grading on the sintered body, taking powder with the target particle size range, carrying out reduction deoxidation treatment under the hydrogen airflow, wherein the deoxidation temperature is 800-980 ℃, the deoxidation time is 30-150 minutes, and cooling to obtain the tungsten-copper composite powder for laser additive manufacturing. | 1. 다음을 포함하는 것을 특징으로 하는 레이저 첨가제 제조용 구형 텅스텐 구리 복합 분말의 제조 방법: 단계 1: 텅스텐 산화물과 구리 산화물을 원료로 하여 텅스텐 구리 복합 재료 원소 질량비에 따라 원료와 용매, 분산제, 바인더를 볼밀링하여 고형분 50~90%의 안정 슬러리를 제조하고, 원심 분무 건조 장치를 통해 슬러리를 분무 건조하여 구화 과립을 만든다, 유입 공기 온도는 110~180°C이고, 분무기의 회전 속도는 6000~20000rpm이며, 필요한 입자 크기 범위의 복합 산화물 분말을 선별하여 예비하고, 나머지 분말 회수는 슬러리를 재조제하는 데 사용된다; 단계 2: 단계 1의 복합 산화물 분말에 대해 3단계 승온 수소 환원 처리를 진행하고, 제1단계 환원 온도는 280~400°C이고, 반응 시간은 20~60분이다; 2단계 환원 온도는 650~850°C이고 반응 시간은 30~120분입니다; 3단계 환원온도는 85~1000°C, 반응시간은 30~90분으로 냉각 후 다공성 구조의 환원 텅스텐-구리 복합분말을 얻는다; 단계 3: 단계 2에서 얻은 환원 텅스텐 구리 복합 분말과 일정 비율의 초미세 삼산화 텅스텐 분말을 균일하게 혼합하고, 진공 포장 후 냉등 정압 처리를 진행하며, 압력은 20~150MPa이고, 압력 유지 시간은 30초~10분이며, 그 후 냉압 블록을 아르곤 분위기 하에서 소결한다, 소결 온도는 900~1400°C, 보온 시간은 60~240분, 소결 분위기 압력은 5Pa~10MPa이다; 단계 4: 소결 블록을 기류 파쇄 및 분급하고, 목표 입경 범위 내의 분말을 취하여 수소 기류 하에서 환원 탈산 처리를 하고, 탈산 온도는 800~980°C, 탈산 시간은 30~150분이며, 냉각 후 레이저 적층 제조에 사용되는 텅스텐 구리 복합 분말을 얻는다. | 1. The preparation method of the spherical tungsten copper composite powder for laser additive manufacturing is characterized by comprising the following steps of: Step one: the method comprises the steps of ball milling and mixing tungsten oxide and copper oxide serving as raw materials with a solvent, a dispersing agent and a binder according to the element mass ratio of a tungsten-copper composite material to prepare stable slurry with the solid content of 50% -90%, performing spray drying and spheroidizing granulation on the slurry by a centrifugal spray drying device, wherein the air inlet temperature is 110-180 ℃, the rotating speed of an atomizer is 6000-20000 rpm, screening out composite oxide powder with the required particle size range for later use, and recycling the rest powder for preparing the slurry again; Step two: carrying out three-stage heating hydrogen reduction treatment on the composite oxide powder in the first step, wherein the reduction temperature in the first stage is 280-400 ℃, and the reaction time is 20-60 minutes; the reduction temperature of the second stage is 650-850 ℃ and the reaction time is 30-120 minutes; the third stage of reduction temperature is 850-1000 ℃, the reaction time is 30-90 minutes, and the porous structure of the reduced tungsten copper composite powder is obtained after cooling; Step three: uniformly mixing the reduced tungsten copper composite powder obtained in the second step with superfine tungsten trioxide powder in a certain proportion, carrying out cold isostatic pressing treatment after vacuum packaging, wherein the pressure is 20-150 MPa, the pressure maintaining time is 30 seconds-10 minutes, then sintering the cold-pressed block under argon atmosphere, the sintering temperature is 950-1400 ℃, the heat preservation time is 60-240 minutes, and the sintering atmosphere pressure is 5 Pa-10 MPa; Step four: and (3) carrying out airflow crushing and grading on the sintered body, taking powder with the target particle size range, carrying out reduction deoxidation treatment under the hydrogen airflow, wherein the deoxidation temperature is 800-980 ℃, the deoxidation time is 30-150 minutes, and cooling to obtain the tungsten-copper composite powder for laser additive manufacturing. | 1. 다음을 포함하는 것을 특징으로 하는 레이저 첨가제 제조용 구형 텅스텐 구리 복합 분말의 제조 방법: 단계 1: 텅스텐 산화물과 구리 산화물을 원료로 하여 텅스텐 구리 복합 재료 원소 질량비에 따라 원료와 용매, 분산제, 바인더를 볼밀링하여 고형분 50~90%의 안정 슬러리를 제조하고, 원심 분무 건조 장치를 통해 슬러리를 분무 건조하여 구화 과립을 만든다, 유입 공기 온도는 110~180°C이고, 분무기의 회전 속도는 6000~20000rpm이며, 필요한 입자 크기 범위의 복합 산화물 분말을 선별하여 예비하고, 나머지 분말 회수는 슬러리를 재조제하는 데 사용된다; 단계 2: 단계 1의 복합 산화물 분말에 대해 3단계 승온 수소 환원 처리를 진행하고, 제1단계 환원 온도는 280~400°C이고, 반응 시간은 20~60분이다; 2단계 환원 온도는 650~850°C이고 반응 시간은 30~120분입니다; 3단계 환원온도는 85~1000°C, 반응시간은 30~90분으로 냉각 후 다공성 구조의 환원 텅스텐-구리 복합분말을 얻는다; 단계 3: 단계 2에서 얻은 환원 텅스텐 구리 복합 분말과 일정 비율의 초미세 삼산화 텅스텐 분말을 균일하게 혼합하고, 진공 포장 후 냉등 정압 처리를 진행하며, 압력은 20~150MPa이고, 압력 유지 시간은 30초~10분이며, 그 후 냉압 블록을 아르곤 분위기 하에서 소결한다, 소결 온도는 900~1400°C, 보온 시간은 60~240분, 소결 분위기 압력은 5Pa~10MPa이다; 단계 4: 소결 블록을 기류 파쇄 및 분급하고, 목표 입경 범위 내의 분말을 취하여 수소 기류 하에서 환원 탈산 처리를 하고, 탈산 온도는 800~980°C, 탈산 시간은 30~150분이며, 냉각 후 레이저 적층 제조에 사용되는 텅스텐 구리 복합 분말을 얻는다. | [기술분야] 본 발명은 레이저 첨가제 제조를 위한 구형 텅스텐-구리 복합 분말의 제조 방법에 관한 것이며, 다양한 용도를 위한 텅스텐-구리 복합 재료의 제조에 적용될 수 있다. [해결과제] 본 발명은 레이저 적층 제조를 위한 구형성, 밀도 및 유동성이 높은 구형 텅스텐-구리 복합 분말의 제조 방법을 제공함으로써 W-Cu 복합 재료 형성의 어려운 문제를 해결하고자 한다. [해결수단] 본 발명은 원자재로서 텅스텐 산화물 및 구리 산화물을 취하는 단계, 볼 밀링 및 원소의 질량 설계 비율에 따라 상기 원자재, 용매, 분산제 및 결합제를 혼합하여 원심 분무 건조 장치를 통해 상기 슬러리 상에 분무 건조 및 구상화 과립화를 수행하는 50%-90%, 의 상기 고체 함량을 가진 안정한 슬러리를 제조하고, 상기 복합 산화물 분말 상에 3 단계 가열 소결 수소 환원 처리를 수행하고, 상기 환원된 텅스텐 복합체와 균일하게 혼합하는 단계를 포함한다. [특징] 여기서 주된 특징은 높은 구형성 및 밀도를 갖는 안정한 슬러리를 제조하기 위한 원료로서 산화텅스텐 및 산화구리의 사용, 및 저온 등방 가압 및 소결을 위한 차단제로서 초미세 삼산화텅스텐 분말의 첨가이다. [효과] 본 발명은 이에 의해 레이저 적층 제조를 위한 텅스텐-구리 복합 분말의 구형도, 밀도 및 유동성을 향상시켜, 형성된 부품의 전체 성능을 향상시킨다. | 2024-10219621 | 2024-02-28 | 118268580 | 2024-07-02 |  |  | Nanchang University ¦ Jiangxi guochuangyuan New Material Co.,Ltd. | Mao Jie ¦ Ye Nan ¦ Zhuo Haiou ¦ Tang Jiancheng ¦ Li Yili |  |  |  | 2 | CN103045885B ¦ CN102041421B | 0 |  | 75103761 | CN118268580B | 1 | 등록 |  | 8424272019830
CN | CN | P | A | Preparation method of semiconductor packaging piece and copper powder reaction device | The invention provides a preparation method of a semiconductor packaging part and a copper powder reaction device, and the method comprises the steps: placing copper particles in a mixed solution containing an alkaline raw material and carboxylic acid, and obtaining a target solution; sucking the target solution through a flow guide channel, and heating the target solution flowing in the flow guide channel to obtain a reaction solution; and separating target copper powder from the reaction solution, and preparing soldering paste based on the target copper powder to weld the two substrates to obtain the semiconductor packaging piece. The sintering temperature can be effectively reduced, the connection strength is improved, and meanwhile the cost is reduced. | 본 출원은 반도체 패키지의 제조 방법 및 구리 분말 반응 장치를 제공하고, 상기 방법은 다음을 포함한다: 구리 입자를 염기성 원료와 카르복실산을 포함하는 혼합 용액에 넣어 목적 용액을 얻는다; 흐름 유도 통로를 통해 상기 목표 용액을 흡인하고, 상기 흐름 유도 통로를 흐르는 목표 용액을 가열하여 반응 용액을 얻는다; 상기 반응 용액으로부터 타겟 구리 분말을 분리하여, 상기 타겟 구리 분말에 기초하여 솔더 페이스트를 배치하여 두 개의 기판을 솔더링하여 반도체 패키지를 얻는다. 본 출원은 소결 온도를 효과적으로 낮추고, 연결 강도를 높이면서, 비용을 절감할 수 있다. | 1. A method of manufacturing a semiconductor package, comprising: placing copper particles in a mixed solution containing an alkaline raw material and carboxylic acid to obtain a target solution; sucking the target solution through a diversion channel, and heating the target solution flowing in the diversion channel to obtain a reaction solution; and separating target copper powder from the reaction solution to prepare soldering paste based on the target copper powder, and welding the two substrates to obtain the semiconductor package. | 1. 반도체 패키지의 제조 방법은 다음을 포함하는 것을 특징으로 한다: 구리 입자를 염기성 원료와 카르복실산을 포함하는 혼합 용액에 넣어 목적 용액을 얻는다; 흐름 유도 통로를 통해 상기 목표 용액을 흡인하고, 상기 흐름 유도 통로를 흐르는 목표 용액을 가열하여 반응 용액을 얻는다; 상기 반응 용액으로부터 타겟 구리 분말을 분리하여, 상기 타겟 구리 분말에 기초하여 솔더 페이스트를 배치하여 두 개의 기판을 솔더링하여 반도체 패키지를 얻는다. | 1. A method of manufacturing a semiconductor package, comprising: placing copper particles in a mixed solution containing an alkaline raw material and carboxylic acid to obtain a target solution; sucking the target solution through a diversion channel, and heating the target solution flowing in the diversion channel to obtain a reaction solution; and separating target copper powder from the reaction solution to prepare soldering paste based on the target copper powder, and welding the two substrates to obtain the semiconductor package. ¦ 8. A copper powder reaction apparatus, said apparatus comprising: A first container for holding a mixed solution and copper particles, wherein the mixed solution comprises an alkaline raw material and a carboxylic acid; One or more diversion channels in communication with the first container; A pumping assembly for drawing solution from the first container through the diversion channel; The heating component is used for heating the solution flowing in the diversion channel; and And the second container is in butt joint with the diversion channel so as to contain the solution guided out by the diversion channel. | 1. 반도체 패키지의 제조 방법은 다음을 포함하는 것을 특징으로 한다: 구리 입자를 염기성 원료와 카르복실산을 포함하는 혼합 용액에 넣어 목적 용액을 얻는다; 흐름 유도 통로를 통해 상기 목표 용액을 흡인하고, 상기 흐름 유도 통로를 흐르는 목표 용액을 가열하여 반응 용액을 얻는다; 상기 반응 용액으로부터 타겟 구리 분말을 분리하여, 상기 타겟 구리 분말에 기초하여 솔더 페이스트를 배치하여 두 개의 기판을 솔더링하여 반도체 패키지를 얻는다. ¦ 8. 상기 장치가 포함하는 것을 특징으로 하는 구리 분말 반응 장치: 제1 용기는 혼합 용액 및 구리 입자를 담는데 사용되고, 그 중에 상기 혼합 용액은 알칼리성 원료 및 카르복실산을 포함한다; 하나 또는 복수의 흐름 유도 통로는 상기 제1 용기와 연통된다; 펌프 흡입 어셈블리는 상기 흐름 유도 통로를 통해 상기 제1 용기로부터 용액을 흡입하는 데 사용된다; 가열 모듈은 상기 흐름 유도 통로를 흐르는 용액을 가열하는데 사용된다; 그리고요, 제2 용기는 상기 흐름 유도 통로와 도킹되어 상기 흐름 유도 통로로부터 도출된 용액을 수용한다. | [기술분야] 본 발명은 고온 전자 응용에 적용될 수 있는 반도체 패키징 피스 및 구리 분말 반응 장치의 제조 방법에 관한 것이다. [해결과제] 본 발명은 종래 기술에 비해 고온 응용에 부적합한 종래의 주석계 솔더링 재료에 의해 야기된 반도체 장치의 낮은 융점 및 연결 실패 문제를 해결하고자 한다. [해결수단] 본 발명은 혼합 용액에 구리 입자를 배치하는 단계, 상기 용액을 가열하는 단계, 및 솔더링 페이스트를 제조하기 위해 타겟 구리 분말을 분리하는 단계를 포함하는 방법을 포함한다. [특징] 여기서 주요 특징은 카르복실레이트 변성 구리 분말의 제조를 용이하게 하여, 솔더링 적용을 위한 그의 특성을 향상시키는 구리 분말 반응 장치의 사용이다. [효과] 따라서, 본 발명은 내산화성이 우수하고 더 낮은 온도에서 소결될 수 있는 납땜 재료를 제공함으로써 반도체 장치의 신뢰성 및 성능을 개선한다. | 2024-10675493 | 2024-05-29 | 118280853 | 2024-07-02 |  |  | Shenzhen Pingchuang Semiconductor Co.,Ltd. ¦ Chongqing Pingchuang Semiconductor Research Institute Co.,Ltd. | Wang Xiao ¦ Ren Zhenwei |  |  |  | 0 |  | 0 |  | 89934235 | CN118280853A ¦ CN119927201A | 2 | 취하 |  | 8424272032103
JP | JP | P | A | 도전성 조성물 | 【요약】 【과제】경화 후 도전성, 밀착성, 장기간 신뢰성 및 방열성이 우수한 도전성 조성물을 제공한다. 【해결 수단】금속 입자 100질량부에 대해, 플럭스를2~8질량부 함유하고 상기 금속 입자는 SnBi 솔더 입자로 이루어진 금속 입자 (A)를30~60질량부와 구리 입자, 은 입자 및 은 피복 구리 입자로 이루어진 군에서 선택되는 1종 또는 2종 이상으로 구성되며, 적어도 구리와 은을 함유하는 금속 입자 (B)를25~70질량부 함유하고 상기 금속 입자 (A)의 입자 지름10% 누적치가 4~30μm이며 입자 지름의90% 누적치가 8~60μm인 도전성 조성물로 한다. 【선택도】없음 | [ABSTRACT] [Technical problem] The conductive constituent which was excellent in reliability and heat dissipation the conductivity after hardening, adhesion nature, and over a long period of time is provided. [Means for Solution]To 100 mass parts of metal particles, contain 2~8 mass parts of flux, and the above-mentioned metal particles, Metal particles (A) which consist of SnBi solder particles 30~60 mass parts, It consists of one sort chosen from a group which consists of a copper grain child, a silver granule child, and a silver covering copper grain child, or two sorts or more, 25~70 mass parts of metal particles (B) which contain copper and silver at least are contained, a 10% accumulation value of a diameter of a particle of the above-mentioned metal particles (A) is 4~30μm, and a 90% accumulation value of a diameter of a particle considers it as a conductive constituent which is 8~60μm. [Chosen drawing] Nothing | 【청구항1】 금속 입자 100질량부에 대해, 플럭스를2~8질량부 함유하고 상기 금속 입자는 SnBi 솔더 입자로 이루어진 금속 입자 (A)를30~60질량부와 구리 입자, 은 입자 및 은 피복 구리 입자로 이루어진 군에서 선택되는 1종 또는 2종 이상으로 구성되며, 적어도 구리와 은을 함유하는 금속 입자 (B)를25~70질량부 함유하고 상기 금속 입자 (A)의 입자 지름10% 누적치가 4~30μm이며 입자 지름의90% 누적치가 8~60μm인 도전성 조성물. | [Claim1] 2~8 mass parts of flux are contained to 100 mass parts of metal particles, The above-mentioned metal particles are 30~60 mass parts about the metal particles (A) which consist of SnBi solder particles, It consists of one sort chosen from the group which consists of a copper grain child, a silver granule child, and a silver covering copper grain child, or two sorts or more, and contains 25~70 mass parts of metal particles (B) which contain copper and silver at least, The conductive constituent whose 90% accumulation value of the diameter of a particle the 10% accumulation value of the diameter of a particle of the above-mentioned metal particles (A) is 4~30μm, and is 8~60μm. | 【청구항1】 금속 입자 100질량부에 대해, 플럭스를2~8질량부 함유하고 상기 금속 입자는 SnBi 솔더 입자로 이루어진 금속 입자 (A)를30~60질량부와 구리 입자, 은 입자 및 은 피복 구리 입자로 이루어진 군에서 선택되는 1종 또는 2종 이상으로 구성되며, 적어도 구리와 은을 함유하는 금속 입자 (B)를25~70질량부 함유하고 상기 금속 입자 (A)의 입자 지름10% 누적치가 4~30μm이며 입자 지름의90% 누적치가 8~60μm인 도전성 조성물. | [Claim1] 2~8 mass parts of flux are contained to 100 mass parts of metal particles, The above-mentioned metal particles are 30~60 mass parts about the metal particles (A) which consist of SnBi solder particles, It consists of one sort chosen from the group which consists of a copper grain child, a silver granule child, and a silver covering copper grain child, or two sorts or more, and contains 25~70 mass parts of metal particles (B) which contain copper and silver at least, The conductive constituent whose 90% accumulation value of the diameter of a particle the 10% accumulation value of the diameter of a particle of the above-mentioned metal particles (A) is 4~30μm, and is 8~60μm. | [기술분야] 본 발명은 전도성 구성 요소에 관한 것이며, 전기 자동차 (EV)및 하이브리드 전기 자동차 (HEV)의 엔진 제어 유닛 (ECU)및 전력 장치와 같은 전자 장치에 적용될 수 있다. [해결과제] 본 발명은 장기 신뢰성 및 접합 무결성을 보장하면서, EV/HEV 전력 장치 및 5G 지향 기지국용 실장 제품에서 높은 내열성 및 높은 방열의 문제를 해결하고자 한다. [해결수단] 본 발명은 금속 입자, 플럭스, 및 상기 금속 입자에 대한 특정 입자 크기 범위 및 질량 백분율을 가진 용매를 포함하는 전도성 성분을 포함한다. [특징] 여기서 주요 특징은 높은 전도성, 신뢰성 및 방열을 달성하기 위해 제어된 입자 크기 및 질량 백분율을 갖는 특정 금속 입자의 포함이다. [효과] 따라서, 본 발명은 EV/HEV 전력 장치 및 5G 지향 기지국에 제품을 장착하기 위한 장기간에 걸쳐 방열 및 신뢰성을 개선한다. | 2022-197853 | 2022-12-12 | 2024-083813 | 2024-06-24 |  |  | TATSUTA ELECTRIC WIRE & CABLE CO LTD | 梅田 裕明 ¦ 西山 聡 ¦ 坂口 充弘 |  |  |  | 0 |  | 0 |  | 18245748 | JP2024-083813A | 1 | 심사중 |  | 2224116000165
JP | JP | P | A | 도전성 조성물 | 【요약】 【과제】경화 후 도전성, 밀착성 및 장기간 신뢰성이 우수한 도전성 조성물을 제공한다. 【해결 수단】금속 입자 100질량부에 대해, 플럭스를2~8질량부 함유하고 상기 금속 입자는 SnBi 솔더 입자, 또는 SnBi 솔더 입자와 Sn입자와의 조합으로 구성되는 금속 입자 (A)를30~50질량부와 구리 입자, 은 입자 및 은 피복 구리 입자로 이루어진 군에서 선택되는 1종 또는 2종 이상으로 구성되며, 적어도 구리와 은을 함유하는 금속 입자 (B)를25~70질량부 함유하고 상기 SnBi 솔더 입자의 입자 지름10% 누적치가 4~15μm이며 입자 지름의90% 누적치가 8~25μm인 도전성 조성물로 한다. 【선택도】없음 | [ABSTRACT] [Technical problem] The conductive constituent which was excellent in reliability the conductivity after hardening, adhesion nature, and over a long period of time is provided. [Means for Solution]To 100 mass parts of metal particles, contain 2~8 mass parts of flux, and the above-mentioned metal particles, Metal particles (A) which consist of combination of SnBi solder particles or SnBi solder particles, and Sn particles 30~50 mass parts, It consists of one sort chosen from a group which consists of a copper grain child, a silver granule child, and a silver covering copper grain child, or two sorts or more, 25~70 mass parts of metal particles (B) which contain copper and silver at least are contained, a 10% accumulation value of a diameter of a particle of the above-mentioned SnBi solder particles is 4~15μm, and a 90% accumulation value of a diameter of a particle considers it as a conductive constituent which is 8~25μm. [Chosen drawing] Nothing | 【청구항1】 금속 입자 100질량부에 대해, 플럭스를2~8질량부 함유하고 상기 금속 입자는 SnBi 솔더 입자, 또는 SnBi 솔더 입자와 Sn입자와의 조합으로 구성되는 금속 입자 (A)를30~50질량부와 구리 입자, 은 입자 및 은 피복 구리 입자로 이루어진 군에서 선택되는 1종 또는 2종 이상으로 구성되며, 적어도 구리와 은을 함유하는 금속 입자 (B)를25~70질량부 함유하고 상기 SnBi 솔더 입자의 입자 지름10% 누적치가 4~15μm이며 입자 지름의90% 누적치가 8~25μm인 도전성 조성물. | [Claim1] 2~8 mass parts of flux are contained to 100 mass parts of metal particles, The above-mentioned metal particles are 30~50 mass parts about the metal particles (A) which consist of combination of SnBi solder particles or SnBi solder particles, and Sn particles, It consists of one sort chosen from the group which consists of a copper grain child, a silver granule child, and a silver covering copper grain child, or two sorts or more, and contains 25~70 mass parts of metal particles (B) which contain copper and silver at least, The conductive constituent whose 90% accumulation value of the diameter of a particle the 10% accumulation value of the diameter of a particle of the above-mentioned SnBi solder particles is 4~15μm, and is 8~25μm. | 【청구항1】 금속 입자 100질량부에 대해, 플럭스를2~8질량부 함유하고 상기 금속 입자는 SnBi 솔더 입자, 또는 SnBi 솔더 입자와 Sn입자와의 조합으로 구성되는 금속 입자 (A)를30~50질량부와 구리 입자, 은 입자 및 은 피복 구리 입자로 이루어진 군에서 선택되는 1종 또는 2종 이상으로 구성되며, 적어도 구리와 은을 함유하는 금속 입자 (B)를25~70질량부 함유하고 상기 SnBi 솔더 입자의 입자 지름10% 누적치가 4~15μm이며 입자 지름의90% 누적치가 8~25μm인 도전성 조성물. | [Claim1] 2~8 mass parts of flux are contained to 100 mass parts of metal particles, The above-mentioned metal particles are 30~50 mass parts about the metal particles (A) which consist of combination of SnBi solder particles or SnBi solder particles, and Sn particles, It consists of one sort chosen from the group which consists of a copper grain child, a silver granule child, and a silver covering copper grain child, or two sorts or more, and contains 25~70 mass parts of metal particles (B) which contain copper and silver at least, The conductive constituent whose 90% accumulation value of the diameter of a particle the 10% accumulation value of the diameter of a particle of the above-mentioned SnBi solder particles is 4~15μm, and is 8~25μm. | [기술분야] 본 발명은 전자 장치에 사용하기 위한 전도성 구성 요소에 관한 것으로, 다양한 전자 부품에 적용될 수 있다. [해결과제] 본 발명은 전자 장치를 위한 전도성 구성 요소에서 높은 신뢰성, 전도성, 및 내열성을 달성하는 과제를 해결하고자 한다. [해결수단] 본 발명은 특정 비율로 특정 금속 입자 및 플럭스를 함유하는 전도성 성분을 포함한다. [특징] 여기서 주요 특징은 높은 신뢰성 및 전도성을 달성하기 위해 전도성 성분에 특정 금속 입자 및 플럭스를 포함시키는 것이다. [효과] 따라서, 본 발명은 전자 장치용 전도성 구성성분의 신뢰성, 전도성 및 내열성을 향상시킨다. | 2022-197855 | 2022-12-12 | 2024-083814 | 2024-06-24 |  |  | TATSUTA ELECTRIC WIRE & CABLE CO LTD | 梅田 裕明 ¦ 西山 聡 ¦ 坂口 充弘 |  |  |  | 0 |  | 0 |  | 18245749 | JP2024-083814A | 1 | 심사중 |  | 2224116000166
CN | CN | P | A | Preparation method of superfine copper powder with high oxidation resistance | The preparation method is characterized in that aromatic alcohol is used as a reducing agent to reduce a copper precursor, aromatic acid obtained by oxidizing the aromatic alcohol is adsorbed on the surface of the copper powder to protect the copper powder from being oxidized, and then the copper powder is prepared. The method specifically comprises the following steps: 1, dissolving alkali in a mixed solvent of aromatic alcohol and water, adding a copper precursor after the alkali is completely dissolved, and stirring until the copper precursor is uniformly dispersed; 2, transferring the turbid liquid into a hydrothermal kettle, and reacting at 150-190 DEG C in a closed environment for 0.5-12 hours; and 3, centrifuging, washing and vacuum-drying the reacted product to obtain the superfine copper powder. Aromatic alcohol and aromatic acid formed by oxidation of the aromatic alcohol can reduce contact of particles, prevent agglomeration of generated ultrafine particles, reduce contact between copper particles and air and improve oxidation resistance. And benzene rings adsorbed on the surfaces of the copper particles are polymerized and extended through a pi bond conjugated system at a high temperature to possibly form a graphene structure, so that the sinterability among the copper particles is enhanced, and the conductivity of the copper film is improved. | 본 발명은 방향족 알코올을 환원제로 사용하여 구리 전구체를 환원시키고, 방향족 알코올이 산화되어 얻어진 방향족 산이 구리 분말 표면에 흡착되어 구리 분말이 산화되지 않도록 보호하는 것을 특징으로 하는 우수한 분산성, 항산화성을 갖고, 형상이 제어 가능한 초미세 구리 분말의 제조 방법을 제안한다, 상기 방법은 구체적으로 다음을 포함한다: 첫 번째 단계: 방향족 알코올과 물의 혼합 용매에 알칼리를 녹이고 완전히 녹인 후 구리 전구체를 추가하고 분산이 균일해질 때까지 저어줍니다; 두 번째 단계: 현탁액을 열수 탱크로 옮기고 밀폐된 환경에서 150°C~190°C 사이에서 반응하고 반응 시간은 0.5~12시간입니다; 세 번째 단계: 반응된 생성물을 원심분리, 세척, 진공 건조하여 초미세 구리 분말을 얻었다. 방향족 알코올과 그 산화에 의해 형성된 방향족 산은 입자의 접촉을 줄이고 생성된 초미세 입자의 응집을 방지하며 구리 입자와 공기의 접촉을 줄이고 항산화 능력을 향상시킬 수 있습니다; 구리 입자 표면에 흡착된 벤젠 고리는 고온에서π결합 공액계를 통해 중합 및 확장되어 그래핀 구조를 형성하고 구리 입자 사이의 소결성을 향상시키며 구리막의 전도성을 향상시킬 수 있습니다. | 1. The preparation method of the superfine copper powder with strong oxidation resistance is characterized by reducing a copper precursor by using aromatic alcohol as a reducing agent, wherein aromatic acid obtained by oxidizing the aromatic alcohol is adsorbed on the surface of the copper powder to protect the copper powder from oxidation, and the preparation method specifically comprises the following steps of: the first step: dissolving alkali in a mixed solvent of aromatic alcohol and water, adding a copper precursor after complete dissolution, and stirring until the copper precursor is uniformly dispersed; And a second step of: transferring the suspension into a hydrothermal kettle, and reacting at 150-190 ℃ in a closed environment for 0.5-12 h; And a third step of: and centrifuging, washing and vacuum drying the reacted product to obtain the superfine copper powder. | 1. 방향족 알코올을 환원제로 사용하여 구리 전구체를 환원시키고, 방향족 알코올이 산화된 방향족 산이 구리 분말 표면에 흡착되어 구리 분말이 산화되지 않도록 보호하는 것을 특징으로 하는 강한 항산화성을 갖는 초미세 구리 분말의 제조 방법: 첫 번째 단계: 방향족 알코올과 물의 혼합 용매에 알칼리를 녹이고 완전히 녹인 후 구리 전구체를 추가하고 분산이 균일해질 때까지 저어줍니다; 두 번째 단계: 현탁액을 열수 탱크로 옮기고 밀폐된 환경에서 150°C~190°C 사이에서 반응하고 반응 시간은 0.5~12시간입니다; 세 번째 단계: 반응된 생성물을 원심분리, 세척, 진공 건조하여 초미세 구리 분말을 얻었다. | 1. The preparation method of the superfine copper powder with strong oxidation resistance is characterized by reducing a copper precursor by using aromatic alcohol as a reducing agent, wherein aromatic acid obtained by oxidizing the aromatic alcohol is adsorbed on the surface of the copper powder to protect the copper powder from oxidation, and the preparation method specifically comprises the following steps of: the first step: dissolving alkali in a mixed solvent of aromatic alcohol and water, adding a copper precursor after complete dissolution, and stirring until the copper precursor is uniformly dispersed; And a second step of: transferring the suspension into a hydrothermal kettle, and reacting at 150-190 ℃ in a closed environment for 0.5-12 h; And a third step of: and centrifuging, washing and vacuum drying the reacted product to obtain the superfine copper powder. | 1. 방향족 알코올을 환원제로 사용하여 구리 전구체를 환원시키고, 방향족 알코올이 산화된 방향족 산이 구리 분말 표면에 흡착되어 구리 분말이 산화되지 않도록 보호하는 것을 특징으로 하는 강한 항산화성을 갖는 초미세 구리 분말의 제조 방법: 첫 번째 단계: 방향족 알코올과 물의 혼합 용매에 알칼리를 녹이고 완전히 녹인 후 구리 전구체를 추가하고 분산이 균일해질 때까지 저어줍니다; 두 번째 단계: 현탁액을 열수 탱크로 옮기고 밀폐된 환경에서 150°C~190°C 사이에서 반응하고 반응 시간은 0.5~12시간입니다; 세 번째 단계: 반응된 생성물을 원심분리, 세척, 진공 건조하여 초미세 구리 분말을 얻었다. | [기술분야] 본 발명은 내산화성이 강한 초미세 구리 분말의 제조 방법에 관한 것으로, 적층 세라믹 커패시터 (MLCC)단자에 적용될 수 있다. [해결과제] 본 발명은 화학적 환원 방법에 의해 제조된 대부분의 초미세 구리 분말이 직면하는 MLCC 말단 전극 슬러리에서 용이한 산화, 용이한 응집, 및 제한된 적용의 문제를 해결하고자 한다. [해결수단] 본 발명은 방향족 알코올과 물의 혼합 용매에 알칼리를 용해시키는 단계, 구리 전구체를 첨가하는 단계, 150 내지 190 °C에서 0.5 내지 12 시간 동안 반응시키는 단계, 및 상기 반응된 생성물을 원심분리, 세척 및 진공 건조시키는 단계를 포함하는 특정 단계를 포함한다. [특징] 여기서 주된 특징은 구리 분말의 분산성, 내산화성 및 소결성을 향상시키기 위한 환원제, 용매 및 산화방지제로서 방향족 알코올의 사용이다. [효과] 따라서, 본 발명은 구리 분말의 분산성, 내산화성 및 소결성을 개선하여 MLCC 단부 전극 슬러리를 제조하는데 적합하다. | 2024-10399654 | 2024-04-03 | 118218603 | 2024-06-21 |  |  | EAST CHINA University OF SCIENCE AND TECHNOLOGY | Yuan Shuanglong ¦ Xu Hao ¦ Meng Kai ¦ Wu Minjie ¦ Lv Chen |  |  |  | 0 |  | 0 |  | 74998706 | CN118218603A | 1 | 심사중 |  | 8424261020787
JP | JP | P | B2 | 산화물 함유 구리 미립자 및 그 제조 방법 및 이를 이용한 소결체 제조 방법 | Cu64O와 필요에 따라 Cu2O를 포함하고 카르복실산류에 의해 피복되어 있는 산화물 함유 구리 미립자로서, Cu, Cu64O 및 Cu2O의 합계질량에 대한 Cu64O의 질량비는 0.5~2.0질량%인 산화물 함유 구리 미립자. | Provided are oxide-containing copper fine particles that comprise Cu64O and, as necessary, Cu2O, and are coated with a carboxylic acid. The mass ratio of Cu64O to the total mass of Cu, Cu64O, and Cu2O is 0.5-2.0 mass%. | 【청구항1】 Cu64 O를 포함하고 또한 Cu 2 O를 포함하는 경우는 Cu, Cu64O 및 Cu2O의 합계질량에 대한 Cu64O의 질량비는 0.5~2.0질량%로 , Cu 2 O를 포함하지 않는 경우는 Cu 및 Cu 64 O의 합계질량에 대한 Cu 64 O의 질량비가 0.5~2.0질량%이며 또한 카르복실산류에 의해 피복되어 있는 산화물 함유 구리 미립자. | [Claim1] Cu 64 O Implication, Cu 2 When O is included, Cu, Cu 64 O and Cu 2 Cu to the sum total mass of O 64 The mass ratio of O is the 0.5~2.0 mass %, and is あ. り 、 Cu 2 When O is not included, they are Cu and Cu. 64 Cu to the sum total mass of O 64 The mass ratio of O is the 0.5~2.0 mass %, And it is covered with carboxylic acid, Oxide content copper particulates. | 【청구항1】 Cu64 O를 포함하고 또한 Cu 2 O를 포함하는 경우는 Cu, Cu64O 및 Cu2O의 합계질량에 대한 Cu64O의 질량비는 0.5~2.0질량%로 , Cu 2 O를 포함하지 않는 경우는 Cu 및 Cu 64 O의 합계질량에 대한 Cu 64 O의 질량비가 0.5~2.0질량%이며 또한 카르복실산류에 의해 피복되어 있는 산화물 함유 구리 미립자. | [Claim1] Cu 64 O Implication, Cu 2 When O is included, Cu, Cu 64 O and Cu 2 Cu to the sum total mass of O 64 The mass ratio of O is the 0.5~2.0 mass %, and is あ. り 、 Cu 2 When O is not included, they are Cu and Cu. 64 Cu to the sum total mass of O 64 The mass ratio of O is the 0.5~2.0 mass %, And it is covered with carboxylic acid, Oxide content copper particulates. | [기술분야] 본 발명은 산화물 함유 구리 미립자, 이를 위한 제조 방법, 및 이를 사용한 소결체의 제조 방법에 관한 것이다. 본 발명은 인쇄된 전자 산업에 적용될 수 있으며, 여기서 상세한 배선은 노출 및 에칭의 필요 없이 잉크-제트 또는 인쇄 방법에 의해 직접 만들어진다. [해결과제] 본 발명은 낮은 소결 온도로 인해 도전적이던, 낮은 온도에서 높은 이온 이동 내성을 갖는 값싼 구리 미립자를 소결하는 기술적 문제를 해결하고자 한다. [해결수단] 본 발명은 특정 질량비의 Cu2O 및 CuO를 갖는 산화물 함량 구리 미립자, 이를 위한 제조 방법, 및 이를 사용한 소결체의 제조 방법을 포함한다. [특징] 여기서 주요 특징은 저온에서 소결을 가능하게 하기 위해 산화물 함량 구리 미립자에서 Cu2O 및 CuO의 특정 질량비의 사용이다. [효과] 따라서, 본 발명은 구리 미립자의 소결 온도를 개선시키고, 상기 소결된 콤팩트의 전도성을 향상시키고 노출 및 에칭 없이 인쇄된 전자 장치에서 상세한 배선의 생산을 가능하게 한다. | 2022-545701 | 2021-08-26 |  |  | 7507511 | 2024-06-20 | HOKKAIDO UNIV | 米澤 徹 | 2020-144680 | JP | 2020-08-28 | 4 | JP7256495B2 ¦ JP7150273B2 ¦ WOWO2019-106739A1(BE) ¦ WOWO2016-125581A1(BE) | 0 |  | 86800105 | CN115461173A ¦ CN119259993A ¦ CN119259994A ¦ EP4205882A1 ¦ JP2020-144680 ¦ JP7507511B2 ¦ US2023-0173578A1 ¦ WOWO2022-045252A1 | 8 | 등록 | HOKKAIDO UNIV | 2724120000178
KR | KR | P | A | 구리 미립자 분산체 | 본 발명은, 구리 나노 입자 A, 탄소수 6 이상 14 이하의 카르복실산 B, 식 (1) : RO-(CH2CH2O)n-CH2-COOH (식 (1) 중, R 은 탄소수 6 이상 14 이하의 탄화수소기이고, n 은 에틸렌옥시기의 평균 부가 몰수이고, 0.5 이상 20 이하의 수이다) 로 나타나는 화합물 C 및 분산매 D 를 함유하고, 분산매 D 가 (폴리)알킬렌글리콜, (폴리)알킬렌글리콜 유도체, 테르펜 알코올, 글리세린 및 글리세린 유도체로 이루어지는 군에서 선택되는 적어도 1 종을 포함하고, 카르복실산 B 의 함유량이 0.1 질량% 이상이고, 화합물 C 의 함유량이 0.05 질량% 이상이고, 카르복실산 B 와 화합물 C 의 합계 함유량이 8 질량% 이하인 구리 미립자 분산체, 그리고 그 구리 미립자 분산체를 복수의 금속 부재 사이에 개재시켜 가열하는 공정을 포함하는, 접합체의 제조 방법에 관한 것이다. | The invention, is the copper nanoparticle A, the carboxylic acid B less than 14 over the carbon number 6, and the equation (1): it is related to the dispersing medium D is (poly) alkylene glycol the compound C and the dispersing medium D showing up as the RO - (CH2CH2O) n-CH2-COOH (among the equation (1), R is the hydrocarbon radical less than 14 over the carbon number 6. The average of the ethyleneoxy group as to the n, is the mole number. It is the number less than 20 over 0.5) are contained, (poly) alkylene glycol derivative, the terpene alcohol, and the glycerine, and the manufacturing method including at least one kind selected from the group consisting of the glycerin derivatives and the content of the carboxylic acid B being 0.1 mass % or greater and the content of the compound C being 0.05 mass % or greater and for including the copper particulate spreader in which the sum content of the compound C and carboxylic acid B is 8 mass % or less and the process of interposing the copper particulate spreader between multiple metal members and heating. Of assembly. | 구리 나노 입자 A, 탄소수 6 이상 14 이하의 카르복실산 B, 하기 식 (1) 로 나타내는 화합물 C 및 분산매 D 를 함유하고, 상기 분산매 D 가 (폴리)알킬렌글리콜, (폴리)알킬렌글리콜 유도체, 테르펜 알코올, 글리세린 및 글리세린 유도체로 이루어지는 군에서 선택되는 적어도 1 종을 포함하고, 상기 카르복실산 B 의 함유량이 0.1 질량% 이상이고, 상기 화합물 C 의 함유량이 0.05 질량% 이상이고, 상기 카르복실산 B 와 상기 화합물 C 의 합계 함유량이 8 질량% 이하인, 구리 미립자 분산체. RO-(CH2CH2O)n-CH2-COOH (1) 〔식 (1) 중, R 은 탄소수 6 이상 14 이하의 탄화수소기이고, n 은 에틸렌옥시기의 평균 부가 몰수이고, 0.5 이상 20 이하의 수이다.〕 | The sum content of the carboxylic acid B and compound C is 8 mass % this Hine, and the copper particulate spreader the content of the compound C is 0.05 mass % or greater at least one kind selected from the group consisting of copper nanoparticle A, the carboxylic acid B less than 14 over the carbon number 6, and the dispersing medium D is (poly) alkylene glycol, (poly) alkylene glycol derivative, terpene alcohol, glycerine and glycerin derivatives the compound C and the dispersing medium D shown in terms of the following equation (1) are contained is included and the content of the carboxylic acid B is 0.1 mass % or greater. Among the RO - (CH2CH2O) n-CH2-COOH (1) [equation (1), R is the hydrocarbon radical less than 14 over the carbon number 6. The average of the ethyleneoxy group as to the n, is the mole number. It is the number less than 20 over 0.5. 〕 | 1. 구리 나노 입자 A, 탄소수 6 이상 14 이하의 카르복실산 B, 하기 식 (1) 로 나타내는 화합물 C 및 분산매 D 를 함유하고, 상기 분산매 D 가 (폴리)알킬렌글리콜, (폴리)알킬렌글리콜 유도체, 테르펜 알코올, 글리세린 및 글리세린 유도체로 이루어지는 군에서 선택되는 적어도 1 종을 포함하고, 상기 카르복실산 B 의 함유량이 0.1 질량% 이상이고, 상기 화합물 C 의 함유량이 0.05 질량% 이상이고, 상기 카르복실산 B 와 상기 화합물 C 의 합계 함유량이 8 질량% 이하인, 구리 미립자 분산체. RO-(CH2CH2O)n-CH2-COOH (1) 〔식 (1) 중, R 은 탄소수 6 이상 14 이하의 탄화수소기이고, n 은 에틸렌옥시기의 평균 부가 몰수이고, 0.5 이상 20 이하의 수이다.〕 | 1. The sum content of the carboxylic acid B and compound C is 8 mass % this Hine, and the copper particulate spreader the content of the compound C is 0.05 mass % or greater at least one kind selected from the group consisting of copper nanoparticle A, the carboxylic acid B less than 14 over the carbon number 6, and the dispersing medium D is (poly) alkylene glycol, (poly) alkylene glycol derivative, terpene alcohol, glycerine and glycerin derivatives the compound C and the dispersing medium D shown in terms of the following equation (1) are contained is included and the content of the carboxylic acid B is 0.1 mass % or greater. Among the RO - (CH2CH2O) n-CH2-COOH (1) [equation (1), R is the hydrocarbon radical less than 14 over the carbon number 6. The average of the ethyleneoxy group as to the n, is the mole number. It is the number less than 20 over 0.5. 〕 | [기술분야] 본 발명은 구리 미립자 살포기 및 구리 미립자 살포기를 사용하는 조립체의 제조 방법에 관한 것이다. [해결과제] 본 발명은 납땜에 비해 구리 미립자 살포기의 불량한 결합 강도 및 보존 안정성의 문제를 해결하고자 한다. [해결수단] 본 발명은 구리 나노입자 A, 카르복시산 B, 및 분산매 D를 포함한다. [특징] 여기서 주요 특징은 구리 미립자 살포기의 분산 안정성 및 보존 안정성을 향상시키기 위한 화합물 C의 사용이다. [효과] 따라서, 본 발명은 구리 미립자 살포기의 분산 안정성 및 보존 안정성을 개선한다. | 10-2024-7011955 | 2021-10-20 | 10-2024-0087835 | 2024-06-19 |  |  | 카오카부시키가이샤 | 에야마 다카아키 ¦ 다키구치 오사무 ¦ 요시다 도모히데 |  |  |  | 0 |  | 0 |  | 102278192 | CN118215549A ¦ EP4420810A1 ¦ JP7705469B2 ¦ KR10-2024-0087835A ¦ US2025-0183215A1 ¦ WOWO2023-067740A1 | 6 | 심사중 |  | 3524253001945
JP | JP | P | A | 구리 분말 | 【요약】 【과제】우수한 저온 소결성을 갖는 구리 분말을 제공한다. 【해결 수단】구리 분말은 BET 비표면적이 1.0m2/g~10.0m2/g이며 분자량이 500이하인 유기물과 폴리에테르 및/또는 폴리올을 함유하는 것이다. 【선택도】없음 | [ABSTRACT] [Technical problem] The copper powder which has the outstanding low-temperature sintering nature is provided. [Means for Solution]BET specific surface area of copper powder is 1.0 m. 2 /g~10.0m 2 It is /g and a molecular weight contains an organic matter which is 500 or less, and polyether and/or polyol. [Chosen drawing] Nothing | 【청구항1】 BET 비표면적이 1.0m2/g~10.0m2/g이며 분자량이 500이하인 유기물과 폴리에테르 및/또는 폴리올을 함유하는 구리 분말. | [Claim1] BET specific surface area is 1.0 m. 2 /g~10.0m 2 It is /g, Copper powder in which a molecular weight contains the organic matter which is 500 or less, and polyether and/or polyol. | 【청구항1】 BET 비표면적이 1.0m2/g~10.0m2/g이며 분자량이 500이하인 유기물과 폴리에테르 및/또는 폴리올을 함유하는 구리 분말. | [Claim1] BET specific surface area is 1.0 m. 2 /g~10.0m 2 It is /g, Copper powder in which a molecular weight contains the organic matter which is 500 or less, and polyether and/or polyol. | [기술분야] 본 발명은 저온 소결 특성이 우수한 구리 분말에 관한 것이며, 적층 세라믹 콘덴서 및 인덕터와 같은 전자 부품에 적용될 수 있다. [해결과제] 본 발명은 종래 기술에 비해 개선된 저온 소결 특성을 갖는 구리 분말의 필요성을 해결하고자 한다. [해결수단] 본 발명은 저분자 유기물, 및 폴리에테르 및/또는 폴리올을 함유하는 1.0 m2/g 내지 10.0m2/g의 비표면적을 갖는 구리 분말을 포함한다. [특징] 여기서 주요 특징은 저온 소결 특성을 향상시키기 위해 구리 분말에 저분자 유기물 및 폴리에테르 및/또는 폴리올을 포함시키는 것이다. [효과] 따라서, 본 발명은 저분자 유기물 및 폴리에테르 및/또는 폴리올을 포함함으로써 구리 분말의 저온 소결 특성을 개선한다. | 2022-193622 | 2022-12-02 | 2024-080436 | 2024-06-13 |  |  | JX NIPPON MINING & METALS CORP | 森脇 和弘 ¦ 前西原 修 ¦ 船橋 泰知 |  |  |  | 0 |  | 0 |  | 107155119 | CN120282844A ¦ DE11-2023-005032T5 ¦ JP2024-080436A ¦ KR10-2025-0120259A ¦ SG11202503501UA ¦ TW202423570A ¦ WOWO2024-116481A1 | 7 | 심사중 |  | 2224109000561
JP | JP | P | B1 | 구리 분말 및 이것을 포함하는 구리 페이스트 및 도전막 제조 방법 | 【요약】 이하의 구리 입자 A 및 구리 입자 B를 포함하고 구리 입자 A와 구리 입자 B의 합계에 대한 구리 입자 A의 함유 비율이 60질량% 이상 99질량%이하이며 구리 입자 B의 함유 비율이 1질량% 이상 40질량%이하인 구리 분말. 〔구리 입자 A〕 구리로 이루어진 코어 입자와 상기 코어 입자의 표면을 피복하는 피복층을 구비하고, 상기 피복층은 지방족 유기산의 구리염에 의해 형성되어 있고 1차 입자 직경이 0.1μm 이상 0.6μm이하인 구리 입자. 〔구리 입자 B〕 BET 직경 B에 대한, X선 회절 측정에서 구리의 (111) 면에서 유래하는 피크의 반치폭에서 요구되는 제1결정자 사이즈 S1의 비 (S1/B)가 0.23이하이며 (220) 면에서 유래하는 피크의 반치폭에서 요구되는 제2결정자 사이즈 S2에 대한 S1의 비 (S1/S2)가 1.35이하이며 1차 입자 직경이 0.1μm 이상 2.0μm이하인 구리 입자. | [ABSTRACT] Copper powder whose content percentage of the copper grain children B the copper grain children's A content percentage as opposed to the sum total of the copper grain child A and the copper grain child B including the following copper grain children A and the copper grain child B is more than the 60 mass % and below the 99 mass %, and is more than the 1 mass % and below the 40 mass %. [Copper grain child A] The copper grain child whose diameter of a primary particle of more than 0.1μm it has a core particle which consists of copper, and an enveloping layer which covers the surface of the core particle, the above-mentioned enveloping layer is formed by 銅塩 of fatty series organic acid, and is below 0.6μm. [Copper grain child B] The ratio (S1/B) of 1st crystal child size S1 called for from the half breadth of the peak which originates in a copper field (111) in X diffraction measurement to the diameter B of BET is 0.23 or less, (220) The copper grain child whose diameter of a primary particle of more than 0.1μm the ratio (S1/S2) of S1 to 2nd crystal child size S2 called for from the half breadth of the peak originating in a field is 1.35 or less, and is below 2.0μm. | 【청구항1】 이하의 구리 입자 A 및 구리 입자 B를 포함하고 구리 입자 A와 구리 입자 B의 합계에 대한 구리 입자 A의 함유 비율이 60질량% 이상 99질량%이하이며 구리 입자 B의 함유 비율이 1질량% 이상 40질량%이하인 구리 분말. 〔구리 입자 A〕 구리로 이루어진 코어 입자와 상기 코어 입자의 표면을 피복하는 피복층을 구비하고, 상기 피복층은 지방족 유기산의 구리염에 의해 형성되어 있고 1차 입자 직경이 0.1μm 이상 0.6μm이하인 구리 입자. 〔구리 입자 B〕 BET 비표면적에서 산출된 BET 직경 B에 대한, X선 회절 측정에서 구리의 (111) 면에서 유래하는 피크의 반치폭에서 쉐러의 식에 의해 요구되는 제1결정자 사이즈 S1의 비 (S1/B)가 0.02 이상 0.23이하이며 X선 회절 측정에서 구리의 (220) 면에서 유래하는 피크의 반치폭에서 쉐러의 식에 의해 요구되는 제2결정자 사이즈 S2에 대한, 상기 제1결정자 사이즈 S1의 비 (S1/S2)가 0.1 이상 1.35이하이며 1차 입자 직경이 0.1μm 이상 2.0μm이하인 구리 입자. | [Claim1] The following copper grain children A and the copper grain child B are included, Copper powder whose content percentage of the copper grain children B the copper grain children'ss A content percentage to the sum total of the copper grain child A and the copper grain child B is more than the 60 mass % and below the 99 mass %, and is more than the 1 mass % and below the 40 mass %. [Copper grain child A] It has a core particle which consists of copper, and an enveloping layer which covers the surface of the core particle, The above-mentioned enveloping layer is formed by 銅塩 of fatty series organic acid, The copper grain child whose diameter of a primary particle of more than 0.1μm is below 0.6μm. [Copper grain child B] The ratio of 1st crystal child size S1 called for by Scherrer'ss formula from the half breadth of the peak which originates in a copper field (111) in X diffraction measurement to the diameter B of BET computed from BET specific surface area (S1/B). 0.02 or more It is 0.23 or less, The ratio of above-mentioned 1st crystal child size S1 to that 2nd crystal child / S2 which is called for by Scherrer'ss formula from the half breadth of the peak which originates in a copper field (220) in X diffraction measurement (S1/S2). 0.1 or more It is 1.35 or less, The copper grain child whose diameter of a primary particle of more than 0.1μm is below 2.0μm. | 【청구항1】 이하의 구리 입자 A 및 구리 입자 B를 포함하고 구리 입자 A와 구리 입자 B의 합계에 대한 구리 입자 A의 함유 비율이 60질량% 이상 99질량%이하이며 구리 입자 B의 함유 비율이 1질량% 이상 40질량%이하인 구리 분말. 〔구리 입자 A〕 구리로 이루어진 코어 입자와 상기 코어 입자의 표면을 피복하는 피복층을 구비하고, 상기 피복층은 지방족 유기산의 구리염에 의해 형성되어 있고 1차 입자 직경이 0.1μm 이상 0.6μm이하인 구리 입자. 〔구리 입자 B〕 BET 비표면적에서 산출된 BET 직경 B에 대한, X선 회절 측정에서 구리의 (111) 면에서 유래하는 피크의 반치폭에서 쉐러의 식에 의해 요구되는 제1결정자 사이즈 S1의 비 (S1/B)가 0.02 이상 0.23이하이며 X선 회절 측정에서 구리의 (220) 면에서 유래하는 피크의 반치폭에서 쉐러의 식에 의해 요구되는 제2결정자 사이즈 S2에 대한, 상기 제1결정자 사이즈 S1의 비 (S1/S2)가 0.1 이상 1.35이하이며 1차 입자 직경이 0.1μm 이상 2.0μm이하인 구리 입자. | [Claim1] The following copper grain children A and the copper grain child B are included, Copper powder whose content percentage of the copper grain children B the copper grain children'ss A content percentage to the sum total of the copper grain child A and the copper grain child B is more than the 60 mass % and below the 99 mass %, and is more than the 1 mass % and below the 40 mass %. [Copper grain child A] It has a core particle which consists of copper, and an enveloping layer which covers the surface of the core particle, The above-mentioned enveloping layer is formed by 銅塩 of fatty series organic acid, The copper grain child whose diameter of a primary particle of more than 0.1μm is below 0.6μm. [Copper grain child B] The ratio of 1st crystal child size S1 called for by Scherrer'ss formula from the half breadth of the peak which originates in a copper field (111) in X diffraction measurement to the diameter B of BET computed from BET specific surface area (S1/B). 0.02 or more It is 0.23 or less, The ratio of above-mentioned 1st crystal child size S1 to that 2nd crystal child / S2 which is called for by Scherrer'ss formula from the half breadth of the peak which originates in a copper field (220) in X diffraction measurement (S1/S2). 0.1 or more It is 1.35 or less, The copper grain child whose diameter of a primary particle of more than 0.1μm is below 2.0μm. | [기술분야] 본 발명은 구리 분말을 함유하는 구리 페이스트에 관한 것이며, 다양한 전자 부품에 사용되는 전기 전도 필름의 제조에 적용될 수 있다. [해결과제] 본 발명은 종래 기술에서 사용된 기존의 구형 및 평평한-유사 구리 그레인 자식의 난제인 낮은 소결 온도를 갖는 구리 분말을 제공하면서 전기 전도 필름에서 높은 연속성 및 정밀한 성질을 달성하는 기술적 문제를 해결하고자 한다. [해결수단] 본 발명은 구리 그레인 자식 A 및 B의 특정 조성물을 포함하며, 여기서 구리 그레인 자식 A는 60 내지 99 질량%를 구성하고 구리 그레인 자식 B는 전체 구리 분말의 1 내지 40 질량%를 구성한다. [특징] 여기서 주요 특징은 구리 그레인 자식 A와 B의 고유한 조합이며, 이는 저온 소결 성질을 향상시키고 전기 전도 필름의 연속성 및 정밀도를 향상시킨다. [효과] 따라서, 본 발명은 생성된 필름에서 높은 연속성 및 정밀도를 유지하면서 저온 소결을 허용하는 구리 분말을 제공함으로써 전기 전도 필름의 제조 공정을 개선한다. | 2023-580803 | 2023-09-28 |  |  | 7498378 | 2024-06-03 | MITSUI MINING & SMELTING CO LTD | 秋澤 瑞樹 ¦ 澤本 裕樹 ¦ 佐々木 隆史 | 2022-157049 | JP | 2022-09-29 | 5 | JP7315408B2 ¦ JP5941082B2(BE) ¦ JP2007-234330A(BE) ¦ WOWO2020-202971A1(BE) ¦ WOWO2018-168186A1(BE) | 0 |  | 103106964 | CN119816388A ¦ EP4596142A1 ¦ JP2022-157049 ¦ JP7498378B1 ¦ TW202423573A ¦ WOWO2024-071303A1 | 6 | 등록 | MITSUI MINING & SMELTING CO LTD | 2724107000833
CN | CN | P | A | Preparation method of polyhedral micro-nano copper powder | The invention discloses a preparation method of polyhedral micro-nano copper powder. The preparation method comprises the following steps: S1, preparing copper oxide into copper oxide turbid liquid; s2, a reducing agent and a protective agent are prepared into a solution, the pH value of the solution is adjusted to be slightly acidic, and a reduction-protection solution is prepared; s3, the copper oxide turbid liquid obtained in the step S1 and the reduction-protection solution obtained in the step S2 are heated to the mixing temperature and then mixed, heating continues to be conducted to the reduction reaction temperature after mixing, and the copper dispersoid is prepared; and S4, the copper dispersoid prepared in the step S3 is sequentially washed, dried and ground, and the polyhedral micro-nano copper powder is prepared. According to the scheme, the problem that in the prior art, the preparation process of the polyhedral micro-nano copper powder is complex is solved. | 본 발명은 다면체 마이크로 나노 구리 분말의 제조 방법을 개시하고, 이하의 단계를 포함한다: S1,구리 산화물을 구리 산화물 현탁액으로 만든다; S2,환원제와 보호제를 용액으로 만들고, 용액의 pH값을 산성으로 조절하여 환원-보호 용액을 만든다; S3,단계S1이 획득하는 구리 산화물 현탁액 및 단계S2가 획득하는 환원-보호 용해액을 각각 혼합온도로 가열한 후 혼합을 진행하고, 혼합 후에 계속 환원 반응온도로 가열하고, 구리 분산질을 제작한다; S4,단계S3을 제조하여 획득되는 구리 분산질은 순서대로 세척, 건조 및 연마를 진행하고, 제조하여 다면체 마이크로 나노 구리 분말을 획득된다. 본 방안은 종래 기술 중 다면체 마이크로 나노 구리 분말의 제조 공정이 복잡한 문제를 해결한다. | 1. A preparation method of polyhedral micro-nano copper powder is characterized by comprising the following steps: the method comprises the following steps: S1, preparing copper oxide into copper oxide suspension; S2, preparing a solution from a reducing agent and a protective agent, and regulating the pH value of the solution to be slightly acidic to prepare a reduction-protection solution; S3, respectively heating the copper oxide suspension obtained in the step S1 and the reduction-protection solution obtained in the step S2 to a mixing temperature, mixing, and continuously heating to a reduction reaction temperature after mixing to obtain copper dispersoids; And S4, washing, drying and grinding the copper dispersoids prepared in the step S3 in sequence to prepare the polyhedral micro-nano copper powder. | 1. 다면체 마이크로 나노 구리 분말의 제조 방법은 다음을 포함하는 것을 특징으로 한다: 다음 단계를 포함합니다: S1,구리 산화물을 구리 산화물 현탁액으로 만든다; S2,환원제와 보호제를 용해액으로 만들고, 용해액 pH값을 조정하여 산성으로 변하고, 환원-보호 용해액을 제작한다; S3,단계S1이 획득하는 구리 산화물 현탁액 및단계S2가 획득하는 환원-보호 용해액을 각각 혼합온도로 가열한 후 혼합을 진행하고, 혼합 후에 계속 환원 반응온도로 가열하고, 구리 분산질을 제작한다; S4,단계S3을 제조하여 획득되는 구리 분산질은 순서대로 세척, 건조 및 연마를 진행하고, 제조하여 다면체 마이크로 나노 구리 분말을 획득된다. | 1. A preparation method of polyhedral micro-nano copper powder is characterized by comprising the following steps: the method comprises the following steps: S1, preparing copper oxide into copper oxide suspension; S2, preparing a solution from a reducing agent and a protective agent, and regulating the pH value of the solution to be slightly acidic to prepare a reduction-protection solution; S3, respectively heating the copper oxide suspension obtained in the step S1 and the reduction-protection solution obtained in the step S2 to a mixing temperature, mixing, and continuously heating to a reduction reaction temperature after mixing to obtain copper dispersoids; And S4, washing, drying and grinding the copper dispersoids prepared in the step S3 in sequence to prepare the polyhedral micro-nano copper powder. | 1. 다면체 마이크로 나노 구리 분말의 제조 방법은 다음을 포함하는 것을 특징으로 한다: 다음 단계를 포함합니다: S1,구리 산화물을 구리 산화물 현탁액으로 만든다; S2,환원제와 보호제를 용해액으로 만들고, 용해액 pH값을 조정하여 산성으로 변하고, 환원-보호 용해액을 제작한다; S3,단계S1이 획득하는 구리 산화물 현탁액 및단계S2가 획득하는 환원-보호 용해액을 각각 혼합온도로 가열한 후 혼합을 진행하고, 혼합 후에 계속 환원 반응온도로 가열하고, 구리 분산질을 제작한다; S4,단계S3을 제조하여 획득되는 구리 분산질은 순서대로 세척, 건조 및 연마를 진행하고, 제조하여 다면체 마이크로 나노 구리 분말을 획득된다. | [기술분야] 본 발명은 액체 금속 화합물로부터 금속 분말을 제조하기 위한 방법, 특히 다면체 마이크로 나노 구리 분말을 제조하기 위한 방법에 관한 것이다. [해결과제] 본 발명은 종래 기술의 다면체 마이크로 나노 구리 분말의 복잡한 제조 공정의 문제를 해결하고자 한다. [해결수단] 본 발명은 다음 단계들을 포함한다: 산화구리를 산화구리 현탁액으로 제조하고, 환원제 및 보호제로부터 용액을 제조하고, 상기 용액의 pH 값을 조절하여 상기 환원-보호 용액을 제조하고, 상기 산화구리 현탁액 및 상기 환원-보호 용액을 각각 혼합 온도로 가열하고, 혼합하고, 구리 분산물을 수득하고, 상기 구리 분산물을 세척, 건조 및 분쇄하여 상기 다면체 마이크로 나노 분말을 제조한다. [특징] 여기서 주된 특징은 미세-나노 구리 분말을 제조하기 위한 액상 화학적 환원 방법의 사용이며, 이는 입자 크기 및 모폴로지 특성을 정확하게 제어할 수 있게 한다. [효과] 따라서, 본 발명은 공정 흐름을 단순화하고 92%보다 높은 수율을 달성함으로써 다면체 마이크로-나노 구리 분말의 제조 공정을 개선한다. | 2023-11598537 | 2023-11-28 | 118106498 | 2024-05-31 |  |  | Chongqing You Yanchongye novel material Co.,Ltd. | Zhang Jingguo ¦ Xie Bingqing ¦ Li Zhanrong ¦ He Huijun ¦ Wang Zhong ¦ Wang Jianwei ¦ Ban Liqing ¦ Ke Xin ¦ Zhang Yubo ¦ Li Xiaoyao ¦ Qu Yalong ¦ Tang Jianying |  |  |  | 0 |  | 1 | CN118637875B | 74766112 | CN118106498A | 1 | 심사중 |  | 8424231017091
PCT | PCT | P | A1 | BONDING COMPOSITION AND METHOD FOR PRODUCING BONDED BODY | The present invention pertains to: a bonding composition that contains copper nanoparticles A, a monocarboxylic acid B, and an organic solvent C, wherein the monocarboxylic acid B has a carbon number of 5-12, and the monocarboxylic acid B has at least one type of functional group or bond selected from the group consisting of a hydroxy group, a ketone carbonyl group, and an ether bond; and a method for producing a bonded body using the bonding composition. | 본 발명은 구리 나노 입자 A, 모노카르복실산 B 및 유기 용매 C를 함유하고 상기 모노카르복실산 B의 탄소수가 5 이상12이하이며 상기 모노카르복실산 B가 하이드록시기, 케톤성 카르보닐기 및 에테르 결합으로 이루어진 군에서 선택되는 1종 이상의 작용기 또는 결합을 가지는 접합용 조성물 및 상기 접합용 조성물을 이용하는 접합체 제조 방법에 관한 것이다. | Contains copper nanoparticles A, monocarboxylic acid B, and organic solvent C, The carbon atom of the monocarboxylic acid B is 5 or more and 12 or less, A bonding composition wherein the monocarboxylic acid B has one or more functional groups or bonds selected from the group consisting of a hydroxy group, a ketonic carbonyl group, and an ether bond. | 구리 나노 입자 A, 모노카르복실산 B 및 유기 용매 C를 함유하고 상기 모노카르복실산 B의 탄소수가 5 이상12이하이며 상기 모노카르복실산 B가 하이드록시기, 케톤성 카르보닐기 및 에테르 결합으로 이루어진 군에서 선택되는 1종 이상의 작용기 또는 결합을 가지는 접합용 조성물. |  |  | [기술분야] 본 발명은 접합 조성물 및 상기 접합 조성물을 사용하여 접합부를 제조하기 위한 방법에 관한 것이다. [해결과제] 본 발명은 전력 장치에 사용되는 접합 재료의 낮은 내열성 및 열악한 저장 안정성의 문제를 해결하고자 한다. [해결수단] 본 발명은 구리 나노입자, 모노카르복실산, 및 유기 용매를 함유하는 결합 조성물을 포함한다. [특징] 여기서 주요 특징은 접합 조성물에 구리 나노입자를 분산시키기 위한 모노카르복실산의 사용이다. [효과] 따라서, 본 발명은 전력 장치에 사용되는 접합 재료의 내열성 및 저장 안정성을 개선한다. | PCT-JP2022-043409 | 2022-11-24 | WO2024-111095 | 2024-05-30 |  |  | KAO CORPORATION | EYAMA, Takaaki ¦ SUZUKI, Ukyo ¦ MUTO, Kosuke | [7 empty] | 108343159 | CN120225294A ¦ EP4624070A1 ¦ JP7703273B2 ¦ JP7783457B2 ¦ KR10-2025-0112745A ¦ TW202428379A ¦ WOWO2024-111095A1 ¦ WOWO2024-111501A1 | 8 |  |  | 6024022002935
JP | JP | P | A | 시트형 접합재 및 그 제조 방법 및 접합체 및 그 제조 방법 | 【요약】 【과제】250℃이하의 저온 접합이라 하더라도, 충분한 접합 강도를 얻을 수 있고, 가압 접합면에서의 중앙부의 소결 상태와 가압 에지부의 소결 상태 사이에 불균일이 잘 발생하지 않는 접합이 가능한 접합재를 제공한다. 【해결 수단】구리 입자와 상기 구리 입자를 환원하는 환원제를 포함하고 상기 구리 입자는 평균 입자 직경이 300nm이하의 구리 미립자와 임의로 포함되는 평균 입자 직경이 3μm 이상11μm이하의 구리 조대 입자를 포함하고 상기 구리 미립자 및 상기 구리 조대 입자의 합계 함유량에 대한 상기 구리 미립자의 함유량이, 50질량% 이상100질량%이하이며 상기 환원제가 트리에탄올아민으로 구성되며, 상기 트리에탄올아민의 함유량이, 상기 구리 미립자 및 상기 구리 조대 입자의 합계 함유량에 대해 1.5질량% 이상10.0질량%이하임을 특징으로 하는 시트형 접합재. 【선택도】없음 | [ABSTRACT] [Technical problem] Even if it is low-temperature junction of 250℃ or less, sufficient junction intensity is obtained and the jointing material in which the junction which nonuniformity does not produce easily between the sintering state of the central part and the sintering state of a pressurization edge part in a pressurization bonded surface is possible is provided. [Means for Solution]A copper grain child and the copper grain child including a reducing agent to return the copper grain child, In more than 3μm, a mean particle size in which a mean particle size is arbitrary and is contained with a copper particulate of 300 nm or less Copper big and rough particles below 11μm, Content of the copper particulates to a total content of an implication, the copper particulates, and the copper big and rough particles, A sheet-shaped jointing material characterized by content of the triethanol amine being more than the 1.5 mass % and below the 10.0 mass % to a total content of the copper particulates and the copper big and rough particles by being more than the 50 mass % and below the 100 mass %, and the reducing agent consisting of triethanol amine. [Chosen drawing] Nothing | 【청구항1】 구리 입자와 상기 구리 입자를 환원하는 환원제를 포함하고 상기 구리 입자는 평균 입자 직경이 300nm이하의 구리 미립자와 임의로 포함되는 평균 입자 직경이 3μm 이상11μm이하의 구리 조대 입자를 포함하고 상기 구리 미립자 및 상기 구리 조대 입자의 합계 함유량에 대한 상기 구리 미립자의 함유량이, 50질량% 이상100질량%이하이며 상기 환원제가 트리에탄올아민으로 구성되며, 상기 트리에탄올아민의 함유량이, 상기 구리 미립자 및 상기 구리 조대 입자의 합계 함유량에 대해 1.5질량% 이상10.0질량%이하임을 특징으로 하는 시트형 접합재. | [Claim1] A copper grain child and the reducing agent that returns the above-mentioned copper grain child are included, In more than 3μm, the mean particle size which the above-mentioned copper grain child has a mean particle size as arbitrary as a copper particulate of 300 nm or less, and is contained contains the copper big and rough particles below 11μm, The content of the above-mentioned copper particulates to the total content of the above-mentioned copper particulates and the above-mentioned copper big and rough particles is more than the 50 mass % and below the 100 mass %, The sheet-shaped jointing material in which content of the above-mentioned triethanol amine is characterized by being more than the 1.5 mass % and below the 10.0 mass % by the above-mentioned reducing agent consisting of triethanol amine to the total content of the above-mentioned copper particulates and the above-mentioned copper big and rough particles. | 【청구항1】 구리 입자와 상기 구리 입자를 환원하는 환원제를 포함하고 상기 구리 입자는 평균 입자 직경이 300nm이하의 구리 미립자와 임의로 포함되는 평균 입자 직경이 3μm 이상11μm이하의 구리 조대 입자를 포함하고 상기 구리 미립자 및 상기 구리 조대 입자의 합계 함유량에 대한 상기 구리 미립자의 함유량이, 50질량% 이상100질량%이하이며 상기 환원제가 트리에탄올아민으로 구성되며, 상기 트리에탄올아민의 함유량이, 상기 구리 미립자 및 상기 구리 조대 입자의 합계 함유량에 대해 1.5질량% 이상10.0질량%이하임을 특징으로 하는 시트형 접합재. ¦ 【청구항4】 구리 입자와 상기 구리 입자를 환원하는 환원제를 혼합하고 혼합물을 얻는 혼합 공정과 상기 혼합물을 가압 성형하여 시트형 접합재를 얻는 가압 성형 공정과 (을)를 가지며, 상기 구리 입자는 평균 입자 직경이 300nm이하의 구리 미립자와 임의로 포함되는 평균 입자 직경이 3μm 이상11μm이하의 구리 조대 입자를 포함하고 상기 혼합물에 있어서, 상기 구리 미립자 및 상기 구리 조대 입자의 합계 함유량에 대한 상기 구리 미립자의 함유량이, 50질량% 이상100질량%이하이며 상기 환원제가 트리에탄올아민으로 구성되며, 상기 혼합물에 있어서, 상기 트리에탄올아민의 함유량이, 상기 구리 미립자 및 상기 구리 조대 입자의 합계 함유량에 대해 1.5질량% 이상10.0질량%이하임을 특징으로 하는 시트형 접합재 제조 방법. | [Claim1] A copper grain child and the reducing agent that returns the above-mentioned copper grain child are included, In more than 3μm, the mean particle size which the above-mentioned copper grain child has a mean particle size as arbitrary as a copper particulate of 300 nm or less, and is contained contains the copper big and rough particles below 11μm, The content of the above-mentioned copper particulates to the total content of the above-mentioned copper particulates and the above-mentioned copper big and rough particles is more than the 50 mass % and below the 100 mass %, The sheet-shaped jointing material in which content of the above-mentioned triethanol amine is characterized by being more than the 1.5 mass % and below the 10.0 mass % by the above-mentioned reducing agent consisting of triethanol amine to the total content of the above-mentioned copper particulates and the above-mentioned copper big and rough particles. ¦ [Claim4] The mixed process of mixing a copper grain child and the reducing agent that returns the above-mentioned copper grain child, and obtaining a mixture, The pressurization forming step which carries out pressurization fabrication of the above-mentioned mixture, and obtains a sheet-shaped jointing material, It を有, In more than 3μm, the mean particle size which the above-mentioned copper grain child has a mean particle size as arbitrary as a copper particulate of 300 nm or less, and is contained contains the copper big and rough particles below 11μm, In the above-mentioned mixture, the content of the above-mentioned copper particulates to the total content of the above-mentioned copper particulates and the above-mentioned copper big and rough particles is more than the 50 mass % and below the 100 mass %, A manufacturing method of the sheet-shaped jointing material in which content of the above-mentioned triethanol amine is characterized by being more than the 1.5 mass % and below the 10.0 mass % in the above-mentioned mixture by the above-mentioned reducing agent consisting of triethanol amine to the total content of the above-mentioned copper particulates and the above-mentioned copper big and rough particles. | [기술분야] 본 발명은 시트 형상의 접합 재료에 관한 것이며, 고온 환경에서 전자 부품에 적용될 수 있다. [해결과제] 본 발명은 완전히 입증되지 않은 환원제의 환원 효과에 의해 야기되는 250°C 이하의 저온 접합에서의 불충분한 접합 강도 및 불균일성의 기술적 문제를 해결하고자 한다. [해결수단] 본 발명은 구리 그레인 자식 및 입자 크기 및 질량 비율의 관점에서 특정 특성을 가진 상기 언급된 구리 그레인 자식을 복귀시키는 환원제를 포함한다. [특징] 여기서 주요 특징은 저온 환경에서 안정적인 접합을 달성하기 위한 환원제로서 트리에탄올 아민의 사용이다. [효과] 따라서, 본 발명은 250°C 이하의 저온 접합에서 접합 강도 및 안정성을 개선한다. | 2022-183651 | 2022-11-16 | 2024-072674 | 2024-05-28 |  |  | TAIYO NIPPON SANSO CORP | 三好 健太朗 ¦ 五十嵐 弘 |  |  |  | 0 |  | 0 |  | 104402886 | CN120129578A ¦ JP2024-072674A ¦ KR10-2025-0110214A ¦ SG11202503280YA ¦ TW202440321A ¦ WOWO2024-106149A1 | 6 | 심사중 |  | 2224097000382
JP | JP | P | A | 구리 미립자 제조 방법, 구리 미립자 함유 페이스트 제조 방법, 구리 미립자 함유 잉크 제조 방법 | 【요약】 【과제】구리 미립자 제조 시의 응집을 회피함과 동시에, 발생하는 구리 미립자의 입자 지름의 불균일함을 해소하고 추가로 저렴한 제조를 가능하게 하는 구리 미립자 제조 방법을 제공한다. 【해결 수단】수성 용매에 구리 화합물, 케톤 화합물을 첨가해 pH를1~4의 범위로 하는 제1용액을 제조하는 제1용액 조제 공정과 수성 용매로 환원제, 아민 화합물 또는 폴리올 및 pH조절제를 첨가해 pH를10~15의 범위로 하는 제2용액을 제조하는 제2용액 조제 공정과 제1용액과 제2용액을 혼합해 구리 미립자를 석출시키는 혼합 공정을 구비한다. 【선택도】없음 | [ABSTRACT] [Technical problem] While avoiding the condensation at the time of copper particulate manufacture, the unevenness of the particle diameter of the arising copper particulates is canceled, and the manufacturing method of the copper particulates which enable still cheaper manufacture is provided. [Means for Solution]The 1st solution manufacture process of preparing the 1st solution that adds a copper compound and a ketone compound to a water solvent, and makes pH the range of 1~4, It has a mixed process which mixes the 2nd solution manufacture processes of preparing the 2nd solution that adds a reducing agent, an amine compound or polyol, and a pH adjuster to a water solvent, and makes pH the range of 10~15, and the 1st solution and the 2nd solution, and deposits copper particulates. [Chosen drawing] Nothing | 【청구항1】 수성 용매에 구리 화합물, 케톤 화합물을 첨가해 pH를1~4의 범위로 하는 제1용액을 제조하는 제1용액 조제 공정과 수성 용매로 환원제, 아민 화합물 및 pH조절제를 첨가해 pH를10~15의 범위로 하는 제2용액을 제조하는 제2용액 조제 공정과 상기 제1용액과 상기 제2용액을 혼합해 구리 미립자를 석출시키는 혼합 공정을 구비한다 일을 특징으로 하는 구리 미립자 제조 방법. | [Claim1] The 1st solution manufacture process of preparing the 1st solution that adds a copper compound and a ketone compound to a water solvent, and makes pH the range of 1~4, The 2nd solution manufacture process of preparing the 2nd solution that adds a reducing agent, an amine compound, and a pH adjuster to a water solvent, and makes pH the range of 10~15, It has a mixed process which mixes the 1st above-mentioned solution and the 2nd above-mentioned solution, and deposits copper particulates. A manufacturing method of the copper particulates characterized by things. | 【청구항1】 수성 용매에 구리 화합물, 케톤 화합물을 첨가해 pH를1~4의 범위로 하는 제1용액을 제조하는 제1용액 조제 공정과 수성 용매로 환원제, 아민 화합물 및 pH조절제를 첨가해 pH를10~15의 범위로 하는 제2용액을 제조하는 제2용액 조제 공정과 상기 제1용액과 상기 제2용액을 혼합해 구리 미립자를 석출시키는 혼합 공정을 구비한다 일을 특징으로 하는 구리 미립자 제조 방법. ¦ 【청구항11】 수성 용매에 구리 화합물, 케톤 화합물을 첨가해 pH를1~4의 범위로 하는 제1용액을 제조하는 제1용액 조제 공정과 수성 용매로 환원제, 아민 화합물 및 pH조절제를 첨가해 pH를10~15의 범위로 하는 제2용액을 제조하는 제2용액 조제 공정과 상기 제1용액과 상기 제2용액을 혼합해 구리 미립자를 석출시키는 혼합 공정과 상기 구리 미립자를 유기 용제에 첨가하는 용제 첨가 공정을 구비한다 일을 특징으로 하는 구리 미립자 함유 페이스트 제조 방법. ¦ 【청구항13】 수성 용매에 구리 화합물, 케톤 화합물을 첨가해 pH를1~4의 범위로 하는 제1용액을 제조하는 제1용액 조제 공정과 수성 용매로 환원제, 아민 화합물 및 pH조절제를 첨가해 pH를10~15의 범위로 하는 제2용액을 제조하는 제2용액 조제 공정과 상기 제1용액과 상기 제2용액을 혼합해 구리 미립자를 석출시키는 혼합 공정과 상기 구리 미립자를 잉크 수지에 첨가하는 잉크 수지 첨가 공정을 구비한다 일을 특징으로 하는 구리 미립자 함유 잉크 제조 방법. | [Claim1] The 1st solution manufacture process of preparing the 1st solution that adds a copper compound and a ketone compound to a water solvent, and makes pH the range of 1~4, The 2nd solution manufacture process of preparing the 2nd solution that adds a reducing agent, an amine compound, and a pH adjuster to a water solvent, and makes pH the range of 10~15, It has a mixed process which mixes the 1st above-mentioned solution and the 2nd above-mentioned solution, and deposits copper particulates. A manufacturing method of the copper particulates characterized by things. ¦ [Claim11] The 1st solution manufacture process of preparing the 1st solution that adds a copper compound and a ketone compound to a water solvent, and makes pH the range of 1~4, The 2nd solution manufacture process of preparing the 2nd solution that adds a reducing agent, an amine compound, and a pH adjuster to a water solvent, and makes pH the range of 10~15, The mixed process which mixes the 1st above-mentioned solution and the 2nd above-mentioned solution, and deposits copper particulates, It has the solvent addition process of adding the above-mentioned copper particulates to the organic solvent. A manufacturing method of the copper particulate content paste characterized by things. ¦ [Claim13] The 1st solution manufacture process of preparing the 1st solution that adds a copper compound and a ketone compound to a water solvent, and makes pH the range of 1~4, The 2nd solution manufacture process of preparing the 2nd solution that adds a reducing agent, an amine compound, and a pH adjuster to a water solvent, and makes pH the range of 10~15, The mixed process which mixes the 1st above-mentioned solution and the 2nd above-mentioned solution, and deposits copper particulates, It has the ink resin addition process of adding the above-mentioned copper particulates to ink resin. A manufacturing method of Copper Particulate Content, Inc. characterized by things. | [기술분야] 본 발명은 구리 미립자의 제조 방법에 관한 것이며, 전자 부품 및 인쇄 회로 기판에 사용되는 전도성 페이스트 및 잉크에 적용될 수 있다. [해결과제] 본 발명은 종래 기술과 비교하여, 전도성 응용에서 은에 대한 비용 효과적인 대안으로서 이들의 효과적인 사용을 방해하는 구리 미립자에서 산화 및 불균일한 입자 크기의 문제를 해결하고자 한다. [해결수단] 본 발명은 특정 pH 수준을 가진 두 개의 용액을 제조하는 단계, 구리 미립자를 증착하기 위해 이들을 혼합하는 단계, 및 상기 제조 공정을 향상시키기 위해 구리 염, 환원제, 및 보호제와 같은 다양한 화합물을 사용하는 단계를 포함하는 방법을 포함한다. [특징] 여기서 주요 특징은 높은 균질성 및 내산화성을 갖는 구리 미립자를 생산하기 위해 pH 수준이 제어된 2-용액 시스템을 사용하는 혁신적인 접근법이며, 이는 전도성 재료에 이들의 적용에 결정적이다. [효과] 따라서, 본 발명은 구리 미립자를 제조하는 효율 및 비용 효율성을 향상시키며, 전도성 응용에 사용하기 위한 은에 대한 실행 가능한 대안이 되도록 하는 동시에, 산화 및 입자 크기 균일성의 문제를 해결한다. | 2023-138449 | 2023-08-28 | 2024-069139 | 2024-05-21 | 7441570 |  | NIPPON HANDA KK | 越智 豊 ¦ 中村 涼子 ¦ 田中 裕美 ¦ 原口 誠弘 | 2022-179557 | JP | 2022-11-09 | 4 | JP7031187B2(BE) ¦ JP5733638B2(BE) ¦ JP5858374B2(BE) ¦ JP5306966B2(BE) | 0 |  | 18234552 | JP2022-179557 ¦ JP7441570B1 ¦ JP7441575B1 | 3 | 등록 |  | 2224092000472
JP | JP | P | A | 구리 분말 제조 방법 | 【요약】 【과제】황을 함유하는 것으로 하면서, 우수한 내산화성을 갖는 구리 분말을 제조할 수 있는 구리 분말 제조 방법을 제공한다. 【해결 수단】이 발명의 구리 분말 제조 방법은 처리 전 구리 분말에 대해,2-메르캅토벤토시아졸 나트륨염 및 그 수화물,3-(2-벤조티아질 티오) 프로피온산 및 (2-벤조티아질 티오) 아세트산으로 이루어진 군에서 선택되는 적어도 일종을 포함하는 방청제를 이용하여 방청 처리를 실시하는 방청 공정을 포함하는 것이다. 【선택도】없음 | [ABSTRACT] [Technical problem] The manufacturing method of the copper powder which can manufacture the copper powder which has the outstanding oxidation resistance is provided, containing sulfur. [Means for Solution]Manufacturing methods of copper powder of this invention are 2-メルカプトベンゾチアゾール sodium salt and its hydrate to copper powder before processing. An antirust process of performing antirust processing is included using a rust-proofer containing at least one sort chosen from a group which consists of 3-(2-benzothia ジルチオ) propionic acid and acetic acid (2-benzothia ジルチオ). [Chosen drawing] Nothing | 【청구항1】 구리 분말을 제조하는 방법으로서, 처리 전 구리 분말에 대해,2-메르캅토벤토시아졸 나트륨염 및 그 수화물,3-(2-벤조티아질 티오) 프로피온산 및 (2-벤조티아질 티오) 아세트산으로 이루어진 군에서 선택되는 적어도 일종을 포함하는 방청제를 이용하여 방청 처리를 실시하는 방청 공정을 포함하는 구리 분말 제조 방법. | [Claim1] It is how to manufacture copper powder, To the copper powder before processing, 2-メルカプトベンゾチアゾール sodium salt and its hydrate, A manufacturing method of copper powder which includes the antirust process of performing antirust processing, using the rust-proofer containing at least one sort chosen from the group which consists of 3-(2-benzothia ジルチオ) propionic acid and acetic acid (2-benzothia ジルチオ). | 【청구항1】 구리 분말을 제조하는 방법으로서, 처리 전 구리 분말에 대해,2-메르캅토벤토시아졸 나트륨염 및 그 수화물,3-(2-벤조티아질 티오) 프로피온산 및 (2-벤조티아질 티오) 아세트산으로 이루어진 군에서 선택되는 적어도 일종을 포함하는 방청제를 이용하여 방청 처리를 실시하는 방청 공정을 포함하는 구리 분말 제조 방법. | [Claim1] It is how to manufacture copper powder, To the copper powder before processing, 2-メルカプトベンゾチアゾール sodium salt and its hydrate, A manufacturing method of copper powder which includes the antirust process of performing antirust processing, using the rust-proofer containing at least one sort chosen from the group which consists of 3-(2-benzothia ジルチオ) propionic acid and acetic acid (2-benzothia ジルチオ). | [기술분야] 본 발명은 구리 분말의 제조 방법에 관한 것이며, 라미네이션 세라믹 칩 커패시터의 저온 동시 소성 세라믹 보드 또는 전극 재료의 배선 또는 단자와 같은 전자 부품에 적용될 수 있다. [해결과제] 본 발명은 황을 포함하는 내산화성이 우수한 구리 분말을 제조할 수 있는 구리 분말의 제조 방법을 제공하는 기술적 과제를 해결하고자 한다. [해결수단] 본 발명은 구리 분말을 제조하기 위한 환원 공정, 담수화 공정, 탈산 공정, 및 방청 공정을 포함한다. [특징] 여기서 주요 특징은 내산화성을 향상시키기 위해 방청 가공 동안 구리 분말에 황을 첨가하는 것이다. [효과] 따라서, 본 발명은 방청 가공 동안 황을 첨가함으로써 구리 분말의 내산화성 및 전도성을 개선한다. | 2022-169404 | 2022-10-21 | 2024-061445 | 2024-05-07 |  |  | TOHO TITANIUM CO LTD | 小林 諒太 ¦ 吉田 貢 ¦ 菅原 智 |  |  |  | 0 |  | 0 |  | 18228052 | JP2024-061445A | 1 | 심사중 |  | 2224082000819
JP | JP | P | B2 | 구리 입자 및 그 제조 방법 | 본 발명의 구리 입자는 구리로 이루어진 코어 입자와 상기 코어 입자의 표면을 피복하는 피복층을 구비하고, 피복층은 지방족 유기산의 구리염에 의해 형성되어 있다. 구리 입자는 1504cm-1 이상 1514cm-1이하의 범위에 적외선 흡수 피크를 가지며, 1584cm-1 이상 1596cm-1이하의 범위에 적외선 흡수 피크를 갖지 않는 것도 적합하다. 구리 입자는 열 중량 분석에 있어서 500℃의 질량 감소값에 대한 질량 감소값의 비율이10%가 되는 온도가 150℃이상 220℃이하인 것도 적합하다. 또한 본 발명은 구리로 이루어진 코어 입자와 지방족 유기산의 구리염을 포함하는 용액을 접촉시켜 상기 코어 입자의 표면을 피복하는 구리 입자 제조 방법도 제공한다. | Each of the copper particles according to the present invention comprises a core particle comprising copper and a coating layer that coats the surface of the core particle, in which the coating layer is formed from a copper salt of an aliphatic organic acid. It is preferred that the copper particles have an infrared ray absorption peak in a range of 1504 cm-1 to 1514 cm-1, inclusive, and have no infrared ray absorption peak in a range of 1584 cm-1 to 1596 cm-1, inclusive. For the copper particles, it is also preferred that a temperature at which a ratio of a mass reduction amount to the mass reduction amount at 500°C in a thermal gravimetric analysis becomes 10% is 150 to 220°C, inclusive. The present invention also provides a method for producing copper particles, the method comprising bringing core particles each comprising copper into contact with a solution containing a copper salt of an aliphatic organic acid to coat the surfaces of the core particles. | 【청구항1】 구리로 이루어진 코어 입자와 상기 코어 입자의 표면을 피복하는 피복층을 구비하고, 상기 피복층은 지방족 유기산의 구리염을 포함하는 표면 처리제에 의해 형성되어 있는 구리 입자 (으)로서, 상기 구리 입자의 1차 입자 평균 입경이 0.05μm 이상 1.0μm이하인 구리 입자 . | [Claim1] It has a core particle which consists of copper, and an enveloping layer which covers the surface of the core particle, The copper grain child in whom the above-mentioned enveloping layer is formed by the finishing agent containing 銅塩 of fatty series organic acid Come out and it is, The copper grain child whose average particle diameter of the above-mentioned copper grain child'ss primary particle of more than 0.05μm is below 1.0μm . | 【청구항1】 구리로 이루어진 코어 입자와 상기 코어 입자의 표면을 피복하는 피복층을 구비하고, 상기 피복층은 지방족 유기산의 구리염을 포함하는 표면 처리제에 의해 형성되어 있는 구리 입자 (으)로서, 상기 구리 입자의 1차 입자 평균 입경이 0.05μm 이상 1.0μm이하인 구리 입자 . | [Claim1] It has a core particle which consists of copper, and an enveloping layer which covers the surface of the core particle, The copper grain child in whom the above-mentioned enveloping layer is formed by the finishing agent containing 銅塩 of fatty series organic acid Come out and it is, The copper grain child whose average particle diameter of the above-mentioned copper grain child'ss primary particle of more than 0.05μm is below 1.0μm . | [기술분야] 본 발명은 구리 그레인 자식에 관한 것이며, 전도성 잉크 및 전도성 페이스트와 같은 전도성 구성성분에 적용될 수 있다. [해결과제] 본 발명은 저온 소결 특성을 개선하는 것을 목표로 마감제로 덮인 구리 그레인 어린이를 사용할 때 고온에서 소결하는 문제를 해결하고자 한다. [해결수단] 본 발명은 구리로 이루어진 코어 입자와 상기 코어 입자의 상기 표면을 커버하는 포위층을 포함한다. [특징] 여기서 주요 특징은 입자의 구리 산화 및 축합을 조절하기 위한 마감제로서 지방산 계열 유기산의 사용이다. [효과] 따라서, 본 발명은 저온 소결 특성을 향상시키고, 막 저항성을 감소시키고, 수지 보드와의 접착 특성을 향상시킨다. | 2022-511525 | 2020-12-15 |  |  | 7482214 | 2024-05-01 | MITSUI MINING & SMELTING CO LTD | 秋澤 瑞樹 ¦ 佐々木 隆史 | 2020-062134 | JP | 2020-03-31 | 6 | JP6512255B2(BE) ¦ JP2017-089000A(BE) ¦ JP6312858B2(BE) ¦ JP2014-148732A(BE) ¦ JP3205793B2(BE) ¦ WOWO2010-032841A1(BE) | 0 |  | 92397370 | CN115348907B ¦ EP4129528A1 ¦ JP2020-062134 ¦ JP7482214B2 ¦ TW202144102A ¦ US11980935B2 ¦ WOWO2021-199512A1 | 7 | 등록 | MITSUI MINING & SMELTING CO LTD | 2724086000615
KR | KR | P | A | 구리 입자 은 도금 방법, 은 도금 구리 입자, 이를 포함하는 도전성 필름 및 이를 포함하는 도전성 필름 제조 방법 | 구리 입자 은 도금 방법이 개시되며, 상기 구리 입자 은 도금 방법은, (a) 치환도금으로 상기 구리 입자에 은을 도금하는 단계; 및 (b) 환원도금으로 상기 구리 입자에 은을 도금하는 단계를 포함한다. | An object of the present invention is to provide an electroless silver plating method capable of producing silver-plated copper particles exhibiting efficient thermal properties while reducing the content of silver. A silver plating method for copper particles comprises the steps of: (a) plating the copper particles with silver by substitution plating; and (b) plating the silver in the copper particle to reduction plating. | 구리 입자에 대한 은 도금 방법에 있어서, (a) 치환도금으로 상기 구리 입자에 은을 도금하는 단계; 및 (b) 환원도금으로 상기 구리 입자에 은을 도금하는 단계를 포함하는, 구리 입자 은 도금 방법. | The silver plating method about the copper particle, wherein the copper particle is the plating method including the step of plating the silver in step of plating the silver in (a) displacement plating the copper particle: and (b) degree of deoxidation gold the copper particle. | 1. 구리 입자에 대한 은 도금 방법에 있어서, (a) 치환도금으로 상기 구리 입자에 은을 도금하는 단계; 및 (b) 환원도금으로 상기 구리 입자에 은을 도금하는 단계를 포함하는, 구리 입자 은 도금 방법. ¦ 8. 은이 도금된 구리 입자에 있어서, 상기 은의 적어도 일부는 치환도금으로 도금되고, 상기 은의 적어도 일부는 환원도금으로 도금되는 것인, 은이 도금된 구리 입자. | 1. The silver plating method about the copper particle, wherein the copper particle is the plating method including the step of plating the silver in step of plating the silver in (a) displacement plating the copper particle: and (b) degree of deoxidation gold the copper particle. ¦ 8. The copper particle which of the debt of gratitude at least part is plated with the degree of deoxidation gold the debt of gratitude at least part is plated with the displacement plating as to the copper particle in which silver is plated and in which silver is plated. | [기술분야] 본 발명은 구리 입자의 도금 방법, 은 도금된 구리 입자, 및 이를 포함하는 전도성 필름, 및 이를 포함하는 전도성 필름 제조 방법에 관한 것이다. [해결과제] 본 발명은 구리 입자의 산화 문제를 해결하고자 하며, 은 함량을 감소시키면서 효율적인 열 특성을 갖는 은-도금 구리 입자를 제조하는 방법을 제공한다. [해결수단] 본 발명은 구리 입자에 대한 도금 방법, 은 도금된 구리 입자, 및 동일한 것을 포함하는 전도성 필름을 포함한다. [특징] 여기서 주요 특징은 은-도금된 구리 입자에서 효율적인 열 특성을 달성하기 위한 변위 도금 및 환원 도금의 조합이다. [효과] 따라서, 본 발명은 은의 함량을 감소시키고 변위 도금 및 환원 도금을 결합함으로써 은 도금 구리 입자의 열 안정성을 개선한다. | 10-2022-0179690 | 2022-12-20 | 10-2024-0054838 | 2024-04-26 |  |  | (주)마잘 | 남광현 | 10-2022-0135127 | KR | 2022-10-19 | 5 | JP5571435B2 ¦ JP5394084B2(BE) ¦ KR10-1483905B1 ¦ KR10-2015-0090032A(BE) ¦ KR10-2014-0002725A | 0 |  | 101684557 | KR10-2022-0135127 ¦ KR10-2024-0054838A | 2 | 거절 |  | 3524181001310
KR | KR | P | A | 표면 치환된 구리입자-고분자 복합체, 표면 치환된 구리입자-고분자 복합체 제조방법, 순수 구리입자-고분자 복합체 및 순수 구리입자-고분자 복합체 제조방법 | 본 발명의 일실시예는 산화구리 입자 환원용 조성물, 양자점 표면개질용 조성물, 산화구리 입자 환원용 조성물 제조방법, 양자점 표면개질 방법 및 수분산된 양자점 제조방법을 제공한다. 상세하게는 산화구리 입자 환원용 조성물을 활용하여 양자 효율(quantum yield; QY)을 보존할 수 있을 뿐만 아니라 장기 안정성을 크게 향상시킨 산화구리 입자 환원용 조성물, 양자점 표면개질용 조성물, 산화구리 입자 환원용 조성물 제조방법, 양자점 표면개질 방법 및 수분산된 양자점 제조방법을 제공한다. | One embodiment of the present invention provides a composition for reducing copper oxide particles, a composition for surface modification of quantum dots, a method for manufacturing a composition for reducing copper oxide particles, a method for surface modification of quantum dots, and a method for manufacturing water-dispersed quantum dots. More specifically, the present invention provides a composition for reducing copper oxide particles, a composition for surface modification of quantum dots, a method for manufacturing a composition for reducing copper oxide particles, a method for surface modification of quantum dots, and a method for manufacturing water-dispersed quantum dots, which can preserve quantum yield (QY) and significantly improve long-term stability by utilizing the composition for reducing copper oxide particles. | 구리산화물의 산소와 치환되는 작용기가 표면에 형성된 구리 입자가 고분자 메트릭스 내에 포함된 표면 치환된 구리입자-고분자 복합체. | The copper particle - polymer composite substituted with surface the copper particle in which the functional group substituted for is formed in surface with the oxygen of the copper oxide is included within the polymer matrix. | 1. 구리산화물의 산소와 치환되는 작용기가 표면에 형성된 구리 입자가 고분자 메트릭스 내에 포함된 표면 치환된 구리입자-고분자 복합체. ¦ 5. 고분자 메트릭스, 산화구리 입자 및 용매를 혼합하는 혼합액을 제조하는 혼합액 제조 단계; 및 상기 혼합액에 구리산화물의 산소와 치환되는 작용기를 포함하는 구리산화물의 산소 치환제를 혼합하여 산화구리 입자의 표면에 존재하는 구리산화물의 산소를 상기 작용기와 치환하는 치환된 구리입자 생성 단계; 를 포함하는 표면 치환된 구리입자-고분자 복합체 제조방법. | 1. The copper particle - polymer composite substituted with surface the copper particle in which the functional group substituted for is formed in surface with the oxygen of the copper oxide is included within the polymer matrix. ¦ 5. The copper particle - polymer complex body manufacture method mixing the oxygen substituent of the copper oxide and is the oxygen of the copper oxide existing in the surface of the copper oxide particle substituted with the functional group with surface including the copper particle generating step which substitutes and which is substituted for which comprise the polymer matrix, the copper oxide particle, and the mixed solution manufacturing step: manufacturing the mixed solution mixing the solvent and the functional group substituted in the mixed solution with the oxygen of the copper oxide. | [기술분야] 본 발명은 전도성을 향상시키고 공기 중 산화로부터 상기 구리 입자를 보호하기 위해 표면으로 치환된 상기 구리 입자-중합체 복합체에 관한 것이다. [해결과제] 본 발명은 상기 표면을 작용기로 치환하고 상기 중합체 매트릭스 내에 상기 산화 구리를 포함시킴으로써, 낮은 전도성 및 불량한 금속 특성을 초래하는 상기 공기 중에서 산화 구리 입자의 문제를 해결하고자 한다. [해결수단] 본 발명은 구리 입자-중합체 복합체, 구리 입자-중합체 복합체 제조 방법, 및 순수 구리 입자-중합체 복합체 및 순수 구리 입자-중합체 복합체 제조 방법을 포함한다. [특징] 여기서 주요 특징은 전도성을 향상시키고 공기 중 산화로부터 구리 입자를 보호하기 위해 중합체 매트릭스 내에 산화구리를 포함시키는 것이다. [효과] 따라서, 본 발명은 상기 표면을 작용기로 치환하고 상기 중합체 매트릭스 내에 상기 산화 구리를 포함시킴으로써 전도성을 개선시키고 공기 중 산화로부터 상기 구리 입자를 보호한다. | 10-2022-0129876 | 2022-10-11 | 10-2024-0050106 | 2024-04-18 |  |  | 성균관대학교산학협력단 | 백승현 ¦ 키자케 팔락캄쿠지일 파셀라 ¦ 샤데슈라 무하마드 아즈말 ¦ 김태훈 |  |  |  | 4 | JP6175304B2(BE) ¦ KR10-2481260B1 ¦ KR10-1651932B1 ¦ KR10-1089492B1 | 0 |  | 101680098 | KR10-2024-0050106A | 1 | 심사중 |  | 3524163000317
JP | JP | P | A | 플레이크 금속 분말, 플레이크 금속 분말 제조 방법, 도전성 페이스트, 적층 세라믹 전자 부품 제조 방법 | 【요약】 【과제】승온을 시작한 후 소정의 저온 영역까지로 소결이 특정 정도 이상으로 진행되는 금속 분말을 제공하는 것. 【해결 수단】레이저 회절식 입도 분포 측정 장치에 의해 측정한 부피 기준의 누적50% 입자 지름 (D50 직경)이 0.7~4.9μm이며 25℃내지 900℃까지 승온 속도 10℃/분에서 승온하는 열 기계 분석 (TMA)을 했을 때, 수축률이 6.0%될 때의 온도가 658℃이하인 플레이크 금속 분말. 【선택도】도 3 | [ABSTRACT] [Technical problem] Provide the metallic powder which sintering follows above to some extent even in the field of predetermined low temperature after starting a temperature rising. [Means for Solution]When thermomechanical analysis (TMA) which a diameter of a 50% of accumulation particle of a volume standard measured with a laser diffraction type size distribution measuring device (D50 path) is 0.7~4.9μm, and carries out a temperature rising with a heating rate of 10℃/minute from 25℃ to 900℃ is conducted, Flakes metallic powder whose temperature in case contraction percentage will be 6.0% is 658℃ or less. [Chosen drawing] Drawing 3 | 【청구항1】 레이저 회절식 입도 분포 측정 장치에 의해 측정한 부피 기준의 누적50% 입자 지름 (D50 직경)이 0.7~4.9μm이며 25℃내지 900℃까지 승온 속도 10℃/분에서 승온하는 열 기계 분석 (TMA)을 했을 때, 수축률이 6.0%될 때의 온도가 658℃이하인 플레이크 금속 분말. | [Claim1] When thermomechanical analysis (TMA) which the diameter of a 50% of accumulation particle of the volume standard measured with the laser diffraction type size distribution measuring device (D50 path) is 0.7~4.9μm, and carries out a temperature rising with the heating rate of 10℃/minute from 25℃ to 900℃ is conducted, Flakes metallic powder whose temperature in case contraction percentage will be 6.0% is 658℃ or less. | 【청구항1】 레이저 회절식 입도 분포 측정 장치에 의해 측정한 부피 기준의 누적50% 입자 지름 (D50 직경)이 0.7~4.9μm이며 25℃내지 900℃까지 승온 속도 10℃/분에서 승온하는 열 기계 분석 (TMA)을 했을 때, 수축률이 6.0%될 때의 온도가 658℃이하인 플레이크 금속 분말. ¦ 【청구항8】 미디어 비드를 이용하여 금속 분말을 소성 변형시켜 그 형상을 플레이크 형태로 하는 플레이크 금속 분말 제조 방법으로서, 상기 금속 분말의 레이저 회절식 입도 분포 측정 장치에 의해 측정한 부피 기준의 누적50% 입자 지름 (D50 직경)이 0.6~4.0μm이며 상기 금속 분말의, 똑같이 측정한 부피 기준의 누적90% 입자 지름 (D90 직경)으로 마찬가지로 측정한 부피 기준의 누적10% 입자 지름 (D10 직경)과의 차이를 상기 누적50% 입자 지름 (D50 직경)에서 나눈 값이 1.3이하이며 상기 미디어 비드의 직경이 0.8mm이하이며 상기 금속 분말을 액체 매체와의 혼합슬러리-로서, 이 혼합슬러리-를 순환시키면서, 상기 미디어 비드에 의한 소성 변형을 실시 하는 플레이크 금속 분말 제조 방법. | [Claim1] When thermomechanical analysis (TMA) which the diameter of a 50% of accumulation particle of the volume standard measured with the laser diffraction type size distribution measuring device (D50 path) is 0.7~4.9μm, and carries out a temperature rising with the heating rate of 10℃/minute from 25℃ to 900℃ is conducted, Flakes metallic powder whose temperature in case contraction percentage will be 6.0% is 658℃ or less. ¦ [Claim8] It is a manufacturing method of the flakes metallic powder which carries out plastic deformation of the metallic powder using a media bead, and makes the shape the shape of flakes, The diameter of a 50% of accumulation particle of the volume standard measured with the laser diffraction type size distribution measuring device of the above-mentioned metallic powder (D50 path) is 0.6~4.0μm, The value which 除(ed) the difference of the diameter of a 90% of accumulation particle of the volume standard which the above-mentioned metallic powder measured similarly (D90 path), and the diameter of a 10% of accumulation particle of the volume standard measured similarly (D10 path) with the diameter of the above-mentioned 50% of accumulation particle (D50 path) is 1.3 or less, The diameter of the above-mentioned media bead is 0.8 mm or less, Plastic deformation by the above-mentioned media bead is carried out, circulating this mixed slurry for the above-mentioned metallic powder as mixed slurry with a fluid medium, A manufacturing method of flakes metallic powder. | [기술분야] 본 발명은 적층 세라믹 전자 부품용 전도성 페이스트에 적용될 수 있는 박편 금속 분말의 제조 방법 및 상기 박편 금속 분말 자체에 관한 것이다. [해결과제] 본 발명은 적층 세라믹 전자 부품 제조에서 금속 분말의 불충분한 소결, 잠재적인 균열 및 감소된 생산성을 초래하는 문제를 해결하고자 한다. [해결수단] 본 발명은 매질 비드를 사용하여 금속 분말을 소성 변형시키고 상기 혼합 슬러리를 순환시키는 것을 포함하는 박편 금속 분말의 제조 방법을 포함한다. [특징] 여기서 주요 특징은 특정 입자 크기 분포 및 소결 특성을 갖는 박편 금속 분말이며, 이는 적층 세라믹 전자 부품용 전도성 페이스트에 사용될 수 있다. [효과] 본 발명은 금속 분말의 충분한 소결을 보장함으로써 라미네이션 세라믹 전자 부품의 제조 공정을 개선하여, 감소된 균열 및 향상된 생산성을 유도한다. | 2022-156255 | 2022-09-29 | 2024-049800 | 2024-04-10 |  |  | DOWA ELECTRONICS MATERIALS CO LTD | 赤井 啓太郎 ¦ 増田 恭三 |  |  |  | 0 |  | 0 |  | 18219699 | JP2024-049800A | 1 | 심사중 |  | 2224066000402
KR | KR | P | A | 접합용 금속 페이스트, 및 접합체 및 그 제조 방법 | 접합용 금속 페이스트는, 금속 입자와, 분산매와, 환원제와, 환원 조제를 포함하고, 금속 입자가, 구리 입자를 함유하며, 환원 조제가, 전자 역공여성을 갖는 배위성 화합물을 포함하고, 당해 배위성 화합물이 유기 인 화합물 및 유기 황 화합물로 이루어지는 군으로부터 선택되는 적어도 1종이며, 환원제로서, 폴리올계 화합물을, 구리 입자의 전체 질량 100질량부에 대하여, 1.6질량부 이상 10질량부 이하 함유한다. | Dispostion of coordination compound having the reduction bath governing a family, and the electronics counterattack female the metal particle contains the copper particle the metal paste for the junction includes with the metal particle, with the dispersing medium, with the reducing agent, the reduction bath are included. It experiences and it is at least one kind in which the dispostion of coordination compound is selected among from the group consisting of the organophosphate and organic sulfur compound. And it is the reducing agent. The polyol compound is contained about the total mass 100 parts by mass of the copper particle over 1.6 parts by mass less than 10 parts by mass. | 금속 입자와, 분산매와, 환원제와, 환원 조제를 포함하고, 상기 금속 입자가, 구리 입자를 함유하며, 상기 환원 조제가, 전자 역공여성을 갖는 배위성 화합물을 포함하고, 당해 배위성 화합물이 유기 인 화합물 및 유기 황 화합물로 이루어지는 군으로부터 선택되는 적어도 1종이며, 상기 환원제로서, 폴리올계 화합물을, 상기 구리 입자의 전체 질량 100질량부에 대하여, 1.6질량부 이상 10질량부 이하 함유하는, 접합용 금속 페이스트. | The metal paste for the junction including dispostion of coordination compound having the reduction bath governing a family, and the electronics counterattack female the metal particle contains the copper particle with the metal particle, with the dispersing medium, with the reducing agent, the reduction bath is included and it experiences and it is at least one kind in which the dispostion of coordination compound is selected among from the group consisting of the organophosphate and organic sulfur compound and is the reducing agent and contains the polyol compound about the total mass 100 parts by mass of the copper particle over 1.6 parts by mass less than 10 parts by mass. | 1. 금속 입자와, 분산매와, 환원제와, 환원 조제를 포함하고, 상기 금속 입자가, 구리 입자를 함유하며, 상기 환원 조제가, 전자 역공여성을 갖는 배위성 화합물을 포함하고, 당해 배위성 화합물이 유기 인 화합물 및 유기 황 화합물로 이루어지는 군으로부터 선택되는 적어도 1종이며, 상기 환원제로서, 폴리올계 화합물을, 상기 구리 입자의 전체 질량 100질량부에 대하여, 1.6질량부 이상 10질량부 이하 함유하는, 접합용 금속 페이스트. | 1. The metal paste for the junction including dispostion of coordination compound having the reduction bath governing a family, and the electronics counterattack female the metal particle contains the copper particle with the metal particle, with the dispersing medium, with the reducing agent, the reduction bath is included and it experiences and it is at least one kind in which the dispostion of coordination compound is selected among from the group consisting of the organophosphate and organic sulfur compound and is the reducing agent and contains the polyol compound about the total mass 100 parts by mass of the copper particle over 1.6 parts by mass less than 10 parts by mass. | [기술분야] 본 발명은 반도체 소자 및 LED 칩에 적용될 수 있는 접합용 금속 페이스트 및 이의 제조 방법에 관한 것이다. [해결과제] 본 발명은 접합용 금속 페이스트 및 제조 방법을 제공함으로써 175°C 이상의 고온 환경에서 불충분한 열 전도성 및 연결 신뢰성 문제를 해결하고자 한다. [해결수단] 본 발명은 배위 화합물의 분산액, 금속 입자, 환원제, 및 분산 매질을 포함하는 접합용 금속 페이스트를 포함한다. [특징] 여기서 주요 특징은 수소 농도를 감소시키고 접합을 위한 금속 페이스트에서의 결합 강도를 향상시키기 위한 배위 화합물의 분산액의 사용이다. [효과] 따라서, 본 발명은 접합용 금속 페이스트 및 제조 방법을 제공함으로써 고온 환경에서의 열 전도성 및 연결 신뢰성을 개선한다. | 10-2024-7003033 | 2022-07-04 | 10-2024-0032878 | 2024-03-12 |  |  | 가부시끼가이샤 레조낙 | 나카코, 히데오 ¦ 에지리, 요시노리 ¦ 다나카, 도시아키 ¦ 이시카와, 다이 ¦ 나토리, 미치코 | 2021-112199 | JP | 2021-07-06 | 0 |  | 0 |  | 102799219 | CN117916038A ¦ EP4368317A1 ¦ JP2021-112199 ¦ KR10-2024-0032878A ¦ MYPI2023007992A0 ¦ TW202320937A ¦ US2024-0300055A1 ¦ WOWO2023-282235A1 | 8 | 심사중 |  | 3524111001726
KR | KR | P | A | 동시 소성이 가능한 적층형 세라믹 소자용 구리-아연 합금 분말의 제조방법 및 이로부터 제조되는 구리-아연 합금 분말, 이를 포함하는 전극 페이스트 및 적층형 세라믹 소자 | 본 발명은 동시 소성이 가능한 적층형 세라믹 소자용 구리-아연 합금 분말의 제조방법 및 이로부터 제조되는 구리-아연 합금 분말, 이를 포함하는 전극 페이스트 및 적층형 세라믹 소자에 관한 것이다. 이러한 본 발명은, 구리 또는 산화구리 분말과 아연 분말을 혼합하여, 혼합 분말을 제조하는 제1 단계; 상기 혼합 분말을 환원 분위기에서 열처리하여, 구리-아연 합금 분말을 제조하는 제2 단계; 상기 구리-아연 합금 분말을 산화 분위기에서 열처리하여, 산화구리-산화아연 합금 분말을 제조하는 제3 단계; 상기 산화구리-산화아연 합금 분말을 분쇄하여, 분쇄된 산화구리-산화아연 합금 분말을 제조하는 제4 단계; 상기 분쇄된 산화구리-산화아연 합금 분말을 환원 분위기에서 열처리하여, 상기 분쇄된 산화구리-산화아연 합금 분말을 구리-아연 합금 분말로 재환원하는 제5 단계;를 포함하여, 구리와 아연 간에 합금화가 이루어지는 것을 기술적 요지로 한다. | The present invention relates to a method for manufacturing copper-zinc alloy powder for a co-fired stackable cermaic device, a copper-zinc alloy powder manufactured thereby, and an electrode paste and a stackable ceramic device including the same. According to the present invention, the method comprises: a first step of mixing copper or copper oxide powder with zinc powder to manufacture mixed powder; a second step of heat-treating the mixed powder in a reducing atmosphere to manufacture copper-zinc alloy powder; a third step of heat-treating the copper-zinc alloy powder in an oxidizing atmosphere to manufacture copper-zinc oxide alloy powder; a fourth step of grinding the copper-zinc oxide alloy powder to manufacture ground copper-zinc oxide alloy powder; and a fifth step of heat-treating the ground copper-zinc oxide alloy powder in a reducing atmosphere to re-reduce the ground copper-zinc oxide alloy powder into copper-zinc alloy powder. | 구리 또는 산화구리 분말과 아연 분말을 혼합하여, 혼합 분말을 제조하는 제1 단계; 상기 혼합 분말을 환원 분위기에서 열처리하여, 구리-아연 합금 분말을 제조하는 제2 단계; 상기 구리-아연 합금 분말을 산화 분위기에서 열처리하여, 산화구리-산화아연 합금 분말을 제조하는 제3 단계; 상기 산화구리-산화아연 합금 분말을 분쇄하여, 분쇄된 산화구리-산화아연 합금 분말을 제조하는 제4 단계; 및 상기 분쇄된 산화구리-산화아연 합금 분말을 환원 분위기에서 열처리하여, 상기 분쇄된 산화구리-산화아연 합금 분말을 구리-아연 합금 분말로 재환원하는 제5 단계;를 포함하여, 구리와 아연 간에 합금화가 이루어지는 것을 특징으로 하는, 동시 소성이 가능한 적층형 세라믹 소자용 구리-아연 합금 분말의 제조방법. | The manufacturing method of the copper - zinc alloy powder for the stack ceramic element capable of the co-firing which includes 5th step rerestoring with the copper - zinc alloy powder and in which the alloying is made among the copper and zinc 1st step of manufacturing the compound powder it mixes, 2nd step of manufacturing the copper - zinc alloy powder it heat-treats in the reducing atmosphere, 3rd step of manufacturing the cupric oxide - zinc oxide alloy power it heat-treats in the oxidizing atmosphere, 4th step of manufacturing the cupric oxide - zinc oxide alloy power pulverizing and is pulverized, and the pulverized cupric oxide - zinc oxide alloy power as described above the pulverized cupric oxide - zinc oxide alloy power as described above is heat-treated in the reducing atmosphere. | 1. 구리 또는 산화구리 분말과 아연 분말을 혼합하여, 혼합 분말을 제조하는 제1 단계; 상기 혼합 분말을 환원 분위기에서 열처리하여, 구리-아연 합금 분말을 제조하는 제2 단계; 상기 구리-아연 합금 분말을 산화 분위기에서 열처리하여, 산화구리-산화아연 합금 분말을 제조하는 제3 단계; 상기 산화구리-산화아연 합금 분말을 분쇄하여, 분쇄된 산화구리-산화아연 합금 분말을 제조하는 제4 단계; 및 상기 분쇄된 산화구리-산화아연 합금 분말을 환원 분위기에서 열처리하여, 상기 분쇄된 산화구리-산화아연 합금 분말을 구리-아연 합금 분말로 재환원하는 제5 단계;를 포함하여, 구리와 아연 간에 합금화가 이루어지는 것을 특징으로 하는, 동시 소성이 가능한 적층형 세라믹 소자용 구리-아연 합금 분말의 제조방법. | 1. The manufacturing method of the copper - zinc alloy powder for the stack ceramic element capable of the co-firing which includes 5th step rerestoring with the copper - zinc alloy powder and in which the alloying is made among the copper and zinc 1st step of manufacturing the compound powder it mixes, 2nd step of manufacturing the copper - zinc alloy powder it heat-treats in the reducing atmosphere, 3rd step of manufacturing the cupric oxide - zinc oxide alloy power it heat-treats in the oxidizing atmosphere, 4th step of manufacturing the cupric oxide - zinc oxide alloy power pulverizing and is pulverized, and the pulverized cupric oxide - zinc oxide alloy power as described above the pulverized cupric oxide - zinc oxide alloy power as described above is heat-treated in the reducing atmosphere. | [기술분야] 본 발명은 공동 소성이 가능한 적층 세라믹 소자용 구리-아연 합금 분말의 제조 방법 및 이를 이용한 전극 페이스트 및 적층 세라믹 소자에 관한 것이다. [해결과제] 본 발명은 적층 세라믹 요소를 위한 구리-아연 합금 분말에서 일정한 전기 컨덕턴스를 유지하는 기술적 문제를 해결하고, 구리 및 니켈 요소의 합금화 및 분리 문제를 해결하고자 한다. [해결수단] 본 발명은 혼합, 열처리 및 분쇄 공정을 포함하는 적층 세라믹 요소를 위한 구리-아연 합금 분말의 제조 방법을 포함한다. [특징] 여기서 주요 특징은 적층 세라믹 요소를 위한 구리-아연 합금 분말에서 전기 컨덕턴스의 꾸준한 유지이다. [효과] 따라서, 본 발명은 구리-아연 합금 분말을 사용함으로써 전극 페이스트 및 적층 세라믹 요소의 제조 공정 및 비용 효율성을 개선한다. | 10-2022-0108558 | 2022-08-29 | 10-2024-0030032 | 2024-03-07 |  |  | 주식회사 비앤씨 | 정연학 ¦ 정경훈 |  |  |  | 4 | JP6224933B2(BE) ¦ JP5520861B2 ¦ KR10-2022-0064828A(BE) ¦ KR10-2349759B1(BE) | 0 |  | 104725204 | JP2025-527848A ¦ KR10-2024-0030032A ¦ WOWO2024-048851A1 | 3 | 심사중 |  | 3524103000386
KR | KR | P | A | 접합용 금속 페이스트, 및 접합체 및 그 제조 방법 | 접합용 금속 페이스트는, 금속 입자와, 분산매와, 소결 촉진제를 포함하고, 금속 입자가, 구리 입자를 함유하며, 소결 촉진제가, 전자 역공여성을 갖는 배위성 화합물을 포함하고, 당해 배위성 화합물이, 함질소 복소 방향환 화합물, 아세틸렌 유도체, 에틸렌 유도체, 유기 비소 화합물, 및 사이안화물로 이루어지는 군으로부터 선택되는 적어도 1종이다. | Dispostion of coordination compound having the sintering accelerant, is the electronics counterattack female the metal particle contains the copper particle the metal paste for the junction is the metal particle, the dispersing medium, and sintering accelerant are included are included. It experiences and it is at least one kind in which the dispostion of coordination compound is selected among from the group consisting of the nitrogenous heteroaromatic ring compound, acetylene derivative, ethylene derivative, organoarsenic compound and cyanide. | 금속 입자와, 분산매와, 소결 촉진제를 포함하고, 상기 금속 입자가, 구리 입자를 함유하며, 상기 소결 촉진제가, 전자 역공여성을 갖는 배위성 화합물을 포함하고, 당해 배위성 화합물이, 함질소 복소 방향환 화합물, 아세틸렌 유도체, 에틸렌 유도체, 유기 비소 화합물, 및 사이안화물로 이루어지는 군으로부터 선택되는 적어도 1종인, 접합용 금속 페이스트. | At least 1 clansman which includes dispostion of coordination compound having the sintering accelerant, is the electronics counterattack female the metal particle contains the copper particle metal particle, the dispersing medium, and sintering accelerant are included and which experiences and in which the dispostion of coordination compound is selected among from the group consisting of the nitrogenous heteroaromatic ring compound, acetylene derivative, ethylene derivative, organoarsenic compound and cyanide., and the metal paste for the junction. | 1. 금속 입자와, 분산매와, 소결 촉진제를 포함하고, 상기 금속 입자가, 구리 입자를 함유하며, 상기 소결 촉진제가, 전자 역공여성을 갖는 배위성 화합물을 포함하고, 당해 배위성 화합물이, 함질소 복소 방향환 화합물, 아세틸렌 유도체, 에틸렌 유도체, 유기 비소 화합물, 및 사이안화물로 이루어지는 군으로부터 선택되는 적어도 1종인, 접합용 금속 페이스트. ¦ 11. 제1 부재, 금속 입자 및 분산매를 포함하는 접합용 금속 페이스트, 및 제2 부재가 이 순서로 적층되어 있는 적층체를 준비하는 공정과, 상기 적층체에 있어서의 상기 접합용 금속 페이스트를 소결 촉진제의 존재하에서 소결하는 소결 공정을 구비하고, 상기 금속 입자가, 구리 입자를 함유하며, 상기 소결 촉진제가, 전자 역공여성을 갖는 배위성 화합물을 포함하고, 당해 배위성 화합물이, 일산화 탄소, 에틸렌, 일산화 질소, 및 사이안화 수소로 이루어지는 군으로부터 선택되는 적어도 1종인, 접합체의 제조 방법. | 1. At least 1 clansman which includes dispostion of coordination compound having the sintering accelerant, is the electronics counterattack female the metal particle contains the copper particle metal particle, the dispersing medium, and sintering accelerant are included and which experiences and in which the dispostion of coordination compound is selected among from the group consisting of the nitrogenous heteroaromatic ring compound, acetylene derivative, ethylene derivative, organoarsenic compound and cyanide., and the metal paste for the junction. ¦ 11. At least 1 clansman which includes the dispostion of coordination compound having the sintering accelerant, is the electronics counterattack female the metal particle contains the copper particle the process of preparing for the laminate, and the sintering process of sintering the metal paste for the junction in the laminate under the presence of the sintering accelerant are included and which experiences and in which the dispostion of coordination compound is selected among from the group consisting of the carbon monoxide, ethylene, and the nitrogen oxide and hydrogen cyanide., and the manufacturing method of assembly which comprise the first member, the metal particle, and the dispersing medium. As to the process of, the metal paste for the junction and the second member is laminated to this order. | [기술분야] 본 발명은 반도체 장치 및 다른 전자 부품에 적용될 수 있는 접합용 금속 페이스트 및 이의 제조 방법에 관한 것이다. [해결과제] 본 발명은 고온 환경, 특히 고온 납땜 요건을 갖는 접합부에서 불충분한 연결 신뢰성 및 열 전도성 불량 문제를 해결하고자 한다. [해결수단] 본 발명은 반도체 장치를 조립하기 위한 제조 방법과 함께, 구리 입자, 마이크로 구리 입자, 및 소결 촉진제를 포함하는 접합을 위한 금속 페이스트를 포함한다. [특징] 여기서 주요 특징은 접합을 위한 금속 페이스트에서 소결을 촉진하고 연결 신뢰성을 향상시키기 위해 배위 화합물과 같은 소결 촉진제의 사용이다. [효과] 본 발명은 따라서 고온 환경에서 접합부의 연결 신뢰성 및 열 전도성을 개선하여 반도체 장치의 성능 및 안정성을 향상시킨다. | 10-2024-7003034 | 2022-07-04 | 10-2024-0031329 | 2024-03-07 |  |  | 가부시끼가이샤 레조낙 | 나카코, 히데오 ¦ 에지리, 요시노리 ¦ 다나카, 도시아키 ¦ 이시카와, 다이 ¦ 나토리, 미치코 | 2021-112206 | JP | 2021-07-06 | 0 |  | 0 |  | 102799218 | CN117897244A ¦ EP4368316A1 ¦ JP2021-112206 ¦ KR10-2024-0031329A ¦ MYPI2023007991A0 ¦ TW202310951A ¦ US2024-0424614A1 ¦ WOWO2023-282229A1 | 8 | 심사중 |  | 3524103001748
KR | KR | P | A | 구리 미립자 분산체 | 본 발명은, 폴리머 B 에 의해 분산되어 이루어지는 구리 나노 입자 A, 및 분산매 C 를 함유하는 구리 미립자 분산체로서, 상기 폴리머 B 가, 카르복시기를 갖는 모노머 (b-1) 유래의 구성 단위, 및 폴리알킬렌글리콜 세그먼트를 갖는 모노머 (b-2) 유래의 구성 단위를 포함하고, 상기 폴리머 B 중의 폴리알킬렌글리콜 세그먼트의 함유량이 55 질량% 이상 97 질량% 이하이고, 상기 폴리머 B 의 산가가 20 mgKOH/g 이상 250 mgKOH/g 이하이고, 상기 분산매 C 가 (폴리)알킬렌글리콜, (폴리)알킬렌글리콜 유도체, 테르펜알코올, 글리세린 및 글리세린 유도체로 이루어지는 군에서 선택되는 적어도 1 종을 포함하는, 구리 미립자 분산체, 그리고 그 구리 미립자 분산체를 복수의 금속 부재의 사이에 개재시켜 가열하는 공정을 포함하는, 접합체의 제조 방법에 관한 것이다. | The invention relates to the dispersing medium C of the Polymer B is (poly) alkylene glycol it is 250 mgKOH / g or less over 20 mgKOH / g it buys the content of the polyalkylene glycol segment among the Polymer B is 97 mass % or less over 55 mass % the component of the monomer (b-2) originated having the component and polyalkylene glycol segment of the monomer (b-1) originated having the Polymer B, is the carboxy radical are included as the copper particulate spreader containing the copper nanoparticle A which is dispersed with the Polymer B and is made and the dispersing medium C, (poly) alkylene glycol derivative, the terpene alcohol, and the glycerine, the copper particulate spreader including at least one kind selected from the group consisting of the glycerin derivatives, and the manufacturing method for including the process of interposing the copper particulate spreader between multiple metal members and heating of assembly. | 폴리머 B 에 의해 분산되어 이루어지는 구리 나노 입자 A, 및 분산매 C 를 함유하는 구리 미립자 분산체로서, 상기 폴리머 B 가, 카르복시기를 갖는 모노머 (b-1) 유래의 구성 단위, 및 폴리알킬렌글리콜 세그먼트를 갖는 모노머 (b-2) 유래의 구성 단위를 포함하고, 상기 폴리머 B 중의 폴리알킬렌글리콜 세그먼트의 함유량이 55 질량% 이상 97 질량% 이하이고, 상기 폴리머 B 의 산가가 20 mgKOH/g 이상 250 mgKOH/g 이하이고, 상기 분산매 C 가 (폴리)알킬렌글리콜, (폴리)알킬렌글리콜 유도체, 테르펜알코올, 글리세린 및 글리세린 유도체로 이루어지는 군에서 선택되는 적어도 1 종을 포함하는, 구리 미립자 분산체. | The copper particulate spreader which comprises the dispersing medium C of the Polymer B is (poly) alkylene glycol it is 250 mgKOH / g or less over 20 mgKOH / g it buys the content of the polyalkylene glycol segment among the Polymer B is 97 mass % or less over 55 mass % the component of the monomer (b-2) originated having the component and polyalkylene glycol segment of the monomer (b-1) originated having the Polymer B, is the carboxy radical are included as the copper particulate spreader containing the copper nanoparticle A which is dispersed with the Polymer B and is made and the dispersing medium C, (poly) alkylene glycol derivative, the terpene alcohol, and the glycerine, and at least one kind selected from the group consisting of the glycerin derivatives. | 1. 폴리머 B 에 의해 분산되어 이루어지는 구리 나노 입자 A, 및 분산매 C 를 함유하는 구리 미립자 분산체로서, 상기 폴리머 B 가, 카르복시기를 갖는 모노머 (b-1) 유래의 구성 단위, 및 폴리알킬렌글리콜 세그먼트를 갖는 모노머 (b-2) 유래의 구성 단위를 포함하고, 상기 폴리머 B 중의 폴리알킬렌글리콜 세그먼트의 함유량이 55 질량% 이상 97 질량% 이하이고, 상기 폴리머 B 의 산가가 20 mgKOH/g 이상 250 mgKOH/g 이하이고, 상기 분산매 C 가 (폴리)알킬렌글리콜, (폴리)알킬렌글리콜 유도체, 테르펜알코올, 글리세린 및 글리세린 유도체로 이루어지는 군에서 선택되는 적어도 1 종을 포함하는, 구리 미립자 분산체. | 1. The copper particulate spreader which comprises the dispersing medium C of the Polymer B is (poly) alkylene glycol it is 250 mgKOH / g or less over 20 mgKOH / g it buys the content of the polyalkylene glycol segment among the Polymer B is 97 mass % or less over 55 mass % the component of the monomer (b-2) originated having the component and polyalkylene glycol segment of the monomer (b-1) originated having the Polymer B, is the carboxy radical are included as the copper particulate spreader containing the copper nanoparticle A which is dispersed with the Polymer B and is made and the dispersing medium C, (poly) alkylene glycol derivative, the terpene alcohol, and the glycerine, and at least one kind selected from the group consisting of the glycerin derivatives. | [기술분야] 본 발명은 구리 미립자 살포기 및 구리 미립자 살포기를 사용하는 조립체의 제조 방법에 관한 것이다. [해결과제] 본 발명은 종래의 구리 미립자 살포기의 불량한 결합 강도 및 보존 안정성의 문제를 해결하여, 전력 장치 장착의 어려움을 초래한다. [해결수단] 본 발명은 중합체 B로 분산된 구리 나노입자 A 및 분산 매질 C를 함유하는 구리 미립자 살포기를 포함한다. [특징] 여기서 주요 특징은 분산 안정성 및 저온 소결성을 향상시키기 위해 구리 미립자 스프레더에 특정 성분을 포함시키는 것이다. [효과] 따라서, 본 발명은 구리 미립자 살포기의 분산 안정성 및 보존 안정성을 개선하여, 향상된 저온 소결성 및 저온 접합성을 유도한다. | 10-2024-7003861 | 2021-08-06 | 10-2024-0029065 | 2024-03-05 |  |  | 카오카부시키가이샤 | 에야마 다카아키 ¦ 다키구치 오사무 ¦ 요시다 도모히데 |  |  |  | 0 |  | 0 |  | 89237214 | CN117794668A ¦ EP4382227A1 ¦ JP7562000B2 ¦ JP7654880B2 ¦ KR10-2024-0029065A ¦ US2024-0367225A1 ¦ WOWO2023-013034A1 | 7 | 심사중 |  | 3524101002183
CN | CN | P | A | Spherical nano copper powder and macro-quantity preparation method thereof | The invention provides spherical nano-copper powder and a macro-quantity preparation method thereof.The macro-quantity preparation method of the spherical nano-copper powder comprises the following steps that S1, a copper source solution and a complexing agent are mixed, the pH of the mixed solution is adjusted to be larger than or equal to 7, and a complex solution is obtained; s2, the complex solution is heated and stirred, meanwhile, a reducing agent is rapidly and evenly added into the complex solution, then the complex solution is placed in a cold water bath within 10-60 min, and a reaction stock solution is obtained; and S3, the sediment of the reaction stock solution is subjected to reduced-pressure suction filtration, cleaning and drying, and copper powder particles are obtained. The method for macroscopically preparing the spherical nano copper powder aims at improving the morphology of the copper powder and increasing the yield of the copper powder at the same time. | 본 발명은 구형 나노 구리 분말 및 그 매크로 제조 방법을 제공하고, 그 중에 매크로가 구형 나노 구리 분말을 제조하는 방법은 다음을 포함하는 것을 특징으로 한다: S1: 구리원 용액을 착화제와 혼합하고, 혼합 용액의 pH ≥7을 조절하여 착화합물 용액을 얻는다; S2: 상기 착화합물 용액을 가열하고 교반하면서, 상기 착화합물 용액으로 환원제를 빠르고 균일하게 첨가한 후, 10-60min의 냉수욕에 내장하여 반응 원액을 얻는다; S3: 상기 반응 원액의 침강물을 감압 여과, 세척 및 건조하여 구리 분말 입자를 얻는다. 본 발명이 제공하는 매크로 제조 구형 나노 구리 분말의 방법은 구리 분말의 형태를 개선하는 동시에 구리 분말의 수율을 향상시키는 것을 목적으로 한다. | 1. The method for preparing the spherical nanometer copper powder in a macro manner is characterized by comprising the following steps of: s1: mixing a copper source solution with a complexing agent, and regulating the pH value of the mixed solution to be more than or equal to 7 to obtain a complex solution; s2: heating and stirring the complex solution, simultaneously adding a reducing agent into the complex solution rapidly and uniformly, and then placing the complex solution in a cold water bath for 10-60min to obtain a reaction stock solution; s3: and carrying out reduced pressure suction filtration, cleaning and drying on the sediment of the reaction stock solution to obtain copper powder particles. | 1. 다음을 포함하는 것을 특징으로 하는 구형 나노 구리 분말의 매크로 제조 방법: S1: 구리원 용액을 착화제와 혼합하고, 혼합 용액의 pH ≥7을 조절하여 착화합물 용액을 얻는다; S2: 상기 착화합물 용액을 가열하고 교반하면서 상기 착화합물 용액으로 환원제를 신속하고 균일하게 첨가한 후, 10-60분 동안 냉수욕조에 넣어 반응 원액을 얻는다; S3: 상기 반응 원액의 침강물을 감압 여과, 세척 및 건조하여 구리 분말 입자를 얻는다. | 1. The method for preparing the spherical nanometer copper powder in a macro manner is characterized by comprising the following steps of: s1: mixing a copper source solution with a complexing agent, and regulating the pH value of the mixed solution to be more than or equal to 7 to obtain a complex solution; s2: heating and stirring the complex solution, simultaneously adding a reducing agent into the complex solution rapidly and uniformly, and then placing the complex solution in a cold water bath for 10-60min to obtain a reaction stock solution; s3: and carrying out reduced pressure suction filtration, cleaning and drying on the sediment of the reaction stock solution to obtain copper powder particles. | 1. 다음을 포함하는 것을 특징으로 하는 구형 나노 구리 분말의 매크로 제조 방법: S1: 구리원 용액을 착화제와 혼합하고, 혼합 용액의 pH ≥7을 조절하여 착화합물 용액을 얻는다; S2: 상기 착화합물 용액을 가열하고 교반하면서 상기 착화합물 용액으로 환원제를 신속하고 균일하게 첨가한 후, 10-60분 동안 냉수욕조에 넣어 반응 원액을 얻는다; S3: 상기 반응 원액의 침강물을 감압 여과, 세척 및 건조하여 구리 분말 입자를 얻는다. | [기술분야] 본 발명은 구리 분말의 모폴로지를 개선하고 구리 분말의 수율을 증가시키는 것을 목적으로 하는 매크로 방식으로 구형 나노미터 구리 분말을 제조하기 위한 방법에 관한 것이다. [해결과제] 본 발명은 단일 대규모 구리 분말 생산으로 인한 불안정한 구리 분말 및 불균일한 모폴로지의 문제를 해결하고자 하며, 매크로 방식으로 구형 나노미터 구리 분말을 제조하기 위한 방법을 제공하는 것을 목적으로 한다. [해결수단] 본 발명은 구리 소스 용액을 착화제와 혼합하는 단계, 상기 혼합 용액의 pH를 조정하는 단계, 상기 착 용액을 가열하는 단계, 환원제를 첨가하는 단계, 및 감압 흡입 여과, 세척 및 건조를 실시하여 구리 분말 입자를 획득하는 단계를 포함한다. [특징] 여기서 주요 특징은 구리 착물의 착화 평형 및 안정성을 촉진시키고, 구리 이온 응집을 방지하고 구리 분말의 모폴로지를 개선시키기 위한 특정 구리 공급원 및 착화제의 사용이다. [효과] 따라서, 본 발명은 구리 분말의 모폴로지를 향상시키고 구리 분말의 수율을 증가시킨다. | 2023-11446058 | 2023-11-02 | 117620195 | 2024-03-01 |  |  | Beijing Hebo New Material Co.,Ltd. | Tian Zhilin ¦ Zhu Mengzhen ¦ Huang Di |  |  |  | 0 |  | 0 |  | 73840522 | CN117620195A | 1 | 심사중 |  | 8424101015328
JP | JP | P | A | 접합용 페이스트 및 접합체 제조 방법 | 【요약】 【과제】부재에 적절하게 도포되면서, 접합층의 강도 저하를 억제한다. 【해결 수단】접합용 페이스트 10은 구리 입자 12와 용매 14와 인산 에스테르로 이루어진 첨가제 16을 포함하고 첨가제 16의 함유량이, 접합용 페이스트 10의 전체에 대해, 질량비로 0.5% 이상 3.0%이하이며 25℃의 점도가 10Pa s 이상 200Pa s이하이다. 【선택도】도 1 | [ABSTRACT] [Technical problem] The strength reduction of a joining layer is controlled, being applied suitable for a member. [Means for Solution]The additive agent 16 in which the paste 10 for junction serves as the copper grain child 12 and the solvent 14 from phosphoric ester, Content of an implication and the additive agent 16 is 0.5% or more and 3.0% or less in a mass ratio to the whole paste 10 for junction, and viscosity at 25℃ is 10 or more Pa-s and 200 Pa-s or less. [Chosen drawing] Drawing 1 | 【청구항1】 구리 입자와 용매와 인산 에스테르로 이루어진 첨가제를 포함하는 접합용 페이스트이고 상기 첨가제의 함유량이, 상기 접합용 페이스트의 전체에 대해, 질량비로 0.5% 이상 3.0%이하이며 25℃의 점도가 10Pa s 이상 200Pa s이하인 접합용 페이스트. | [Claim1] It is a paste for junction containing a copper grain child, a solvent, and the additive agent that consists of phosphoric ester, The content of the above-mentioned additive agent is 0.5% or more and 3.0% or less in a mass ratio to the above-mentioned whole paste for junction, The viscosity at 25℃ is 10 or more Pa-s and 200 Pa-s or less, The paste for junction. | 【청구항1】 구리 입자와 용매와 인산 에스테르로 이루어진 첨가제를 포함하는 접합용 페이스트이고 상기 첨가제의 함유량이, 상기 접합용 페이스트의 전체에 대해, 질량비로 0.5% 이상 3.0%이하이며 25℃의 점도가 10Pa s 이상 200Pa s이하인 접합용 페이스트. | [Claim1] It is a paste for junction containing a copper grain child, a solvent, and the additive agent that consists of phosphoric ester, The content of the above-mentioned additive agent is 0.5% or more and 3.0% or less in a mass ratio to the above-mentioned whole paste for junction, The viscosity at 25℃ is 10 or more Pa-s and 200 Pa-s or less, The paste for junction. | [기술분야] 본 발명은 접합용 페이스트 및 상기 접합용 페이스트를 이용한 접합체의 제조 방법에 관한 것이다. [해결과제] 본 발명은 특히 부재들이 비환원성 분위기 하에서 접합될 때 접합층의 강도 감소를 제어하는 기술적 문제를 해결하고자 한다. [해결수단] 접합용 페이스트는 구리 그레인 자식, 용매, 및 첨가제, 특히 인산 에스테르를 포함한다. [특징] 여기서 주요 특징은 인산 에스테르를 사용하여 구리 그레인 자식 산화를 제어하여, 접합층의 제어된 강도 감소를 유도하는 것이다. [효과] 본 발명은 특히 부재들이 비환원성 분위기 하에서 접합될 때 접합층의 강도 감소의 제어를 개선한다. | 2022-127089 | 2022-08-09 | 2024-024322 | 2024-02-22 |  |  | MITSUBISHI MATERIALS CORP | 森 優太郎 ¦ 渡邉 眞美 ¦ 岩田 広太郎 ¦ 中矢 清隆 |  |  |  | 0 |  | 0 |  | 18200992 | JP2024-024322A | 1 | 심사중 |  | 2224034000193
JP | JP | P | A | 복합 구리 나노 입자 및 복합 구리 나노 입자 제조 방법 | 【요약】 【과제】유기 용매로의 분산성이 높고 평활한 도전막의 성막 가능한 복합 구리 나노 입자 제공. 【해결 수단】구리 나노 입자의 표면이 실란 커플링제로 개질된 복합 구리 나노 입자이고 상기 구리 나노 입자는 표면의 적어도 일부에 산화구리를 포함하는 피막을 가지며, 상기 복합 구리 나노 입자의 상기 실란 커플링제로 인한 탄소의 질량 농도가 상기 복합 구리 나노 입자의 전체 질량에 대해 0.1~1.2질량%이거나 상기 복합 구리 나노 입자의 표면에서의 상기 실란 커플링제에서 유래하는 표면기가 상기 복합 구리 나노 입자의 표면적 1nm2 당 1.0개 이상 13.0개 이하인 복합 구리 나노 입자 및 복합 구리 나노 입자 제조 방법. 【선택도】없음 | [ABSTRACT] [Technical problem] Offer of the dispersibility to an organic solvent being high and there being compound copper nanoparticles which can form a smooth electric conduction film. [Means for Solution]By the Silang coupling agent, the surface of copper nanoparticles is the compound copper nanoparticles by which property modification was carried out, and the copper nanoparticles, Mass concentration of carbon which has a coat which contains copper oxide in at least a part of surface, and originates in the Silang coupling agent in the compound copper nanoparticles is the 0.1~1.2 mass % to total mass of the compound copper nanoparticles, Or a surface machine originating in the Silang coupling agent in the surface of the compound copper nanoparticles is the surface area of 1 nm of the compound copper nanoparticles. Manufacturing method of compound copper nanoparticles which are less than more than 2 hit 1.0 piece 13.0 piece, and compound copper nanoparticles. [Chosen drawing] Nothing | 【청구항1】 구리 나노 입자의 표면이 실란 커플링제로 개질된 복합 구리 나노 입자이고 상기 구리 나노 입자는 표면의 적어도 일부에 산화구리를 포함하는 피막을 가지며, 상기 복합 구리 나노 입자의 상기 실란 커플링제로 인한 질량 탄소 농도가 상기 복합 구리 나노 입자의 전체 질량에 대해 0.1~1.2질량%인 복합 구리 나노 입자. | [Claim1] The surface of copper nanoparticles is the compound copper nanoparticles by which property modification was carried out by the Silang coupling agent, The above-mentioned copper nanoparticles have a coat which contains copper oxide in at least a part of surface, Compound copper nanoparticles whose mass carbon concentration resulting from the above-mentioned Silang coupling agent in the above-mentioned compound copper nanoparticles is the 0.1~1.2 mass % to the total mass of the above-mentioned compound copper nanoparticles. | 【청구항1】 구리 나노 입자의 표면이 실란 커플링제로 개질된 복합 구리 나노 입자이고 상기 구리 나노 입자는 표면의 적어도 일부에 산화구리를 포함하는 피막을 가지며, 상기 복합 구리 나노 입자의 상기 실란 커플링제로 인한 질량 탄소 농도가 상기 복합 구리 나노 입자의 전체 질량에 대해 0.1~1.2질량%인 복합 구리 나노 입자. ¦ 【청구항4】 구리 나노 입자의 표면이 실란 커플링제로 개질된 복합 구리 나노 입자이고 상기 구리 나노 입자는 표면의 적어도 일부에 산화구리를 포함하는 피막을 가지며, 상기 복합 구리 나노 입자의 표면에서의 상기 실란 커플링제에서 유래하는 표면기가 상기 복합 구리 나노 입자의 표면적 1nm2 당 1.0개 이상 13.0개 이하인 복합 구리 나노 입자. ¦ 【청구항9】 표면의 적어도 일부에 산화구리를 포함하는 피막을 갖는 구리 나노 입자와 유기 용매를 준비하고 상기 구리 나노 입자와 상기 유기 용매와의 혼합물을 제조하고 상기 혼합물을 가압해 세관유로로 보내, 상기 혼합물에 충돌, 전단력을 걸어 분산시켜 분산액을 얻고, 상기 분산액에 실란 커플링제를 첨가 하는 구리 나노 입자의 표면이 실란 커플링제로 개질된 복합 구리 나노 입자를 제조하는 방법으로서, 상기 실란 커플링제의 첨가량이, 상기 구리 나노 입자의 표면으로의 단분자막 형성 상당량의 0.6~3.3배인 복합 구리 나노 입자 제조 방법. | [Claim1] The surface of copper nanoparticles is the compound copper nanoparticles by which property modification was carried out by the Silang coupling agent, The above-mentioned copper nanoparticles have a coat which contains copper oxide in at least a part of surface, Compound copper nanoparticles whose mass carbon concentration resulting from the above-mentioned Silang coupling agent in the above-mentioned compound copper nanoparticles is the 0.1~1.2 mass % to the total mass of the above-mentioned compound copper nanoparticles. ¦ [Claim4] The surface of copper nanoparticles is the compound copper nanoparticles by which property modification was carried out by the Silang coupling agent, The above-mentioned copper nanoparticles have a coat which contains copper oxide in at least a part of surface, The surface machine originating in the above-mentioned Silang coupling agent in the surface of the above-mentioned compound copper nanoparticles is the surface area of 1 nm of the above-mentioned compound copper nanoparticles. 2 Compound copper nanoparticles which are less than more than hit 1.0 piece 13.0 piece. ¦ [Claim9] The copper nanoparticles which have a coat which contains copper oxide in at least a part of surface, and an organic solvent are prepared, The mixture of the above-mentioned copper nanoparticles and the above-mentioned organic solvent is prepared, The above-mentioned mixture is pressurized and it sends into thin 菅流路, and it collides, and 断力 which is not carried out is hung on the above-mentioned mixture, it is distributed, and dispersion liquid are obtained, The Silang coupling agent is added to the above-mentioned dispersion liquid, It is the way the surface of copper nanoparticles manufactures the compound copper nanoparticles by which property modification was carried out by the Silang coupling agent, A manufacturing method of the compound copper nanoparticles whose amount of addition of the above-mentioned Silang coupling agent is the monomolecular film formation considerable quantity 0.6~3.3 times to the surface of the above-mentioned copper nanoparticles. | [기술분야] 본 발명은 화합물 구리 나노입자 및 화합물 구리 나노입자의 제조 방법에 관한 것이다. [해결과제] 본 발명은 유기용매에 분산성이 높고, 매끄러운 전극막을 형성할 수 있는 화합물 구리 나노입자를 제공하는 기술적 과제를 해결하고자 한다. [해결수단] 본 발명은 상기 실랑 결합제에 의해 구리 나노 입자의 표면의 특성 변형을 수행하고 복합 구리 나노 입자를 제조하는 방법을 포함한다. [특징] 여기서 주된 특징은 구리 나노입자의 표면을 개질하고 분산성을 향상시키기 위한 실랑 커플링제의 사용이다. [효과] 따라서, 본 발명은 유기 용매에 대한 분산성을 향상시키고, 매끄러운 전극 필름을 형성하는 능력을 향상시킨다. | 2022-119587 | 2022-07-27 | 2024-017138 | 2024-02-08 | 7219842 |  | TAIYO NIPPON SANSO CORP | 山脇 直也 ¦ 高田 克則 ¦ 五十嵐 弘 |  |  |  | 4 | JP7139258B2 ¦ JP6686567B2(BE) ¦ JP2016-199779A(BE) ¦ KR10-1799147B1(BE) | 0 |  | 104356118 | CN119630498A ¦ EP4563266A1 ¦ JP7219842B1 ¦ KR10-2025-0044200A ¦ MYPI2025000068A0 ¦ SG11202408677SA ¦ TW202410991A ¦ VN113476A ¦ WOWO2024-024432A1 | 9 | 등록 |  | 2224025000277
JP | JP | P | A | 도전막 형성 방법과 광 소성용 도전성 잉크 | 【요약】 【과제】입자 지름 20nm~80nm의 구리 입자를 이용하고, 유리 전이 온도가 낮은 수지 기판이나 수지 필름 기판이 적용된 경우에서도 상기 기판의 열 열화가 발생하기 어려운 도전막 형성 방법과 광 소성용 도전성 잉크를 제공한다. 【해결 수단】나노 사이즈의 금속 입자와 용제 2를 함유하는 광 소성용 도전성 잉크 3을 기재 4 상에 도포해 도포막 5를 형성하는 도포 공정과 도포막의 용제를 제거해 건조막 6을 형성하는 건조 공정과 건조막을 향해 광을 조사하고 건조막 내의 금속 입자를 광 소성해 도전막 8을 형성하는 광 소성 공정을 구비하는 도전막 형성 방법에 있어서, 나노 사이즈의 금속 입자가 입자 지름 20nm~80nm의 구리 입자로 구성되고 건조막을 향해 파장 500nm~620nm의 레이저광 7을 조사하고 건조막 내의 구리 입자 1을 광 소성해 도전막을 형성하는 것을 특징으로 한다. 【선택도】도 1 | [ABSTRACT] [Technical problem] Using a ~ with a particle diameter of 20 nm 80 nm copper grain child, when a resin substrate with a low glass transition temperature and a resin film board are applied, the formation method of an electric conduction film by which the heat deterioration of the above-mentioned substrate is not generated easily, and the conductive ink for optical calcination are provided. [Means for Solution]An application process of applying the conductive ink 3 for optical calcination containing metal particles and the solvent 2 of nano size on the substrate 4, and forming the coating film 5, In a formation method of an electric conduction film possessing a drying process which removes a solvent of a coating film and forms the dry film 6, and an optical calcination process of irradiating with light towards a dry film, carrying out optical calcination of the metal particles in a dry film, and forming the electric conduction film 8, Metal particles of nano size comprise a copper grain child who is ~ with a particle diameter of 20 nm 80 nm, irradiate with the ~ with a wavelength of 500 nm 620 nm laser beam 7 towards a dry film, carry out optical calcination of the copper grain child 1 in a dry film, and form an electric conduction film. [Chosen drawing] Drawing 1 | 【청구항1】 나노 사이즈의 금속 입자와 용제를 함유하는 광 소성용 도전성 잉크를 기재 상에 도포해 도포막을 형성하는 도포 공정과 상기 도포막의 용제를 제거해 건조막을 형성하는 건조 공정과 상기 건조막을 향해 광을 조사하고 건조막 내의 금속 입자를 광 소성해 도전막을 형성하는 광 소성 공정, (을)를 구비하는 도전막 형성 방법에 있어서, 상기 나노 사이즈의 금속 입자가 입자 지름 20nm~80nm의 구리 입자로 구성되고 상기 건조막을 향해 파장 500nm~620nm의 레이저광을 조사하고 건조막 내의 구리 입자를 광 소성해 도전막을 형성하는 것을 특징으로 하는 도전막 형성 방법. | [Claim1] The application process of applying the conductive ink for optical calcination containing the metal particles and solvent of nano size on a substrate, and forming a coating film, The drying process which removes the solvent of the above-mentioned coating film and forms a dry film, The optical calcination process of irradiating with light towards the above-mentioned dry film, carrying out optical calcination of the metal particles in a dry film, and forming an electric conduction film, In the formation method of the electric conduction film to provide, the metal particles of the above-mentioned nano size comprise a copper grain child who is ~ with a particle diameter of 20 nm 80 nmand A formation method of the electric conduction film irradiating with a ~ with a wavelength of 500 nm 620 nm laser beam towards the above-mentioned dry film, carrying out optical calcination of the copper grain child in a dry film, and forming an electric conduction film. | 【청구항1】 나노 사이즈의 금속 입자와 용제를 함유하는 광 소성용 도전성 잉크를 기재 상에 도포해 도포막을 형성하는 도포 공정과 상기 도포막의 용제를 제거해 건조막을 형성하는 건조 공정과 상기 건조막을 향해 광을 조사하고 건조막 내의 금속 입자를 광 소성해 도전막을 형성하는 광 소성 공정, (을)를 구비하는 도전막 형성 방법에 있어서, 상기 나노 사이즈의 금속 입자가 입자 지름 20nm~80nm의 구리 입자로 구성되고 상기 건조막을 향해 파장 500nm~620nm의 레이저광을 조사하고 건조막 내의 구리 입자를 광 소성해 도전막을 형성하는 것을 특징으로 하는 도전막 형성 방법. | [Claim1] The application process of applying the conductive ink for optical calcination containing the metal particles and solvent of nano size on a substrate, and forming a coating film, The drying process which removes the solvent of the above-mentioned coating film and forms a dry film, The optical calcination process of irradiating with light towards the above-mentioned dry film, carrying out optical calcination of the metal particles in a dry film, and forming an electric conduction film, In the formation method of the electric conduction film to provide, the metal particles of the above-mentioned nano size comprise a copper grain child who is ~ with a particle diameter of 20 nm 80 nmand A formation method of the electric conduction film irradiating with a ~ with a wavelength of 500 nm 620 nm laser beam towards the above-mentioned dry film, carrying out optical calcination of the copper grain child in a dry film, and forming an electric conduction film. | [기술분야] 본 발명은 금속 입자 및 나노 크기의 용매를 함유하는 광학 소성용 전도성 잉크를 사용한 전기 전도 필름의 형성 방법에 관한 것이며, 인쇄 전자에서 전극 배선의 형성에 적용될 수 있다. [해결과제] 본 발명은 종래 기술의 방법에 비해, 광학 소성을 이용한 전기 전도막의 형성 방법에서 수지 기판 및 수지 필름 보드의열화 문제를 해결하고자 한다. [해결수단] 본 발명은 금속 입자 및 나노 크기의 용매를 함유하는 광학 소성용 전도성 잉크를 사용한 전기 전도 필름의 형성 방법을 포함한다. [특징] 여기서 주된 특징은 금속 입자 및 나노 크기의 용매를 함유하는 광학 소성을 위한 전도성 잉크의 사용, 및 광학 소성을 이용한 전기 전도 필름의 형성 방법이다. [효과] 본 발명은 따라서 수지 기판 및 수지 필름 보드의열화를 방지하고, 광학 소성의 효율을 향상시키고, 기판으로서 수지 기판 및 수지 필름 보드의 사용을 가능하게 함으로써 전기 전도 필름의 형성 방법을 개선한다. | 2022-120257 | 2022-07-28 | 2024-017543 | 2024-02-08 |  |  | SUMITOMO METAL MINING CO LTD | 大上 秀晴 |  |  |  | 0 |  | 0 |  | 18196617 | JP2024-017543A | 1 | 취하 |  | 2224025000682
JP | JP | P | A | 구리 입자 및 구리 입자 제조 방법 | 【요약】 【과제】충분히 입자 지름이 작고 또한 고온 내산화성이 우수한 구리 입자 및 이 구리 입자 제조 방법을 제공한다. 【해결 수단】입자 표면이 카르복실산 구리 유래의 유기 분자에 의해 구성된 유기 보호막 12에서 피복된 구리 입자 10에 있어서, 1차 입자의 평균 입경이 50nm초과 400nm이하의 범위 내이며 X선 회절 (XRD)의 Cu2O/Cu의 최고 피크 강도의 비 변화가, 대기 분위기 150℃에서 1시간 처리의 전후로10% 미만임을 특징으로 한다. 【선택도】도 1 | [ABSTRACT] [Technical problem] Particle diameter is small enough and it provides the copper grain child excellent in high temperature oxidation resistance, and this copper grain child's manufacturing method. [Means for Solution]In the copper grain child 10 by whom a particle surface was covered by the organic protective film 12 constituted by organic molecule of copper carboxylate origin, Cu in / average particle diameter of a primary particle exceeds 50 nm, and it is within the limits of 400 nm or less, and / an X diffraction (XRD) 2 Change of a ratio of the highest peak intensity of O/Cu is less than 10%, before and after 1-hour processing with an air atmosphere of 150℃ ]. [Chosen drawing] Drawing 1 | 【청구항1】 입자 표면이 카르복실산 구리 유래의 유기 분자에 의해 구성된 유기 보호막으로 피복된 구리 입자에 있어서, 1차 입자의 평균 입경이 50nm초과 400nm이하의 범위 내이며 X선 회절 (XRD)의 Cu2O/Cu의 최고 피크 강도의 비 변화가, 대기 분위기 150℃에서 1시간 처리의 전후로10% 미만임을 특징으로 하는 구리 입자. | [Claim1] In the copper grain child by whom the particle surface was covered by the organic protective film constituted by the organic molecule of copper carboxylate origin, The average particle diameter of a primary particle exceeds 50 nm, and is within the limits of 400 nm or less, Cu in an X diffraction (XRD) 2 Copper grain child characterized by being less than 10% before and after change of the ratio of the highest peak intensity of O/Cu processes with an air atmosphere of 150℃ / 1 hour ]. | 【청구항1】 입자 표면이 카르복실산 구리 유래의 유기 분자에 의해 구성된 유기 보호막으로 피복된 구리 입자에 있어서, 1차 입자의 평균 입경이 50nm초과 400nm이하의 범위 내이며 X선 회절 (XRD)의 Cu2O/Cu의 최고 피크 강도의 비 변화가, 대기 분위기 150℃에서 1시간 처리의 전후로10% 미만임을 특징으로 하는 구리 입자. | [Claim1] In the copper grain child by whom the particle surface was covered by the organic protective film constituted by the organic molecule of copper carboxylate origin, The average particle diameter of a primary particle exceeds 50 nm, and is within the limits of 400 nm or less, Cu in an X diffraction (XRD) 2 Copper grain child characterized by being less than 10% before and after change of the ratio of the highest peak intensity of O/Cu processes with an air atmosphere of 150℃ / 1 hour ]. | [기술분야] 본 발명은 예를 들어 전기 전도용 물체, 또는 접합용 페이스트의 재료로서 사용되는 구리 그레인 자식 및 구리 그레인 자식의 제조 방법에 관한 것이다. [해결과제] 본 발명은 특히 입경이 작고 상세한 회로 패턴이 요구되는 경우, 구리 그레인 어린이의 내산화성 문제를 해결하고자 한다. [해결수단] 본 발명은 코어 입자의 표면을 덮는 유기 보호 필름을 가진 구리 그레인 자식, 및 이를 위한 제조 방법을 포함한다. [특징] 여기서 주요 특징은 구리 이온의 공급원으로서 구리 카르복실레이트의 사용 및 코어 입자의 표면 상에 유기 보호 필름의 형성이다. [효과] 따라서, 본 발명은 특히 입경이 작고 상세한 회로 패턴이 요구되는 경우, 구리 그레인 자식의 고온 내산화성을 개선한다. | 2022-114886 | 2022-07-19 | 2024-012999 | 2024-01-31 |  |  | MITSUBISHI MATERIALS CORP | 山口 朋彦 ¦ 海老沢 陸 |  |  |  | 3 | JP2017-514988A ¦ JP2014-001443A(BE) ¦ WOWO2019-106739A1(BE) | 0 |  | 18193254 | JP2024-012999A | 1 | 심사중 |  | 2224019000279
JP | JP | P | A | 구리 분말 | 【요약】 【과제】우수한 저온 소결성을 갖는 구리 분말을 제공한다. 【해결 수단】BET 비표면적 (m2/g)에 대한 탄소 함유량 C (질량%)의 비 (C/SSA)가 0.07이하이며 X선 광전자 분광법에 의한 C1s 스펙트럼에 있어서, 284eV~285eV의 범위에 피크 톱을 갖는 피크의 면적 A1에 대한, 288eV~289.2eV의 범위에 피크 톱을 갖는 피크의 면적 A2의 피크 면적비 (A2/A1)가, 0.5 이상인 구리 분말이다. 【선택도】없음 | [ABSTRACT] [Technical problem] The copper powder which has the outstanding low-temperature sintering nature is provided. [Means for Solution]In C1-s spectrum a ratio (C/SSA) of the carbon content C (mass %) to BET specific surface area (m 2 /g) is 0.07 or less, and according to X ray photoelectron spectroscopy, A peak area ratio (A2/A1) of the area A2 of a peak which has the peak top in the range of 288 eV ~ 289.2 eV to the area A1 of a peak which has the peak top in the range of 284 eV ~ 285 eV is copper powder which is 0.5 or more. [Chosen drawing] Nothing | 【청구항1】 BET 비표면적 (m2/g)에 대한 탄소 함유량 C (질량%)의 비 (C/SSA)가 0.07이하이며 X선 광전자 분광법에 의한 C1s 스펙트럼에 있어서, 284eV~285eV의 범위에 피크 톱을 갖는 피크의 면적 A1에 대한, 288eV~289.2eV의 범위에 피크 톱을 갖는 피크의 면적 A2의 피크 면적비 (A2/A1)가, 0.5 이상인 구리 분말. | [Claim1] The ratio (C/SSA) of the carbon content C (mass %) to BET specific surface area (m 2 /g) is 0.07 or less, Copper powder whose peak area ratio (A2/A1) of the area A2 of the peak which has the peak top in the range of 288 eV ~ 289.2 eV to the area A1 of the peak which has the peak top in the range of 284 eV ~ 285 eV in C1-s spectrum by X ray photoelectron spectroscopy is 0.5 or more. | 【청구항1】 BET 비표면적 (m2/g)에 대한 탄소 함유량 C (질량%)의 비 (C/SSA)가 0.07이하이며 X선 광전자 분광법에 의한 C1s 스펙트럼에 있어서, 284eV~285eV의 범위에 피크 톱을 갖는 피크의 면적 A1에 대한, 288eV~289.2eV의 범위에 피크 톱을 갖는 피크의 면적 A2의 피크 면적비 (A2/A1)가, 0.5 이상인 구리 분말. | [Claim1] The ratio (C/SSA) of the carbon content C (mass %) to BET specific surface area (m 2 /g) is 0.07 or less, Copper powder whose peak area ratio (A2/A1) of the area A2 of the peak which has the peak top in the range of 288 eV ~ 289.2 eV to the area A1 of the peak which has the peak top in the range of 284 eV ~ 285 eV in C1-s spectrum by X ray photoelectron spectroscopy is 0.5 or more. | [기술분야] 본 발명은 저온 소결 특성이 우수한 구리 분말에 관한 것이며, 기판 상의 회로 형성에 사용되는 전도성 페이스트에 적용될 수 있다. [해결과제] 본 발명은 내산화성 및 페이스트 특성을 손상시키지 않으면서 구리 분말의 저온 소결을 달성하는 문제를 해결하고자 한다. [해결수단] 본 발명은 특정 BET 비표면적, 평균 입자 직경, 탄소 함량, 및 산소 함량 비율을 갖는 구리 분말을 포함한다. [특징] 여기서 주요 특징은 내산화성 및 페이스트 특성을 손상시키지 않으면서 저온에서 소결하는 구리 분말의 능력이다. [효과] 따라서, 본 발명은 내산화성 및 페이스트 특성을 손상시키지 않으면서 구리 분말의 저온 소결 특성을 개선한다. | 2022-110736 | 2022-07-08 | 2024-008681 | 2024-01-19 |  |  | JX NIPPON MINING & METALS CORP | 土橋 礼奈 ¦ 折笠 広典 |  |  |  | 0 |  | 0 |  | 104402546 | CN119255877A ¦ DE11-2022-007503T5 ¦ JP2024-008681A ¦ KR10-2024-0167686A ¦ SG11202406490UA ¦ TWI880103B ¦ WOWO2024-009522A1 | 7 | 심사중 |  | 2224011001106
KR | KR | P | A | 구리 판상형 마이크로 입자의 제조방법, 구리 판상형 마이크로 입자를 포함하는 하이브리드 판상형 마이크로 입자의 제조방법, 및 이에 의해 제조된 하이브리드 판상형 마이크로 입자 | 본 발명은 (a) 구리 전구체, 아세토니트릴(acetonitrile), 캡핑제(capping agent), 환원제 및 용매를 포함하는 혼합 용액을 준비하는 단계 및 (b) 상기 혼합 용액을 가열해 구리 판상형 마이크로 입자를 제조하는 단계를 포함하는 구리 판상형 마이크로 입자의 제조방법, 상기 구리 판상형 마이크로 입자를 포함하는 하이브리드 판상형 마이크로 입자의 제조방법, 및 이에 의해 제조된 하이브리드 판상형 마이크로 입자에 대한 것으로서, 본 발명에 따른 구리 판상형 마이크로 입자의 제조방법은, 아세토니트릴(acetonitrile)을 리간드를 도입하여, 약 6 μm의 크기를 가지며 종횡비(aspect ratio)가 65에 이르는 구리(Cu) 판상형 마이크로 입자를 95% 이상의 고수율로 합성할 수 있으며, 또한, 본 발명에 따른 하이브리드 판상형 마이크로 입자의 제조방법에 의하면, 상기 구리 판상형 마이크로 입자를 씨드(seed) 물질로 활용하여, 수용액 기반에서 코어(Cu)-쉘(Cu2S) 구조의 Cu@Cu2S 금속-반도체 하이브리드 소재 및 Cu-Au 이중금속(bimetal) 하이브리드 소재 등의 구리 판상형 마이크로 입자 기반 하이브리드 판상형 소재를 합성할 수 있고, 상기 하이브리드 판상형 소재는 높은 촉매 활성을 가지는 광촉매 및 촉매 소재로 활용할 수 있다. | The present invention relates to a method for manufacturing a copper flat microparticle, a method for manufacturing hybrid flat microparticle including a copper flat microparticle, and a hybrid flat microparticle manufactured thereby, wherein the method includes the following steps of: (a) preparing a mixed solution comprising a copper precursor, acetonitrile, a capping agent, a reducing agent, and a solvent; and (b) heating the mixed solution to manufacture a copper flat microparticle. In accordance with the present invention, the method for manufacturing a copper flat microparticle can synthesize a copper (Cu) flat microparticle having a size of about 6 μm and an aspect ratio reaching 65 with a high yield of 95% or more by introducing acetonitrile as a ligand, and also, in accordance with the present invention, the method for manufacturing hybrid flat microparticle can synthesize a hybrid flat material based on the copper flat microparticle such as a Cu@Cu_2S metal-semiconductor hybrid material and a Cu-Au bimetal hybrid material of a core (Cu)-shell (Cu_2S) structure based on an aqueous solution, utilizing the copper flat microparticle as a seed substance, wherein the hybrid flat material can be utilized as photocatalyst and catalyst materials having high catalytic activity. | (a) 구리 전구체, 아세토니트릴(acetonitrile), 캡핑제(capping agent), 환원제 및 용매를 포함하는 혼합 용액을 준비하는 단계; 및 (b) 상기 혼합 용액을 가열해 구리 판상형 마이크로 입자를 제조하는 단계;를 포함하는, 구리 판상형 마이크로 입자의 제조방법. | (a) The manufacturing method including the step of preparing the mixture, and the step of manufacturing the copper flake type microparticle it heats of the copper flake type microparticle which comprise the copper precursor, the acetonitrile, the capping reagent (capping agent), and the reducing agent, and the solvent. | 1. (a) 구리 전구체, 아세토니트릴(acetonitrile), 캡핑제(capping agent), 환원제 및 용매를 포함하는 혼합 용액을 준비하는 단계; 및 (b) 상기 혼합 용액을 가열해 구리 판상형 마이크로 입자를 제조하는 단계;를 포함하는, 구리 판상형 마이크로 입자의 제조방법. | 1. (a) The manufacturing method including the step of preparing the mixture, and the step of manufacturing the copper flake type microparticle it heats of the copper flake type microparticle which comprise the copper precursor, the acetonitrile, the capping reagent (capping agent), and the reducing agent, and the solvent. | [기술분야] 본 발명은 구리 박편형 미세입자 및 하이브리드 박편형 미세입자의 제조 방법에 관한 것으로, 촉매 물질 및 광학 촉매에 적용될 수 있다. [해결과제] 본 발명은 고수율 및 개선된 촉매 특성을 갖는 구리 박편형 미세입자 및 하이브리드 박편형 미세입자의 제조 방법을 제공함으로써, 이들의 높은 비용 및 환경적 충격, 및 구리 나노입자의 산화성으로 인해 금 및 은 나노입자를 촉매 물질로서 사용하는 한계를 해결하고자 한다. [해결수단] 본 발명은 구리 전구체, 아세토니트릴, 캡핑 시약, 및 환원제를 포함하는 혼합물을 제조하고 상기 혼합물을 가열함으로써 구리 박편 유형 미세입자를 제조하는 방법을 포함한다. [특징] 여기서 주요 특징은 구리 박편 타입 미세입자의 수율을 증가시키고 이들의 형태 및 크기를 제어하기 위한 리간드로서 아세토니트릴의 사용이다. [효과] 따라서, 본 발명은 구리 플레이크 유형 미세 입자 및 하이브리드 플레이크 유형 미세 입자의 촉매 특성을 개선하여, 광학 촉매 작용 및 수소화 반응에서의 안정성 및 효율을 향상시킨다. | 10-2022-0083739 | 2022-07-07 | 10-2024-0006894 | 2024-01-16 |  |  | 국립부경대학교 산학협력단 | 김문호 |  |  |  | 4 | CN103406129B(BE) ¦ JP6225711B2(BE) ¦ KR10-2477598B1(BE) ¦ KR10-2021-0103661A | 0 |  | 106430736 | KR10-2872300B1 ¦ WOWO2024-010212A1 | 2 | 등록 |  | 3524031000775
KR | KR | P | A | 구리 분말 및 그 제조 방법 | 혼합 사용을 필요로 하지 않고 치밀성 및 연속성이 높은 전극을 제조할 수 있는 구리 분말을 제공한다. 본 발명의 구리 분말은, JIS Z2512:2012에 준하여 400회 탭했을 때의 탭 밀도가 4.2g/cm3 이상 5.5g/cm3 이하이고, JIS Z2512:2012에 준하여 100회 탭했을 때의 탭 밀도가 4.1g/cm3 이상 5.5g/cm3 이하이다. 상기 구리 분말은, 입자의 두께의 표준 편차 SD(㎛)/평균 입경 D50(㎛)의 값이 0.08 이상 0.26 이하이다. | Without requiring for mix and use, the copper powder manufacturing the electrode with high compact and continuity is provided. The copper powder of the present invention JIS Z2512: the tap density when being proportion to 2012 and tapping 400 time is 5.5g / cm3 or less over 4.2g / cm3 JIS Z2512: the tap density when being proportion to 2012 and tapping 100 time is 5.5g / cm3 or less over 4.1g / cm3. As to the copper powder, the value of the standard deviation SD (㎛) / average particle diameter D50 of the thickness of the particle is 0.26 or less over 0.08. | JIS Z2512:2012에 준하여 400회 탭했을 때의 탭 밀도가 4.2g/cm3 이상 5.5g/cm3 이하이고, JIS Z2512:2012에 준하여 100회 탭했을 때의 탭 밀도가 4.1g/cm3 이상 5.5g/cm3 이하이고, 입자의 두께의 표준 편차 SD(㎛)/평균 입경 D50(㎛)의 값이 0.08 이상 0.26 이하인, 구리 분말. | JIS Z2512: the tap density when being proportion to 2012 and tapping 400 time is 5.5g / cm3 or less over 4.2g / cm3 JIS Z2512: the copper powder in which the tap density when being proportion to 2012 and tapping 100 time is 5.5g / cm3 or less over 4.1g / cm3 and the value of the standard deviation SD (㎛) / average particle diameter D50 of the thickness of the particle is 0.26 or less over 0.08. | 1. JIS Z2512:2012에 준하여 400회 탭했을 때의 탭 밀도가 4.2g/cm3 이상 5.5g/cm3 이하이고, JIS Z2512:2012에 준하여 100회 탭했을 때의 탭 밀도가 4.1g/cm3 이상 5.5g/cm3 이하이고, 입자의 두께의 표준 편차 SD(㎛)/평균 입경 D50(㎛)의 값이 0.08 이상 0.26 이하인, 구리 분말. ¦ 8. (D90-D10)/D50의 값이 1.00 이상이고, 구상 구리 입자의 집합체로 이루어지는 원료 구리 분말을 준비하는 공정과, 상기 원료 구리 분말과 유기 용매를 혼합하여 슬러리를 조제하는 공정과, 상기 슬러리를 미디어 밀 장치에 의한 편평화 처리를 거치게 하여, 상기 구상 구리 입자를 편평 구리 입자로 변형시키는 공정을 갖는 구리 분말의 제조 방법으로서, 상기 편평화 처리를, 상기 슬러리 중의 수분량을 0.30질량% 이하로 유지하면서, 불활성 분위기에서 행하는, 구리 분말의 제조 방법. | 1. JIS Z2512: the tap density when being proportion to 2012 and tapping 400 time is 5.5g / cm3 or less over 4.2g / cm3 JIS Z2512: the copper powder in which the tap density when being proportion to 2012 and tapping 100 time is 5.5g / cm3 or less over 4.1g / cm3 and the value of the standard deviation SD (㎛) / average particle diameter D50 of the thickness of the particle is 0.26 or less over 0.08. ¦ 8. The manufacturing method it is the manufacturing method of copper powder having the process, of preparing for the raw material copper powder consisting of the aggregate of the spherical shape copper particle the value of (D90-D10) / D50 is 1.00 or greater and the process, of dispensing slurry it mixes the raw material copper powder and organic solvent and the process going the flatness processing by the media mill apparatus through slurry and of transforming the conception copper particle to the horizontal copper particle and while it maintains the quantity of water among slurry the flatness processing with 0.30 mass % this harrow for performing in the inert atmosphere. Of the copper powder. | [기술분야] 본 발명은 구리 분말 및 이의 제조 방법에 관한 것이며, 이는 혼합 재료의 사용을 필요로 하지 않고 높은 컴팩트성 및 연속성을 갖는 전극의 제조에 적용될 수 있다. [해결과제] 본 발명은 박편상 구리 분말 또는 구형 구리 분말을 단독으로 사용하여 달성하기 어려운 혼합 재료의 사용을 요구하지 않고 전극의 컴팩트성 및 연속성을 개선하는 문제를 해결하고자 한다. [해결수단] 본 발명은 원료 구리 분말을 제조하는 방법, 상기 원료 구리 분말을 유기 용매와 혼합하는 방법, 및 상기 구리 입자를 수평 구리 입자로 변환하기 위해 매체 밀 장치를 사용하여 평탄도 처리를 수행하는 방법을 포함한다. [특징] 여기서 주된 특징은 입도 분포를 제어하고 구형 구리 입자에 평탄 가공을 적용함으로써 얻어지는 압축성 및 이동성이 높은 구리 분말이다. [효과] 본 발명은 따라서 MLCC의 외부 전극 및 내부 전극용 배선과 같은 다양한 전자 소자에 적용될 수 있는 높은 컴팩트성 및 이동성을 가진 구리 분말을 제조하기 위한 방법을 제공함으로써 전극의 컴팩트성 및 연속성을 개선한다. | 10-2023-7033787 | 2022-12-12 | 10-2023-0161994 | 2023-11-28 |  |  | 미쓰이킨조쿠주식회사 | 사사키 다카후미 ¦ 이데 히토히코 | 2022-081800 | JP | 2022-05-18 | 0 |  | 1 | KR10-2731887B1(FE) | 105184180 | CN117440868A ¦ JP2022-081800 ¦ JP7550987B2 ¦ KR10-2023-0161994A ¦ TWI895674B ¦ WOWO2023-223586A1 | 6 | 심사중 |  | 3523481001880
KR | KR | P | A | 소결 구리 필러 형성용 구리 페이스트 및 접합체의 제조 방법 | 구리 입자와 유기 분산매를 함유하는 소결 구리 필러 형성용 구리 페이스트로서, 구리 입자로서, 체적 평균 입경이 0.05~0.35μm인 제1 서브 마이크로 구리 입자와, 체적 평균 입경이 0.5~1.5μm인 제2 서브 마이크로 구리 입자와, 체적 평균 입경이 2~5μm인 구상 마이크로 구리 입자를 함유하고, 제1 서브 마이크로 구리 입자의 함유량이, 구리 입자의 전체 질량을 기준으로 하여, 40~70질량%이며, 제2 서브 마이크로 구리 입자의 함유량이, 구리 입자의 전체 질량을 기준으로 하여, 10~40질량%이고, 구상 마이크로 구리 입자의 함유량이, 구리 입자의 전체 질량을 기준으로 하여, 15~45질량%인, 소결 구리 필러 형성용 구리 페이스트. | The content of the spherical shape micro copper particle is 15~45 mass % phosphorus based on the total mass of the copper particle, and the copper paste for the sintering copper filler formation the content of the second sub micro copper particle is 10~40 mass % based on the total mass of the copper particle it is the copper particle as the copper paste for the sintering copper filler formation containing copper particle and organic dispersion medium and the first sub micro copper particle, in which the volume average particle diameter is 0.05~0.35μm and the second sub micro copper particle, in which the volume average particle diameter is 0.5~1.5μm and the spherical shape micro copper particle in which the volume average particle diameter is 2~5μm are contained and the content of the first sub micro copper particle is 40~70 mass % based on the total mass of the copper particle. | 구리 입자와 유기 분산매를 함유하는 소결 구리 필러 형성용 구리 페이스트로서, 상기 구리 입자로서, 체적 평균 입경이 0.05~0.35μm인 제1 서브 마이크로 구리 입자와, 체적 평균 입경이 0.5~1.5μm인 제2 서브 마이크로 구리 입자와, 체적 평균 입경이 2~5μm인 구상 마이크로 구리 입자를 함유하고, 상기 제1 서브 마이크로 구리 입자의 함유량이, 상기 구리 입자의 전체 질량을 기준으로 하여, 40~70질량%이며, 상기 제2 서브 마이크로 구리 입자의 함유량이, 상기 구리 입자의 전체 질량을 기준으로 하여, 10~40질량%이고, 상기 구상 마이크로 구리 입자의 함유량이, 상기 구리 입자의 전체 질량을 기준으로 하여, 15~45질량%인, 소결 구리 필러 형성용 구리 페이스트. | The content of the conception micro copper particle is 15~45 mass % phosphorus based on the total mass of the copper particle, and the copper paste for the sintering copper filler formation the content of the second sub micro copper particle is 10~40 mass % based on the total mass of the copper particle it is the copper particle as the copper paste for the sintering copper filler formation containing copper particle and organic dispersion medium and the first sub micro copper particle, in which the volume average particle diameter is 0.05~0.35μm and the second sub micro copper particle, in which the volume average particle diameter is 0.5~1.5μm and the spherical shape micro copper particle in which the volume average particle diameter is 2~5μm are contained and the content of the first sub micro copper particle is 40~70 mass % based on the total mass of the copper particle. | 1. 구리 입자와 유기 분산매를 함유하는 소결 구리 필러 형성용 구리 페이스트로서, 상기 구리 입자로서, 체적 평균 입경이 0.05~0.35μm인 제1 서브 마이크로 구리 입자와, 체적 평균 입경이 0.5~1.5μm인 제2 서브 마이크로 구리 입자와, 체적 평균 입경이 2~5μm인 구상 마이크로 구리 입자를 함유하고, 상기 제1 서브 마이크로 구리 입자의 함유량이, 상기 구리 입자의 전체 질량을 기준으로 하여, 40~70질량%이며, 상기 제2 서브 마이크로 구리 입자의 함유량이, 상기 구리 입자의 전체 질량을 기준으로 하여, 10~40질량%이고, 상기 구상 마이크로 구리 입자의 함유량이, 상기 구리 입자의 전체 질량을 기준으로 하여, 15~45질량%인, 소결 구리 필러 형성용 구리 페이스트. | 1. The content of the conception micro copper particle is 15~45 mass % phosphorus based on the total mass of the copper particle, and the copper paste for the sintering copper filler formation the content of the second sub micro copper particle is 10~40 mass % based on the total mass of the copper particle it is the copper particle as the copper paste for the sintering copper filler formation containing copper particle and organic dispersion medium and the first sub micro copper particle, in which the volume average particle diameter is 0.05~0.35μm and the second sub micro copper particle, in which the volume average particle diameter is 0.5~1.5μm and the spherical shape micro copper particle in which the volume average particle diameter is 2~5μm are contained and the content of the first sub micro copper particle is 40~70 mass % based on the total mass of the copper particle. | [기술분야] 본 발명은 구리 충전제 형성을 소결하기 위한 구리 페이스트를 사용하여 조립체를 제조하기 위한 방법 및 상기 형성을 위한 구리 페이스트에 관한 것이다. [해결과제] 본 발명은 소결 구리 충전제 및 결합 부재의 계면에서의 박리 문제, 뿐만 아니라 소결 구리 충전제의 공극 및 균열의 발생 문제를 해결하고자 한다. [해결수단] 본 발명은 구리 입자, 유기 분산 매질, 및 구리 충전제 형성을 소결하기 위한 특정 성분을 함유하는 구리 페이스트를 포함한다. [특징] 여기서 주요 특징은 구리 충전제 형성을 소결하기 위한 구리 페이스트에 구형 마이크로 구리 입자, 제1 서브 마이크로 구리 입자, 및 제2 서브 마이크로 구리 입자를 포함시키는 것이다. [효과] 따라서, 본 발명은 상기 구리 페이스트의 인쇄성 및 소결성을 개선시키고, 상기 소결 구리 충전제와 결합 부재의 계면에서의 박리를 감소시키고, 상기 조립체의 장기 신뢰성을 향상시킨다. | 10-2023-7034059 | 2022-03-14 | 10-2023-0157377 | 2023-11-16 |  |  | 가부시끼가이샤 레조낙 | 나토리 미치코 ¦ 나카코 히데오 ¦ 이시카와 다이 | 2021-043287 | JP | 2021-03-17 | 0 |  | 0 |  | 92416180 | CN116963854A ¦ EP4299216A1 ¦ JP2021-043287 ¦ KR10-2023-0157377A ¦ TW202241609A ¦ US2024-0181575A1 ¦ WOWO2022-196653A1 | 7 | 심사중 |  | 3523463000485
JP | JP | P | A | 접합체 제조 방법 | 【요약】 【과제】셀프 얼라이먼트에 의해 부재 간 상대 위치의 위치 조정을 수행할 수 있으며 내열성, 접합 강도가 우수한 금속 소결체로 이루어진 접합층을 형성한다. 【해결 수단】접합체 100 제조 방법은 접합용 페이스트 10을 35℃이하에서, 제1 부재 20과 제2 부재 30 사이에 배치해 적층체 100 A로 하는 단계와, 적층체 100 A를 접합용 페이스트 10의 액상 생성 개시 온도 이상이고 액상 소실 온도 미만으로 승온하여 제1 부재 20과 제2 부재 30 사이에 액상을 일으킴과 동시에 액상을 휘발시키는 단계와, 적층체 100 A를 액상 소실 온도에서 높은 가열 온도로 승온하여 금속 소결체를 형성함으로써, 제1 부재 20과 제2 부재 30이 접합한 접합체 100을 형성하는 단계를 포함한다. 제1 부재 20과 제2 부재 30 중 적어도 하나는 접합용 페이스트 10과 접촉하는 측의 표면 전개 면적비 Sdr가 , 0.4 이상이다. 【선택도】도 3 | [ABSTRACT] [Technical problem] The joining layer which consists of a metal sintered compact which could perform position adjustment of the relative position of members by self alignment, and was excellent in heat resistance and junction intensity is formed. [Means for Solution]A manufacturing method of the zygote 100 is 35℃ or less about the paste 10 for junction, A step which is arranged between the part I material 20 and the 2nd member 30, and is made into the layered product 100A, The temperature rising of the layered product 100A is carried out more than liquid phase generation start temperature of the paste 10 for junction, and to less than liquid phase disappearance temperature, By a step which volatilizes the liquid phase while producing the liquid phase between the part I material 20 and the 2nd member 30, and carrying out the temperature rising of the layered product 100A to heating temperature higher than liquid phase disappearance temperature, and forming a metal sintered compact, A step which forms the zygote 100 which the part I material 20 and the 2nd member 30 joined is included. The development surface product ratio Sdr of the near surface where at least 1 side of the part I material 20 and the 2nd member 30 contacts the paste 10 for junction is 0.4 or more. [Chosen drawing] Drawing 3 | 【청구항1】 금속 분말과 구리염과 아민과 알코올을 포함하고 상기 구리염 중의 Cu무게 A와 상기 금속 분말의 무게 B의 비A/B가 0.02 이상 0.25 이하인 접합용 페이스트를 35℃이하에서, 제1 부재와 제2 부재 사이에 배치해 적층체로 하는 단계와, 상기 적층체를 상기 접합용 페이스트의 액상 생성 개시 온도 이상이고 액상 소실 온도 미만으로 승온하여 상기 제1 부재와 상기 제2 부재 사이에 액상을 일으킴과 동시에 액상을 휘발시키는 단계와, 상기 적층체를 액상 소실 온도에서 높은 가열 온도로 승온하여 금속 소결체를 형성함으로써, 상기 제1 부재와 상기 제2 부재가 접합한 접합체를 형성하는 단계와, (을)를 포함하고 상기 제1 부재와 상기 제2 부재 중 적어도 하나는 상기 접합용 페이스트와 접촉하는 측의 표면 전개 면적비 Sdr가 , 0.4 이상인 접합체 제조 방법. | [Claim1] metal powder, 銅塩, amine, and alcohol are includedthe ratio of the Cu weight A in the above-mentioned 銅塩, and the weight B of the above-mentioned metal powderthe step to which A/B arranges or more 0.02 the paste for junction which is 0.25 or less between the 1st member and the 2nd member, and makes it a layered product below 35℃, The step which volatilizes the liquid phase while carrying out the temperature rising of the above-mentioned layered product more than the liquid phase generation start temperature of the above-mentioned paste for junction, and to less than liquid phase disappearance temperature and producing the liquid phase between the 1st above-mentioned member and the 2nd above-mentioned member, The step which forms the zygote which the 1st above-mentioned member and the 2nd above-mentioned member joined by carrying out the temperature rising of the above-mentioned layered product to heating temperature higher than liquid phase disappearance temperature, and forming a metal sintered compact, Implication, The development surface product ratio Sdr of the near surface where at least 1 side of the 1st above-mentioned member and the 2nd above-mentioned member contacts the above-mentioned paste for junction is 0.4 or more, A manufacturing method of a zygote. | 【청구항1】 금속 분말과 구리염과 아민과 알코올을 포함하고 상기 구리염 중의 Cu무게 A와 상기 금속 분말의 무게 B의 비A/B가 0.02 이상 0.25 이하인 접합용 페이스트를 35℃이하에서, 제1 부재와 제2 부재 사이에 배치해 적층체로 하는 단계와, 상기 적층체를 상기 접합용 페이스트의 액상 생성 개시 온도 이상이고 액상 소실 온도 미만으로 승온하여 상기 제1 부재와 상기 제2 부재 사이에 액상을 일으킴과 동시에 액상을 휘발시키는 단계와, 상기 적층체를 액상 소실 온도에서 높은 가열 온도로 승온하여 금속 소결체를 형성함으로써, 상기 제1 부재와 상기 제2 부재가 접합한 접합체를 형성하는 단계와, (을)를 포함하고 상기 제1 부재와 상기 제2 부재 중 적어도 하나는 상기 접합용 페이스트와 접촉하는 측의 표면 전개 면적비 Sdr가 , 0.4 이상인 접합체 제조 방법. | [Claim1] metal powder, 銅塩, amine, and alcohol are includedthe ratio of the Cu weight A in the above-mentioned 銅塩, and the weight B of the above-mentioned metal powderthe step to which A/B arranges or more 0.02 the paste for junction which is 0.25 or less between the 1st member and the 2nd member, and makes it a layered product below 35℃, The step which volatilizes the liquid phase while carrying out the temperature rising of the above-mentioned layered product more than the liquid phase generation start temperature of the above-mentioned paste for junction, and to less than liquid phase disappearance temperature and producing the liquid phase between the 1st above-mentioned member and the 2nd above-mentioned member, The step which forms the zygote which the 1st above-mentioned member and the 2nd above-mentioned member joined by carrying out the temperature rising of the above-mentioned layered product to heating temperature higher than liquid phase disappearance temperature, and forming a metal sintered compact, Implication, The development surface product ratio Sdr of the near surface where at least 1 side of the 1st above-mentioned member and the 2nd above-mentioned member contacts the above-mentioned paste for junction is 0.4 or more, A manufacturing method of a zygote. | [기술분야] 본 발명은 접합의 제조 방법, 특히 반도체 장치와 같은 전자 부품을 접합을 위한 페이스트를 사용하여 회로 층에 접합하기 위한 방법에 관한 것이다. [해결과제] 본 발명은 솔더 재료 기반 접합 방법에서 낮은 접합 신뢰성 및 내열성의 문제, 뿐만 아니라 금속 페이스트 기반 방법에서 자체 정렬의 부족을 해결하고자 한다. [해결수단] 본 발명은 금속 소결체를 형성하기 위한 특정 가열 공정뿐만 아니라 특정 성분 및 비율을 포함하는 접합을 위한 페이스트의 사용을 포함한다. [특징] 여기서 주요 특징은 자기-정렬, 높은 내열성 및 강한 접합 강도를 허용하는 금속 소결 콤팩트를 갖는 접합 층의 형성이다. [효과] 본 발명은 따라서 내열성 및 접합 강도를 향상시키고, 자기 정렬을 향상시키고, 솔더 재료 기반 접합 방법 및 금속 페이스트 기반 방법의 문제를 더 잘 해결한다. | 2022-073181 | 2022-04-27 | 2023-162675 | 2023-11-09 |  |  | MITSUBISHI MATERIALS CORP | 乙川 光平 ¦ 坂巻 万里奈 |  |  |  | 7 | JP5506042B2 ¦ JP5602510B2 ¦ JP2005-116612A ¦ US11274224B2 ¦ WOWO2020-031721A1 ¦ WOWO2019-208368A1 ¦ WOWO2006-011180A1 | 0 |  | 18167212 | JP2023-162675A | 1 | 심사중 |  | 2223211000220
KR | KR | P | A | 접합용 도전성 조성물 및 이것을 사용한 접합 구조및 그 제조 방법 | 접합용 도전성 조성물은, 구리 분말과 카르복실산이 혼합되어 이루어진다. 상기 카르복실산은 그 구조 중에 분지 탄소쇄를 갖는다. 구리 분말은, 주사형 전자 현미경에 의해 측정한 입도 분포 중 1㎛ 미만의 영역에 있어서의 누적 체적 50용량%의 체적 누적 입경 D50이 0.11㎛ 이상 1㎛ 미만의 제1 구리 입자와, 주사형 전자 현미경에 의해 측정한 입도 분포 중 1㎛ 이상의 영역에 있어서의 누적 체적 50용량%의 체적 누적 입경 D50이 1㎛ 이상 10㎛ 이하의 제2 구리 입자를 포함한다. 카르복실산의 함유량이, 상기 구리 분말 100질량부에 대하여 6질량부 이상 24질량부 이하이다. | The copper powder and carboxylic acid are mixed and it is made. The carboxylic acid has the basin carbon chain among the structure. The copper powder comprises the volume accumulation particle diameter D50 of the accumulated volume 50 capacity % in the domain less than 1㎛ among the particle size distribution measured with the scanning type electron microscope the volume accumulation particle diameter D50 of the accumulated volume 50 capacity % in the domain more than 1㎛ among the first copper particle, less than 1㎛ over 0.11㎛ and the particle size distribution measured with the scanning type electron microscope is the second copper particle less than 10㎛ over 1㎛. The content of the carboxylic acid is 24 parts by mass or less about the copper powder 100 parts by mass over 6 parts by mass. | 구리 분말과 카르복실산이 혼합되어 이루어지고, 상기 카르복실산은 그 구조 중에 분지 탄소쇄를 갖고, 상기 구리 분말은, 주사형 전자 현미경에 의해 측정한 입도 분포 중 1㎛ 미만의 영역에 있어서의 누적 체적 50용량%의 체적 누적 입경 D50이 0.11㎛ 이상 1㎛ 미만의 제1 구리 입자와, 주사형 전자 현미경에 의해 측정한 입도 분포 중 1㎛ 이상의 영역에 있어서의 누적 체적 50용량%의 체적 누적 입경 D50이 1㎛ 이상 10㎛ 이하의 제2 구리 입자를 포함하고, 상기 카르복실산의 함유량이, 상기 구리 분말 100질량부에 대하여 6질량부 이상 24질량부 이하인, 접합용 도전성 조성물. | The conductive composition for the junction in which the copper powder and carboxylic acid are mixed and which is made and in which the carboxylic acid has the basin carbon chain among the structure and in which the volume accumulation particle diameter D50 of the accumulated volume 50 capacity % in the domain more than 1㎛ the copper powder of the volume accumulation particle diameter D50 of the accumulated volume 50 capacity % in the domain less than 1㎛ includes the second copper particle less than 10㎛ over 1㎛ among the particle size distribution measured with the scanning type electron microscope over 0.11㎛ among the first copper particle, less than 1㎛ and the particle size distribution measured with the scanning type electron microscope and in which the content of the carboxylic acid is 24 parts by mass or less about the copper powder 100 parts by mass over 6 parts by mass. | 1. 구리 분말과 카르복실산이 혼합되어 이루어지고, 상기 카르복실산은 그 구조 중에 분지 탄소쇄를 갖고, 상기 구리 분말은, 주사형 전자 현미경에 의해 측정한 입도 분포 중 1㎛ 미만의 영역에 있어서의 누적 체적 50용량%의 체적 누적 입경 D50이 0.11㎛ 이상 1㎛ 미만의 제1 구리 입자와, 주사형 전자 현미경에 의해 측정한 입도 분포 중 1㎛ 이상의 영역에 있어서의 누적 체적 50용량%의 체적 누적 입경 D50이 1㎛ 이상 10㎛ 이하의 제2 구리 입자를 포함하고, 상기 카르복실산의 함유량이, 상기 구리 분말 100질량부에 대하여 6질량부 이상 24질량부 이하인, 접합용 도전성 조성물. | 1. The conductive composition for the junction in which the copper powder and carboxylic acid are mixed and which is made and in which the carboxylic acid has the basin carbon chain among the structure and in which the volume accumulation particle diameter D50 of the accumulated volume 50 capacity % in the domain more than 1㎛ the copper powder of the volume accumulation particle diameter D50 of the accumulated volume 50 capacity % in the domain less than 1㎛ includes the second copper particle less than 10㎛ over 1㎛ among the particle size distribution measured with the scanning type electron microscope over 0.11㎛ among the first copper particle, less than 1㎛ and the particle size distribution measured with the scanning type electron microscope and in which the content of the carboxylic acid is 24 parts by mass or less about the copper powder 100 parts by mass over 6 parts by mass. | [기술분야] 본 발명은 접합용 전도성 조성물 및 이를 이용한 접합 및 이의 제조방법에 관한 것이다. [해결과제] 본 발명은 전자 장치, 특히 상기 장치 내의 전자 회로의 형성에서 치수 안정성 및 전도성을 개선하는 문제를 해결하고자 한다. [해결수단] 본 발명은 전도성 조성물을 형성하기 위해 함께 혼합된 구리 분말 및 카르복실산을 포함한다. [특징] 여기서 주된 특징은 특정 입도 분포를 갖는 구리 분말과 전도성 및 결합 강도를 향상시키기 위한 특정 특성을 갖는 카르복실산의 포함이다. [효과] 따라서, 본 발명은 접합부의 전도성 및 결합 강도를 향상시켜, 전자 장치의 전체 성능을 향상시킨다. | 10-2023-7025976 | 2021-09-06 | 10-2023-0151101 | 2023-10-31 |  |  | 미쓰이킨조쿠주식회사 | 곤노 사토시 ¦ 야마우치 신이치 ¦ 아나이 게이 | 2021-034019 | JP | 2021-03-04 | 0 |  | 0 |  | 109050317 | CN116745048A ¦ EP4302904A1 ¦ JP2021-034019 ¦ JP7793594B2 ¦ KR10-2023-0151101A ¦ MYPI2023004639A0 ¦ SG11202305932WA ¦ TW202236308A ¦ US2024-0116104A1 ¦ WOWO2022-185571A1 | 10 | 심사중 |  | 3523441001281
JP | JP | P | A | 구리 나노 입자 제조 방법 | 【요약】 【과제】본 발명은 구리 이외의 금속 원자를 사용하지 않고, 물 , 알코올류 등에 균일하게 분산되어, 온도, 산소, 산 등에 따라서도 산화되지 않는 구리 나노 입자를 저온 및 고농도로, 균일한 분산액으로서 얻는 것을 목적으로 한다. 본 발명은 또한 얻어진 분산액을 소입경의 티타니아 나노 입자 분산액과 조합하는 것에 의해 균일하고 투명성의 있는 항균제, 항바이러스제, 곰팡이 방지제, 탈취제 등을 얻는 것을 목적으로 한다. 【해결 수단】R1R2N-R3-OH (식 1) (식 1 중, R1 및 R2는 동일, 또는 달라 각각 수소 원자, 또는 알킬기를 나타낸다. R3는 알킬 사슬을 나타낸다. )(으)로 표시되는 화합물 및 R4R5NCHO (식 2) (식 2 중, R4 및 R5는 동일, 또는 달라 각각 수소 원자, 또는 알킬기를 나타낸다. )(으)로 표시되는 화합물로부터 이루어진 군에서 선택되는 적어도 일종의 유기 용매 중에서, 구리 (II) 아세틸아세토네이트를 120℃이상에서, 가열하는 공정을 포함하는 구리 나노 입자 제조 방법. 【선택도】없음 | [ABSTRACT] [Technical problem] An object of this invention is to be low temperature and high concentration and to obtain the copper nanoparticles which do not oxidize even if it distributes uniformly to water, alcohols, etc. and is based on temperature, oxygen, acid, etc., without using any metal atoms other than copper as uniform dispersion liquid. An object of this invention is to obtain antibacterial medicine, an antivirotic, an antifungal agent, a deodorizer, etc. which are uniform for combining the obtained dispersion liquid with the Chita Near nanoparticle dispersion liquid of the diameter of a granule again, and therefore have transparency in it. [Means for Solution]R1(formula 1) (a formula 1 inside) R2N-R3-OH R1And R2the same or it differs and each, a hydrogen atom, or an alkyl group is shown. R3An alkyl chain is shown. compound expressed and R (formula 2) (a formula 2 inside) 4R5NCHO R4And R5the same or it differs and each, a hydrogen atom, or an alkyl group is shown. A manufacturing method of copper nanoparticles which includes the process of heating copper (II) acetylacetonato above 120℃, in at least one sort of organic solvents chosen from the group which comprises the compound expressed. [Chosen drawing] Nothing | 【청구항1】 구리 나노 입자 제조 방법으로서, R1R2N-R3-OH (식 1) (식 1 중, R1 및 R2는 동일, 또는 달라 각각 수소 원자, 또는 알킬기를 나타낸다. R3는 알킬 사슬을 나타낸다. ) (으)로 표시되는 화합물 및 R4R5NCHO (식 2) (식 2 중, R4 및 R5는 동일, 또는 달라 각각 수소 원자, 또는 알킬기를 나타낸다. ) (으)로 표시되는 화합물로부터 이루어진 군에서 선택되는 적어도 일종의 유기 용매 중에서, 구리 (II) 아세틸아세토네이트를 120℃이상에서, 가열하는 공정, (을)를 포함하는 제조 방법. | [Claim1] It is a manufacturing method of copper nanoparticles, R1R2N-R3-OH (formula 1) inside of the formula 1 ], and R1, and R ] 2 the same or it differs and each, a hydrogen atom, or an alkyl group is shown. R3An alkyl chain is shown. ) the compound come out of and expressed and R4R5NCHO (formula 2) inside of the formula 2 ], and R4, and R ] 5 the same or it differs and each, a hydrogen atom, or an alkyl group is shown. ) In the inside of at least one sort of organic solvents chosen from the group which comes out and comprises the compound expressed, The process of heating copper (II) acetylacetonato above 120℃, を含む, a manufacturing method. | 【청구항1】 구리 나노 입자 제조 방법으로서, R1R2N-R3-OH (식 1) (식 1 중, R1 및 R2는 동일, 또는 달라 각각 수소 원자, 또는 알킬기를 나타낸다. R3는 알킬 사슬을 나타낸다. ) (으)로 표시되는 화합물 및 R4R5NCHO (식 2) (식 2 중, R4 및 R5는 동일, 또는 달라 각각 수소 원자, 또는 알킬기를 나타낸다. ) (으)로 표시되는 화합물로부터 이루어진 군에서 선택되는 적어도 일종의 유기 용매 중에서, 구리 (II) 아세틸아세토네이트를 120℃이상에서, 가열하는 공정, (을)를 포함하는 제조 방법. ¦ 【청구항9】 항균제, 항바이러스제, 곰팡이 방지제, 및/또는 탈취제 제조 방법으로서, (A) R1R2N-R3-OH (식 1) (식 1 중, R1 및 R2는 동일, 또는 달라 각각 수소 원자, 또는 알킬기를 나타낸다. R3는 알킬 사슬을 나타낸다. ) (으)로 표시되는 화합물 및 R4R5NCHO (식 2) (식 2 중, R4 및 R5는 동일, 또는 달라 각각 수소 원자, 또는 알킬기를 나타낸다. ) (으)로 표시되는 화합물로부터 이루어진 군에서 선택되는 적어도 일종의 유기 용매 중에서, 구리 (II) 아세틸아세토네이트를 120℃이상에서, 가열하고 구리 나노 입자 분산액을 제조하는 공정 및 (B) 상기 공정 (A)에서 제조한 구리 나노 입자 분산액과 티타니아 나노 입자 분산액을 혼합하는 공정 (을)를 포함하고 상기 티타니아 나노 입자는 표면에 존재하는 적어도 일부 티타늄 원자에 아세톡시기가 결합하고 있어, 시차열열 무게 동시 측정 장치에 의해 600℃까지 승온시킨 경우의 200℃이상의 질량 감소가 5 질량% 이상이며 입자 지름이 1 nm~10 nm인 것인 제조 방법. | [Claim1] It is a manufacturing method of copper nanoparticles, R1R2N-R3-OH (formula 1) inside of the formula 1 ], and R1, and R ] 2 the same or it differs and each, a hydrogen atom, or an alkyl group is shown. R3An alkyl chain is shown. ) the compound come out of and expressed and R4R5NCHO (formula 2) inside of the formula 2 ], and R4, and R ] 5 the same or it differs and each, a hydrogen atom, or an alkyl group is shown. ) In the inside of at least one sort of organic solvents chosen from the group which comes out and comprises the compound expressed, The process of heating copper (II) acetylacetonato above 120℃, を含む, a manufacturing method. ¦ [Claim9] It is a manufacturing method of antibacterial medicine, an antivirotic, an antifungal agent, and/or a deodorizer, (A) R1R2N-R3-OH (formula 1) inside of the formula 1 ], and R1, and R ] 2 the same or it differs and each, a hydrogen atom, or an alkyl group is shown. R3An alkyl chain is shown. ) the compound come out of and expressed and R4R5NCHO (formula 2) inside of the formula 2 ], and R4, and R ] 5 the same or it differs and each, a hydrogen atom, or an alkyl group is shown. ) In the inside of at least one sort of organic solvents chosen from the group which comes out and comprises the compound expressed, the process of heating copper (II) acetylacetonato above 120℃, and manufacturing copper-nanoparticles dispersion liquid and (B) The process of mixing the copper-nanoparticles dispersion liquid manufactured at the above-mentioned process (A), and Chita Near nanoparticle dispersion liquid Implication, The mass reduction at 200℃ or more at the time of the acetoxy group having combined the above-mentioned Chita Near nanoparticle with the titanium atom of at least one copy which exists in the surface, and carrying out a temperature rising to 600℃ with a thermogravimetric/differential thermal analysis system is more than the 5 mass %, and particle diameter is 1 nm ~ 10 nm, Manufacturing method. | [기술분야] 본 발명은 구리 나노입자의 제조방법에 관한 것으로, 전기전도 잉크, 촉매 등의 제품에 적용될 수 있다. [해결과제] 본 발명은 금속 환원제의 사용 없이 저온 및 고농도에서 구리 나노입자를 제조하는 문제를 해결하고자 하며, 이는 종종 다양한 용매에서 산화 및 용해도 문제를 초래하고, 따라서 안정한 구리 나노입자를 생성하기 위한 보다 효율적이고 효과적인 방법을 제공한다. [해결수단] 본 발명은 구리 (II)아세틸아세토네이토 및 120 °C 이상으로 가열된 질소 함유 유기 용매를 사용하여 구리 나노입자를 생성하는 특정 제조 방법을 포함한다. [특징] 여기서 주요 특징은 구리 화합물 및 질소 함유 유기 용매의 특정 구조의 사용이며, 이는 추가적인 금속 환원제의 필요 없이 승온에서 구리 나노입자의 생성을 허용한다. [효과] 따라서, 본 발명은 더 낮은 온도 및 더 높은 농도에서 이들의 생성을 가능하게 함으로써 구리 나노 입자의 생산 공정을 개선하는 동시에, 다양한 용매에서 이들의 안정성 및 용해도를 향상시키며, 따라서 이들의 적용 가능성을 넓힌다. | 2022-055358 | 2022-03-30 | 2023-147699 | 2023-10-13 |  |  | OSAKA GAS CO LTD | 阪本 浩規 ¦ 山本 博輝 |  |  |  | 2 | JP4698648B2(BE) ¦ JP2007-217794A(BE) | 0 |  | 18155636 | JP2023-147699A | 1 | 등록 |  | 2223193000403
KR | KR | P | A | 구리 소결 페이스트 조성물 및 이의 제조방법 | 본 발명은 구리 소결 페이스트 조성물 및 이의 제조방법에 관한 것으로, 종래의 땜납 및 무연납을 대체할 수 있는 접합물질을 제공하며, 우수한 내열성, 방열성, 열전도도 및 접합강도를 갖는 특징이 있다. | The present invention relates to a copper sintering paste composition and a manufacturing method thereof. The copper sintering paste composition provides a bonding material that can replace conventional solder and lead-free solder, and has excellent heat resistance, heat dissipation, thermal conductivity, and bonding strength. The copper sintering paste composition includes polymer-capped copper nanoparticles, a solvent, a reducing agent, a defoaming agent, and a viscosity modifying agent. | 고분자로 캡핑된 구리 나노입자; 용매; 환원제; 탈포제; 및 점도조절제;를 포함하는 구리 소결 페이스트 조성물. | The copper sintering paste composition including the copper nanoparticle capped to the polymer; the solvent; the reducing agent; the defoaming; and the viscosity modifier. | 1. 고분자로 캡핑된 구리 나노입자; 용매; 환원제; 탈포제; 및 점도조절제;를 포함하는 구리 소결 페이스트 조성물. ¦ 12. 산화막 제거제로 구리 나노입자 표면의 산화막을 제거하는 단계; 상기 산화막이 제거된 구리 나노입자 표면에 중합 개시제를 결합하는 단계; 상기 중합 개시제가 결합된 구리 나노입자 표면에 고분자 단량체를 중합하여 고분자로 캡핑된 구리 나노입자를 제조하는 단계; 및 상기 고분자로 캡핑된 구리 나노입자를 혼합용액에 혼합하는 단계;를 포함하는 구리 소결 페이스트 조성물의 제조방법. | 1. The copper sintering paste composition including the copper nanoparticle capped to the polymer; the solvent; the reducing agent; the defoaming; and the viscosity modifier. ¦ 12. The manufacturing method of the copper sintering paste composition including the step of removing the oxide film of the oxide film removal the copper nano particle surface, the step of uniting the polymerization initiator in the copper nano particle surface from, step of manufacturing the copper nanoparticle polymerizing and is capped to the polymer, and the step of mixing with the mixture the copper nanoparticle capped to the membranous polymers. The step of uniting the polymerization initiator in the copper nano particle surface from the oxide film is removed. | [기술분야] 본 발명은 구리 소결 접합을 형성하기 위한 구리 소결 페이스트 조성물 및 이의 제조 방법에 관한 것이며, 우수한 내열성 및 연결 재료 특성을 가진 무연 대안을 제공한다. [해결과제] 본 발명은 높은 비용, 불량한 내열성, 및 접합 크기 및 형상을 제어하는데 어려움과 같은 무연 솔더 재료의 한계를 해결하고자 한다. [해결수단] 본 발명은 중합체, 용매, 환원제, 소포제, 및 점도 조절제에 캡핑된 구리 나노입자를 포함한다. [특징] 여기서 주요 특징은 중합체에 캡핑된 구리 나노입자의 사용이며, 우수한 내열성 및 연결 재료 특성을 갖는 무연 대안을 제공한다. [효과] 따라서, 본 발명은 무연 땜납 재료의 내열성 및 연결 재료 특성을 개선하여, 비용 효율적이고 쉽게 제어되는 접합 형성을 제공한다. | 10-2022-0041153 | 2022-04-01 | 10-2023-0142205 | 2023-10-11 |  |  | (주)호전에이블 | 문종태 |  |  |  | 11 | JP7232236B2 ¦ JP7107355B2 ¦ JP7192842B2 ¦ JP6372978B2(BE) ¦ KR10-2311273B1 ¦ KR10-2373095B1 ¦ KR10-1623252B1(BE) ¦ KR10-2109427B1 ¦ KR10-1368865B1(BE) ¦ KR10-0899410B1(BE) ¦ KR10-0967371B1(BE) | 0 |  | 18160293 | CN116890182A ¦ JP7537777B2 ¦ KR10-2674086B1 ¦ US2023-0311250A1 | 4 | 등록 |  | 3523413000263
JP | JP | P | A | CuNi 코어 셸 입자 및 그 이용 | 【요약】 【과제】도전성 페이스트의 분산성과 소성 후에 얻어진 도전층의 수축률 감소를 적합하게 양립할 수 있는 기술을 제공하는 것. 【해결 수단】여기서 개시되는 CuNi 코어 셸 입자는 구리를 주 구성 원소로 하는 Cu코어 입자와 상기 Cu코어 입자의 표면의 적어도 일부를 피복하는 니켈을 주 구성 원소로 하는 Ni쉘로 구성되는 CuNi 코어 셸 입자로서, 상기 CuNi 코어 셸 입자의 표면에는, 지방족 제1급 아민 화합물이 부착되어 있어 상기 지방족 제1급 아민 화합물은 탄소수가 8 이하의 모노아민 화합물이다. 【선택도】없음 | [ABSTRACT] [Technical problem] Provide the art in which it is the dispersibility of conductive paste, and reduction of the contraction percentage of the electric conduction layer obtained after calcination suitably compatible. [Means for Solution]CuNi core shell particles indicated here, Cu core particle which uses copper as the main composing element, and nickel shell which uses as the main composing element nickel which covers at least one copy of the surface of the Cu core particle, か and othersit is CuNi core shell particles, and a fatty series primary amine compound has adhered to the surface of the above-mentioned CuNi core shell particles, and the above-mentioned fatty series primary amine compound is a monoamine compound whose carbon number is eight or less. [Chosen drawing] Nothing | 【청구항1】 구리를 주 구성 원소로 하는 Cu코어 입자와 상기 Cu코어 입자의 표면의 적어도 일부를 피복하는 니켈을 주 구성 원소로 하는 Ni쉘로 구성되는 CuNi 코어 셸 입자로서, 상기 CuNi 코어 셸 입자의 표면에는, 지방족 제1급 아민 화합물이 부착되어 있어 상기 지방족 제1급 아민 화합물은 탄소수가 8 이하의 모노아민 화합물인 CuNi 코어 셸 입자. | [Claim1] They are the CuNi core shell particles which consist of a Cu core particle which uses copper as the main composing element, and a nickel shell which uses as the main composing element the nickel which covers at least one copy of the surface of the Cu core particle, The fatty series primary amine compound has adhered to the surface of the above-mentioned CuNi core shell particles, The CuNi core shell particles whose above-mentioned fatty series primary amine compounds are monoamine compounds whose carbon number is eight or less. | 【청구항1】 구리를 주 구성 원소로 하는 Cu코어 입자와 상기 Cu코어 입자의 표면의 적어도 일부를 피복하는 니켈을 주 구성 원소로 하는 Ni쉘로 구성되는 CuNi 코어 셸 입자로서, 상기 CuNi 코어 셸 입자의 표면에는, 지방족 제1급 아민 화합물이 부착되어 있어 상기 지방족 제1급 아민 화합물은 탄소수가 8 이하의 모노아민 화합물인 CuNi 코어 셸 입자. | [Claim1] They are the CuNi core shell particles which consist of a Cu core particle which uses copper as the main composing element, and a nickel shell which uses as the main composing element the nickel which covers at least one copy of the surface of the Cu core particle, The fatty series primary amine compound has adhered to the surface of the above-mentioned CuNi core shell particles, The CuNi core shell particles whose above-mentioned fatty series primary amine compounds are monoamine compounds whose carbon number is eight or less. | [기술분야] 본 발명은 CuNi 코어 쉘 입자에 관한 것이며, 전자 산업 재료 분야에 적용될 수 있다. [해결과제] 본 발명은 하소 후에 수득된 전기 전도층의 큰 중량 감소 및 증가된 수축률을 유도할 수 있는 니켈 입자를 함유하는 전도성 페이스트에서 입자의 응축을 제어하는 문제를 해결하고자 한다. [해결수단] 본 발명은 Cu 코어 입자와 니켈 쉘로 구성된 CuNi 코어 쉘 입자, 및 상기 CuNi 코어 쉘 입자의 표면에 부착된 지방 계열 일차 아민 화합물을 포함한다. [특징] 여기서 주된 특징은 CuNi 코어 쉘 입자의 표면에 접착된 탄소수 8 이하의 지방계 1차 아민 화합물의 사용이다. [효과] 따라서, 본 발명은 전도성 페이스트의 분산성을 향상시키고 소성 후에 얻어진 전기 전도층의 수축률을 감소시킨다. | 2022-046167 | 2022-03-23 | 2023-140369 | 2023-10-05 |  |  | NORITAKE CO LTD | 角田 航介 ¦ 櫻場 俊徳 |  |  |  | 0 |  | 0 |  | 18149386 | JP2023-140369A | 1 | 취하 |  | 2223188000006
CN | CN | P | A | Preparation method of copper nanoparticles, copper nanoparticles and application of copper nanoparticles | The preparation method of the copper nanoparticles comprises the following steps: preparing a copper source complexing agent solution; preparing a surface modifier dispersion liquid; a reducing agent, the copper source complexing agent solution and the surface modification agent dispersion liquid are fully mixed to be subjected to an oxidation-reduction reaction, a copper nanoparticle mixed solution is obtained after the reaction is fully completed, and then the copper nanoparticles are obtained through centrifugal solid-liquid separation. The copper nanoparticles with the particle size in bimodal distribution are prepared through a one-time chemical synthesis method by means of combination of strong and weak reducing agents, the copper nanoparticles with the small particle size gather around the copper nanoparticles with the large particle size to form composite copper nanoparticles, and the surfaces of the copper nanoparticles are coated with organic ligands easy to desorb. The copper nanoparticles with the composite structure show good low-temperature sinterable performance, and a sintered structure obtained after sintering of the copper nanoparticles has high density, so that the requirements of low-temperature sintering and high-temperature service in application of interconnection of power electronic chips are met. | 본 출원에서 제공되는 구리 나노 입자의 제조 방법은 구리 소스 착화제 용액을 제조함으로써 이루어진다; 표면 수식제 분산액을 제조한다; 환원제, 상기 구리 소스 착화제 용액과 상기 표면 수식제 분산액을 충분히 혼합하고, 산화 환원 반응이 발생하고, 충분히 반응한 후에 구리 나노 입자 혼합 용액을 획득되고, 다시 원심 고액 분리를 통해 상기 구리 나노 입자를 획득되고, 본 출원이 제공하는 구리 나노 입자의 제조법(preparative method), 1차 화학합성의 방법을 이용하여 강약환원제의 조합을 이용하여 입경이 쌍봉분포된 구리나노입자를 제조하고, 그 중 작은 입경의 구리나노입자가 큰 입경의 구리나노입자 주위에 모여 복합 구리나노입자를 형성하고, 구리나노입자의 표면 피복이 쉽게 탈착되는 유기배위자를 형성한다, 이 복합 구조 구리 나노 입자는 저온 소결성이 우수하고 소결된 소결 조직은 높은 밀도를 가지므로 전력 전자 칩 상호 연결의 응용에서 저온 소결 및 고온 작업의 요구 사항을 충족합니다. | 1. A method for preparing copper nanoparticles, comprising the steps of: preparing a copper source complexing agent solution; preparing a surface modifier dispersion; fully mixing a reducing agent, the copper source complexing agent solution and the surface modifier dispersion liquid, carrying out oxidation-reduction reaction, obtaining copper nano particle mixed solution after the full reaction is completed, and obtaining the copper nano particles through centrifugal solid-liquid separation. | 1. 하기 단계를 포함하는 것을 특징으로 하는 구리 나노 입자의 제조 방법: 구리 공급원 착화제 용액을 제조한다; 표면 수식제 분산액을 제조한다; 환원제, 상기 구리원 착화제 용액과 상기 표면 수식제 분산액을 충분히 혼합하고, 산화 환원 반응이 발생하고, 충분히 반응한 후 구리 나노 입자 혼합 용액을 얻고, 다시 원심 고액 분리를 통해 상기 구리 나노 입자를 획득된다. | 1. A method for preparing copper nanoparticles, comprising the steps of: preparing a copper source complexing agent solution; preparing a surface modifier dispersion; fully mixing a reducing agent, the copper source complexing agent solution and the surface modifier dispersion liquid, carrying out oxidation-reduction reaction, obtaining copper nano particle mixed solution after the full reaction is completed, and obtaining the copper nano particles through centrifugal solid-liquid separation. ¦ 13. Copper nanoparticle prepared by the preparation method according to any one of claims 1 to 12. | 1. 하기 단계를 포함하는 것을 특징으로 하는 구리 나노 입자의 제조 방법: 구리 공급원 착화제 용액을 제조한다; 표면 수식제 분산액을 제조한다; 환원제, 상기 구리원 착화제 용액과 상기 표면 수식제 분산액을 충분히 혼합하고, 산화 환원 반응이 발생하고, 충분히 반응한 후 구리 나노 입자 혼합 용액을 얻고, 다시 원심 고액 분리를 통해 상기 구리 나노 입자를 획득된다. ¦ 13. 제1항 내지 제12항 중 어느 한 항에 따른 제조방법에 의해 제조된 것을 특징으로 하는 구리 나노입자. | [기술분야] 본 발명은 구리 나노입자의 제조 방법에 관한 것으로, 파워 칩 패키징에 적용될 수 있다. [해결과제] 본 발명은 종래 기술의 구리 나노입자의 제조 공정에서 복잡한 반응 단계, 생성물 구리 나노입자의 불충분한 순도, 제조 공정의 안정화 및 제어의 어려움, 및 높은 에너지 소비를 해결하고자 한다. [해결수단] 본 발명은 구리 소스 착화제 용액을 제조하는 단계, 표면 개질제 분산액을 제조하는 단계, 약한 환원제, 상기 구리 소스 착화제 용액과 상기 표면 개질제 분산액을 완전히 혼합하는 단계, 강한 환원제를 첨가하는 단계, 산화-환원 반응을 수행하는 단계, 상기 완전 반응이 완료된 후 구리 나노 입자 혼합 용액을 획득하는 단계, 및 원심 고체-액체 분리를 통해 상기 구리 나노 입자를 획득하는 단계를 포함한다. [특징] 여기서 주요 특징은 탈착이 용이한 바이모달 입자 크기 분포를 갖는 구리 나노입자 및 유기 리간드이다. [효과] 따라서, 본 발명은 전력 전자 칩의 상호 연결의 적용에서 더 높은 정도로 저온 소결성 및 소결 구조를 개선한다. | 2023-10400718 | 2023-04-11 | 116727658 | 2023-09-12 |  |  | Shenzhen advanced electronic materials International Innovation Research Institute | Xu Liang ¦ Zhang Yudui ¦ Zhao Tao ¦ Zhang Xu ¦ Shen Qinchen ¦ Li Zhaojun ¦ Zhu Pengli ¦ Li Junjie ¦ Sun Rong |  |  |  | 0 |  | 1 | CN119822397B | 72173268 | CN116727658A | 1 | 심사중 |  | 8423372018124
JP | JP | P | A | 접합재 조성물, 접합재 조성물 제조 방법, 접합 필름, 접합체 제조 방법 및 접합체 | 【요약】 【과제】접합층의 쉐어링 강도, 내열성, 도전성 및 방열성을 향상시킬 수 있는 접합재 조성물, 접합재 조성물 제조 방법, 접합 필름, 접합체 제조 방법 및 접합체를 제공한다. 【해결 수단】본 발명에 따른 접합재 조성물은 제1 금속 입자 (P1)와 제2 금속 입자 (P2)를 포함하는 금속 입자 (P)와 , 플럭스를 포함하고 상기 제1 금속 입자 (P1)는 Cu로 이루어진 코어 (C1)와 상기 코어 (C1)를 피복하는 Cu2O층에 의해 구성되어 , 상기 제2 금속 입자 (P2)는 Cu로 이루어진 코어 (C2)와 상기 코어 (C2)를 피복하는 Sn 또는 Sn를 함유하는 솔더에 의해 구성되는 것을 특징으로 한다. 【선택도】없음 | [ABSTRACT] [Technical problem] The manufacturing method of the jointing material constituent which can raise the share intensity of a joining layer, heat resistance, conductivity, and heat dissipation, and a jointing material constituent, a junction film and the manufacturing method of a zygote, and a zygote are provided. [Means for Solution]A jointing material constituent concerning this invention is metal particles (P) and containing the 1st metal particle (P1) and the 2nd metal particle (P2). Cu which covers a core (C1) which the 1st metal particle (P1) becomes from Cu, and the core (C1) including flux2It is constituted by O layer and , The 2nd metal particle (P2) is constituted by a core (C2) which consists of Cu(s), and solder containing Sn or Sn which covers the core (C2). [Chosen drawing] Nothing | 【청구항1】 제1 금속 입자 (P1)와 제2 금속 입자 (P2)를 포함하는 금속 입자 (P)와 플럭스를 포함하고 상기 제1 금속 입자 (P1)는 Cu로 이루어진 코어 (C1)와 상기 코어 (C1)를 피복하는 Cu2O층에 의해 구성되어 , 상기 제2 금속 입자 (P2)는 Cu로 이루어진 코어 (C2)와 상기 코어 (C2)를 피복하는 Sn 또는 Sn를 함유하는 솔더에 의해 구성되는 것을 특징으로 하는 접합재 조성물. | [Claim1] The metal particles (P) containing the 1st metal particle (P1) and the 2nd metal particle (P2) and flux are included, Cu which covers the core (C1) which the 1st above-mentioned metal particle (P1) becomes from Cu, and the above-mentioned core (C1) It is constituted by the 2 O layer. A jointing material constituent, wherein the 2nd above-mentioned metal particle (P2) is constituted with the core (C2) which consists of Cu(s), and the solder containing Sn or Sn which covers the above-mentioned core (C2). | 【청구항1】 제1 금속 입자 (P1)와 제2 금속 입자 (P2)를 포함하는 금속 입자 (P)와 플럭스를 포함하고 상기 제1 금속 입자 (P1)는 Cu로 이루어진 코어 (C1)와 상기 코어 (C1)를 피복하는 Cu2O층에 의해 구성되어 , 상기 제2 금속 입자 (P2)는 Cu로 이루어진 코어 (C2)와 상기 코어 (C2)를 피복하는 Sn 또는 Sn를 함유하는 솔더에 의해 구성되는 것을 특징으로 하는 접합재 조성물. | [Claim1] The metal particles (P) containing the 1st metal particle (P1) and the 2nd metal particle (P2) and flux are included, Cu which covers the core (C1) which the 1st above-mentioned metal particle (P1) becomes from Cu, and the above-mentioned core (C1) It is constituted by the 2 O layer. A jointing material constituent, wherein the 2nd above-mentioned metal particle (P2) is constituted with the core (C2) which consists of Cu(s), and the solder containing Sn or Sn which covers the above-mentioned core (C2). | [기술분야] 본 발명은 접합 재료 구성 요소와 접합 재료 구성 요소의 제조 방법, 및 접합 필름에 관한 것이다. 회로 기판, 세라믹 기판 등의 반도체 장치 및 기판에 적용할 수 있다. [해결과제] 본 발명은 종래 기술의 방법의 접합 층에서 낮은 공유 강도, 내열성, 및 방열 문제를 해결하고자 한다. [해결수단] 본 발명은 상기 제 1 금속 입자와 상기 제 2 금속 입자를 포함하는 금속 입자, 상기 제 1 금속 입자의 상기 코어를 커버하는 Cu, 및 플럭스 층을 포함하는 상기 코어를 포함한다. [특징] 여기서 주된 특징은 접합층의 공유 강도 및 방열성을 향상시키기 위해 제1 금속 입자의 산화도를 0.05-0.3으로 조정하는 것이다. [효과] 따라서, 본 발명은 금속 입자의 평균 입경 및 조성을 조절함으로써 접합층의 공유 강도, 내열성 및 방열성을 개선한다. | 2022-024543 | 2022-02-21 | 2023-121288 | 2023-08-31 |  |  | FURUKAWA ELECTRIC CO LTD | 新田 ノルザフリザ ¦ 藤原 英道 |  |  |  | 0 |  | 0 |  | 104352940 | CN118632763A ¦ EP4484051A1 ¦ JP2023-121288A ¦ MYPI2024004832A0 ¦ SG11202405724YA ¦ TW202348333A ¦ US2024-0408703A1 ¦ WOWO2023-157831A1 | 8 | 심사중 |  | 2223164000123
CN | CN | P | A | Synthesis method of copper nanoparticles with oxidation resistance | The invention belongs to the technical field of synthesis methods of nano materials, and particularly relates to a synthesis method of copper nanoparticles with oxidation resistance. The invention discloses a synthesis method of copper nanoparticles with oxidation resistance, which comprises the following specific steps: heating a mixed solution of a copper source solution containing monovalent or bivalent copper ions, a coating agent and a reducing agent for reaction, and washing with an alcohol solvent to obtain the copper nanoparticles with oxidation resistance. The method comprises the following steps: adding a surface coating agent into a reaction system to form a coating layer on the surface of copper ions; according to the method, copper ions or cuprous ions in a system are added into a coating agent, then a reducing agent is added, the copper ions or cuprous ions in the system are reduced into copper elementary substances, meanwhile, the excessive coating agent can form a coating layer on the surface of the copper, and the copper nano-particles with the oxidation resistance are obtained, no oxide exists on the surface of the prepared copper nano-particles, the surface coating agent is low in decomposition temperature, and the oxidation resistance of the copper nano-particles is improved. The copper particles can be sintered at a low temperature. | 본 발명은 나노 재료 합성 방법 기술 영역에 속하고, 구체적으로 항산화 성능을 갖는 구리 나노 입자의 합성 방법과 관련된다. 본 발명은 항산화 특성을 갖는 구리 나노 입자의 합성 방법에 관한 것으로, 구체적인 단계는 다음과 같다: 1가 또는 2가 구리 이온을 포함하는 구리 공급원 용액, 코팅제 및 환원제의 혼합 용액을 가열 반응시켜 알코올 용매로 세척한 후 항산화 특성을 갖는 구리 나노입자를 얻었다. 반응 시스템에 표면 코팅제를 추가하여 구리 이온 표면에 먼저 코팅 층을 형성합니다; 뒤이어 환원제를 첨가하고, 시스템 중의 구리 이온 또는 구리 이온을 환원하여 구리 단질이 되고, 동시에, 과량의 피복제도 이런 구리 표면에서 피복층을 형성하여 항산화 성능을 가지고 있는 구리 나노 입자를 획득되고, 본 발명이 제조하는 구리 나노 입자 표면은 산화물이 없다, 또한, 표면의 코팅제는 분해 온도가 낮아 구리 입자가 낮은 온도에서 소결될 수 있다. | 1. The synthesis method of the copper nano-particles with oxidation resistance is characterized by comprising the following specific steps: and heating the mixed solution containing the monovalent or divalent copper ion copper source solution, the coating agent and the reducing agent for reaction, and washing with an alcohol solvent to obtain the copper nano particles with oxidation resistance. | 1. 구체적인 단계는 다음과 같은 것을 특징으로 하는 항산화 특성을 갖는 구리 나노 입자의 합성 방법: 1가 또는 2가 구리 이온을 포함하는 구리 공급원 용액, 코팅제 및 환원제의 혼합 용액을 가열 반응시켜 알코올 용매로 세척한 후 항산화 특성을 갖는 구리 나노입자를 얻었다. | 1. The synthesis method of the copper nano-particles with oxidation resistance is characterized by comprising the following specific steps: and heating the mixed solution containing the monovalent or divalent copper ion copper source solution, the coating agent and the reducing agent for reaction, and washing with an alcohol solvent to obtain the copper nano particles with oxidation resistance. | 1. 구체적인 단계는 다음과 같은 것을 특징으로 하는 항산화 특성을 갖는 구리 나노 입자의 합성 방법: 1가 또는 2가 구리 이온을 포함하는 구리 공급원 용액, 코팅제 및 환원제의 혼합 용액을 가열 반응시켜 알코올 용매로 세척한 후 항산화 특성을 갖는 구리 나노입자를 얻었다. | [기술분야] 본 발명은 내산화성을 갖는 구리 나노 입자의 합성 방법에 관한 것으로, 전자 패키징 재료에 적용될 수 있다. [해결과제] 본 발명은 구리 나노 입자가 저온에서 산화 및 소결되기 쉽고, 전자 패키징에서 이들의 적용을 제한하는 문제를 해결하고자 한다. [해결수단] 본 발명은 내산화성을 갖는 구리 나노입자를 합성하기 위한 특정 단계를 포함한다. [특징] 여기서 주된 특징은 구리 이온의 표면에 코팅층을 형성하기 위해 표면 코팅제를 첨가하고, 이를 구리 단순 물질로 환원시키고, 구리의 표면에 코팅층을 형성하는 것이다. [효과] 따라서, 본 발명은 구리 나노입자의 합성 공정을 개선시키고, 비용을 감소시키고, 대규모 생산을 용이하게 한다. | 2022-10143066 | 2022-02-16 | 116638093 | 2023-08-25 |  |  | Shenzhen advanced electronic materials International Innovation Research Institute | Xu Liang ¦ Yao Yue ¦ Zhao Tao ¦ Zhu Pengli ¦ Sun Rong ¦ Wu Xi |  |  |  | 0 |  | 0 |  | 72013560 | CN116638093A | 1 | 심사중 |  | 8423351016335
CN | CN | P | A | Indian strawberry-shaped nano-copper particles as well as preparation method and application thereof | The invention discloses duchesnea indica-shaped nano-copper particles and a preparation method and application thereof.The preparation method includes the steps that after a copper precursor is fully dissolved through an organic solvent, a copper ion solution is formed, and copper ions are attached to copper particles with the large size through a thermal injection method to grow into particles with the small size, so that the duchesnea indica-shaped nano-copper particles are obtained; and finally, the nano-particles with the morphology similar to that of the duchesnea indica fruits grow. The powder is uniformly sprayed on a glass slide, and the glass slide is placed in a reducing atmosphere to be annealed to form a compact conductive film. On the premise of low cost and easy operation, small particles attached to the surface of the structure are successfully utilized to fill gaps among large particles in the annealing process, so that the particles are crosslinked more tightly, and the sintering temperature and the resistivity of the film are successfully reduced. | 본 발명은 라즈베리 형상 나노 구리 입자 및 그 제조 방법과 적용을 개시하고, 유기 용매를 사용하여 구리 전구체를 충분히 용해시킨 후, 구리 이온 용액을 형성하고, 열 주입법을 이용하여 구리 이온을 크기가 큰 구리 입자에 부착하여 작은 크기의 입자로 성장시킨다, 최종적으로 라즈베리 열매와 유사한 모양의 나노입자가 자랍니다. 분말을 슬라이드에 고르게 분사하고 환원 분위기에서 어닐링하여 조밀한 전도성 필름을 형성합니다. 본 발명은 저비용이고 조작이 용이하다는 전제하에, 이 구조 표면에 부착된 작은 입자를 이용하여 어닐링 과정에서 큰 입자 사이의 틈을 메우는데 성공하여, 입자를 더욱 긴밀하게 가교시켜 소결 온도와 필름의 저항률을 낮추는 데 성공하였다. | 1. The preparation method of the mock-strawberry-shaped nano copper particles is characterized by comprising the following steps of: (1) Mixing copper precursor and organic solvent I to form mixed solution, heating to 110-220 deg.c and maintaining for 3-120 min to form Cu 2+ The solution was then cooled to room temperature; (2) Mixing copper oxide with an organic solvent I, heating to 220-320 ℃ and preserving heat for 30-120 min; (3) Cu obtained in the step (1) is treated 2+ Adding the solution into the reaction solution in the step (2), continuously preserving heat for 5-60 min, cooling to room temperature, centrifuging, and drying to obtain the product. | 1. 다음을 포함하는 것을 특징으로 하는 라즈베리 형상 나노 구리 입자의 제조 방법: (1) 구리 전구체와 유기 용매 I을 혼합하여 혼합 용액을 형성한 다음 110~220°C로 가열하고 3~120분간 유지하여 Cu 2+용액을 형성한 후 상온으로 식힌다; (2) 산화구리를 유기용매 I와 혼합한 후 220~320°C로 가열하고 30~120분간 유지한다; (3) 단계 (1)에서 얻은 Cu 2+용액을 단계 (2)의 반응 용액에 넣고 5~60분간 계속 보온한 후 상온으로 식힌 후 원심분리 후 건조하여 얻는다. | 1. The preparation method of the mock-strawberry-shaped nano copper particles is characterized by comprising the following steps of: (1) Mixing copper precursor and organic solvent I to form mixed solution, heating to 110-220 deg.c and maintaining for 3-120 min to form Cu 2+ The solution was then cooled to room temperature; (2) Mixing copper oxide with an organic solvent I, heating to 220-320 ℃ and preserving heat for 30-120 min; (3) Cu obtained in the step (1) is treated 2+ Adding the solution into the reaction solution in the step (2), continuously preserving heat for 5-60 min, cooling to room temperature, centrifuging, and drying to obtain the product. ¦ 7. A copper conductive film, which is characterized by comprising the following steps: s1: dispersing the nano copper particles prepared in the method in an organic solvent II to form a suspension, and performing ultrasonic dispersion; s2: uniformly spraying the suspension in the step S1 onto a substrate to form a copper film by adopting a spraying mode, and controlling the thickness of the film through the spraying times; s3: and (3) annealing the copper film formed in the step (S2) in a protective atmosphere to obtain the copper film. | 1. 다음을 포함하는 것을 특징으로 하는 라즈베리 형상 나노 구리 입자의 제조 방법: (1) 구리 전구체와 유기 용매 I을 혼합하여 혼합 용액을 형성한 다음 110~220°C로 가열하고 3~120분간 유지하여 Cu 2+용액을 형성한 후 상온으로 식힌다; (2) 산화구리를 유기용매 I와 혼합한 후 220~320°C로 가열하고 30~120분간 유지한다; (3) 단계 (1)에서 얻은 Cu 2+용액을 단계 (2)의 반응 용액에 넣고 5~60분간 계속 보온한 후 상온으로 식힌 후 원심분리 후 건조하여 얻는다. ¦ 7. 다음과 같이 제조되는 것을 특징으로 하는 구리 전도성 필름: S1: 제1항에 따라 제조된 나노구리 입자를 유기 용매 II에 분산시켜 현탁액을 형성하고, 초음파로 분산시킨다; S2: 스프레이 코팅 방식을 이용하여, 단계 S1 현탁액을 기판 상에 균일하게 분사하여 구리 박막을 형성하고, 스프레이 코팅의 횟수를 통해 박막의 두께를 제어한다; S3: 단계 S2에서 형성된 구리 박막을 보호 분위기에서 어닐링 처리하면 된다. | [기술분야] 본 발명은 나노 금속 합성 및 전도성 적용, 특히 구리 전도성 필름의 제조에 적용될 수 있는 모의 형상 나노 구리 입자에 관한 것이다. [해결과제] 본 발명은 어닐링 공정 동안 구리 입자로부터 제조된 전도성 필름에서 낮은 내산화성 및 큰 균열 및 갭의 형성 문제를 해결하고자 하며, 이는 은 또는 ITO를 활용하는 종래 기술의 방법에 비해 상당한 단점이다. [해결수단] 본 발명은 구리 전구체를 유기 용매와 혼합하는 단계, 가열하는 단계, 및 상기 생성된 용액을 처리하여 상기 최종 생성물을 획득하는 단계를 포함하는 모의 딸기 형상 나노 구리 입자를 위한 제조 방법을 포함한다. [특징] 여기서 주요 특징은 나노 구리 입자의 독특한 모의-딸기 형상이며, 이는 더 작은 입자가 더 큰 입자 사이의 갭을 채울 수 있게 하여, 생성된 필름의 컴팩트성 및 전도성을 향상시킨다. [효과] 따라서, 본 발명은 어닐링 온도를 감소시키고 어닐링 공정 동안 입자들 사이의 갭을 효과적으로 충전함으로써 구리 전도성 필름의 전도성 및 구조적 완전성을 개선한다. | 2023-10561220 | 2023-05-18 | 116586627 | 2023-08-15 |  |  | Nanjing Tech University | Bao Ningzhong ¦ Sun Nuotong |  |  |  | 0 |  | 0 |  | 71906056 | CN116586627A | 1 | 심사중 |  | 8423332018905
CN | CN | P | A | Preparation method of cerium oxide-copper composite powder and cerium oxide reinforced copper-based composite material | The invention discloses a preparation method of cerium oxide-copper composite powder and a cerium oxide reinforced copper-based composite material. In an embodiment, the preparation method of the cerium oxide-copper composite powder comprises the following steps: performing spray drying on a mixed solution of cerium salt and copper salt to obtain precursor powder; calcining and decomposing the precursor powder to obtain cerium oxide-copper oxide composite powder; and reducing the cerium oxide-copper oxide composite powder in a supercritical liquid phase reduction system, filtering and drying to obtain cerium oxide-copper composite powder, and controlling the volume ratio of cerium oxide in the cerium oxide-copper composite powder to be 0.5-1.5%. Furthermore, a green body prepared from the cerium oxide-copper composite powder is subjected to spark plasma sintering, and the cerium oxide reinforced copper-based composite material can be obtained. The cerium oxide in the prepared composite powder is uniformly distributed in the copper matrix, and the hardness and toughness of the copper-based composite material prepared from the composite powder can be improved at the same time. | 본 발명은 산화세륨-구리 복합 분말과 산화세륨 강화 구리계 복합 재료의 제조 방법을 개시한다. 실시예에서, 산화세륨-구리 복합 분말의 제조 방법은 하기 단계를 포함한다: 세륨염과 구리염의 혼합용액을 분무건조하여 전구체 분말을 얻는다; 전구체 분말을 하소 분해하여 산화세륨-산화구리 복합 분말을 얻는다; 산화세륨-산화구리 복합 분말을 초임계 액상 환원계 내에서 환원하고, 여과 건조하여 산화세륨-구리 복합 분말을 얻고, 산화세륨-구리 복합 분말 중의 산화세륨의 부피비를 0.5%~1.5%로 제어한다. 또한, 산화세륨-구리 복합 분말로 제조된 그린 블랭크를 방전 플라즈마 소결하여 산화세륨 강화 구리계 복합 재료를 얻을 수 있다. 본 발명에 의해 제조된 복합 분말 중 산화세륨은 구리 매트릭스에 균일하게 분포되어 있으며, 상기 복합 분말을 사용하여 제조된 구리계 복합 재료의 경도와 인성을 동시에 향상시킬 수 있다. | 1. The preparation method of the cerium oxide-copper composite powder is characterized by comprising the following steps: spray drying the mixed solution of cerium salt and copper salt to obtain precursor powder; calcining and decomposing the precursor powder to obtain cerium oxide-copper oxide composite powder; reducing the cerium oxide-copper oxide composite powder in a supercritical liquid phase reduction system, and filtering and drying to obtain cerium oxide-copper oxide composite powder; wherein the ratio of the cerium salt to the copper salt is controlled according to the volume ratio of cerium oxide in the cerium oxide-copper composite powder of 0.5-1.5%. | 1. 하기 단계를 포함하는 것을 특징으로 하는 산화세륨-구리 복합 분말의 제조방법: 세륨염과 구리염의 혼합용액을 분무건조하여 전구체 분말을 얻는다; 상기 전구체 분말을 하소 분해하여 산화세륨-산화구리 복합 분말을 얻는다; 상기 산화세륨-산화구리 복합 분말을 초임계 액상 환원계 내에서 환원하고, 여과 건조하여 산화세륨-구리 복합 분말을 얻는다; 여기서, 상기 세륨염과 상기 구리염의 비율은 상기 산화세륨-구리 복합 분말 중의 산화세륨의 부피비 0.5%~1.5%로 제어된다. | 1. The preparation method of the cerium oxide-copper composite powder is characterized by comprising the following steps: spray drying the mixed solution of cerium salt and copper salt to obtain precursor powder; calcining and decomposing the precursor powder to obtain cerium oxide-copper oxide composite powder; reducing the cerium oxide-copper oxide composite powder in a supercritical liquid phase reduction system, and filtering and drying to obtain cerium oxide-copper oxide composite powder; wherein the ratio of the cerium salt to the copper salt is controlled according to the volume ratio of cerium oxide in the cerium oxide-copper composite powder of 0.5-1.5%. ¦ 9. The preparation method of the cerium oxide reinforced copper composite material is characterized by comprising the following steps: pressing the cerium oxide-copper composite powder obtained by the production method of any one of claims 1 to 8 into a green body; and performing spark plasma sintering on the green body to obtain the cerium oxide reinforced copper-based composite material. | 1. 하기 단계를 포함하는 것을 특징으로 하는 산화세륨-구리 복합 분말의 제조방법: 세륨염과 구리염의 혼합용액을 분무건조하여 전구체 분말을 얻는다; 상기 전구체 분말을 하소 분해하여 산화세륨-산화구리 복합 분말을 얻는다; 상기 산화세륨-산화구리 복합 분말을 초임계 액상 환원계 내에서 환원하고, 여과 건조하여 산화세륨-구리 복합 분말을 얻는다; 여기서, 상기 세륨염과 상기 구리염의 비율은 상기 산화세륨-구리 복합 분말 중의 산화세륨의 부피비 0.5%~1.5%로 제어된다. ¦ 9. 다음을 포함하는 것을 특징으로 하는 산화세륨 강화 구리 복합 재료의 제조 방법: 제1항 내지 제8항 중 어느 한 항의 제조 방법에 의해 얻어진 산화세륨-구리 복합 분말을 그린 블랭크로 압착한다; 상기 그린 블랭크를 방전 플라즈마 소결하여 산화세륨 강화 구리계 복합 재료를 얻는다. | [기술분야] 본 발명은 집적 회로 리드 프레임, 고전압 변환 장비 전환 스위치, 자동차용 스폿 용접기 전극 등에 적용될 수 있는 산화 세륨-구리 복합 분말 및 산화 세륨 강화 구리계 복합 재료의 제조 방법에 관한 것이다. [해결과제] 본 발명은 구리계 복합 재료의 경도 및 인성을 증가시키면서, 상기 제조 방법에서 제 2 상 입자의 스케일의 어려운 제어, 균일하게 분포된 나노 스케일 제 2 상 입자의 어려운 획득, 및 제 2 상 입자의 응집 문제를 해결하고자 한다. [해결수단] 본 발명은 산화세륨-구리 복합 분말 및 산화세륨 강화 구리계 복합 재료의 제조 방법을 포함한다. [특징] 여기서 주요 특징은 산화세륨-산화구리 복합 분말을 감소시키고 산화세륨 강화 구리계 복합 재료를 얻기 위한 초임계 액체 상 감소 시스템의 사용이다. [효과] 본 발명은 상기 복합 재료의 기계적 특성을 개선시키고 상기 구리계 복합 재료의 경도 및 인성을 효과적으로 향상시킨다. | 2023-10370083 | 2023-04-07 | 116460301 | 2023-07-21 |  |  | Jiangxi University of Science and Technology | Liu Baixiong ¦ Huang Shaoyong ¦ Zhao Wenmin ¦ Yuan Chengwen |  |  |  | 2 | CN113070482A ¦ CN113061768B | 0 |  | 102744127 | CN116460301B | 1 | 등록 |  | 8423301019979
JP | JP | P | A | 접합용 시트, 접합용 시트 제조 방법 및 접합체 제조 방법 | 【요약】 (수정유) 【과제】파손의 우려를 억제하면서, 전자 부품을 적절하게 접합하는 접합용 시트 및 그 제조 방법을 제공한다. 【해결 수단】접합용 시트 10은 구리의 소결체를 포함하고 영률이 10GPa 이상 30GPa 이하이며, 충전율이50% 이상70% 이하이다. 또한 표면의 산술 평균 거칠기 Ra가 1μm 이상 40μm이하, 열전도율이 10W/mK 이상 60W/mK이하이며 복수의 구리 입자를 몰드에 충전해, 10MPa 이상 30MPa 이하에서 가압하면서, 150℃이상 250℃이하에서 1분 이상 30분 이하의 간 가열함으로써, 상기 구리 입자를 소결시켜 제조된다. 【선택도】도 1 | [ABSTRACT] (Correction possession) [Technical problem] A sheet for junction which joins electronic parts appropriately, and a manufacturing method for the same are provided, controlling fear of breakage. [Means for Solution]Young's modulus is 10 or more GPa and 30 GPa or less including a copper sintered compact, and filling factors of the sheet 10 for junction are 50% or more and 70% or less. Surface arithmetic average coarseness Ra being below 40μm, and the thermal conductivity of more than 1μm being 10 or more W/mK and 60 W/mK or less, filling up a model with a plurality of copper grain children, and pressurizing by 10 or more MPa and 30 MPa or less. By heating for 1 minute or more and 30 minutes or less above 150℃ and below 250℃, the above-mentioned copper grain child is made to sinter, and it is manufactured. [Chosen drawing] Drawing 1 | 【청구항1】 구리의 소결체를 포함하고 영률이 10GPa 이상이며, 충전율이50% 이상70% 이하인 접합용 시트. | [Claim1] Young'ss modulus is 10 or more GPa including a copper sintered compact, and filling factors are 50% or more and 70% or less, The sheet for junction. | 【청구항1】 구리의 소결체를 포함하고 영률이 10GPa 이상이며, 충전율이50% 이상70% 이하인 접합용 시트. ¦ 【청구항5】 복수의 구리 입자를 몰드에 충전하는 단계와, 상기 몰드에 충전한 복수의 구리 입자를 10MPa 이상 30MPa 이하에서 가압하면서, 150℃이상 250℃이하에서, 1분 이상 30분 이하의 간 가열함으로써, 상기 구리 입자를 소결시킴으로써, 구리의 소결체를 포함하고 영률이 10GPa 이상이며, 충전율이50% 이상70% 이하인 접합용 시트를 제조하는 단계와, (을)를 포함하는 접합용 시트 제조 방법. | [Claim1] Young'ss modulus is 10 or more GPa including a copper sintered compact, and filling factors are 50% or more and 70% or less, The sheet for junction. ¦ [Claim5] The step which fills up a model with a plurality of copper grain children, Pressurizing a plurality of copper grain children who filled up the described above type by 10 or more MPa and 30 MPa or less above 150℃ and below 250℃. The step which manufactures the sheet for junction whose Young'ss modulus is 10 or more GPa and, whose filling factors are 50% or more and 70% or less including a copper sintered compact by making the above-mentioned copper grain child sinter by heating for 1 minute or more and 30 minutes or less, を含む, A manufacturing method of the sheet for junction. | [기술분야] 본 발명은 신뢰성 있는 접합 재료가 필요한 전자 부품에 적용될 수 있는 접합 시트 및 접합체의 제조 방법에 관한 것이다. [해결과제] 본 발명은 종래 기술에 비해 접합부의 신뢰성을 향상시키는 접합 가능한 접합 시트 및 접합부에 대한 견고한 제조 방법을 제공함으로써 전자 부품의 접합 동안 파손 문제를 해결하고자 한다. [해결수단] 본 발명은 구리 그레인 자식으로 모델을 충전하는 단계, 압력을 가하는 단계, 및 특정 기계적 특성을 갖는 접합 시트를 생성하기 위해 가열하는 단계를 포함하는 제조 방법을 포함한다. [특징] 여기서 주요 특징은 접합 시트의 영률 및 충전 인자를 제어하는 능력이며, 전자 부품을 접합하기 위해 견고하고 효과적인 상태로 유지되도록 한다. [효과] 따라서, 본 발명은 파손을 최소화하고 열 전도성을 향상시키는 접합 시트를 제공함으로써 전자 조립체의 신뢰성 및 성능을 개선한다. | 2021-215295 | 2021-12-28 | 2023-098495 | 2023-07-10 |  |  | MITSUBISHI MATERIALS CORP | 増山 弘太郎 ¦ 中矢 清隆 |  |  |  | 2 | JP2010-248617A ¦ WOWO2015-060346A1(BE) | 0 |  | 5976942 | CN118284484A ¦ EP4458491A1 ¦ JP2023-098495A ¦ WOWO2023-127968A1 | 4 | 심사중 |  | 2223128001040
JP | JP | P | A | 접합용 시트 및 접합체 제조 방법 | 【요약】 (수정유) 【과제】전자 부품 조립이나 구현 등에 있어서, 부재끼리의 접합 강도를 향상시키는 접합용 시트 및 접합체 제조 방법을 제공한다. 【해결 수단】접합용 시트 10은 구리제이며 영률이 15G Pa이하이며, 충전율이45% 이상이다. 바람직하게는, 영률은 1GPa 이상 10GPa 이하이며 충전율은45% 이상60% 이하이다. 또한 접합용 시트는 열전도율이 1W/mK 이상 20W/mK이하이며 구리의 소결체를 포함하고 구리 입자에 대한 바인더로서 작용하는 비점이 150℃이상의 용매를 포함한다. 【선택도】도 1 | [ABSTRACT] (Correction possession) [Technical problem] In an assembly, mounting, etc. of electronic parts, the sheet for junction which raises the junction intensity of members, and the manufacturing method of a zygote are provided. [Means for Solution]The sheet 10 for junction is copper, and Young's modulus is 15 or less GPa, and a filling factor is 45% or more. Preferably, Young's modulus is 1 or more GPa and 10 GPa or less, and filling factors are 45% or more and 60% or less. Thermal conductivity is 1 or more W/mK and 20 W/mK or less, and, as for the sheet for junction, the boiling point which acts as a binder to a copper grain child contains a solvent 150℃ or more including a copper sintered compact. [Chosen drawing] Drawing 1 | 【청구항1】 구리제이며 영률이 15G Pa이하이며, 충전율이45% 이상인 접합용 시트. | [Claim1] It is copper, and Young'ss modulus is 15 or less GPa, and a filling factor is 45% or more, The sheet for junction. | 【청구항1】 구리제이며 영률이 15G Pa이하이며, 충전율이45% 이상인 접합용 시트. | [Claim1] It is copper, and Young'ss modulus is 15 or less GPa, and a filling factor is 45% or more, The sheet for junction. | [기술분야] 본 발명은 접합용 시트에 관한 것으로, 전자 부품 조립체에 적용될 수 있다. [해결과제] 본 발명은 종래 기술에 비해 전자 부품 조립체에서 낮은 접합 강도의 문제를 해결하고자 한다. [해결수단] 본 발명은 특정 특성을 가진 구리로 만들어진 접합을 위한 시트를 포함한다. [특징] 여기서 주요 특징은 접합용 시트에 구리 소결 컴팩트를 포함시키는 것이다. [효과] 따라서, 본 발명은 전자 부품 조립체에서 부재의 접합 강도를 향상시킨다. | 2021-215296 | 2021-12-28 | 2023-098496 | 2023-07-10 |  |  | MITSUBISHI MATERIALS CORP | 増山 弘太郎 ¦ 乙川 光平 ¦ 山口 朋彦 ¦ 中矢 清隆 |  |  |  | 1 | WOWO2021-153560A1(BE) | 0 |  | 108254262 | JP7786202B2 | 1 | 등록 |  | 2223128001041
JP | JP | P | A | 접합용 시트 및 접합체 제조 방법 | 【요약】 【과제】부재끼리를 적절하게 접합한다. 【해결 수단】접합용 시트 10은 평균 입경이 1 μm 이상 16 μm이하의 제1 구리 입자 12 a와 평균 입경이 300 nm이하의 제2 구리 입자 12 b 중 적어도 일부가 소결된 구리의 소결체를 포함하고 비표면적이 0.16 m2/g 이상 2.44 m2/g이하이며, 영률이 2 5G Pa이하이다. 【선택도】도 1 | [ABSTRACT] [Technical problem] Members are joined appropriately. [Means for Solution]As for the sheet 10 for junction, average particle diameter contains a sintered compact of copper which at least one copy with the 2nd copper grain child 12b of 300 nm or less sintered more than 1 μm in the 1st copper grain child 12a and average particle diameter below 16 μm, Specific surface area is 0.16 m.2More than /g is 2.44 m.2It is below /g and Young's modulus is 25 or less GPa. [Chosen drawing] Drawing 1 | 【청구항1】 평균 입경이 1 μm 이상 16 μm이하의 제1 구리 입자와 평균 입경이 300 nm이하의 제2 구리 입자 중 적어도 일부가 소결된 구리의 소결체를 포함하고 비표면적이 0.16 m2/g 이상 2.44 m2/g이하이며, 영률이 2 5G Pa이하인 접합용 시트. | [Claim1] Average particle diameter contains the sintered compact of the copper which at least one copy with the 2nd copper grain child of 300 nm or less sintered more than 1 μm in the 1st copper grain child and average particle diameter below 16 μm, Specific surface area is 0.16 m.2More than /g is 2.44 m.2Sheet for junction whose Young'ss modulus it is below /g and is 25 or less GPa. | 【청구항1】 평균 입경이 1 μm 이상 16 μm이하의 제1 구리 입자와 평균 입경이 300 nm이하의 제2 구리 입자 중 적어도 일부가 소결된 구리의 소결체를 포함하고 비표면적이 0.16 m2/g 이상 2.44 m2/g이하이며, 영률이 2 5G Pa이하인 접합용 시트. | [Claim1] Average particle diameter contains the sintered compact of the copper which at least one copy with the 2nd copper grain child of 300 nm or less sintered more than 1 μm in the 1st copper grain child and average particle diameter below 16 μm, Specific surface area is 0.16 m.2More than /g is 2.44 m.2Sheet for junction whose Young'ss modulus it is below /g and is 25 or less GPa. | [기술분야] 본 발명은 반도체 모듈 및 기판과 같은 전자 부품에 적용될 수 있는 접합용 시트 및 접합체의 제조 방법에 관한 것이다. [해결과제] 본 발명은 적절한 접합 강도 또는 열 전도성을 제공할 수 없는 종래 기술과 비교하여, 신뢰성 있고 효율적인 방법을 사용하여 전자 부품을 효과적으로 접합하는 문제를 해결하고자 한다. [해결수단] 본 발명은 결합 성능을 향상시키기 위해 특정 입자 크기 분포 및 특성을 가진 적어도 두 가지 유형의 구리 그레인 자식들을 포함하는 구리 소결 컴팩트 시트를 포함한다. [특징] 여기서 주요 특징은 접합용 시트의 특정 조성 및 구조이며, 이는 승온에서 전자 부품의 효과적인 소결 및 결합을 허용한다. [효과] 따라서, 본 발명은 전자 부품의 접합 강도 및 열 전도성을 개선하여, 반도체 장치와 같은 응용에서 신뢰성 있는 성능을 보장한다. | 2021-215298 | 2021-12-28 | 2023-098498 | 2023-07-10 |  |  | MITSUBISHI MATERIALS CORP | 増山 弘太郎 ¦ 中矢 清隆 |  |  |  | 6 | JP6965531B2 ¦ JP6858520B2 ¦ JP7005121B2 ¦ JP6199048B2 ¦ WOWO2021-153560A1 ¦ WOWO2015-060346A1 | 0 |  | 5976943 | CN118450955A ¦ EP4458493A1 ¦ JP2023-098498A ¦ WOWO2023-127969A1 | 4 | 심사중 |  | 2223128001043
JP | JP | P | A | 접합용 시트 및 접합체 제조 방법 | 【요약】 【과제】Ni를 적절하게 접합한다. 【해결 수단】접합용 시트 10은 구리 입자 12와 카르복실산, 카르복실산염, 아민 또는 아민염 중 적어도 1종의 첨가제 30을 포함하고 첨가제 30과 구리 입자 12와의 함유량비가, 질량비로1:95~5:95이며 구리 입자 12의 BET 지름이 500nm이하이며 첨가제 30은 탄소의 수가 2개 이상 8개 이하의 카르복실산, 카르복실산염, 아민 또는 아민염 중 적어도 1종이다. 【선택도】도 1 | [ABSTRACT] [Technical problem] nickel is joined appropriately. [Means for Solution]The sheet 10 for junction contains at least one sort of additive agents 30 among carboxylic acid, carboxylate salt, amine, or amine salt with the copper grain child 12, A content ratio of the additive agent 30 and the copper grain child 12 is 1:95~5:95 in a mass ratio, the copper grain child's 12 diameter of BET is 500 nm or less, and the number of carbonaceous of the additive agent 30 is at least one in two or more pieces, eight carboxylic acid or less, carboxylate salt, amine, or amine salt. [Chosen drawing] Drawing 1 | 【청구항1】 구리 입자와 카르복실산, 카르복실산염, 아민 또는 아민염 중 적어도 1종의 첨가제를 포함하고 상기 첨가제와 상기 구리 입자와의 함유량비가, 질량비로1:95~5:95이며 상기 구리 입자의 BET 지름이 500nm이하이며 상기 첨가제는 탄소의 수가 2개 이상 8개 이하의 , 카르복실산, 카르복실산염, 아민 또는 아민염 중 적어도 1종인 접합용 시트. | [Claim1] At least one sort of additive agents are included among carboxylic acid, carboxylate salt, amine, or amine salt with a copper grain child, The content ratio of the above-mentioned additive agent and the above-mentioned copper grain child is 1:95~5:95 in a mass ratio, The above-mentioned copper grain child'ss diameter of BET is 500 nm or less, The sheet for junction whose number of carbonaceous of the above-mentioned additive agent is at least one of two or more pieces, and eight carboxylic acid, carboxylate salt, amine or amine salt or less. | 【청구항1】 구리 입자와 카르복실산, 카르복실산염, 아민 또는 아민염 중 적어도 1종의 첨가제를 포함하고 상기 첨가제와 상기 구리 입자와의 함유량비가, 질량비로1:95~5:95이며 상기 구리 입자의 BET 지름이 500nm이하이며 상기 첨가제는 탄소의 수가 2개 이상 8개 이하의 , 카르복실산, 카르복실산염, 아민 또는 아민염 중 적어도 1종인 접합용 시트. | [Claim1] At least one sort of additive agents are included among carboxylic acid, carboxylate salt, amine, or amine salt with a copper grain child, The content ratio of the above-mentioned additive agent and the above-mentioned copper grain child is 1:95~5:95 in a mass ratio, The above-mentioned copper grain child'ss diameter of BET is 500 nm or less, The sheet for junction whose number of carbonaceous of the above-mentioned additive agent is at least one of two or more pieces, and eight carboxylic acid, carboxylate salt, amine or amine salt or less. | [기술분야] 본 발명은 접합용 시트 및 상기 접합용 시트를 사용한 소결체의 제조 방법에 관한 것이다. [해결과제] 본 발명은 접합용 시트 및 소결체의 제조 방법을 제공함으로써 종래 기술의 니켈의 부적절한 접합성 문제를 해결하고자 한다. [해결수단] 본 발명은 구리 그레인 자식, 용매, 및 첨가제를 함유하는 접합용 시트를 포함한다. [특징] 여기서 주요 특징은 접합용 시트에 구리 그레인 자식을 갖는 카르복실산, 카르복실레이트 염, 아민, 또는 아민 염 중 적어도 한 종류의 첨가제를 포함하는 것이다. [효과] 따라서, 본 발명은 접합용 시트에서 니켈의 접합성을 향상시킨다. | 2021-215299 | 2021-12-28 | 2023-098499 | 2023-07-10 |  |  | MITSUBISHI MATERIALS CORP | 増山 弘太郎 ¦ 乙川 光平 ¦ 山口 朋彦 ¦ 中矢 清隆 |  |  |  | 4 | JP7110410B2 ¦ WOWO2021-153560A1(BE) ¦ WOWO2019-093121A1(BE) ¦ WOWO2015-060346A1(BE) | 0 |  | 108972368 | JP7797874B2 | 1 | 등록 |  | 2223128001044
JP | JP | P | A | 접합용 시트 제조 방법 및 접합체 제조 방법 | 【요약】 【과제】파손의 우려를 억제한다. 【해결 수단】접합용 시트 제조 방법은 BET 지름이 300nm이하의 복수의 구리 입자의 층인 구리 입자층 10A와 적층용 부재 P를, 교대로 적층해 적층체 10L를 얻는 단계와, 적층체 10L를 1MPa 이상 30MPa 이하에서 가압하면서 150℃이상 300℃이하에서 가열함으로써, 구리 입자를 소결시킴으로써, 구리의 소결체를 포함하는 접합용 시트를 제조하는 단계를 포함한다. 【선택도】도 3 | [ABSTRACT] [Technical problem] Fear of breakage is controlled. [Means for Solution]The copper particle layer 10A whose diameter of BET of a manufacturing method of a sheet for junction is a plurality of copper grain children's of 300 nm or less layer, A step which manufactures a sheet for junction containing a copper sintered compact by making a copper grain child sinter is included a step which laminates the member P for lamination by turns, and obtains the layered product 10L, and by heating it above 150℃ and below 300℃, pressurizing the layered product 10L by 1 or more MPa and 30 MPa or less. [Chosen drawing] Drawing 3 | 【청구항1】 BET 지름이 300nm이하의 복수의 구리 입자의 층인 구리 입자층과 적층용 부재를, 교대로 적층하고 적층체를 얻는 단계와, 상기 적층체를 1MPa 이상 30MPa 이하에서 가압하면서 150℃이상 300℃이하에서 가열함으로써, 상기 구리 입자를 소결시킴으로써, 구리의 소결체를 포함하는 접합용 시트를 제조하는 단계와, (을)를 포함하는 접합용 시트 제조 방법. | [Claim1] The step which the diameter of BET laminates by turns the copper particle layer which is a plurality of copper grain children'ss of 300 nm or less layer, and the member for lamination, and obtains a layered product, The step which manufactures the sheet for junction containing a copper sintered compact by making the above-mentioned copper grain child sinter by heating it above 150℃ and below 300℃, pressurizing the above-mentioned layered product by 1 or more MPa and 30 MPa or less, を含む, A manufacturing method of the sheet for junction. | 【청구항1】 BET 지름이 300nm이하의 복수의 구리 입자의 층인 구리 입자층과 적층용 부재를, 교대로 적층하고 적층체를 얻는 단계와, 상기 적층체를 1MPa 이상 30MPa 이하에서 가압하면서 150℃이상 300℃이하에서 가열함으로써, 상기 구리 입자를 소결시킴으로써, 구리의 소결체를 포함하는 접합용 시트를 제조하는 단계와, (을)를 포함하는 접합용 시트 제조 방법. | [Claim1] The step which the diameter of BET laminates by turns the copper particle layer which is a plurality of copper grain children'ss of 300 nm or less layer, and the member for lamination, and obtains a layered product, The step which manufactures the sheet for junction containing a copper sintered compact by making the above-mentioned copper grain child sinter by heating it above 150℃ and below 300℃, pressurizing the above-mentioned layered product by 1 or more MPa and 30 MPa or less, を含む, A manufacturing method of the sheet for junction. | [기술분야] 본 발명은 접합용 시트의 제조 방법에 관한 것으로, 반도체 모듈과 같은 전자 부품에 적용될 수 있다. [해결과제] 본 발명은 이 문제를 적절하게 다루지 않는 종래 기술과 비교하여, 전자 부품의 조립에서 중요한 관심사인 접합을 위한 시트의 파손에 대한 두려움을 제어하는 문제를 해결하고자 한다. [해결수단] 본 발명은 구리 그레인 자식들을 제조하는 것, 이들을 라미네이팅하는 것, 및 접합을 위한 소결된 컴팩트 시트를 생성하기 위해 열 및 압력을 가하는 것을 포함하는 다중 단계 공정을 포함한다. [특징] 여기서 주요 특징은 전자 조립 동안 파손 위험을 최소화하는 견고한 접합 시트를 생성하기 위해 구리 입자를 적층하고 소결하는 혁신적인 방법이다. [효과] 따라서, 본 발명은 파손을 효과적으로 제어하고 전자 부품의 접합 공정을 향상시키는 접합 시트를 제공함으로써 전자 조립체의 신뢰성 및 내구성을 개선한다. | 2021-215300 | 2021-12-28 | 2023-098500 | 2023-07-10 |  |  | MITSUBISHI MATERIALS CORP | 増山 弘太郎 ¦ 中矢 清隆 |  |  |  | 4 | JP6763708B2(BE) ¦ JP1991-044403A(BE) ¦ US4909841A(BE) ¦ WOWO2015-060346A1(BE) | 0 |  | 106612911 | JP7757792B2 | 1 | 등록 |  | 2223128001045
PCT | PCT | P | A1 | COMPOSITE COPPER PARTICLES, METHOD FOR PRODUCING SAME, AND METHOD FOR MOLDING COMPOSITE COPPER MOLDED BODY PERFORMED USING SAME | Provided are composite copper particles which can be molded practically into a copper molded body by a 3D printer. These composite copper particles are obtained by dispersing particles, which comprise a light-absorbing substance having a light absorption rate of light having a wavelength of 1μm of 40% or higher and have a smaller particle diameter than do copper base particles, among said copper base particles. The light absorption rate of the composite copper particles is comparatively high, and consequently, it is possible to mold a copper molded body at a low power output, even using a 3D printer which uses a Yb fiber laser, for example. These composite copper particles can be produced by preparing precursor particles in which small copper particles which have a smaller particle diameter than do the base particles and particles of the light-absorbing substance are aggregated with one another, the precursor particles are inserted into a thermal plasma frame, the base particles are generated by melting the small copper particles, and said composite copper particles are spheroidized. | 3D 프린터에 의해 구리의 조형체를 실용적으로 조형 가능하게 하는 복합 구리 입자를 제공한다. 그 복합 구리 입자는 구리의 베이스 입자에, 그 베이스 입자보다 입자 지름이 작고 파장 1μm의 광 흡수율이40% 이상인 광흡수 물질의 입자가 분산되어 있다. 그 복합 구리 입자 자체의 광 흡수율이 비교적 높기 때문에 예를 들어 Yb섬유 레이저를 이용하는 3D 프린터에 의해서도, 저출력에서, 구리 조형체를 조형하는 것이 가능해진다. 그 복합 구리 입자는 베이스 입자보다 작은 입자 지름의 구리 소립자와 광흡수 물질의 입자가 응집한 전구체 입자를 제작하고 그 전구체 입자를 열 플라즈마 프레임 내에 투입하고 구리 소립자를 용융해 베이스 입자를 생성함과 동시에, 그 복합 구리 입자를 구형화함으로써 제조할 수 있다. | Composite copper particles in which particles of a light-absorbing substance with a particle diameter smaller than the base particles and a wavelength of 1 μm and an absorption rate of 40% or more are dispersed in copper base particles. | 구리의 베이스 입자에, 그 베이스 입자보다 입자 지름이 작고 파장 1μm의 광 흡수율이40% 이상인 광흡수 물질의 입자가 분산된 복합 구리 입자. |  |  | [기술분야] 본 발명은 복합 구리 입자, 동일한 것을 제조하기 위한 방법, 및 동일한 것을 사용하여 수행되는 복합 구리 성형체의 성형 방법에 관한 것이다. [해결과제] 본 발명은 구리가 합금화될 때 전기 전도성 및 열 전도성을 저하시키는 문제, 및 3D 프린터에 의한 모델링을 위해 순수 구리 분말을 사용할 때 높은 에너지 및 높은 출력에 대한 필요성을 해결하고자 한다. [해결수단] 본 발명은 상기 베이스 입자보다 입자 직경이 작고 1 μm 이상의 파장을 가지는 광의 40%이상의 흡수율을 가지는 광 흡수 물질의 입자로 분산된 구리 베이스 입자를 가진 복합 구리 입자를 포함한다. [특징] 여기서 주된 특징은 구형의 형상 및 균일하게 분산된 광-흡수 물질 입자를 갖는 복합 구리 입자의 제조이다. [효과] 따라서, 본 발명은 비교적 낮은 출력을 가진 3D 프린터에 의한 실용적인 모델링을 가능하게 하고 높은 전기 전도도 및 열 전도도를 유지함으로써 몰딩 공정을 개선한다. | PCT-JP2021-048491 | 2021-12-27 | WO2023-126998 | 2023-07-06 |  |  | NIIMI SANGYO CO., LTD. | NIIMI, Yoshio ¦ INOUE, Yoshiaki | [7 empty] | 30444452 | DE11-2021-008564T5 ¦ WOWO2023-126998A1 | 2 |  |  | 6023027004223
KR | KR | P | A | 은 코팅된 구리 분말 및 이의 제조 방법 | 본 발명의 기술적 사상에 따른 은 코팅된 구리 분말은, 구리(Cu) 분말을 비극성 아미노산, 이미다졸, 및 노닐페놀계 화합물의 혼합액에 혼합하고, 혼합액에 혼합된 구리 분말을 분산시켜 분산액을 형성하고, 및 분산액 내에 은(Ag) 화합물을 포함하는 용액을 추가하며 구리 분말에 은 도금을 진행하여 제조된다. | Silver-coated copper powder according to the technical idea of the present invention is manufactured by mixing copper (Cu) powder with a mixed solution of a non-polar amino acid, imidazole, and nonylphenol-based compound, and dispersing the copper powder mixed in the mixed solution to form a dispersion, and performing silver coating on the copper powder while adding a solution containing a silver (Ag) compound to the dispersion. According to the silver-coated copper powder and the method for manufacturing the same, the bonding strength is improved by forming a uniform silver coating layer. | 구리(Cu) 분말을 비극성 아미노산, 이미다졸, 및 노닐페놀계 화합물의 혼합액에 혼합하고, 상기 혼합액에 혼합된 구리 분말을 분산시켜 분산액을 형성하고, 및 상기 분산액 내에 은(Ag) 화합물을 포함하는 용액을 추가하며, 상기 구리 분말에 은 도금을 진행하여 제조되는, 은 코팅된 구리 분말. | The copper powder which is manufactured it progresses the silvering in the copper powder it adds the solution and becomes with silver coating which comprise the nonpolar amino acid the copper (Cu) powder, the imidazole, and the silver (Ag) compound within the dispersed solution the dispersed solution is formed the mixed copper powder is dispersed into the mixed solution it mixes with the mixed solution of the nonylphenol system compound. | 1. 구리(Cu) 분말을 비극성 아미노산, 이미다졸, 및 노닐페놀계 화합물의 혼합액에 혼합하고, 상기 혼합액에 혼합된 구리 분말을 분산시켜 분산액을 형성하고, 및 상기 분산액 내에 은(Ag) 화합물을 포함하는 용액을 추가하며, 상기 구리 분말에 은 도금을 진행하여 제조되는, 은 코팅된 구리 분말. ¦ 7. 구리(Cu) 분말을 준비하는 단계; 상기 구리 분말을 비극성 아미노산, 이미다졸, 및 노닐페놀계 화합물의 혼합액에 혼합하는 단계; 상기 혼합액에 혼합된 구리 분말을 분산시켜 분산액을 형성하는 단계; 및 상기 분산액 내에 은(Ag) 화합물을 포함하는 용액을 추가하며, 상기 구리 분말에 은 도금을 진행하는 단계;를 포함하고, 은 도금된 상기 구리 분말의 사이즈는 D50 수치의 구리 분말의 사이즈와 비교하여 D10 + D90 수치가 약 5배 이하인 분포를 가지는, 은 코팅된 구리 분말의 제조 방법. | 1. The copper powder which is manufactured it progresses the silvering in the copper powder it adds the solution and becomes with silver coating which comprise the nonpolar amino acid the copper (Cu) powder, the imidazole, and the silver (Ag) compound within the dispersed solution the dispersed solution is formed the mixed copper powder is dispersed into the mixed solution it mixes with the mixed solution of the nonylphenol system compound. ¦ 7. The manufacturing method of the copper powder which when the solution is compared with the size of the copper powder including the step of progressing the silvering in the copper powder it adds and is silver-plated. Is the size of the copper powder of the D50 value, becomes with silver coating to go to the distribution in which the D10 + D90 value is about five-fold or less which comprise the nonpolar amino acid the step of preparing the copper (Cu) powder: copper powder, the imidazole, and the silver (Ag) compound within the step of forming the dispersed solution it disperses and dispersed solution. | [기술분야] 본 발명은 은 코팅 결합 강도가 개선된 구리 분말에 관한 것이며, 전도성 페이스트 제품에 적용될 수 있다. [해결과제] 본 발명은 종래의 은 코팅 구리 분말, 특히 저온 및 주변 환경 소결 공정에서 보이드 형성 및 불만족 특성의 문제를 해결하고자 한다. [해결수단] 본 발명은 개선된 은 코팅 결합 강도를 갖는 구리 분말을 제조하는 방법을 포함한다. [특징] 여기서 주된 특징은 은 코팅 결합 강도가 개선된 구리 분말이다. [효과] 따라서, 본 발명은 특히 저온 및 주변 환경 소결 공정에서 은 코팅 구리 분말의 결합 강도 및 특성을 개선한다. | 10-2021-0184296 | 2021-12-21 | 10-2023-0094840 | 2023-06-28 |  |  | 엠케이전자 주식회사 | 김상엽 ¦ 조윤주 ¦ 조몽현 ¦ 문정탁 |  |  |  | 8 | JP6971110B2 ¦ JP6688659B2 ¦ JP6605848B2 ¦ KR10-2271692B1(BE) ¦ KR10-2175700B1(BE) ¦ KR10-2018-0117256A(BE) ¦ KR10-2017-0139203A(BE) ¦ KR10-2009534B1 | 0 |  | 25202937 | KR10-2023-0094840A | 1 | 거절 |  | 3523263000693
JP | JP | P | A | 도전성 페이스트 및 그 제조 방법 | 【요약】 (수정유) 【과제】도전성 금속분말과 세라믹 분말과의 분리를 억제 가능한 도전성 페이스트 및 그 제조 방법을 제공한다. 【해결 수단】도전성 페이스트는 도전성 금속분말, 세라믹 분말, 분산제, 바인더 수지 및 유기 용제를 포함한다. 바인더 수지는 셀룰로스 수지, 아세탈 수지 및 아크릴 수지로 이루어진 군에서 선택되는 적어도 1종이다. 유기 용제는 테르펜계 용제로 이루어진 제1 용제, 석유계 탄화수소로 이루어진 제2 용제 및 상기 제1 용제 및 상기 제2 용제와 다른 제3 용제를 함유한다. 바인더 수지와 유기 용제로 구성되는 유기 비히클의 25℃의 Huggins 계수가 0.80 이상 1.20 이하이다. 【선택도】없음 | [ABSTRACT] (Correction possession) [Technical problem] Conductive paste which can control separation and a manufacturing method for the same of conductive metallic powder and the end of ceramic powder are provided. [Means for Solution]Conductive paste contains a dispersing agent, binder resin, and an organic solvent in conductive metallic powder and the end of ceramic powder. Binder resin is at least one sort chosen from the group which consists of cellulosic resin, acetal resin, and an acrylic resin. The organic solvent contains the first solvent consisting of a terpene series solvent, the second solvent consisting of oil system hydrocarbon, the first above-mentioned solvent and the second above-mentioned solvent, and the third different solvent. The Huggins coefficients at 25℃ of organic ビヒクル which consists of binder resin and an organic solvent are 0.80 or more and 1.20 or less. [Chosen drawing] Nothing | 【청구항1】 도전성 금속분말, 세라믹 분말, 분산제, 바인더 수지 및 유기 용제를 포함하고 상기 바인더 수지는 셀룰로스 수지, 아세탈 수지 및 아크릴 수지에서 선택되는 적어도 1종이며 및 상기 유기 용제는 테르펜계 용제로 이루어진 제1 용제와 석유계 탄화수소로 이루어진 제2 용제와 상기 제1 용제 및 상기 제2 용제와는 다른 제3 용제를 함유하는 혼합 용제에 의해 구성되는 도전성 페이스트로서, 상기 도전성 페이스트를 내경 3 cm의 무색 투명의 유리제 용기 안에 밀폐하고 25℃에서 48 시간 정치했을 때, 용기의 측면에서 관찰되는 분리한 세라믹 분말층의 두께를 Lc, 도전성 페이스트 전체의 두께를 Lp로 할 경우, 식 :S=Lc/ (Lc+Lp)×100에 의해 구해지는 값인 분리량 S가 , 4.0%이하인 도전성 페이스트. | [Claim1] A dispersing agent, binder resin, and the organic solvent are included in conductive metallic powder and the end of ceramic powder, The above-mentioned binder resin is at least one sort chosen from cellulosic resin, acetal resin, and an acrylic resin, and reaches, The above-mentioned organic solvent is constituted by the partially aromatic solvent containing the first solvent consisting of a terpene series solvent, the second solvent consisting of oil system hydrocarbon, and the third different solvent from the first above-mentioned solvent and the second above-mentioned solvent, It is conductive paste, When the conductive paste is sealed in water-white glass containers 3 cm in inside diameter and is settled at 25℃ for 48 hours, The amount S of separation which is a value which can be found by formula:S=Lc/(Lc+Lp) ×100 in the thickness of a layer in the end of ceramic powder it is observed from the side of a container, and it dissociated when thickness of Lc and the whole conductive paste is set to Lp is 4.0% or less, Conductive paste. | 【청구항1】 도전성 금속분말, 세라믹 분말, 분산제, 바인더 수지 및 유기 용제를 포함하고 상기 바인더 수지는 셀룰로스 수지, 아세탈 수지 및 아크릴 수지에서 선택되는 적어도 1종이며 및 상기 유기 용제는 테르펜계 용제로 이루어진 제1 용제와 석유계 탄화수소로 이루어진 제2 용제와 상기 제1 용제 및 상기 제2 용제와는 다른 제3 용제를 함유하는 혼합 용제에 의해 구성되는 도전성 페이스트로서, 상기 도전성 페이스트를 내경 3 cm의 무색 투명의 유리제 용기 안에 밀폐하고 25℃에서 48 시간 정치했을 때, 용기의 측면에서 관찰되는 분리한 세라믹 분말층의 두께를 Lc, 도전성 페이스트 전체의 두께를 Lp로 할 경우, 식 :S=Lc/ (Lc+Lp)×100에 의해 구해지는 값인 분리량 S가 , 4.0%이하인 도전성 페이스트. ¦ 【청구항12】 도전성 금속분말, 세라믹 분말, 분산제, 바인더 수지 및 유기 용제를 포함하는 도전성 페이스트 제조 방법으로서, 상기 바인더 수지를 셀룰로스 수지, 아세탈 수지 및 아크릴 수지로 이루어진 군에서 선택되는 적어도 1종으로 하고, 상기 유기 용제를 테르펜계 용제로 이루어진 제1 용제와 석유계 탄화수소로 이루어진 제2 용제와 및 상기 제1 용제 및 상기 제2 용제와는 다른 제3 용제를 함유하는 혼합 용제에 의해 구성하고. 상기 바인더 수지 및 상기 유기 용제에 의해 구성되는 유기 비히클의 25℃의 Huggins 계수가 0.80 이상 1.20 이하가 되도록, 상기 제3 용제의 종류 및 상기 제1 용제, 상기 제2 용제 및 상기 제3 용제의 배합률을 설정하고 상기 도전성 금속분말과 상기 세라믹 분말과 상기 분산제와 상기 바인더 수지와 상기 유기 용제를 혼합하는 공정을 포함하는 도전성 페이스트 제조 방법. | [Claim1] A dispersing agent, binder resin, and the organic solvent are included in conductive metallic powder and the end of ceramic powder, The above-mentioned binder resin is at least one sort chosen from cellulosic resin, acetal resin, and an acrylic resin, and reaches, The above-mentioned organic solvent is constituted by the partially aromatic solvent containing the first solvent consisting of a terpene series solvent, the second solvent consisting of oil system hydrocarbon, and the third different solvent from the first above-mentioned solvent and the second above-mentioned solvent, It is conductive paste, When the conductive paste is sealed in water-white glass containers 3 cm in inside diameter and is settled at 25℃ for 48 hours, The amount S of separation which is a value which can be found by formula:S=Lc/(Lc+Lp) ×100 in the thickness of a layer in the end of ceramic powder it is observed from the side of a container, and it dissociated when thickness of Lc and the whole conductive paste is set to Lp is 4.0% or less, Conductive paste. ¦ [Claim12] It is a manufacturing method of a dispersing agent, binder resin, and the conductive paste containing the organic solvent in conductive metallic powder and the end of ceramic powder, The above-mentioned binder resin is made into at least one sort chosen from the group which consists of cellulosic resin, acetal resin, and an acrylic resin, The partially aromatic solvent containing the third solvent that differs the above-mentioned organic solvent from the first solvent consisting of a terpene series solvent, the second solvent consisting of oil system hydrocarbon, and the first above-mentioned solvent and the second above-mentioned solvent constitutes, setting up the combination rate of the kind of the third above-mentioned solvent, the first above-mentioned solvent, the second above-mentioned solvent, and the third above-mentioned solvent so that the Huggins coefficient at 25℃ of organic ビヒクル constituted by the above-mentioned binder resin and the above-mentioned organic solvent may become 0.80 or more and 1.20 or less and The above-mentioned conductive metallic powder, the above-mentioned end of ceramic powder, the above-mentioned dispersing agent, the above-mentioned binder resin, and the above-mentioned organic solvent are mixed, A process is included, A manufacturing method of conductive paste. | [기술분야] 본 발명은 라미네이션 세라믹 콘덴서를 포함하는 전자 부품의 내부 전극의 재료로서 사용되는 전도성 페이스트 및 이의 제조 방법에 관한 것이다. [해결과제] 본 발명은 전자 부품, 특히 다층 및 고효율 커패시터에서 박리 및 균열과 같은 구조 결함의 문제를 해결하고자 한다. [해결수단] 본 발명은 전도성 금속 분말 및 세라믹 분말의 말단에 분산제, 결합제 수지, 및 유기 용매를 함유하는 전도성 페이스트를 포함한다. [특징] 여기서 주요 특징은 전도성 금속 분말과 전도성 페이스트 내의 세라믹 분말의 단부 사이의 분리의 제어이다. [효과] 따라서, 본 발명은 전도성 페이스트의 분산 안정성을 향상시키고 전도성 금속 분말과 세라믹 분말의 단부 사이의 분리 제어를 향상시킨다. | 2021-185608 | 2021-11-15 | 2023-072900 | 2023-05-25 |  |  | SUMITOMO METAL MINING CO LTD | 相川 達男 ¦ 大和田 夏美 |  |  |  | 4 | JP6939015B2(BE) ¦ JP6666870B2(BE) ¦ JP5569747B2(BE) ¦ WOWO2021-106470A1(BE) | 0 |  | 105386689 | JP7739963B2 | 1 | 등록 |  | 2223096000198
JP | JP | P | A | 접합재와 접합 방법 및 반도체 장치 제조 방법 | 【요약】 【과제】본원의 접합재와 접합 방법 및 반도체 장치 제조 방법은 접합 온도보다 융점이 높고 보이드 발생을 억제해 접합 강도가 높은 접합을 얻는 것을 목적으로 한다. 【해결 수단】본원의 접합재 6P는 제1 금속을 포함하는 고융점 금속 입자 61과 제1 금속 사이에서 금속간 화합물 63을 형성하는 제2 금속을 포함하고 제1 금속보다 낮은 융점을 가진 저융점 금속 입자 62를 금속 입자재로서 구비하고, 고융점 금속 입자 61의 평균 입경이 10μm 이상 50μm이하임을 특징으로 한다. 【선택도】도 1 | [ABSTRACT] [Technical problem] The jointing material of this application, a joining method, and the manufacturing method of a semiconductor device have the melting point higher than welding temperature, and aim at controlling Boyd's generating and obtaining junction with high junction intensity. [Means for Solution]The jointing material 6P of this application contains the second metal that forms the intermetallic compound 63 between the high melting point metal particles 61 containing the first metal and the first metal, It has the low melting metal particles 62 which have the melting point lower than the first metal as metal particle material, and average particle diameter of the high melting point metal particles 61 of more than 10μ m is below 50μ m. [Chosen drawing] Drawing 1 | 【청구항1】 제1 금속을 포함하는 제1 입자와 상기 제1 금속 사이에서 금속간 화합물을 형성하는 제2 금속을 포함하고 상기 제1 금속보다 낮은 융점을 가진 제2 입자를 금속 입자재로서 구비하고, 상기 제1 입자 평균 입경은 10μm 이상 50μm이하임을 특징으로 하는 접합재. | [Claim1] The first particle containing the first metal, It has the second particle that has the melting point lower than the first above-mentioned metal including the second metal that forms an intermetallic compound between the first above-mentioned metal as metal particle material, A jointing material, wherein the average particle diameter of the first above-mentioned particle of more than 10μ m is below 50μ m. | 【청구항1】 제1 금속을 포함하는 제1 입자와 상기 제1 금속 사이에서 금속간 화합물을 형성하는 제2 금속을 포함하고 상기 제1 금속보다 낮은 융점을 가진 제2 입자를 금속 입자재로서 구비하고, 상기 제1 입자 평균 입경은 10μm 이상 50μm이하임을 특징으로 하는 접합재. | [Claim1] The first particle containing the first metal, It has the second particle that has the melting point lower than the first above-mentioned metal including the second metal that forms an intermetallic compound between the first above-mentioned metal as metal particle material, A jointing material, wherein the average particle diameter of the first above-mentioned particle of more than 10μ m is below 50μ m. | [기술분야] 본 발명은 반도체 소자들을 회로 기판들에 접합하기 위한 접합 재료에 관한 것이며, 전기 에너지 변환을 위한 반도체 소자들에 적용될 수 있다. [해결과제] 본 발명은 빅 보이드의 생성을 제어하고 고융점 금속 입자의 견고한 연결을 보장함으로써, 기존의 액상 확산 용접 방법에서 불충분한 접합 강도의 문제를 해결하고자 한다. [해결수단] 본 발명은 고융점 금속 입자 및 저융점 금속 입자를 함유하는 접합 재료를 포함하며, 상기 고융점 금속 입자의 평균 입자 직경은 10μm 초과 50μm 미만이다. [특징] 여기서 주요 특징은 고융점 금속 입자의 평균 입경을 조절하여, 고융점 금속 입자의 견고한 연결을 보장하고 높은 접합 강도를 갖는 접합을 얻음으로써 빅보이드의 생성을 제어하는 것이다. [효과] 따라서, 본 발명은 용접 온도보다는 높은 융점을 가진 회로 기판에 반도체 장치를 결합시킴으로써 접합 강도 및 내열성을 개선한다. | 2021-183801 | 2021-11-11 | 2023-071201 | 2023-05-23 |  |  | MITSUBISHI ELECTRIC CORP | 大谷 一誓 ¦ 巽 裕章 |  |  |  | 15 | JP2019-055414A(BE) ¦ JP6499962B2 ¦ JP2014-180690A ¦ JP5584909B2(BE) ¦ JP4416373B2(BE) ¦ JP3757881B2(BE) ¦ JP3782743B2(BE) ¦ JP3736452B2(BE) ¦ JP2002-305213A(BE) ¦ JP3414388B2(BE) ¦ US9815146B2(BE) ¦ WOWO2020-194592A1(BE) ¦ WOWO2017-154329A1(BE) ¦ WOWO2016-039056A1(BE) ¦ WOWO2008-026761A1(BE) | 0 |  | 18099157 | JP2023-071201A | 1 | 심사중 |  | 2223094000019
KR | KR | P | A | 구리 복합 화합물의 제조방법 | 본 발명은 구리 복합 화합물의 제조방법에 관한 것이다. 이러한 본 발명은, 구리와 이종원소 나노입자를 습식 혼합하여 구리가 코어로 배치되고, 이종원소 나노입자가 구리의 외부에 쉘로 코팅되는 코어-쉘 분말을 제조하는 단계; 코어-쉘 분말을 비활성 기체 분위기에서 열처리하여 이종원소 나노입자가 구리의 내부로 침투되면서 확산되어 합금화된 합금 분말을 제조하는 단계; 합금 분말을 산소 분위기에 노출시켜 냉각한 후 밀링하여 0.01 내지 1㎛ 크기를 갖고 산소가 포함된 산화물 분말을 제조하는 단계; 산화물 분말을 수소 분위기에서 환원 열처리하여 산소와 수소가 결합되어 증발하면서 산화물 분말이 결정화되어 구리 복합 화합물을 제조하는 단계;를 포함하는 것을 기술적 요지로 한다. | The present invention relates to a method for manufacturing a copper composite compound. The present invention comprises: manufacturing core-shell powder in which copper is disposed as a core and the outside of the copper is coated with heterogeneous-element nanoparticles as a shell, by mixing the copper and the heterogeneous-element nanoparticles in a wet manner; manufacturing alloy powder alloyed by heat-treating the core-shell powder in the atmosphere of inert gas so that the heterogeneous-element nanoparticles can be diffused while infiltrating into the copper; manufacturing oxide powder having the size of 0.01 to 1 μm and including oxygen by exposing the alloy powder to the atmosphere of oxygen to cool the alloy powder and milling the alloy powder; and manufacturing a copper composite compound by performing reduction heat treatment on the oxide powder in the atmosphere of oxygen so that the oxide powder can be crystallized while oxygen and hydrogen are combined with each other to be evaporated. Therefore, provided is a method for manufacturing a copper composite compound, wherein insulation characteristics specific to a ceramic element can be maintained. | 구리와 이종원소 나노입자를 습식 혼합하여 상기 구리가 코어로 배치되고, 상기 이종원소 나노입자가 상기 구리의 외부에 쉘로 코팅되는 코어-쉘 분말을 제조하는 단계; 상기 코어-쉘 분말을 비활성 기체 분위기에서 열처리하여 상기 이종원소 나노입자가 상기 구리의 내부로 침투되면서 확산되어 합금화된 합금 분말을 제조하는 단계; 상기 합금 분말을 산소 분위기에 노출시켜 냉각한 후 밀링하여 0.01 내지 1㎛ 크기를 갖고 산소가 포함된 산화물 분말을 제조하는 단계; 및 상기 산화물 분말을 수소 분위기에서 환원 열처리하여 상기 산소와 상기 수소가 결합되어 증발하면서 상기 산화물 분말이 결정화되어 구리 복합 화합물을 제조하는 단계;를 포함하는 것을 특징으로 하는 구리 복합 화합물의 제조방법. | The manufacturing method of the copper complex compound comprising: step of manufacturing the core-shell powder in which it wet mixes and the copper is arranged as the core ; and the heterogeneity atom nano particle is coated with the shell outside the copper; step of manufacturing the alloy power which heat-treats in the inert gas atmosphere and it is diffused while the heterogeneity atom nano particle is infiltrated to the inside of the copper and is alloyed; step that oxygen the alloy power is exposed to the oxygen atmosphere and it mills after doing the cooling and it has 0.01 through 1㎛ size it manufactures the included oxide powder and step of manufacturing the copper complex compound while it performs reduction heat treatment in the hydrogen atmosphere and oxygen and hydrogen combine and it disappears the oxide powder is crystallized. | 1. 구리와 이종원소 나노입자를 습식 혼합하여 상기 구리가 코어로 배치되고, 상기 이종원소 나노입자가 상기 구리의 외부에 쉘로 코팅되는 코어-쉘 분말을 제조하는 단계; 상기 코어-쉘 분말을 비활성 기체 분위기에서 열처리하여 상기 이종원소 나노입자가 상기 구리의 내부로 침투되면서 확산되어 합금화된 합금 분말을 제조하는 단계; 상기 합금 분말을 산소 분위기에 노출시켜 냉각한 후 밀링하여 0.01 내지 1㎛ 크기를 갖고 산소가 포함된 산화물 분말을 제조하는 단계; 및 상기 산화물 분말을 수소 분위기에서 환원 열처리하여 상기 산소와 상기 수소가 결합되어 증발하면서 상기 산화물 분말이 결정화되어 구리 복합 화합물을 제조하는 단계;를 포함하는 것을 특징으로 하는 구리 복합 화합물의 제조방법. | 1. The manufacturing method of the copper complex compound comprising: step of manufacturing the core-shell powder in which it wet mixes and the copper is arranged as the core ; and the heterogeneity atom nano particle is coated with the shell outside the copper; step of manufacturing the alloy power which heat-treats in the inert gas atmosphere and it is diffused while the heterogeneity atom nano particle is infiltrated to the inside of the copper and is alloyed; step that oxygen the alloy power is exposed to the oxygen atmosphere and it mills after doing the cooling and it has 0.01 through 1㎛ size it manufactures the included oxide powder and step of manufacturing the copper complex compound while it performs reduction heat treatment in the hydrogen atmosphere and oxygen and hydrogen combine and it disappears the oxide powder is crystallized. | [기술분야] 본 발명은 상기 구리 착화합물의 제조방법에 관한 것으로, 상기 세라믹 소자에 적용될 수 있다. [해결과제] 본 발명은 세라믹층으로의 확산 문제를 해결하고 세라믹 소자의 절연 특성을 유지하고자 한다. [해결수단] 본 발명은 상기 구리 착화합물의 제조 방법을 포함한다. [특징] 여기서 주된 특징은 구리 착화합물의 제조 방법이다. [효과] 따라서, 본 발명은 세라믹층으로의 확산을 방지함으로써 세라믹 소자의 절연 특성을 향상시킨다. | 10-2021-0152311 | 2021-11-08 | 10-2023-0066859 | 2023-05-16 |  |  | 한국전기연구원 | 정순종 ¦ 구보근 ¦ 김민수 ¦ 김인성 ¦ 신동진 ¦ 임동환 |  |  |  | 2 | KR10-1580350B1 ¦ KR10-1028117B1 | 0 |  | 25179586 | KR10-2023-0066859A | 1 | 심사중 |  | 3523201000747
JP | JP | P | A | 금속 분말 및 도전성 페이스트 | 【요약】 (수정유) 【과제】세라믹 분말과 소결이 발생하는 온도 및 소결에 의한 수축의 정도가 어느 정도 이상으로 모이고 있어 적층 세라믹 전자 부품을 제조하기 위한 도전성 페이스트에 사용할 경우, 유전체층과 도전체층 사이에 박리나 균열이 발생하는 것을 방지할 수 있는, 금속 분말을 제공한다. 【해결 수단】입자 표면에 하기 일반식 (1)으로 표시되는 화합물이 부착되어 있어 25℃ 내지 900℃까지 승온 속도 10℃/분에서 승온하는 열 기계 분석 (TMA)을 수행했을 때, 제반 물성이 특정 범위에 있는 금속 분말. JPEG 2023064203000008.jpg 44 87 【선택도】도 2 | [ABSTRACT] (Correction possession) [Technical problem] The degree of contraction by the temperature and sintering to which the end of ceramic powder and sintering take place has gathered above to some extent, and when it is used for the conductive paste for manufacturing lamination ceramic electronic parts, the metallic powder which can prevent exfoliation and a crack from occurring between a dielectric layer and a conductor layer is provided. [Means for Solution]Metallic powder which a compound expressed with the following general formula (1) to a particle surface has adhered, and has physical properties in a specific range when thermomechanical analysis (TMA) which carries out a temperature rising with a heating rate of 10℃/minute from 25℃ to 900℃ is conducted. JPEG 2023064203000008.jpg 44 87 [Chosen drawing] Drawing 2 | 【청구항1】 입자 표면에 하기 일반식 (1)으로 표시되는 화합물이 부착되어 있는 금속 분말로서, 25℃ 내지 900℃까지 승온 속도 10℃/분에서 승온하는 열 기계 분석 (TMA)을 수행했을 때,400~700℃까지의 dTMA의 최대값이5~20 μm/min이며400~700℃에서의 dTMA가 최대가 되는 온도가 600℃이상이며 상기 열 기계 분석에서 수축률이1%가 될 때의 온도를 소결 개시 온도 (℃)와 정의했을 때, 그 소결 개시 온도가 480℃이상이며 상기 금속 분말의, 레이저 회절식 입도 분포 측정 장치에 의해 측정한 부피 기준의 누적50% 입자 지름 (D50 직경)에 대한, 상기 체적 기준의 누적90% 입자 지름 (D90 직경)과 상기 체적 기준의 누적10% 입자 지름 (D10 직경)과의 차이의 비율 ( (D90 직경)-(D10 직경)/(D50 직경) )를 입도 분포차와 정의했을 때, 상기 소결 개시 온도 (℃)를 입도 분포차로 나눈 수치 X가 390 (℃) 이상인 금속 분말. 【화1】 (식 (1)에 있어서, R1,R2 및 R3는 각각 독립적으로 탄소수1~5의 알킬기이며 R는 탄소수1~5의 알킬렌기임). | [Claim1] It is the metallic powder to which the compound expressed with the following general formula (1) to a particle surface has adhered, When thermomechanical analysis (TMA) which carries out a temperature rising with the heating rate of 10℃/minute from 25℃ to 900℃ is conducted, the maximum of dTMA up to 400~700℃ is 5~20 μm/min, and the temperature from which dTMA at 400~700℃ serves as the maximum is 600℃ or more, When temperature in case contraction percentage will be 1% in the above-mentioned thermomechanical analysis is defined as sintering start temperature(℃), the sintering start temperature concerned is 480℃ or more, The diameter of a 50% of accumulation particle of the volume standard measured with the laser diffraction type size distribution measuring device of the above-mentioned metallic powder (diameter of D50) is received, The rate (diameter of D90) (- (D10)) of the difference of the diameter of a 90% of accumulation particle of the above-mentioned volume standard (diameter of D90), and the diameter of a 10% of accumulation particle of the above-mentioned volume standard (diameter of D10) Metallic powder whose numerical value X which broke the above-mentioned sintering start temperature(℃) by the particle-size-distribution difference is more than 390(℃) when the path /(diameter of D50) is defined as a particle-size-distribution difference. [FORMULA1] (In a formula (1), R1and R2and R3are the alkyl groups of the carbon number 1~5 independently, respectively, and R is the Al Killen machine of the carbon number 1~5). | 【청구항1】 입자 표면에 하기 일반식 (1)으로 표시되는 화합물이 부착되어 있는 금속 분말로서, 25℃ 내지 900℃까지 승온 속도 10℃/분에서 승온하는 열 기계 분석 (TMA)을 수행했을 때,400~700℃까지의 dTMA의 최대값이5~20 μm/min이며400~700℃에서의 dTMA가 최대가 되는 온도가 600℃이상이며 상기 열 기계 분석에서 수축률이1%가 될 때의 온도를 소결 개시 온도 (℃)와 정의했을 때, 그 소결 개시 온도가 480℃이상이며 상기 금속 분말의, 레이저 회절식 입도 분포 측정 장치에 의해 측정한 부피 기준의 누적50% 입자 지름 (D50 직경)에 대한, 상기 체적 기준의 누적90% 입자 지름 (D90 직경)과 상기 체적 기준의 누적10% 입자 지름 (D10 직경)과의 차이의 비율 ( (D90 직경)-(D10 직경)/(D50 직경) )를 입도 분포차와 정의했을 때, 상기 소결 개시 온도 (℃)를 입도 분포차로 나눈 수치 X가 390 (℃) 이상인 금속 분말. 【화1】 (식 (1)에 있어서, R1,R2 및 R3는 각각 독립적으로 탄소수1~5의 알킬기이며 R는 탄소수1~5의 알킬렌기임). | [Claim1] It is the metallic powder to which the compound expressed with the following general formula (1) to a particle surface has adhered, When thermomechanical analysis (TMA) which carries out a temperature rising with the heating rate of 10℃/minute from 25℃ to 900℃ is conducted, the maximum of dTMA up to 400~700℃ is 5~20 μm/min, and the temperature from which dTMA at 400~700℃ serves as the maximum is 600℃ or more, When temperature in case contraction percentage will be 1% in the above-mentioned thermomechanical analysis is defined as sintering start temperature(℃), the sintering start temperature concerned is 480℃ or more, The diameter of a 50% of accumulation particle of the volume standard measured with the laser diffraction type size distribution measuring device of the above-mentioned metallic powder (diameter of D50) is received, The rate (diameter of D90) (- (D10)) of the difference of the diameter of a 90% of accumulation particle of the above-mentioned volume standard (diameter of D90), and the diameter of a 10% of accumulation particle of the above-mentioned volume standard (diameter of D10) Metallic powder whose numerical value X which broke the above-mentioned sintering start temperature(℃) by the particle-size-distribution difference is more than 390(℃) when the path /(diameter of D50) is defined as a particle-size-distribution difference. [FORMULA1] (In a formula (1), R1and R2and R3are the alkyl groups of the carbon number 1~5 independently, respectively, and R is the Al Killen machine of the carbon number 1~5). | [기술분야] 본 발명은 금속 분말에 관한 것으로, 적층 세라믹 전자부품 제조용 도전성 페이스트에 적용될 수 있다. [해결과제] 본 발명은 소결 작용 및 수축률의 차이로 인한 적층 세라믹 전자 부품에서 유전체 층과 전도체 층 사이의 박리 및 균열 문제를 해결하고자 한다. [해결수단] 본 발명은 특정 TMA 특성 및 입자 크기 분포를 갖는 금속 분말을 포함한다. [특징] 여기서 주요 특징은 특정 TMA 특성 및 입자 크기 분포를 갖는 금속 분말이다. [효과] 따라서, 본 발명은 적층 세라믹 전자 부품에서 유전체 층과 전도체 층 사이의 박리 및 균열의 방지를 개선한다. | 2021-174333 | 2021-10-26 | 2023-064203 | 2023-05-11 |  |  | DOWA HOLDINGS CO LTD | 赤井 啓太郎 ¦ 増田 恭三 |  |  |  | 1 | JP5882960B2(BE) | 0 |  | 107657431 | JP7775025B2 | 1 | 등록 |  | 2223086000092
JP | JP | P | A | 소결재, 금속 소결체, 소결재 제조 방법, 접합체 제조 방법 및 접합체 | 【요약】 【과제】구리 입자를 함유하고 대기 하에 있어서, 고압에서의 가압을 필요로 하지 않고, 도전성 부품끼리를 소성에 의해 접합 가능한 소결재 제공. 【해결 수단】소결재로서, 상기 소결재는 은 입자와 구리 입자와 질소 함유 화합물과 환원제를 함유하고 상기 은 입자의 1 차 입자지름이 200 nm이하이며 레이저 회절/산란식 입자 지름 분포 측정에 의해 측정된 상기 구리 입자의 부피 기준에서의50% 누적 시의 입자 지름이 , 1 μm 이상인 소결재. 【선택도】없음 | [ABSTRACT] [Technical problem] A copper grain child is contained and sintering material joinable by calcination provides conductive parts, without needing the pressurization in high pressure under the atmosphere. [Means for Solution]Are sintering material and the sintering material A silver granule child, a copper grain child, and a nitrogen-containing compound, Sintering material which contained a reducing agent, and the silver granule child's diameter of a primary particle is 200 nm or less, and was measured by laser diffraction / diameter distribution measurement of a dispersion type particle and whose diameter of a particle at the time of 50% accumulation on the copper grain child's volume standard is more than 1 μm. [Chosen drawing] Nothing | 【청구항1】 소결재로서, 상기 소결재는 은 입자와 구리 입자와 질소 함유 화합물과 환원제를 함유하고 상기 은 입자의 1 차 입자지름이 200 nm이하이며 레이저 회절/산란식 입자 지름 분포 측정에 의해 측정된 상기 구리 입자의 부피 기준에서의50% 누적 시의 입자 지름이 , 1 μm 이상인 소결재. | [Claim1] It is sintering material, The above-mentioned sintering material contains a silver granule child, a copper grain child, a nitrogen-containing compound, and a reducing agent, The above-mentioned silver granule child'ss diameter of a primary particle is 200 nm or less, Sintering material which was measured by laser diffraction / diameter distribution measurement of a dispersion type particle and whose diameter of a particle at the time of 50% accumulation on the above-mentioned copper grain child'ss volume standard is more than 1 μm. | 【청구항1】 소결재로서, 상기 소결재는 은 입자와 구리 입자와 질소 함유 화합물과 환원제를 함유하고 상기 은 입자의 1 차 입자지름이 200 nm이하이며 레이저 회절/산란식 입자 지름 분포 측정에 의해 측정된 상기 구리 입자의 부피 기준에서의50% 누적 시의 입자 지름이 , 1 μm 이상인 소결재. ¦ 【청구항4】 금속 소결체로서, 상기 금속 소결체는 은 소결층을 가지며, 상기 은 소결층은 구리 입자를 함유하고 레이저 회절/산란식 입자 지름 분포 측정에 의해 측정된 상기 구리 입자의 부피 기준에서의50% 누적 시의 입자 지름이 , 1 μm 이상이며 상기 구리 입자는 그 표면에 산화층이 없는 금속 소결체. ¦ 【청구항6】 소결재 제조 방법으로서, 상기 제조 방법은 식 "-COOAg"로 표시되는 기를 갖는 카르복실산 은과 질소 함유 화합물과 환원제를 배합해 은 함유 조성물을 제조하는 공정과 상기 은 함유 조성물과 구리 입자를 배합하는 공정을 가지고 레이저 회절/산란식 입자 지름 분포 측정에 의해 측정된 상기 구리 입자의 부피 기준에서의50% 누적 시의 입자 지름이 , 1 μm 이상인 소결재 제조 방법. ¦ 【청구항7】 접합체 제조 방법으로서, 상기 접합체는 도전성 제1 부품과 도전성 제2 부품이, 접합부를 통해 접합되어 구성되고 상기 접합부가 금속 소결체이며 상기 제조 방법은 상기 제1 부품과 상기 제2 부품과 중 한쪽 또는 양쪽 표면에 부착되어 있는 소결재를 60℃이상의 온도에서 고화시키지 않고 가열함으로써, 상기 소결재의 가열물을 얻는 공정과 대기 하에 있어서, 상기 가열물을 개재시켜 상기 제1 부품과 상기 제2 부품을 접촉시키면서, 상기 가열물을 소성함으로써, 상기 제1 부품과 상기 제2 부품을, 상기 가열물로부터 형성된 상기 금속 소결체에 의해 접합하는 공정을 가지고 상기 소결재가 , 은 입자와 구리 입자와 질소 함유 화합물과 환원제를 함유하고 상기 은 입자의 1 차 입자지름이 200 nm이하이며 레이저 회절/산란식 입자 지름 분포 측정에 의해 측정된 상기 구리 입자의 부피 기준에서의50% 누적 시의 입자 지름이 , 1 μm 이상인 접합체 제조 방법. ¦ 【청구항8】 접합체로서, 상기 접합체는 도전성 제1 부품과 도전성 제2 부품이, 접합부를 통해 접합되어 구성되고 상기 접합부가 금속 소결체이며 상기 금속 소결체는 은 소결층을 가지며, 상기 은 소결층은 구리 입자를 함유하고 레이저 회절/산란식 입자 지름 분포 측정에 의해 측정된 상기 구리 입자의 부피 기준에서의50% 누적 시의 입자 지름이 , 1 μm 이상이며 상기 제1 부품과 상기 제2 부품과 모두의 접합면의 면적이 , 625 mm2 이상이며 상기 제1 부품과 상기 제2 부품이 , 구리제, 은 제, 알루미늄제, 금제 또는 니켈제이며 상기 접합체를 상기 제1 부품과 상기 제2 부품과 상기 접합부를 포함하는 크기가 5 mm×5 mm의 조각에 절단해, 상기 조각에 대해, JIS C62137-1-2:2010을 준수하여 옆누름 전단 강도 시험을 수행했을 때, 상기 조각의 옆누름 전단 강도가 18 MPa 이상인 접합체. | [Claim1] It is sintering material, The above-mentioned sintering material contains a silver granule child, a copper grain child, a nitrogen-containing compound, and a reducing agent, The above-mentioned silver granule child'ss diameter of a primary particle is 200 nm or less, Sintering material which was measured by laser diffraction / diameter distribution measurement of a dispersion type particle and whose diameter of a particle at the time of 50% accumulation on the above-mentioned copper grain child'ss volume standard is more than 1 μm. ¦ [Claim4] It is a metal sintered compact, The above-mentioned metal sintered compact has a silver sintering layer, The above-mentioned silver sintering layer contains a copper grain child, The diameter of a particle at the time of 50% accumulation on the above-mentioned copper grain child'ss volume standard measured by laser diffraction / diameter distribution measurement of a dispersion type particle is more than 1 μm, The metal sintered compact to which the above-mentioned copper grain child does not have a layer of oxides on the surface. ¦ [Claim6] It is a manufacturing method of sintering material, The above-mentioned manufacturing method has the process of blending the process of blending the carboxylic acid silver which has a basis denoted by a formula "-COOAg", a nitrogen-containing compound, and a reducing agent, and preparing a silver containing composition, the above-mentioned silver containing composition, and a copper grain child, A manufacturing method of the sintering material whose diameter of a particle at the time of 50% accumulation on the above-mentioned copper grain child'ss volume standard is more than 1 μm measured by laser diffraction / diameter distribution measurement of a dispersion type particle. ¦ [Claim7] It is a manufacturing method of a zygote, The conductive part I article and the conductive part II article are joined via a joined part, the above-mentioned zygote is constituted, and the above-mentioned joined part is a metal sintered compact, The above-mentioned manufacturing method by heating the sintering material adhering to the surface of the above-mentioned part I article, the above-mentioned part II article, and のいずれか一方 or both, without making it solidify at the temperature of 60℃ or more, The process of obtaining the heating thing of the above-mentioned sintering material, and by calcinating the above-mentioned heating thing, making the above-mentioned heating thing intervene under the atmosphere, and contacting the above-mentioned part I article and the above-mentioned part II article, It has the process of joining the above-mentioned part I article and the above-mentioned part II article by the above-mentioned metal sintered compact formed from the above-mentioned heating thing, The above-mentioned sintering material contains a silver granule child, a copper grain child, a nitrogen-containing compound, and a reducing agent, The above-mentioned silver granule child'ss diameter of a primary particle is 200 nm or less, A manufacturing method of a zygote which was measured by laser diffraction / diameter distribution measurement of a dispersion type particle and whose diameter of a particle at the time of 50% accumulation on the above-mentioned copper grain child'ss volume standard is more than 1 μm. ¦ [Claim8] It is a zygote, The conductive part I article and the conductive part II article are joined via a joined part, the above-mentioned zygote is constituted, and the above-mentioned joined part is a metal sintered compact, The above-mentioned metal sintered compact has a silver sintering layer, The above-mentioned silver sintering layer contains a copper grain child, The diameter of a particle at the time of 50% accumulation on the above-mentioned copper grain child'ss volume standard measured by laser diffraction / diameter distribution measurement of a dispersion type particle is more than 1 μm, The area of the bonded surface of both the above-mentioned part I article, the above-mentioned part II article, and 、 is 625 mm.2It is above, The above-mentioned part I article and the above-mentioned part II article are copper, silver, a product made from aluminum, gold, or a product made from nickel, The above-mentioned zygote is cut to the bit containing the above-mentioned part I article, the above-mentioned part II article, and the above-mentioned joined part and whose size is 5 mm ×5 mm, and it is JIS about the above-mentioned bit. It is based on C62137-1-2:2010, The zygote whose horizontal aggressiveness shear strength of the above-mentioned bit is 18 or more MPa when a horizontal aggressiveness shear strength examination is done. | [기술분야] 본 발명은 대기 하에서 고압 가압을 필요로 하지 않고 소성에 의해 접합될 수 있는 소결 재료, 금속 소결체, 및 전도성 부품용 소결 재료의 제조 방법에 관한 것이다. [해결과제] 본 발명은 250°C 이상과 같은 고온 환경 하에서 소자 접합 재료에 대한 무연 솔더링에서의 내열성 부족 문제를 해결하고자 한다. [해결수단] 본 발명은 대기 하에서 고압 가압을 필요로 하지 않고, 전도성 부품에 대한 소성에 의해 결합 가능한 소결 재료를 포함한다. [특징] 여기서 주요 특징은 고압 가압 없이 소성에 의해 전도성 부품을 결합할 수 있게 하기 위해 소결 재료에서 구리 그레인 자식의 사용이다. [효과] 따라서, 본 발명은 대기 하에서 고압 가압을 필요로 하지 않으면서 소성에 의한 전도성 부품의 접합성을 개선한다. | 2022-161807 | 2022-10-06 | 2023-064058 | 2023-05-10 |  |  | TOPPAN EDGE INC ¦ OSAKA UNIV | 関口 卓也 ¦ 陳 伝▲トウ▼ ¦ 菅沼 克昭 | 2021-173794 | JP | 2021-10-25 | 0 |  | 0 |  | 5952391 | CN118159373A ¦ EP4424441A1 ¦ JP2021-173794 ¦ JP2023-064058A ¦ US2024-0278321A1 ¦ WOWO2023-074580A1 | 6 | 심사중 |  | 2223085000442
PCT | PCT | P | A1 | COPPER PARTICLES AND METHOD FOR PRODUCING SAME | In the copper particles of the present invention, when Ts represents the sintering start temperature measured by thermomechanical analysis, P1 represents the maximum peak in the temperature range below Ts obtained by measurement using a thermogravimetric-mass spectrometer, and P2 represents the maximum in the temperature range at and above Ts, the value of P2/P1 is less than 0.2. In addition, in the copper particles, the crystallite size is 30-80 nm (inclusive). Furthermore, in the copper particles, the median diameter by image analysis is 0.3-2.0 μm (inclusive). The copper particles are preferably obtained by adding a reducing agent to a liquid dispersion containing dry copper particles and a copper compound and causing copper to reduce and deposit onto the surface of the dry copper particles. | 본 발명의 구리 입자는 열 기계 분석에 의해 측정된 소결 개시 온도를 Ts로 하고, 열 중량-질량 분석 장치를 이용한 측정에서 얻어진 Ts 미만의 온도 영역에서의 최대 피크를 P1로 하고, Ts 이상의 온도 영역에서의 최대 피크를 P2로 했을 때, P2/P1 값이 0.2미만이다. 또한 본 발명의 구리 입자는 결정자 크기가 30nm 이상 80nm이하이다. 또한 본 발명의 구리 입자는 화상 분석에 의한 메디안 직경이 0.3μm 이상 2.0μm이하이다. 본 발명의 구리 입자는 건식 구리 입자 및 구리 화합물을 포함하는 분산액으로 환원제를 첨가하여 상기 건식 구리 입자의 표면에 구리를 환원 석출시켜 얻어진 것인 것이 바람직하다. | Let the sintering start temperature measured by thermomechanical analysis be Ts, When the maximum peak in the temperature region of less than Ts obtained by measurement using a thermogravimeter-mass spectrometer is P1 and the maximum peak in the temperature region of Ts or more is P2, The value of P2 / P1 is less than 0.2, The crystallite size is 30 nm or more and 80 nm or less, Copper particles with a median diameter of 0.3 μm or more and 2.0 μm or less by image analysis. | 열 기계 분석에 의해 측정된 소결 개시 온도를 Ts로 하고, 열 중량-질량 분석 장치를 이용한 측정에서 얻어진 Ts 미만의 온도 영역에서의 최대 피크를 P1로 하고, Ts 이상의 온도 영역에서의 최대 피크를 P2로 했을 때, P2/P1 값이 0.2미만이며 결정자 크기가 30nm 이상 80nm이하이며 화상 분석에 의한 메디안 직경이 0.3μm 이상 2.0μm이하인 구리 입자. |  |  | [기술분야] 본 발명은 적층 세라믹 커패시터와 같은 다양한 전자 부품에 적용될 수 있는 구리 입자 및 이의 제조 방법에 관한 것이다. [해결과제] 본 발명은 소결체 내의 보이드와 같은 결함을 초래할 수 있는 고온 영역에서 소결 동안 가스 발생의 문제를 해결하고자 한다. [해결수단] 본 발명은 열기계적 분석에 의해 측정된 소결 시작 온도를 Ts로 설정하는 것, P2/P1의 값이 0.2 미만임을 보장하는 것, 및 결정자 크기를 30 nm 이상 80 nm 이하로 제어하는 것을 포함한다. [특징] 여기서 주된 특징은 건조 구리 입자 및 구리 화합물을 함유하는 분산액에 환원제를 첨가하고, 습식 환원에 의해 건조 구리 입자의 표면에 구리를 침전시키는 것을 포함하는 제조 방법이다. [효과] 따라서, 본 발명은 고온 영역에서 소성 동안 가스 발생의 억제를 개선하여, 개선된 입자 크기 분포 및 감소된 불순물 함량을 갖는 구리 입자의 향상된 생산을 유도한다. | PCT-JP2022-040269 | 2022-10-27 | WO2023-074827 | 2023-05-04 |  |  | MITSUI MINING & SMELTING CO., LTD. | AKIZAWA, Mizuki ¦ IDE, Hitohiko ¦ SASAKI, Takafumi | 2021-176213 | JP | 2021-10-28 |  |  |  |  | 93467767 | JP2021-176213 ¦ TW202327757A ¦ WOWO2023-074827A1 | 3 |  |  | 6023018004747
KR | KR | P | A | 은 피복 플레이크상 구리 분말 및 그 제조 방법 | 레이저 회절 산란식 입도 분포 측정법에 의한 누적 체적 90용량%에 있어서의 체적 누적 입경을 D90(㎛)으로 하고, 누적 체적 10용량%에 있어서의 체적 누적 입경을 D10(㎛)으로 했을 때, D90/D10으로 정의되는 분산도에 대한, 명도 L*의 값이 13 이상이다. 구리 모분 및 제1 착화제를 포함하는 분산액을, 매체 교반 밀 장치에 의해 처리하고, 해당 구리 모분을 구성하는 구리 모입자를 플레이크상으로 변형시키고; 플레이크상으로 변형된 상기 구리 모입자를 포함하는 상기 구리 모분을, 은 이온 및 제2 착화제를 포함하는 수성액으로 처리하고, 해당 구리 모입자의 표면에 은을 석출시키는 방법으로 은 피복 플레이크상 구리 분말을 제조한다. | It had the volume accumulation particle diameter in the accumulated volume 90 capacity % by the laser diffraction scattering formula granularity distribution measurement method as the D0 (㎛). When it had the volume accumulation particle diameter in the accumulated volume 10 capacity % as the D1 (㎛) the value of the L* the dispersion degree, life defined as the D90 / D10 is 13 or greater. The dispersed solution including the copper mho and the first complexing agent is processed with the stirred media mill apparatus. The copper raw particle comprising the corresponding copper mho is transformed on flake and the copper mho is processed as the aqueous liquid including the silver ion and the second complexing agent. Including the copper raw particle transformed into on flake the silver coating flake phase copper powder is manufactured with the method for segregating silver in the surface of the corresponding copper raw particle. | 적어도 표면에 은을 갖는 은 피복 플레이크상 구리 입자를 포함하는 은 피복 플레이크상 구리 분말이며, 상기 은 피복 플레이크상 구리 분말에 대한, 레이저 회절 산란식 입도 분포 측정법에 의한 누적 체적 90용량%에 있어서의 체적 누적 입경을 D90(㎛)으로 하고, 누적 체적 10용량%에 있어서의 체적 누적 입경을 D10(㎛)으로 했을 때, D90/D10으로 정의되는 분산도에 대한, 상기 은 피복 플레이크상 구리 분말의 명도 L*의 값이 13 이상인, 은 피복 플레이크상 구리 분말. | D, in the # MRFT 00045 / D # MRFT dispersion degree, defined as 00046. Above statement the life of the coating flake phase copper powder, the value of the L* 13 greater than or equal to, and the silver coating flake phase copper powder it had the volume accumulation particle diameter in the accumulated volume 10 capacity % as the D4 (㎛) above statement had the volume accumulation particle diameter in the accumulated volume 90 capacity % by the coating flake phase copper powder, the laser diffraction scattering formula granularity distribution measurement method as the D3 (㎛) it was the silver coating flake phase copper powder equipped with the silver coating flake phase copper particle having silver in at least surface. | 1. 적어도 표면에 은을 갖는 은 피복 플레이크상 구리 입자를 포함하는 은 피복 플레이크상 구리 분말이며, 상기 은 피복 플레이크상 구리 분말에 대한, 레이저 회절 산란식 입도 분포 측정법에 의한 누적 체적 90용량%에 있어서의 체적 누적 입경을 D90(㎛)으로 하고, 누적 체적 10용량%에 있어서의 체적 누적 입경을 D10(㎛)으로 했을 때, D90/D10으로 정의되는 분산도에 대한, 상기 은 피복 플레이크상 구리 분말의 명도 L*의 값이 13 이상인, 은 피복 플레이크상 구리 분말. ¦ 2. 적어도 표면에 은을 갖는 은 피복 플레이크상 구리 입자를 포함하는 은 피복 플레이크상 구리 분말이며, 상기 은 피복 플레이크상 구리 분말에 대한, 레이저 회절 산란식 입도 분포 측정법에 의한 누적 체적 50용량%에 있어서의 체적 누적 입경을 D50(㎛)으로 하고, 상기 은 피복 플레이크상 구리 입자의 두께를 T(㎛)로 했을 때, 입경 D50에 대한, 두께 T의 값이 0.04 이하인, 은 피복 플레이크상 구리 분말. ¦ 13. 구리 모분 및 제1 착화제를 포함하는 분산액을, 매체 교반 밀 장치에 의해 처리하고, 해당 구리 모분을 구성하는 구리 모입자를 플레이크상으로 변형시키고, 플레이크상으로 변형된 상기 구리 모입자를 포함하는 상기 구리 모분을, 은 이온 및 제2 착화제를 포함하는 수성액으로 처리하고, 해당 구리 모입자의 표면에 은을 석출시키는, 은 피복 플레이크상 구리 분말의 제조 방법. | 1. D, in the # MRFT 00045 / D # MRFT dispersion degree, defined as 00046. Above statement the life of the coating flake phase copper powder, the value of the L* 13 greater than or equal to, and the silver coating flake phase copper powder it had the volume accumulation particle diameter in the accumulated volume 10 capacity % as the D4 (㎛) above statement had the volume accumulation particle diameter in the accumulated volume 90 capacity % by the coating flake phase copper powder, the laser diffraction scattering formula granularity distribution measurement method as the D3 (㎛) it was the silver coating flake phase copper powder equipped with the silver coating flake phase copper particle having silver in at least surface. ¦ 2. The silver coating flake phase copper powder in which it was the silver coating flake phase copper powder equipped with the silver coating flake phase copper particle having silver in at least surface and above statement had the volume accumulation particle diameter in the accumulated volume 50 capacity % by the coating flake phase copper powder, the laser diffraction scattering formula granularity distribution measurement method as the D7 (㎛) and when above statement had the thickness of the coating flake phase copper particle as T (㎛) the value of the particle diameter D50, the thickness T is 0.04 or less. ¦ 13. The manufacturing method processing the dispersed solution including the copper mho and the first complexing agent with the stirred media mill apparatus and transforming the copper raw particle comprising the corresponding copper mho on flake and processing the copper mho as the aqueous liquid including the silver ion and the second complexing agent and including the copper raw particle transformed into on flake for segregating silver in the surface of the corresponding copper raw particle. Of the silver coating flake phase copper powder. | [기술분야] 본 발명은 은 코팅 플레이크상 구리 분말 및 이의 제조 방법에 관한 것이다. [해결과제] 본 발명은 산화에 의해 구리 입자의 전기 저항이 증가하는 쉬운 결함을 해결하고자 한다. [해결수단] 본 발명은 적어도 표면에 은을 갖는 은 코팅 플레이크상 구리 입자가 장착된 은 코팅 플레이크상 구리 분말을 포함한다. [특징] 여기서 주요 특징은 박편상 구리 입자의 표면 상에 은의 얇고 균일한 코팅이다. [효과] 따라서, 본 발명은 구리의 용출 및 수지의 변성을 효과적으로 억제함으로써 전도성 조성물의 분산성 및 전도성을 향상시킨다. | 10-2023-7004240 | 2021-07-28 | 10-2023-0057342 | 2023-04-28 |  |  | 미쓰이킨조쿠주식회사 | 후지모토 다쿠 | 2020-142319 | JP | 2020-08-26 | 0 |  | 0 |  | 5804302 | CN116075380A ¦ EP4205886A1 ¦ JP2020-142319 ¦ JP7018551B1 ¦ KR10-2023-0057342A ¦ WOWO2022-044676A1 | 6 | 심사중 |  | 3523181001101
CN | CN | P | A | Preparation method of micro-nano spherical copper powder | The invention discloses a preparation method of micro-nano spherical copper powder. The preparation method comprises the following steps: selecting a proper reaction system according to actual requirements, preparing a reducing agent, a copper source solution, a PH regulating reagent and a dispersing agent, and respectively filling the reducing agent, the copper source solution, the PH regulating reagent and the dispersing agent into a liquid storage tank; the solution in the liquid storage tank is heated and subjected to heat preservation; transferring the heated solution into a reactor for reaction, and keeping the temperature and the pH value constant in the reaction process; transferring the powder and the solution after the reaction to a solid-liquid separation device for solid-liquid separation; washing the powder obtained in the solid-liquid separation to remove acid, alkali and other rich ions, and washing until the pH value of the solution is neutral; carrying out pneumatic drying on the treated powder; and the powder collecting device is used for collecting the powder. According to the preparation method of the micro-nano spherical copper powder, the micro-nano spherical copper powder is prepared through a chemical liquid phase reduction method, the particle size of the powder can be controlled, and the micro-nano spherical copper powder has the advantages of being high in purity and good in sphericity degree and is suitable for industrial continuous production. | 본 발명은 마이크로 나노 구형 구리 분말의 제조 방법을 개시하고, 포함한다: 실제 필요에 따라 적절한 반응 시스템을 선택하고 환원제, 구리 소스 용액, PH 조정 시약 및 분산제를 각각 액체 저장 탱크에 넣습니다; 액체 저장 탱크의 용액을 가열하고 보온합니다; 가열된 용액을 반응기로 옮겨 반응을 시작하고 반응 중에 온도와 pH 값을 일정하게 유지합니다; 고액 분리를 위해 반응 후 분말과 용액을 고액 분리 장치로 옮깁니다; 고액 분리에서 얻은 분말을 세척하고 산, 알칼리 및 기타 이온을 제거하고 용액의 pH가 중성이 될 때까지 세척합니다; 처리된 분말을 기류 건조시킨다; 분말 수집 장치를 이용하여 분말을 수집한다. 본 발명이 구리분 제조 기술 분야와 관련되고, 상기 마이크로 나노 구형 구리분의 제조법(preparative method)은, 화학 액상 환원법을 채택하여 마이크로 나노 구형 구리분을 제조하고, 분말 입자크기를 구현할 수 있고, 순도가 높고, 구형도가 좋은 특징을 가지고, 산업 연속 생산에 적용된다. | 1. A preparation method of micro-nano spherical copper powder is characterized by comprising the following steps: the method comprises the following steps: s1, selecting a proper reaction system according to actual requirements, preparing a reducing agent, a copper source solution, a PH regulating agent and a dispersing agent, and respectively filling the reducing agent, the copper source solution, the PH regulating agent and the dispersing agent into a liquid storage tank; s2, heating and preserving heat of the solution in the liquid storage tank; s3, transferring the heated solution into a reactor to start reaction, and keeping the temperature and the PH value constant in the reaction process; s4, transferring the powder and the solution after the reaction to a solid-liquid separation device for solid-liquid separation; s5, washing the powder obtained in the solid-liquid separation, removing acid, alkali and other rich ions, and washing until the PH of the solution is neutral; s6, carrying out air flow drying on the processed powder, and after the moisture is evaporated completely, entering a sorting system to remove the powder with unqualified morphology and particle size to obtain the powder; and S7, collecting the powder by using a powder collecting device. | 1. 마이크로 나노 구형 구리 분말의 제조 방법은 다음을 포함하는 것을 특징으로 한다: 다음 단계를 포함합니다: S1, 실제 수요에 따라 적절한 반응 시스템을 선택하고 환원제, 구리 소스 용액, PH 조정 시약, 분산제를 각각 저장 탱크에 배치합니다; S2,저장탱크 중의 용해액에 대해 가열하고 보온한다; S3.가열된 용액을 반응기로 옮겨 반응을 시작하고 반응 과정에서 온도와 pH 값을 일정하게 유지합니다; S4,반응이 끝난 후 분말 및 용해액을 고액 분리 장치로 옮겨 고액 분리를 진행한다; S5,고액 분리 중에 획득한 분체에 대해 세척 처리를 하고, 산, 알칼리 및 기타 풍부한 이온을 처리하고, 세척이 용해액의 PH가 중성을 보일 때까지; S6,처리한 파우더를 기류 건조를 진행하고, 수분이 완전히 증발한 후, 분류 시스템에 진입하고, 형태 및 입자크기가 부적합한 파우더를 제거하고, 파우더를 획득된다; S7,분체 수집 장치를 이용하여 분말을 수집한다. | 1. A preparation method of micro-nano spherical copper powder is characterized by comprising the following steps: the method comprises the following steps: s1, selecting a proper reaction system according to actual requirements, preparing a reducing agent, a copper source solution, a PH regulating agent and a dispersing agent, and respectively filling the reducing agent, the copper source solution, the PH regulating agent and the dispersing agent into a liquid storage tank; s2, heating and preserving heat of the solution in the liquid storage tank; s3, transferring the heated solution into a reactor to start reaction, and keeping the temperature and the PH value constant in the reaction process; s4, transferring the powder and the solution after the reaction to a solid-liquid separation device for solid-liquid separation; s5, washing the powder obtained in the solid-liquid separation, removing acid, alkali and other rich ions, and washing until the PH of the solution is neutral; s6, carrying out air flow drying on the processed powder, and after the moisture is evaporated completely, entering a sorting system to remove the powder with unqualified morphology and particle size to obtain the powder; and S7, collecting the powder by using a powder collecting device. | 1. 마이크로 나노 구형 구리 분말의 제조 방법은 다음을 포함하는 것을 특징으로 한다: 다음 단계를 포함합니다: S1, 실제 수요에 따라 적절한 반응 시스템을 선택하고 환원제, 구리 소스 용액, PH 조정 시약, 분산제를 각각 저장 탱크에 배치합니다; S2,저장탱크 중의 용해액에 대해 가열하고 보온한다; S3.가열된 용액을 반응기로 옮겨 반응을 시작하고 반응 과정에서 온도와 pH 값을 일정하게 유지합니다; S4,반응이 끝난 후 분말 및 용해액을 고액 분리 장치로 옮겨 고액 분리를 진행한다; S5,고액 분리 중에 획득한 분체에 대해 세척 처리를 하고, 산, 알칼리 및 기타 풍부한 이온을 처리하고, 세척이 용해액의 PH가 중성을 보일 때까지; S6,처리한 파우더를 기류 건조를 진행하고, 수분이 완전히 증발한 후, 분류 시스템에 진입하고, 형태 및 입자크기가 부적합한 파우더를 제거하고, 파우더를 획득된다; S7,분체 수집 장치를 이용하여 분말을 수집한다. | [기술분야] 본 발명은 구리 분말 제조 기술 분야에 관한 것이며, 특히 마이크로 나노 구형 구리 분말의 제조 방법에 관한 것이다. [해결과제] 본 발명은 복잡한 장비, 높은 에너지 소비, 및 불균일한 결정립 직경, 응집, 불규칙한 형태 등과 같은 종래 기술의 결함을 상이한 정도로 해결하고자 한다. [해결수단] 본 발명은 마이크로 나노 구형 구리 분말을 제조하기 위한 화학 액체 상 감소 방법을 포함한다. [특징] 여기서 주된 특징은 제조 방법이 짧은 흐름, 고효율 및 연속성의 특성을 가지며, 제조 방법을 사용하여 상이한 입자 크기를 갖는 마이크로-나노 구형 구리 분말을 제조할 수 있다는 것이다. [효과] 따라서, 본 발명은 마이크로 나노 구형 구리 분말을 제조하기 위해 화학 액체 상 환원 방법을 채택함으로써 생산 효율을 향상시키고 공정 흐름을 단순화한다. | 2022-11608201 | 2022-12-14 | 116021029 | 2023-04-28 |  |  | Youyan powder new material (Hefei) Co.,Ltd. | Sun Haixia ¦ Liu Xiangqing ¦ Shi Tao ¦ Jiang Zhi ¦ Lou Shusheng ¦ Zhu Wei ¦ Zhang Bin |  |  |  | 0 |  | 0 |  | 70831014 | CN116021029A | 1 | 심사중 |  | 8423181025605
KR | KR | P | A | 구리분말 페이스트용 바인더 조성물과 이를 이용한 구리분말 페이스트 | 본 발명은 구리분말 페이스트용 바인더 조성물로서, 용제; 상기 구리분말 표면의 산화막을 제거하는 산계활성제; 상기 산계활성제의 촉매기능을 하는 아민계활성제; 상기 조성물의 점도를 조절하는 칙소제; 및 상기 구리분말의 산화를 억제하는 산화방지제를 포함하는 것을 특징으로 한다. | The present invention relates to a binder composition for copper powder paste, comprising: a solvent; an acid-based activator that removes an oxide film on the surface of the copper powder; an amine-based activator that functions as a catalyst for the acid-based activator; a thixotropic agent that adjusts the viscosity of the composition; and an antioxidant that inhibits oxidation of the copper powder. The present invention is made at a lower material cost than producing a paste of silver (Ag) powder. | 구리분말 페이스트용 바인더 조성물로서, 용제; 상기 구리분말 표면의 산화막을 제거하는 산계활성제; 상기 산계활성제의 촉매기능을 하는 아민계활성제; 상기 조성물의 점도를 조절하는 칙소제; 및 상기 구리분말의 산화를 억제하는 산화방지제를 포함하며, 상기 조성물 100중량부에 대해서 상기 용제는 45 내지 60중량부, 상기 산계활성제는 15 내지 25 중량부, 상기 아민계활성제는 20 내지 30중량부, 상기 칙소제는 3 내지 4 중량부, 상기 산화방지제는 1 내지 3중량부로 포함되는 구리페이스트용 바인더 조성물. | The solvent about the composition 100 parts by weight is 45 through 60 parts by weight, the mountain system activator is 15 through 25 parts by weight, the amine-based activator is 20 through 30 parts by weight, the thixotropic agent is 3 through 4 parts by weight, and the antioxidant is the binder composition for 1 through the copper paste included to 3 parts by weight the thixotropic agent, and the antioxidant suppressing the oxidation of the copper powder are included. The thixotropic agent controls viscosity of the amine-based activator: composition the catalytic function. | 1. 구리분말 페이스트용 바인더 조성물로서, 용제; 상기 구리분말 표면의 산화막을 제거하는 산계활성제; 상기 산계활성제의 촉매기능을 하는 아민계활성제; 상기 조성물의 점도를 조절하는 칙소제; 및 상기 구리분말의 산화를 억제하는 산화방지제를 포함하며, 상기 조성물 100중량부에 대해서 상기 용제는 45 내지 60중량부, 상기 산계활성제는 15 내지 25 중량부, 상기 아민계활성제는 20 내지 30중량부, 상기 칙소제는 3 내지 4 중량부, 상기 산화방지제는 1 내지 3중량부로 포함되는 구리페이스트용 바인더 조성물. ¦ 6. 구리분말 및 바인더 조성물을 포함하는 구리 페이스트로서, 상기 구리분말은 1 내지 4㎛의 평균입경을 가지고 상기 바인더 조성물은, 용제, 상기 구리분말 표면의 산화막을 제거하는 산계활성제, 상기 산계활성제의 촉매기능을 하는 아민계활성제, 상기 조성물의 점도를 조절하는 칙소제, 및 상기 구리분말의 산화를 억제하는 산화방지제를 포함하며, 상기 조성물 100중량부에 대해서 상기 용제는 45 내지 60중량부, 상기 산계활성제는 15 내지 25 중량부, 상기 아민계활성제는 20 내지 30중량부, 상기 칙소제는 3 내지 4 중량부, 상기 산화방지제는 1 내지 3중량부로 포함되는 구리페이스트. | 1. The solvent about the composition 100 parts by weight is 45 through 60 parts by weight, the mountain system activator is 15 through 25 parts by weight, the amine-based activator is 20 through 30 parts by weight, the thixotropic agent is 3 through 4 parts by weight, and the antioxidant is the binder composition for 1 through the copper paste included to 3 parts by weight the thixotropic agent, and the antioxidant suppressing the oxidation of the copper powder are included. The thixotropic agent controls viscosity of the amine-based activator: composition the catalytic function. ¦ 6. As the copper paste including the copper powder and binder composition, the copper powder has the average particle diameter of 1 through 4㎛. The solvent about the composition 100 parts by weight is 45 through 60 parts by weight, the mountain system activator is 15 through 25 parts by weight, the amine-based activator is 20 through 30 parts by weight, the thixotropic agent is 3 through 4 parts by weight, and the antioxidant is 1 through the copper paste included to 3 parts by weight the antioxidant suppressing the oxidation of the copper powder and thixotropic agent which controls viscosity of the amine-based activator the catalytic function, and the composition is included. | [기술분야] 본 발명은 다양한 접합 방법에 적용되고 다른 공정과 조합될 수 있는 구리 분말 페이스트용 바인더 조성물 및 이를 이용한 구리 분말 페이스트에 관한 것이다. [해결과제] 본 발명은 반도체 전력 장치에서 재료 용접을 위한 비용-효과적이고 내구성 있는 솔루션을 제공하는 것을 목표로, 구리 분말의 빠른 산화 및 은 분말 페이스트의 높은 재료 비용 문제를 해결하고자 한다. [해결수단] 본 발명은 용매, 활성화제, 요변성제, 및 구리 분말 페이스트용 산화방지제를 포함하는 결합제 조성물을 포함한다. [특징] 여기서 주된 특징은 결합제 조성물에서 구리 분말의 산화를 억제하기 위한 산화방지제의 포함이다. [효과] 따라서, 본 발명은 구리 분말 페이스트의 저장 안정성 및 내구성을 향상시켜 그 성능을 향상시키고 다양한 접합 방법에 적합하게 한다. | 10-2021-0130434 | 2021-09-30 | 10-2023-0046879 | 2023-04-06 |  |  | 덕산하이메탈(주) | 추용철 ¦ 양영경 ¦ 박순호 |  |  |  | 0 |  | 0 |  | 25163913 | KR10-2023-0046879A | 1 | 취하 |  | 3523143001101
JP | JP | P | A | 구리 분말 제조 방법 | 【요약】 【과제】구리 화합물 분말을 폴리올 용매 중에서 환원하고 구리 분말을 얻는 폴리올법에 있어서, 미세하고 단분산이며 내산화성이 우수하고, 저온 소결성을 가진 구리 분말을 간편하고 효율적으로 얻을 수 있다. 【해결 수단】구리 분말 제조 방법은 구리 화합물 분말을 폴리올 용매 중에 현탁시키고 상기 폴리올 용매의 비점 이하에 환원하고 구리 분말을 얻는 구리 분말 제조 방법으로서, 상기 구리 화합물 분말의 평균 입경이 1.0μm이하이며 상기 폴리올은 2개 이상 6개 이하의 OH기를 가지며 평균 분자량이 160 이상임을 포함한다. 【선택도】 도 2 | [ABSTRACT] [Technical problem] In the polyol method for returning copper compound powder in a polyol solvent, and obtaining copper powder, and it is single distribution, and it can excel in oxidation resistance and can obtain simple and efficiently the copper powder which has low-temperature sintering nature. [Means for Solution]A manufacturing method of copper powder is a manufacturing method of copper powder which makes copper compound powder suspended in a polyol solvent, returns to below the boiling point of the polyol solvent, and obtains copper powder, Average particle diameter of the copper compound powder is below 1.0μ m, and the polyol has two or more pieces and six OH bases or less, and it includes that an average molecular weight is 160 or more. [Chosen drawing] figure 2 | 【청구항1】 구리 화합물 분말을 폴리올 용매 중에 현탁시키고 상기 폴리올 용매의 비점 이하에 환원하고 구리 분말을 얻는 구리 분말 제조 방법으로서, 상기 구리 화합물 분말의 평균 입경이 1.0μm이하이며 상기 폴리올은 2개 이상 6개 이하의 OH기를 가지며 평균 분자량이 160 이상임을 특징으로 하는 구리 분말 제조 방법. | [Claim1] It is a manufacturing method of the copper powder which makes copper compound powder suspended in a polyol solvent, returns to below the boiling point of the above-mentioned polyol solvent, and obtains copper powder, The average particle diameter of the above-mentioned copper compound powder is below 1.0μ m, A manufacturing method of the copper powder which the above-mentioned polyol has two or more pieces and six OH bases or less, and is characterized by an average molecular weight being 160 or more. | 【청구항1】 구리 화합물 분말을 폴리올 용매 중에 현탁시키고 상기 폴리올 용매의 비점 이하에 환원하고 구리 분말을 얻는 구리 분말 제조 방법으로서, 상기 구리 화합물 분말의 평균 입경이 1.0μm이하이며 상기 폴리올은 2개 이상 6개 이하의 OH기를 가지며 평균 분자량이 160 이상임을 특징으로 하는 구리 분말 제조 방법. | [Claim1] It is a manufacturing method of the copper powder which makes copper compound powder suspended in a polyol solvent, returns to below the boiling point of the above-mentioned polyol solvent, and obtains copper powder, The average particle diameter of the above-mentioned copper compound powder is below 1.0μ m, A manufacturing method of the copper powder which the above-mentioned polyol has two or more pieces and six OH bases or less, and is characterized by an average molecular weight being 160 or more. | [기술분야] 본 발명은 다층 세라믹 커패시터 및 기판과 같은 전자 부품용 전도성 페이스트에 적용될 수 있는 폴리올에서 구리 화합물 분말을 반환 및 획득하는 구리 분말의 제조 방법에 관한 것이다. [해결과제] 본 발명은 고온 환경, 특히 200°C 이상의 온도에서 작동하는 전력 반도체 소자에서 이의 적용을 제한하는 종래의 방법을 통해 수득된 구리 분말의 불충분한 저온 소결 특성의 문제를 해결하고자 한다. [해결수단] 본 발명은 1.0μm 미만의 평균 입자 직경 및 160 이상의 평균 분자량을 포함하는 특정 특성을 갖는 폴리올 용매에서 구리 화합물 분말을 가열하여 향상된 특성을 갖는 구리 분말을 제조하는 방법을 포함한다. [특징] 여기서 주된 특징은 단일 분산성 및 내산화성이 우수한 구리 분말의 제조를 가능하게 하면서, 또한 저온 소결을 가능하게 하는 폴리올 방법의 사용이다. [효과] 따라서, 본 발명은 상기 생성된 제품이 저온 소결 능력을 가지고, 전자 장치에서 고성능 응용에 적합하게 되도록 함으로써 구리 분말의 제조 공정을 개선한다. | 2021-142355 | 2021-09-01 | 2023-035474 | 2023-03-13 |  |  | SUMITOMO METAL MINING CO LTD | 山岡 尚樹 ¦ 石田 栄治 |  |  |  | 4 | JP2021-110029A ¦ JP6295876B2(BE) ¦ JP6295870B2(BE) ¦ JP1984-173206 A (미포함) | 0 |  | 101762833 | JP7697323B2 | 1 | 등록 |  | 2223047001813
KR | KR | P | A | 도전체의 접합 구조의 제조 방법, 도전체의 접합 방법 및 접합용 조성물 | 본 발명의 접합용 조성물은 구리 분말, 액 매체 및 환원제를 포함하고, 상기 환원제가 적어도 1개의 아미노기 및 복수의 수산기를 갖고, 상기 환원제의 비점이 상기 액 매체의 비점보다도 높고, 상기 환원제의 융점이 상기 구리 분말의 소결 온도 이하이다. 상기 환원제가 비스(2-히드록시에틸)이미노트리스(히드록시메틸)메탄인 것이 적합하다. 접합용 조성물은, 전단 속도 10s-1 및 25℃에서의 점도가 10Pa·s 이상 200Pa·s 이하인 것이 적합하다. 접합용 조성물은, 상기 구리 분말 100질량부에 대하여 상기 환원제가 0.1질량부 이상 10질량부 이하 포함되고, 또한 상기 액 매체가 10질량부 이상 40질량부 이하 포함되는 것도 적합하다. | The composition for the junction of the present invention includes copper powder, and the solution medium and reducing agent. The reducing agent has the amino group and multiple hydroxyl groups of at least 1. The boiling point of the reducing agent is higher than the boiling point of the solution medium. The melting point of the reducing agent is the sintering temperature or less of the copper powder. It is suitable that the reducing agent is the bis (2- hydroxyethyl) aminotris (hydroxymethyl) methane. The composition for the junction is suitable that the viscosity at the shearing velocity 10s-1 and 25℃ is 200Pa·s or less over 10Pa·s. As to the composition for the junction, the reducing agent is included about the copper powder 100 parts by mass over 0.1 parts by mass less than 10 parts by mass. It is suitable that moreover, the solution medium is included over 10 parts by mass less than 40 parts by mass. | 구리 분말, 액 매체 및 환원제를 포함하는 접합용 조성물을, 제1 도전체의 표면 상에 도포하여 도막을 형성하고, 상기 도막을 건조시켜서 건조 도막을 얻고, 제2 도전체를 상기 건조 도막 상에 적층하여, 상기 건조 도막을 상기 제1 도전체와 상기 제2 도전체 사이에 개재시키고, 상기 건조 도막에 포함되는 상기 구리 분말을 압력 하에서 소결시킴으로써, 상기 제1 도전체와 상기 제2 도전체를 접합하는, 도전체의 접합 구조의 제조 방법이며, 상기 환원제의 비점이 상기 액 매체의 비점보다도 높고, 상기 환원제의 융점이 상기 구리 분말의 소결 온도 이하이며, 상기 액 매체는 그 비점이 188℃ 이상 300℃ 미만의 알코올이며, 상기 액 매체의 비율이 상기 구리 분말 100질량부에 대하여 10질량부 이상 40질량부 이하인, 도전체의 접합 구조의 제조 방법. | The manufacturing method in which it coats with the composition for the junction on the surface of the first conductor and it forms the film and it dries the film and it obtains the dried coated film and it laminates the second conductor on the dried coated film and it interposes the dried coated film between the first conductor and the second conductor and it sinters the copper powder included in the dried coated film under the pressure and in that way it is the manufacturing method welding the second conductor of the junction of the first conductor and conductor and the boiling point of the reducing agent is higher than the boiling point of the solution medium and the melting point of the reducing agent is the sintering temperature or less of the copper powder and the boiling point the solution medium is alcohol less than 300℃ over 188℃ and the rate of the solution medium is 40 parts by mass or less about the copper powder 100 parts by mass over 10 parts by mass. Of the junction of the conductor which comprise the copper powder, the solution medium, and the reducing agent. | 1. 구리 분말, 액 매체 및 환원제를 포함하는 접합용 조성물을, 제1 도전체의 표면 상에 도포하여 도막을 형성하고, 상기 도막을 건조시켜서 건조 도막을 얻고, 제2 도전체를 상기 건조 도막 상에 적층하여, 상기 건조 도막을 상기 제1 도전체와 상기 제2 도전체 사이에 개재시키고, 상기 건조 도막에 포함되는 상기 구리 분말을 압력 하에서 소결시킴으로써, 상기 제1 도전체와 상기 제2 도전체를 접합하는, 도전체의 접합 구조의 제조 방법이며, 상기 환원제의 비점이 상기 액 매체의 비점보다도 높고, 상기 환원제의 융점이 상기 구리 분말의 소결 온도 이하이며, 상기 액 매체는 그 비점이 188℃ 이상 300℃ 미만의 알코올이며, 상기 액 매체의 비율이 상기 구리 분말 100질량부에 대하여 10질량부 이상 40질량부 이하인, 도전체의 접합 구조의 제조 방법. ¦ 5. 구리 분말, 액 매체 및 환원제를 포함하는 접합용 조성물을, 제1 도전체의 표면 상에 도포하여 도막을 형성하고, 상기 도막을 건조시켜서 건조 도막을 얻고, 제2 도전체를 상기 건조 도막 상에 적층하여, 상기 건조 도막을 상기 제1 도전체와 상기 제2 도전체 사이에 개재시키고, 상기 건조 도막에 포함되는 상기 구리 분말을 압력 하에서 소결시킴으로써, 상기 제1 도전체와 상기 제2 도전체를 접합하는, 도전체의 접합 방법이며, 상기 환원제의 비점이 상기 액 매체의 비점보다도 높고, 상기 환원제의 융점이 상기 구리 분말의 소결 온도 이하이며, 상기 액 매체는 그 비점이 188℃ 이상 300℃ 미만의 알코올이며, 상기 액 매체의 비율이 상기 구리 분말 100질량부에 대하여 10질량부 이상 40질량부 이하인, 도전체의 접합 방법. ¦ 9. 제1 도전체와 제2 도전체를 가압 하에 접합하기 위해 사용되는 접합용 조성물이며, 구리 분말, 액 매체 및 환원제를 포함하고, 상기 환원제의 비점이 상기 액 매체의 비점보다도 높고, 상기 환원제의 융점이 상기 구리 분말의 소결 온도 이하이며, 상기 액 매체는 그 비점이 188℃ 이상 300℃ 미만의 알코올이며, 상기 액 매체의 비율이 상기 구리 분말 100질량부에 대하여 10질량부 이상 40질량부 이하인, 접합용 조성물. | 1. The manufacturing method in which it coats with the composition for the junction on the surface of the first conductor and it forms the film and it dries the film and it obtains the dried coated film and it laminates the second conductor on the dried coated film and it interposes the dried coated film between the first conductor and the second conductor and it sinters the copper powder included in the dried coated film under the pressure and in that way it is the manufacturing method welding the second conductor of the junction of the first conductor and conductor and the boiling point of the reducing agent is higher than the boiling point of the solution medium and the melting point of the reducing agent is the sintering temperature or less of the copper powder and the boiling point the solution medium is alcohol less than 300℃ over 188℃ and the rate of the solution medium is 40 parts by mass or less about the copper powder 100 parts by mass over 10 parts by mass. Of the junction of the conductor which comprise the copper powder, the solution medium, and the reducing agent. ¦ 5. The bonding method in which it coats with the composition for the junction on the surface of the first conductor and it forms the film and it dries the film and it obtains the dried coated film and it laminates the second conductor on the dried coated film and it interposes the dried coated film between the first conductor and the second conductor and it sinters the copper powder included in the dried coated film under the pressure and in that way it is the bonding method welding the second conductor of the conductor and the first conductor and the boiling point of the reducing agent is higher than the boiling point of the solution medium and the melting point of the reducing agent is the sintering temperature or less of the copper powder and the boiling point the solution medium is alcohol less than 300℃ over 188℃ and the rate of the solution medium is 40 parts by mass or less about the copper powder 100 parts by mass over 10 parts by mass. Of the conductor which comprise the copper powder, the solution medium, and the reducing agent. ¦ 9. The composition for the junction in which it includes the copper powder it is the composition for the used junction, and the solution medium and reducing agent in order to weld the first conductor and the second conductor under the pressurized and the boiling point of the reducing agent is higher than the boiling point of the solution medium and the melting point of the reducing agent is the sintering temperature or less of the copper powder and the boiling point the solution medium is alcohol less than 300℃ over 188℃ and the rate of the solution medium is 40 parts by mass or less about the copper powder 100 parts by mass over 10 parts by mass. | [기술분야] 본 발명은 접합용 조성물에 관한 것이며, 용접 2개의 도체에 적용될 수 있다. [해결과제] 본 발명은 종래의 접합 재료의 내열성 문제를 해결하고 고온 응용에서 소결된 접합 재료의 사용을 가능하게 하는 것을 추구한다. [해결수단] 본 발명은 상기 접합용 조성물에 구리 분말, 용액 매질, 및 환원제를 포함한다. [특징] 여기서 주된 특징은 접합용 조성물에 다수의 히드록실기 및 아미노기를 갖는 환원제를 포함하는 것이다. [효과] 따라서, 본 발명은 구리 입자의 소결성을 향상시키고 건조된 코팅 필름의 형상 유지를 향상시킨다. | 10-2023-7005174 | 2019-08-08 | 10-2023-0030007 | 2023-03-03 |  |  | 미쓰이킨조쿠주식회사 | 아나이 게이 ¦ 야마우치 신이치 | 2018-149768 | JP | 2018-08-08 | 1 | JP6232904B2(BE) | 0 |  | 107930279 | CN112437706B ¦ CN117696898A ¦ EP3834965A1 ¦ JP2018-149768 ¦ JP6884285B2 ¦ JP7190529B2 ¦ KR10-2501588B1 ¦ KR10-2699895B1 ¦ SG11202100308YA ¦ TWI850248B ¦ TWI862466B ¦ US11931808B2 ¦ US2024-0181528A1 ¦ WOWO2020-032161A1 | 14 | 등록 |  | 3523101004098
JP | JP | P | A | 구리 나노 잉크, 도전막 부착 기재 및 도전막 부착 기재 제조 방법 | 【요약】 【과제】저온에서 소결될 수 있고 기재와의 밀착성 및 도전성이 우수한 도전막을 형성할 수 있는 구리 나노 잉크, 도전막 부착 기재 및 도전막 부착 기재 제조 방법을 제공한다. 【해결 수단】구리 나노 입자와 분산제와 분산매를 포함하고 상기 분산제는 알칼리성 관능기를 가지며, 중량 평균 분자량이 3,000~30,000인 구리 나노 잉크. 【선택도】없음 | [ABSTRACT] [Technical problem] It can sinter at low temperature and provides the manufacturing method of the copper nano ink which can form the electric conduction film excellent in adhesion nature with a substrate, and conductivity, a substrate with an electric conduction film, and a substrate with an electric conduction film. [Means for Solution]Copper nano ink whose weight average molecular weight the dispersing agent has a basic functional group including copper nanoparticles, a dispersing agent, and carrier fluid, and is 3,000~30,000. [Chosen drawing] Nothing | 【청구항1】 구리 나노 입자와 분산제와 분산매를 포함하고 상기 분산제는 알칼리성 관능기를 가지며, 중량 평균 분자량이 3,000~30,000인 구리 나노 잉크. | [Claim1] Copper nanoparticles, a dispersing agent, and carrier fluid are included, Copper nano ink whose weight average molecular weight the above-mentioned dispersing agent has a basic functional group, and is 3,000~30,000. | 【청구항1】 구리 나노 입자와 분산제와 분산매를 포함하고 상기 분산제는 알칼리성 관능기를 가지며, 중량 평균 분자량이 3,000~30,000인 구리 나노 잉크. | [Claim1] Copper nanoparticles, a dispersing agent, and carrier fluid are included, Copper nano ink whose weight average molecular weight the above-mentioned dispersing agent has a basic functional group, and is 3,000~30,000. | [기술분야] 본 발명은 구리 나노 잉크의 제조 방법, 전기 전도막이 형성된 기판, 및 전기 전도막이 형성된 기판에 관한 것이다. [해결과제] 본 발명은 저온에서 소결함으로써, 기판과의 접착성 및 전도성이 우수한 전기 전도막, 전기 전도막이 형성된 기판, 및 전기 전도막이 형성된 기판을 형성할 수 있는 구리 나노 잉크의 제조 방법을 제공하고자 한다. [해결수단] 본 발명은 구리 나노 입자, 분산제, 및 구리 나노 잉크 내의 캐리어 유체를 포함한다. [특징] 여기서 주요 특징은 구리 나노입자의 튜닉에 탄산 구리를 포함시키는 것인데, 이는 낮은 소결 온도 및 구리 나노입자의 개선된 분산을 허용한다. [효과] 따라서, 본 발명은 기판과의 전기 전도 필름의 접착 특성 및 저온에서 소결에 의한 전도도를 개선한다. | 2021-126411 | 2021-08-02 | 2023-021511 | 2023-02-14 |  |  | TAIYO NIPPON SANSO CORP | 幸田 祥人 ¦ 高田 克則 ¦ 五十嵐 弘 |  |  |  | 5 | JP6130616B1(BE) ¦ JP6815071B2(BE) ¦ JP5615401B1(BE) ¦ JP5849426B2(BE) ¦ WOWO2011-040189A1(BE) | 0 |  | 18062917 | JP2023-021511A | 1 | 거절 |  | 2223029000040
JP | JP | P | A | 표면 피복 구리 필러 제조 방법 | 【요약】 【과제】응집한 구리 입자가 적고 종래와 동등한 양호한 내산화성을 가진 표면 피복 구리 필러 제조 방법을 제공하는 것. 【해결 수단】(A)소정의 아민 화합물 100질량부에 대해, 금속 할로겐화물 또는 할로겐화 암모늄 유도체 0.01~30질량부를 포함하는 용액 중에 구리 입자를 침지하는 공정, (B)탄소수8~24의 지방족 모노카르복실산을 포함하는 용액 중에, 상기 (A)의 공정을 거친 구리 입자를 침지하는 공정을 포함하는 것을 특징으로 하는 표면 피복 구리 필러 제조 방법. 【선택도】없음 | [ABSTRACT] [Technical problem] Provide the manufacturing method of a surface covering copper filler with which there are few copper grain children who condensed, and they have good oxidation resistance equivalent to the former. [Means for Solution](A) A process that a copper grain child is immersed to 100 mass parts of predetermined amine compounds into solution containing a metal halogenation thing or 0.01~30 mass parts of ammonium halide derivatives, (B) A manufacturing method of a surface covering copper filler including a process that a copper grain child who passed through a process of the above (A) is immersed into solution containing fatty series monocarboxylic acid of the carbon number 8~24. [Chosen drawing] Nothing | 【청구항1】 (A)식 (1)으로 표시되는 아민 화합물 100질량부에 대해, 금속 할로겐화물 또는 할로겐화 암모늄 유도체 0.01~30질량부를 포함하는 용액 중에 구리 입자를 침지하는 공정, 【화1】 [식 (1) 중, m는0~3의 정수, n는0~2의 정수이며 n=0일 때, m는0~3중 어느 하나, n=1 또는 n=2일 때, m는1~3의 어느 하나이다. ] (B)탄소수8~24의 지방족 모노카르복실산을 포함하는 용액 중에, 상기 (A)의 공정을 거친 구리 입자를 침지하는 공정, (을)를 포함하는 것을 특징으로 하는 표면 피복 구리 필러 제조 방법. | [Claim1] (A) The process that a copper grain child is immersed to 100 mass parts of amine compounds denoted by a formula (1) into the solution containing a metal halogenation thing or 0.01~30 mass parts of ammonium halide derivatives, [FORMULA1] The integer of 0~3 and n of m are the integers of 0~2 among [type (1), and m of m is in any of 1~3 at the time of either of 0~3, n= 1, or n= 2 at the time of n= 0. ] (B) The process that the copper grain child who passed through the process of the above (A) is immersed into the solution containing the fatty series monocarboxylic acid of the carbon number 8~24, を含む -- the manufacturing method of the surface covering copper filler characterized by things. | 【청구항1】 (A)식 (1)으로 표시되는 아민 화합물 100질량부에 대해, 금속 할로겐화물 또는 할로겐화 암모늄 유도체 0.01~30질량부를 포함하는 용액 중에 구리 입자를 침지하는 공정, 【화1】 [식 (1) 중, m는0~3의 정수, n는0~2의 정수이며 n=0일 때, m는0~3중 어느 하나, n=1 또는 n=2일 때, m는1~3의 어느 하나이다. ] (B)탄소수8~24의 지방족 모노카르복실산을 포함하는 용액 중에, 상기 (A)의 공정을 거친 구리 입자를 침지하는 공정, (을)를 포함하는 것을 특징으로 하는 표면 피복 구리 필러 제조 방법. | [Claim1] (A) The process that a copper grain child is immersed to 100 mass parts of amine compounds denoted by a formula (1) into the solution containing a metal halogenation thing or 0.01~30 mass parts of ammonium halide derivatives, [FORMULA1] The integer of 0~3 and n of m are the integers of 0~2 among [type (1), and m of m is in any of 1~3 at the time of either of 0~3, n= 1, or n= 2 at the time of n= 0. ] (B) The process that the copper grain child who passed through the process of the above (A) is immersed into the solution containing the fatty series monocarboxylic acid of the carbon number 8~24, を含む -- the manufacturing method of the surface covering copper filler characterized by things. | [기술분야] 본 발명은 표면 피복 구리 필러의 제조 방법, 상기 제조 방법으로 얻어진 표면 피복 구리 필러, 및 상기 표면 피복 구리 필러를 포함하는 전도성 구성 요소에 관한 것이다. [해결과제] 본 발명은 구리 충전제를 덮는 표면에서 구리 그레인의 응축 및 불충분한 내산화성의 기술적 문제를 해결하고자 한다. [해결수단] 본 발명은 특정 아민 화합물의 제 1 포위층 및 특정 지방산 계열 모노카르복실산의 제 2 포위층으로 구리 충전제를 덮는 표면의 제조 방법을 포함한다. [특징] 여기서 주된 특징은 구리 그레인 자식 표면 상에 특정 아민 화합물의 제1 포위층 및 특정 지방산 계열 모노카르복실산의 제2 포위층의 형성이다. [효과] 따라서, 본 발명은 구리 필러를 덮는 표면의 내산화성 및 분산성을 향상시킨다. | 2021-123673 | 2021-07-28 | 2023-019161 | 2023-02-09 |  |  | NOF CORP | 田上 安宣 ¦ 久保田 和宏 ¦ 青野 竜也 |  |  |  | 2 | WOWO2016-199811A1(BE) ¦ WOWO2015-114770A1(BE) | 0 |  | 106958570 | JP7764699B2 | 1 | 등록 |  | 2223026000472
JP | JP | P | A | 복합 구리 나노 입자 및 복합 구리 나노 입자 제조 방법 | 【요약】 【과제】유기 용매로의 분산성이 높고 300℃이상에서 소결되어도 열수축이 적고 평활한 전극막을 성막 가능한 복합 구리 나노 입자를 제공한다. 【해결 수단】구리 나노 입자의 표면이 실란 커플링제로 개질된 복합 구리 나노 입자로서, 상기 구리 나노 입자는 표면이 적어도 일부에 아산화 구리 및 탄산 구리를 포함하는 피막을 가지며, 상기 복합 구리 나노 입자의 전체를 100질량%로 했을 때, 질량 탄소 농도가 0.5~1.5질량%이며 상기 질량 탄소 농도 중 상기 실란 커플링제로 인한 질량 탄소 농도가 0.5~1.2질량%이며 상기 복합 구리 나노 입자의 전체를 100질량%로 했을 때, 질량 규소 농도가 0.05~0.11질량%인 복합 구리 나노 입자를 선택한다. 【선택도】없음 | [ABSTRACT] [Technical problem] Even if the dispersibility to an organic solvent is high and sinters above 300℃, there is little heat contraction and it provides the compound copper nanoparticles which can form membranes for a smooth electrode film. [Means for Solution]By the Silang coupling agent, the surface of copper nanoparticles is the compound copper nanoparticles by which property modification was carried out, and the copper nanoparticles, When it has a coat which contains cuprous oxide and carbonic acid copper in at least a part of surface and the whole compound copper nanoparticles are made into the 100 mass %, Mass carbon concentration is the 0.5~1.5 mass %, and Among the mass carbon concentration, Mass carbon concentration resulting from the Silang coupling agent is the 0.5~1.2 mass %, and when the whole compound copper nanoparticles are made into the 100 mass %, mass silicon concentration chooses compound copper nanoparticles which are the 0.05~0.11 mass %. [Chosen drawing] Nothing | 【청구항1】 구리 나노 입자의 표면이 실란 커플링제로 개질된 복합 구리 나노 입자로서, 상기 구리 나노 입자는 표면이 적어도 일부에 아산화 구리 및 탄산 구리를 포함하는 피막을 가지며, 상기 복합 구리 나노 입자의 전체를 100질량%로 했을 때, 질량 탄소 농도가 0.5~1.5질량%이며 상기 질량 탄소 농도 중 상기 실란 커플링제로 인한 질량 탄소 농도가 0.5~1.2질량%이며 상기 복합 구리 나노 입자의 전체를 100질량%로 했을 때, 질량 규소 농도가 0.05~0.11질량%인 복합 구리 나노 입자. | [Claim1] The surface of copper nanoparticles is the compound copper nanoparticles by which property modification was carried out by the Silang coupling agent, The above-mentioned copper nanoparticles have a coat which contains cuprous oxide and carbonic acid copper in at least a part of surface, When the above-mentioned whole compound copper nanoparticles are made into the 100 mass %, mass carbon concentration is the 0.5~1.5 mass %, The mass carbon concentration which originates in the above-mentioned Silang coupling agent among the above-mentioned mass carbon concentration is the 0.5~1.2 mass %, Compound copper nanoparticles whose mass silicon concentration is the 0.05~0.11 mass % when the above-mentioned whole compound copper nanoparticles are made into the 100 mass %. | 【청구항1】 구리 나노 입자의 표면이 실란 커플링제로 개질된 복합 구리 나노 입자로서, 상기 구리 나노 입자는 표면이 적어도 일부에 아산화 구리 및 탄산 구리를 포함하는 피막을 가지며, 상기 복합 구리 나노 입자의 전체를 100질량%로 했을 때, 질량 탄소 농도가 0.5~1.5질량%이며 상기 질량 탄소 농도 중 상기 실란 커플링제로 인한 질량 탄소 농도가 0.5~1.2질량%이며 상기 복합 구리 나노 입자의 전체를 100질량%로 했을 때, 질량 규소 농도가 0.05~0.11질량%인 복합 구리 나노 입자. ¦ 【청구항5】 구리 나노 입자의 표면을 실란 커플링제로 개질해 복합 구리 나노 입자를 제조하는 방법으로서, 표면이 적어도 일부에 아산화 구리 및 탄산 구리를 포함하는 피막을 가진 구리 나노 입자를 준비하고 상기 구리 나노 입자를 유기 용매에 분산시킨 분산액에 실란 커플링제를 첨가하는 복합 구리 나노 입자 제조 방법. | [Claim1] The surface of copper nanoparticles is the compound copper nanoparticles by which property modification was carried out by the Silang coupling agent, The above-mentioned copper nanoparticles have a coat which contains cuprous oxide and carbonic acid copper in at least a part of surface, When the above-mentioned whole compound copper nanoparticles are made into the 100 mass %, mass carbon concentration is the 0.5~1.5 mass %, The mass carbon concentration which originates in the above-mentioned Silang coupling agent among the above-mentioned mass carbon concentration is the 0.5~1.2 mass %, Compound copper nanoparticles whose mass silicon concentration is the 0.05~0.11 mass % when the above-mentioned whole compound copper nanoparticles are made into the 100 mass %. ¦ [Claim5] It is how to carry out property modification of the surface of copper nanoparticles by the Silang coupling agent, and to manufacture compound copper nanoparticles, The copper nanoparticles which have a coat which contains cuprous oxide and carbonic acid copper in at least a part of surface are prepared, A manufacturing method of the compound copper nanoparticles which add the Silang coupling agent to the dispersion liquid which made the organic solvent distribute the above-mentioned copper nanoparticles. | [기술분야] 본 발명은 복합 구리 나노 입자 및 복합 구리 나노 입자의 제조 방법에 관한 것으로, 전자 부품용 전극 필름 재료에 적용될 수 있다. [해결과제] 본 발명은 종래의 구리 나노입자 개질 방법에서 탄소 잔류 물질 및 높은 중합체 사슬 속도에 의해 야기되는 전극 필름의 불량한 전기 전도 및 접착 특성의 문제를 해결하고자 한다. [해결수단] 본 발명은 상기 실랑 결합제에 의해 구리 나노 입자의 표면의 특성 변형을 수행하는 것을 포함하는 화합물 구리 나노 입자의 제조 방법과 화합물 구리 나노 입자를 제조하는 것을 포함한다. [특징] 여기서 주요 특징은 구리 나노입자의 표면의 특성 변형을 수행하기 위한 실랑 커플링제의 사용이며, 결과적으로 복합 구리 나노입자에서 개선된 분산성 및 감소된 열 수축을 초래한다. [효과] 따라서, 본 발명은 유기 용매에 대한 화합물 구리 나노 입자의 분산성을 향상시키고 열 수축이 거의 없는 매끄러운 전극 필름의 형성을 향상시킨다. | 2021-118673 | 2021-07-19 | 2023-014621 | 2023-01-31 | 7121173 |  | TAIYO NIPPON SANSO CORP | 高田 克則 ¦ 山脇 直也 ¦ 五十嵐 弘 ¦ 鈴木 昇 |  |  |  | 5 | JP6130616B1(BE) ¦ JP1992-190502A(BE) ¦ JP1995-091565B2(BE) ¦ JP1982-155386A(BE) ¦ WOWO2021-100559A1(BE) | 0 |  | 109169731 | CN117529376A ¦ JP7121173B1 ¦ KR10-2024-0036504A ¦ MYPI2024000218A0 ¦ SG11202400220QB ¦ TH2401000307A ¦ TWI911466B ¦ US2024-0326124A1 ¦ VN108022A ¦ WOWO2023-002884A1 | 10 | 등록 |  | 2223019000181
KR | KR | P | A | 코어-쉘 구조의 금속 나노와이어 | 본 발명은 전도성과 투명성의 특성을 가짐과 동시에 산화안정성이 우수하고, 본 발명의 금속 나노와이어를 이용한 2차 가공 공정 이 후에도 우수한 산화안정성을 유지 시킬 수 있는 코어-쉘 구조의 금속 나노와이어에 관한 것으로, 상세하게 본 발명에 따른 코어-쉘 구조의 금속 나노와이는 구리를 함유하는 코어 및 상기 코어 상에 은을 함유하는 쉘을 포함하고, 코어의 직경(D) 및 쉘의 두께(L)의 비(D/L)는 10 내지 60이며, 쉘의 두께는 5 내지 40 nm이고, X선 광전자 분광 스펙트럼에서 은의 Ag 3d5/2의 피크 강도(I1)와 구리의 Cu 2p3/2의 피크 강도(I2)는 하기 식 1을 만족하는 것을 특징으로 한다. (식 1) I2/I1 ≤ 0.2 | The present invention relates to a metal nanowire with a core-shell structure which has properties of conductivity and transparency and excellent oxidation stability and can maintain excellent oxidation stability even after a secondary processing process using the metal nanowire of the present invention. Specifically, according to the present invention, the metal nanowire with a core-shell structure comprises a core containing copper and a shell containing silver on the core. The ratio (D/L) of the diameter (D) of the core and the thickness (L) of the shell is 10 to 60. The thickness of the shell is 5-40nm. The peak intensity (I_1) of Ag 3d_(5/2) of silver and the peak intensity (I_2) of Cu 2p_(3/2) of copper satisfy formula 1: I_2/I_1 <= 0.2 in an X-ray photoelectron spectroscopic spectrum. | 구리를 함유하는 코어 및 상기 코어 상에 은을 함유하는 쉘을 포함하고, 상기 코어의 직경(D) 및 쉘의 두께(L)의 비(D/L)는 10 내지 60이며, 쉘의 두께는 5 내지 40 nm이고, X선 광전자 분광 스펙트럼에서 은의 Ag 3d5/2의 피크 강도(I1)와 구리의 Cu 2p3/2의 피크 강도(I2)는 하기 식 1을 만족하는 것을 특징으로 하는, 코어-쉘 구조의 금속 나노와이어. (식 1) I2/I1 ≤ 0.2 | The metal nano wire of the core-shell structure, wherein the ratio (D/L) of the thickness (L) of the diameter (D) of the core and shell the core containing the copper and the shell containing silver on the core are included the thickness of 10 to 60, the shell is 5 through 40 nm ; and the peak intensity (I2) of the Cu 2p3/2 of the peak intensity (I1) of the Ag 3d5/2 of silver and copper are satisfied the following equation 1 in the X-ray photoelectron spectrum spectrum.<BR\/>(Equation 1) I2 / I1 ≤ 0.2. | 1. 구리를 함유하는 코어 및 상기 코어 상에 은을 함유하는 쉘을 포함하고, 상기 코어의 직경(D) 및 쉘의 두께(L)의 비(D/L)는 10 내지 60이며, 쉘의 두께는 5 내지 40 nm이고, X선 광전자 분광 스펙트럼에서 은의 Ag 3d5/2의 피크 강도(I1)와 구리의 Cu 2p3/2의 피크 강도(I2)는 하기 식 1을 만족하는 것을 특징으로 하는, 코어-쉘 구조의 금속 나노와이어. (식 1) I2/I1 ≤ 0.2 | 1. The metal nano wire of the core-shell structure, wherein the ratio (D/L) of the thickness (L) of the diameter (D) of the core and shell the core containing the copper and the shell containing silver on the core are included the thickness of 10 to 60, the shell is 5 through 40 nm ; and the peak intensity (I2) of the Cu 2p3/2 of the peak intensity (I1) of the Ag 3d5/2 of silver and copper are satisfied the following equation 1 in the X-ray photoelectron spectrum spectrum.<BR\/>(Equation 1) I2 / I1 ≤ 0.2. | [기술분야] 본 발명은 코어-쉘 구조의 금속 나노와이어에 관한 것으로서, 저방사 윈도우, 터치 감응형 컨트롤 패널, 태양 전지, 전자파 차폐 소재 등 다양한 제품에 적용될 수 있다. [해결과제] 본 발명은 산화를 방지하고 전기적 특성을 유지함으로써 금속 나노 와이어, 특히 구리 나노 와이어에서의 산화 안정성 문제를 해결하고자 한다. [해결수단] 본 발명은 구리를 함유하는 코어 및 상기 코어 상에 은을 함유하는 쉘을 포함하며, 상기 코어 및 쉘에 대한 특정 두께 및 직경 범위가 있다. [특징] 여기서 주된 특징은 산화를 효과적으로 방지하고 전기적 특성을 유지하는 금속 나노 와이어의 코어-쉘 구조이다. [효과] 따라서, 본 발명은 금속 나노 와이어, 특히 구리 나노 와이어의 산화 안정성 및 전기적 특성을 개선한다. | 10-2022-0089004 | 2022-07-19 | 10-2023-0014079 | 2023-01-27 |  |  | (주)바이오니아 | 박한오 ¦ 김재하 ¦ 김준표 ¦ 윤국진 | 10-2021-0094841 | KR | 2021-07-20 | 3 | KR10-1550270B1(BE) ¦ KR10-1991964B1 ¦ KR10-2014-0058892A(BE) | 0 |  | 107145704 | CN117678035A ¦ EP4376024A1 ¦ JP7769778B2 ¦ KR10-2021-0094841 ¦ KR10-2870686B1 ¦ US2024-0316631A1 ¦ WOWO2023-003359A1 | 7 | 등록 |  | 3523051001708
JP | JP | P | A | 구리기 분말, 그 제조 방법 및 구리기 분말을 이용한 광 조형물 제조 방법 | 【요약】 【과제】분말상 용융 결합법 등의 금속 광 조형법에 적합한 레이저 광흡수성과 유동성을 가짐과 동시에 경도가 높은 조형물이 얻어지는 구리기 분말을 제공한다. 【해결 수단】평균 입경이 1μm 이상, 100μm이하의 입자로 이루어진 구리기 분말로서, 상기 입자는 구리 입자와 상기 구리 입자의 표면이 적어도 일부에 부착한 탄화물을 포함하고 파장 1070nm의 반사율이60% 이하인 구리기 분말로 한다. 【선택도】없음 | [ABSTRACT] [Technical problem] While having laser beam absorbency and mobility suitable for metal stereolithography, such as the powder floor melting joining-together method, the copper machine powder in which a modeling thing with high hardness is obtained is provided. [Means for Solution]Average particle diameter of more than 1μ m is the copper machine powder which consists of particles below 100μ m, and the particles are taken as copper machine powder whose reflectance in a wavelength of 1070 nm is 60% or less including a copper grain child and carbide adhering to at least a part of the copper grain child's surface. [Chosen drawing] Nothing | 【청구항1】 평균 입경이 1μm 이상, 100μm이하의 입자로 이루어진 구리기 분말로서, 상기 입자는 구리 입자와 상기 구리 입자의 표면이 적어도 일부에 부착한 탄화물과 (을)를 포함하고 파장 1070nm의 반사율이60% 이하인 구리기 분말. | [Claim1] The average particle diameter of more than 1μ m is the copper machine powder which consists of particles below 100μ m, The above-mentioned particles, Copper grain child, Carbide adhering to at least a part of the above-mentioned copper grain child'ss surface Implication, Copper machine powder whose reflectance in the wavelength of 1070 nm is 60% or less. | 【청구항1】 평균 입경이 1μm 이상, 100μm이하의 입자로 이루어진 구리기 분말로서, 상기 입자는 구리 입자와 상기 구리 입자의 표면이 적어도 일부에 부착한 탄화물과 (을)를 포함하고 파장 1070nm의 반사율이60% 이하인 구리기 분말. | [Claim1] The average particle diameter of more than 1μ m is the copper machine powder which consists of particles below 100μ m, The above-mentioned particles, Copper grain child, Carbide adhering to at least a part of the above-mentioned copper grain child'ss surface Implication, Copper machine powder whose reflectance in the wavelength of 1070 nm is 60% or less. | [기술분야] 본 발명은 구리 기계 분말에 관한 것이며, 레이저 빔과 같은 에너지선의 조사에 의해 3차원 형상의 모델링 물체를 얻기 위한 금속 스테레오리소그래피에 적용될 수 있다. [해결과제] 본 발명은 L-PBF 방법에서 재료로서 사용되는 금속 기계 분말의 광 흡수 특성의 문제를 해결하고자 하며, 소결 밀도가 낮고 고밀도 금속 모델링 대상을 얻는 데 어려움이 있다. [해결수단] 본 발명은 1001⁄4m 미만의 입자로 구성된 구리 기계 분말을 포함하며, 탄화물은 입자를 구성하는 구리 알갱이 자식의 표면의 적어도 일부에 부착된다. [특징] 여기서 주된 특징은 입자들을 구성하는 구리 그레인 자식의 표면에 탄화물이 접착되도록 함으로써 구리 기계 분말의 레이저 빔 흡수성 및 이동성의 향상이다. [효과] 따라서, 본 발명은 탄화물이 상기 입자를 구성하는 구리 그레인 자식의 표면에 부착되도록 함으로써 상기 획득된 모델링 물체의 경도를 개선한다. | 2021-116512 | 2021-07-14 | 2023-012810 | 2023-01-26 |  |  | MITSUI MINING & SMELTING CO LTD | 三宅 行一 ¦ 黒村 哲宗 |  |  |  | 1 | JP2020-190008A | 1 | CN116652179B | 104728831 | JP7730682B2 | 1 | 등록 |  | 2223016000255
KR | KR | P | A | 가지형 분말을 적용한 구리페이스트 조성물 및 이를 이용한 세라믹제품 | 본 발명의 일 실시예는 가지형상의 제1구리분말, 구상의 제2구리분말, 글래스프릿, 및 유기바인더를 포함하는 것을 특징으로 하는 도전성구리페이스트 조성물을 제공한다. 본 발명의 일 실시예에 따라, 가지형 입자구조를 가지는 구리페이스트 조성물을 제공하여, MLCC칩의 인쇄시 두께 구현이 취약한 모서리 부위의 도포두께를 높이며, 소결시 소결특성을 제어하여 도막찢김, 도막박리 등의 수축에 의한 영향을 감소시켜 도금 특성을 개선시키고, 궁극적으로는 칩 신뢰성을 향상시킬 수 있는 효과를 가진다. | One embodiment of the present invention provides a conductive copper paste composition comprising branch-shaped cuprous powder, spherical cupric powder, glass frit, and an organic binder. According to an embodiment of the present invention, the coating thickness of a corner portion of which the thickness implementation is weak during printing of an MLCC chip is increased, by providing a copper paste composition having a branch-shaped particle structure, plating characteristics are improved by controlling sintering characteristics during sintering to reduce the effects of shrinkage such as tearing and peeling of a coating film, and chip reliability can be ultimately improved. | 가지형상의 제1구리분말; 구상의 제2구리분말; 글래스프릿; 및 유기바인더; 를 포함하는 것을 특징으로 하는 도전성구리페이스트 조성물. | The conductivity copper paste composition comprising: the first copper powder of the eggplant-shaped; the second copper powder of the spherical shape; the glass frit and organic binder. | 1. 가지형상의 제1구리분말; 구상의 제2구리분말; 글래스프릿; 및 유기바인더; 를 포함하는 것을 특징으로 하는 도전성구리페이스트 조성물. | 1. The conductivity copper paste composition comprising: the first copper powder of the eggplant-shaped; the second copper powder of the spherical shape; the glass frit and organic binder. | [기술분야] 본 발명은 전도성 구리 페이스트 조성물 및 이를 사용한 세라믹 물품에 관한 것이며, 구체적으로 입자 형상이 개선된 전도성 구리 페이스트 조성물을 사용한 세라믹 물품에 초점을 맞춘다. [해결과제] 본 발명은 MLCC의 외부 전극 인쇄, 특히 얇은 코팅 두께를 갖는 영역에서 크랙 발생, 페인트 필름 박리, 및 도금 액체 침투의 문제를 해결하고자 한다. [해결수단] 본 발명은 특정 입자 형상 및 성분을 갖는 전도성 구리 페이스트 조성물을 포함한다. [특징] 여기서 주요 특징은 가지 형상의 제1 구리 분말 및 구 형상의 제2 구리 분말을 전도성 구리 페이스트 조성물에 포함시키는 것이다. [효과] 따라서, 본 발명은 도금 특성을 향상시키고 소결 공정에서 균열 발생 및 페인트 필름 박리를 포함하는 수축에 의한 영향을 감소시킨다. | 10-2021-0091745 | 2021-07-13 | 10-2023-0011544 | 2023-01-25 |  |  | (주)창성 | 이강민 ¦ 이정웅 |  |  |  | 7 | JP2016-008333A(BE) ¦ JP5405814B2 ¦ JP3994439B2 ¦ KR10-2441705B1(BE) ¦ KR10-2105906B1 ¦ KR10-1814084B1 ¦ KR10-0756348B1 | 1 | KR10-2823876B1 | 25137170 | KR10-2545056B1 | 1 | 등록 |  | 3523043000037
PCT | PCT | P | A1 | CONDUCTIVE PASTE AND MULTILAYER SUBSTRATE USING SAME | Provided is a conductive paste that exhibits an excellent conductivity and an excellent long-term reliability. This conductive paste comprises, per 100 parts by mass of a binder component containing an acrylate compound and an epoxy compound, 600-1200 parts by mass of high melting point metal particles comprising silver-coated copper alloy particles, 900-1500 parts by mass of low melting point metal particles having a melting point not greater than 180°C, 0.5-30 parts by mass of a curing agent, and 1-100 parts by mass of a flux. | 도전성 및 장기간 신뢰성이 우수하 도전성 페이스트를 제공한다. 아크릴레이트 화합물 및 에폭시 화합물을 포함하는 바인더 성분 100질량부에 대해, 은 피복 구리 합금 입자를 포함하는 고융점 금속 입자를600~1200질량부, 융점 180℃이하의 저융점 금속 입자를900~1500질량부, 경화제를 0.5~30질량부, 플럭스를1~100질량부 함유하는 도전성 페이스트로 한다. | For 100 parts by mass of the binder component containing the acrylate compound and the epoxy compound, 600 ~ 1200 parts by mass of refractory metal particles including silver-coated copper alloy particles, Low melting point metal particles with a melting point of 180°C or less are 900 ~ 1500 parts by mass, 0.5 ~ 30 parts by mass of curing agent, A conductive paste containing 1~100 parts by mass of flux. | 아크릴레이트 화합물 및 에폭시 화합물을 포함하는 바인더 성분 100질량부에 대해, 은 피복 구리 합금 입자를 포함하는 고융점 금속 입자를600~1200질량부, 융점 180℃이하의 저융점 금속 입자를900~1500질량부, 경화제를 0.5~30질량부, 플럭스를1~100질량부 함유하는 도전성 페이스트. |  |  | [기술분야] 본 발명은 도전성 페이스트 및 이를 이용한 다층 기판에 관한 것이다. [해결과제] 본 발명은 종래 기술과 비교하여, 기판의 홀 충전에 사용되는 전도성 페이스트에서 장기 신뢰성의 문제를 해결하고자 한다. [해결수단] 본 발명은 특정 성분을 가진 전도성 페이스트와 상기 전도성 페이스트로 채워진 다층 기판을 포함한다. [특징] 여기서 주요 특징은 장기 신뢰성을 향상시키기 위해 전도성 페이스트 내의 특정 성분의 사용이다. [효과] 따라서, 본 발명은 기판의 홀 충전을 위해 사용되는 전도성 페이스트에서 전도성 및 장기 신뢰성을 개선한다. | PCT-JP2022-027127 | 2022-07-08 | WO2023-282351 | 2023-01-12 |  |  | TATSUTA ELECTRIC WIRE & CABLE CO., LTD. | FUJIKAWA, Ryota ¦ YAMAMOTO, Masahiro ¦ YAMAGUCHI, Norihiro | 2021-114524 | JP | 2021-07-09 |  |  |  |  | 93466460 | JP2021-114524 ¦ TW202322153A ¦ WOWO2023-282351A1 | 3 |  |  | 6023002003277
TW | TW | P | B | Copper oxide paste and method for producing electronic parts | The present invention provides a copper-based paste, which can more firmly bond a chip component and a substrate, and obtain a copper-based bonding material with high thermal conductivity. The copper oxide paste of the present invention contains copper-containing particles, a binder resin, and an organic solvent, and the copper-containing particles contain Cu2O and CuO, among the copper elements contained in copper-containing particles, constitute Cu2The total amount of the copper element of O and the copper element constituting CuO is more than 90%, and the cumulative particle size of 50% of the copper-containing particles (D50) is 0.20 μm or more and 5.0 μm or less, 50% cumulative particle size (D50) and 10% cumulative particle size (D10) satisfy 1.3D50/D104.9, 50% cumulative particle size (D50) and 90% cumulative particle size (D90) satisfy 1.2D90/D503.7, and the BET specific surface area of copper-containing particles is 1.0 m2/g above 8.0 m2/g or less. |  | A copper oxide paste, which contains copper-containing particles, a binder resin and an organic solvent, and the above-mentioned copper-containing particles contain Cu2O and CuO, among the copper elements contained in the above-mentioned copper-containing particles, constitute Cu2The total amount of the copper element of O and the copper element constituting CuO is more than 90%, and the 50% cumulative particle size of the above-mentioned copper-containing particles (D50) is not less than 0.20 μm and not more than 5.0 μm, and the above-mentioned 50% cumulative particle size (D50) and 10% cumulative particle size (D10) satisfy the formula (1) shown below, the above 50% cumulative particle size (D50) and 90% cumulative particle size (D90) satisfies the formula (2) shown below, and the BET specific surface area of the above-mentioned copper-containing particles is 1.0m2/g above 8.0m2Below /g: 1.3D50/D104.9Formula (1) 1.2D90/D503.7Formula (2). |  |  |  |  | 2021103855 | 2021-02-02 |  | 2022-08-16 | I789698 | 2023-01-11 | MATERIAL CONCEPT, INC. | KOIKE, JUNICHI ¦ HOANG, TRI HAI |  |  |  | 4 | JP6857475B2 ¦ JP2016-126877A ¦ TWI566259B(BE) ¦ WOWO2015-194366A1 | 0 |  | 94851073 | TWI789698B | 1 |  |  | 7923030058183
JP | JP | P | A | 구리 미립자 제조 방법 | 【요약】 【과제】할로겐이 감소되고 응집 입자가 감소되는 구리 미립자가 얻어지는 구리 미립자 제조 방법을 제공한다. 【해결 수단】본 발명의 구리 미립자 제조 방법은 물 , 친수성 용매 또는 이러한 혼합 용매로 이루어진 제1용매 중 , 할로겐을 포함하는 구리 분말과 환원제를 반응시켜 상기 구리 분말에서 그 할로겐을 제거하는 공정과 상기 제1용매 중에서 지방산염과 그 구리 분말을 균일하게 분산시키는 공정과 상기 제1용매를 약산에 의해 중화하고 상기 구리 분말의 표면에 상기 지방산염의 지방산에 의한 지방산 피막을 형성하는 공정을 포함한다. 【선택도】없음 | [ABSTRACT] [Technical problem] The manufacturing method of copper particulates with which the copper particulates by which halogen is reduced and an agglomerated particle is reduced are obtained is provided. [Means for Solution]It is under [ 1st solvent / in which a manufacturing method of copper particulates of this invention consists of water, hydrophilic solvents, or these mixed solvents ] setting, A process of making copper powder and a reducing agent containing halogen reacting, and removing the halogen concerned from the copper powder, Weak acid neutralizes fatty acid salt, a process which distributes the copper powder concerned uniformly, and the 1st solvent in the 1st solvent, and it includes a process of forming a fatty acid tunic by fatty acid of the fatty acid salt in the surface of the copper powder. [Chosen drawing] Nothing | 【청구항1】 물 , 친수성 용매 또는 이러한 혼합 용매로 이루어진 제1용매 중 , 할로겐을 포함하는 구리 분말과 환원제를 반응시켜 상기 구리 분말에서 그 할로겐을 제거하는 공정과 상기 제1용매 중에서 지방산염과 그 구리 분말을 균일하게 분산시키는 공정과 상기 제1용매를 약산에 의해 중화하고 상기 구리 분말의 표면에 상기 지방산염의 지방산에 의한 지방산 피막을 형성하는 공정과 (을)를 포함하는 구리 미립자 제조 방법. | [Claim1] The process of making the copper powder and the reducing agent which contain halogen in the 1st solvent consisting of water, hydrophilic solvents, or these mixed solvents reacting, and removing the halogen concerned from the above-mentioned copper powder, The process which distributes fatty acid salt and the copper powder concerned uniformly in the 1st above-mentioned solvent, The process of weak acid neutralizing the 1st above-mentioned solvent, and forming the fatty acid tunic by fatty acid of the above-mentioned fatty acid salt in the surface of the above-mentioned copper powder, A manufacturing method of を含む and copper particulates. | 【청구항1】 물 , 친수성 용매 또는 이러한 혼합 용매로 이루어진 제1용매 중 , 할로겐을 포함하는 구리 분말과 환원제를 반응시켜 상기 구리 분말에서 그 할로겐을 제거하는 공정과 상기 제1용매 중에서 지방산염과 그 구리 분말을 균일하게 분산시키는 공정과 상기 제1용매를 약산에 의해 중화하고 상기 구리 분말의 표면에 상기 지방산염의 지방산에 의한 지방산 피막을 형성하는 공정과 (을)를 포함하는 구리 미립자 제조 방법. | [Claim1] The process of making the copper powder and the reducing agent which contain halogen in the 1st solvent consisting of water, hydrophilic solvents, or these mixed solvents reacting, and removing the halogen concerned from the above-mentioned copper powder, The process which distributes fatty acid salt and the copper powder concerned uniformly in the 1st above-mentioned solvent, The process of weak acid neutralizing the 1st above-mentioned solvent, and forming the fatty acid tunic by fatty acid of the above-mentioned fatty acid salt in the surface of the above-mentioned copper powder, A manufacturing method of を含む and copper particulates. | [기술분야] 본 발명은 구리 미립자의 제조 방법에 관한 것으로, 소독제, 농약, 도자기 착색제, 및 전자 재료와 같은 다양한 산업에 적용될 수 있다. [해결과제] 본 발명은 고순도 구리 분말을 얻는 것을 방해하는 물질로서 저순도 산화구리를 사용할 때 구리 분말에 잔류하는 높은 염소 농도의 문제를 해결하고자 한다. [해결수단] 본 발명은 할로겐 잔류 및 응집 입자 발생이 감소된 구리 미립자를 얻기 위한 할로겐 제거, 분포, 및 튜닉 형성의 공정을 포함한다. [특징] 여기서 주요 특징은 구리 분말로부터 할로겐을 제거하고 구리 분말의 표면에 지방산 튜닉을 형성하여, 감소된 할로겐 잔류 및 응집 입자 생성을 초래하는 특정 조건의 사용이다. [효과] 본 발명은 따라서 할로겐 잔류 및 응집 입자 생성을 감소시킴으로써 구리 미립자의 제조 방법을 개선하여, 향상된 순도 및 감소된 침강 시간을 유도한다. | 2021-100762 | 2021-06-17 | 2023-000126 | 2023-01-04 | 7000621 |  | FURUKAWA CHEMICALS CO LTD | 南 勇祐 ¦ 安部 賢治 ¦ 上杉 尚也 |  |  |  | 4 | JP5181434B2(BE) ¦ JP4894266B2(BE) ¦ JP1991-053010A(BE) ¦ JP1990-129309A(BE) | 0 |  | 102809028 | CN115943005B ¦ JP7000621B1 ¦ KR10-2546162B1 ¦ TWI790950B ¦ VN1-0047748B ¦ WOWO2022-264541A1 | 6 | 등록 |  | 2223001000126
JP | JP | P | A | 구리 분말 | 【요약】 【과제】우수한 저온 소결성을 갖는 구리 분말을 제공한다. 【해결 수단】구리 입자를 포함하는 구리 분말로서, 굳혀 부피 밀도가 1.30g/cm3~2.96 g/cm3이며 구리 입자의 부피 기준의 입자 지름 히스토그램으로 누적 빈도가50%가 될 때의50% 입자 지름 D50와 그 구리 분말에 대한 분말 X선 회절법에서 얻어지는 X선 회절 프로파일 중의 Cu (111) 면의 회절 피크에서, 쉐러의 식을 이용하여 구한 결정자 직경 D가, D/D50 ≧0.060을 충족한다. 【선택도】없음 | [ABSTRACT] [Technical problem] The copper powder which has the outstanding low-temperature sintering nature is provided. [Means for Solution]It is copper powder including a copper grain child, and hardening umbrella density is 1.30 g/cm.3~2.96 g/cm3It is, The diameter D50 of a 50% particle in case accumulation frequency will be 50% by a diameter histogram of a particle of a copper grain child's volume standard, From a diffraction peak of Cu (111) side in an X diffraction profile obtained with a powder X-ray diffraction method to the copper powder concerned, crystal 子径 D for which it asked using Scherrer's formula fills D/D 50≧0.060. [Chosen drawing] Nothing | 【청구항1】 구리 입자를 포함하는 구리 분말로서, 굳혀 부피 밀도가 1.30g/cm3~2.96 g/cm3이며 구리 입자의 부피 기준의 입자 지름 히스토그램으로 누적 빈도가50%가 될 때의50% 입자 지름 D50와 그 구리 분말에 대한 분말 X선 회절법에서 얻어지는 X선 회절 프로파일 중의 Cu (111) 면의 회절 피크에서, 쉐러의 식을 이용하여 구한 결정자 직경 D가, D/D50 ≧0.060을 충족하는 구리 분말. | [Claim1] It is copper powder including a copper grain child, Hardening umbrella density is 1.30 g/cm.3~2.96 g/cm3It is, The diameter D50 of a 50% particle in case accumulation frequency will be 50% by the diameter histogram of a particle of a copper grain child'ss volume standard, Copper powder with which crystal 子径 D for which it asked using Scherrer'ss formula fills D/D 50≧0.060 from the diffraction peak of Cu (111) side in the X diffraction profile obtained with the powder X-ray diffraction method to the copper powder concerned. | 【청구항1】 구리 입자를 포함하는 구리 분말로서, 굳혀 부피 밀도가 1.30g/cm3~2.96 g/cm3이며 구리 입자의 부피 기준의 입자 지름 히스토그램으로 누적 빈도가50%가 될 때의50% 입자 지름 D50와 그 구리 분말에 대한 분말 X선 회절법에서 얻어지는 X선 회절 프로파일 중의 Cu (111) 면의 회절 피크에서, 쉐러의 식을 이용하여 구한 결정자 직경 D가, D/D50 ≧0.060을 충족하는 구리 분말. | [Claim1] It is copper powder including a copper grain child, Hardening umbrella density is 1.30 g/cm.3~2.96 g/cm3It is, The diameter D50 of a 50% particle in case accumulation frequency will be 50% by the diameter histogram of a particle of a copper grain child'ss volume standard, Copper powder with which crystal 子径 D for which it asked using Scherrer'ss formula fills D/D 50≧0.060 from the diffraction peak of Cu (111) side in the X diffraction profile obtained with the powder X-ray diffraction method to the copper powder concerned. | [기술분야] 본 발명은 저온 소결 특성이 우수한 구리 분말에 관한 것이며, 기판 상의 회로 형성에 사용되는 전도성 페이스트에 적용될 수 있다. [해결과제] 본 발명은 가열 공정 동안 기판 및 반도체 장치에 대한 높은 소결 온도 및 잠재적인 손상의 문제를 해결하고자 한다. [해결수단] 본 발명은 특정 입자 크기 분포 및 결정 직경, 및 낮은 경화 밀도를 갖는 구리 분말을 포함한다. [특징] 여기서 주요 특징은 입도 분포 및 결정 직경을 제어함으로써 달성되는 구리 분말의 뛰어난 저온 소결 특성이다. [효과] 따라서, 본 발명은 구리 분말의 저온 소결 특성을 개선하여 전도성 페이스트 응용에서 성능 및 신뢰성을 향상시킨다. | 2021-096205 | 2021-06-08 | 2022-187936 | 2022-12-20 | 7122436 |  | JX NIPPON MINING & METALS CORP | 土橋 礼奈 ¦ 折笠 広典 |  |  |  | 4 | JP6738459B1 ¦ JP7208842B2 ¦ JP2017-039990A(BE) ¦ JP6168837B2(BE) | 1 | JP7745007B2 | 91411076 | CA3220714A1 ¦ CN117440867A ¦ DE11-2022-002011T5 ¦ JP7122436B1 ¦ KR10-2023-0175277A ¦ TWI825594B ¦ US2024-0253113A1 ¦ WOWO2022-259630A1 | 8 | 등록 |  | 2222234000439
US | US | P | A1 | A METHOD TO FORM COPPER NANOPARTICLES | The invention relates to a method to form copper nanoparticles. The method comprises heating a solution comprising a copper precursor comprising at least one neat copper carboxylate in a concentration of at least 0.2 M, a stabilizer comprising an amine in a concentration equal or larger than the concentration of the copper precursor and optionally a solvent to a temperature T1 to form metallic copper. The solution is then heated to a temperature T2, with the temperature T2 being at least 10° C. higher than the temperature T1. The solution is heated from temperature T1 to temperature T2 with an average rate of at least 2 degrees per minute. The invention further relates to copper nanoparticles obtainable by such method and to formulations comprising such nanoparticles. | 본 발명은 구리 나노입자를 형성하는 방법에 관한 것이다. 상기 방법은 적어도 0.2 M의 농도로 적어도 하나의 네트 구리 카복실레이트를 포함하는 구리 전구체를 포함하는 용액을 가열하는 단계를 포함한다, 구리 전구체 및 선택적으로 용매의 농도와 동일한 또는 더 큰 농도의 아민을 포함하는 안정화제를 사용하여 금속 구리를 형성한다. 그 후, 용액을 온도 T2로 가열하고, 온도 T2는 온도 T1보다 높은 10℃이상이다. 용액은 온도 T1 내지 온도 T2로부터 분당 평균 2도의 평균 속도로 가열된다. 본 발명은 추가적으로 해당 방법에 의해 얻을 수 있는 구리 나노 입자 및 해당 나노 입자를 포함하는 제제에 관한 것이다. | 16. A method of forming copper nanoparticles, the method comprising the steps of: a) providing a solution at temperature T0, the solution comprising i. a copper precursor comprising at least one neat copper carboxylate; the neat copper carboxylate not being coordinated by a complexing agent or ligand other than carboxylate;ii. a stabilizer comprising at least one amine; andiii. optionally a solvent;wherein the concentration of the copper precursor in the solution is at least 0.2 M and the concentration of the stabilizer in the solution is greater than or equal to the concentration of the copper precursor;b) heating the solution of step a) to a temperature T1 at which temperature the copper precursor starts to decompose to form metallic copper (Cu0); andc) heating the solution of step b) to a temperature T2 to form copper nanoparticles having a size of at least 4 nm, the temperature T2 being at least 10° C. higher than temperature T1,wherein the temperature of the solution is increased from temperature T1 to temperature T2 with an average rate of at least 2 degrees per minute. | 16. 구리 나노 입자를 형성하는 방법, 상기 방법은단계를 포함한다: A)온도 T0에서 용액을 제공하는 것, 상기 용액은 i.적어도 하나의 네트 구리 카르복실레이트를 포함하는 구리 전구체를 포함한다. 카르복시레이트 이외의 착화제 또는 리간드에 의해 조정되지 않는 니트 구리 카복실레이트 Ii.적어도 하나의 아민을 포함하는 안정화제 그리고 iii, 선택적으로 용매 여기에서 용액 중의 구리 전구체의 농도는 적어도 0.2 M이고 용액 내 안정제의 농도는 구리 전구체의 농도보다 크거나 같다. B)단계 a)의 용액을 온도 T1에 가열하여 구리 전구체가 분해되기 시작하는 온도 T1에 금속 구리 (Cu0)를 형성한다. C)단계 b)의 용액을 온도 T2에 가열하여 적어도 4 nm의 크기를 가지는 구리 나노 입자를 형성하는 단계, 상기 온도 T2는 온도 T1보다 높고, 상기 온도 T2는 온도 T1보다 높고, 여기에서 상기 용액의 온도는 분 당 적어도 2 도의 평균 속도로 온도 T1에서 온도 T2로 증가된다. | 16. A method of forming copper nanoparticles, the method comprising the steps of: a) providing a solution at temperature T0, the solution comprising i. a copper precursor comprising at least one neat copper carboxylate; the neat copper carboxylate not being coordinated by a complexing agent or ligand other than carboxylate;ii. a stabilizer comprising at least one amine; andiii. optionally a solvent;wherein the concentration of the copper precursor in the solution is at least 0.2 M and the concentration of the stabilizer in the solution is greater than or equal to the concentration of the copper precursor;b) heating the solution of step a) to a temperature T1 at which temperature the copper precursor starts to decompose to form metallic copper (Cu0); andc) heating the solution of step b) to a temperature T2 to form copper nanoparticles having a size of at least 4 nm, the temperature T2 being at least 10° C. higher than temperature T1,wherein the temperature of the solution is increased from temperature T1 to temperature T2 with an average rate of at least 2 degrees per minute. ¦ 32. A method of forming copper nanoparticles, the method comprising: (a) heating a solution from a temperature T0 to a temperature T1, wherein at temperature T1 a copper precursor starts to decompose to form metallic copper (CuO),wherein the solution comprises: i. the copper precursor comprising at least one neat copper carboxylate that is not coordinated by a complexing agent or ligand other than carboxylate;ii. a stabilizer comprising at least one amine; andiii. an optional solvent,wherein the concentration of the copper precursor in the solution is at least 0.2 M and the concentration of the stabilizer in the solution is greater than or equal to the concentration of the copper precursor; and(b) heating the resulting solution to a temperature T2 to form copper nanoparticles having a size of at least 4 nm, wherein the temperature T2 is at least 10° C. greater than temperature T1, and wherein the temperature of the solution is increased from temperature T1 to temperature T2 at an average rate of at least 2 degrees per minute so as to form copper nanoparticles. | 16. 구리 나노 입자를 형성하는 방법, 상기 방법은단계를 포함한다: A)온도 T0에서 용액을 제공하는 것, 상기 용액은 i.적어도 하나의 네트 구리 카르복실레이트를 포함하는 구리 전구체를 포함한다. 카르복시레이트 이외의 착화제 또는 리간드에 의해 조정되지 않는 니트 구리 카복실레이트 Ii.적어도 하나의 아민을 포함하는 안정화제 그리고 iii, 선택적으로 용매 여기에서 용액 중의 구리 전구체의 농도는 적어도 0.2 M이고 용액 내 안정제의 농도는 구리 전구체의 농도보다 크거나 같다. B)단계 a)의 용액을 온도 T1에 가열하여 구리 전구체가 분해되기 시작하는 온도 T1에 금속 구리 (Cu0)를 형성한다. C)단계 b)의 용액을 온도 T2에 가열하여 적어도 4 nm의 크기를 가지는 구리 나노 입자를 형성하는 단계, 상기 온도 T2는 온도 T1보다 높고, 상기 온도 T2는 온도 T1보다 높고, 여기에서 상기 용액의 온도는 분 당 적어도 2 도의 평균 속도로 온도 T1에서 온도 T2로 증가된다. ¦ 32. 구리 나노 입자를 형성하는 방법, 상기 방법은 다음을 포함한다: (a)온도 T0에서 온도 T1로 용액을 가열하는 단계, 여기에서 온도 T1에서 구리 전구체는 분해되기 시작하여 금속 구리 (CuO)를 형성하며, 여기에서 상기 용액은 다음을 포함한다: I.카르복시레이트 이외의 착화제 또는 리간드에 의해 조정되지 않은 적어도 하나의 네트 구리 카복실레이트를 포함하는 구리 전구체 Ii.적어도 하나의 아민을 포함하는 안정화제 및 iii.상기 용액 내의 상기 구리 전구체의 농도는 적어도 0.2 M이고 상기 용액 내의 상기 안정제의 농도는 상기 구리 전구체의 농도 이상이다. (b)결과 용액을 온도 T2에 가열하여 적어도 4 nm의 크기를 갖는 구리 나노입자를 형성하는 것, 여기에서 상기 온도 T2는 온도 T1에 비해 적어도 10℃더 크다, 그리고 상기 용액의 온도를 분당 적어도 2도의 평균 속도로 온도 T1에서 온도 T2로 증가시켜 구리 나노 입자를 형성한다. | [기술분야] 본 발명은 구리 나노입자를 형성하는 방법에 관한 것이며, 전도성 잉크 및 구리 필름 용도에 적용될 수 있다. [해결과제] 본 발명은 유해한 환원제의 사용, 보호 분위기의 필요성, 및 산업 업스케일을 위한 불충분한 처리량과 같은 구리 나노입자를 생산하기 위한 기존 방법의 한계를 해결하고자 한다. [해결수단] 본 발명은 특정 농도의 구리 전구체 및 안정화제를 갖는 용액을 사용하여 구리 나노입자를 형성하고, 이어서 금속 구리 및 구리 나노입자를 형성하기 위해 제어된 가열을 형성하는 방법을 포함한다. [특징] 여기서 주요 특징은 보호 분위기가 필요 없고 산업 업스케일을 위한 높은 고체 로딩 및 처리량을 갖는 비용 효율적인 방식으로 구리 나노입자를 형성하는 능력이다. [효과] 따라서, 본 발명은 유해한 환원제의 사용을 피하고, 산소를 포함하는 대기에서 나노 입자의 형성을 가능하게 하고, 나노 입자 크기 및 높은 구리 함량의 조정을 허용함으로써 구리 나노 입자의 생산을 개선한다. | 17/775967 | 2020-11-19 | 2022-0388060 | 2022-12-08 |  |  | Universiteit Gent | Zeger Hens ¦ Arnau Oliva Puigdomènech | 2019-210653 | EP | 2019-11-21 | 6 | CN106583712B ¦ EP2671655B1 ¦ US2022-0037049A1(BE) ¦ US10113079B2(BE) ¦ US2008-0138643A1 ¦ US7858025B2(BE) | 0 |  | 5705392 | EP2019-210653 ¦ EP4061559A1 ¦ US12134133B2 ¦ WOWO2021-099486A1 | 4 | 등록 |  | 5422049001557
JP | JP | P | A | 구리 분말 및 이것을 포함하는 도전성 조성물 및 이것을 이용한 배선 구조 및 도전성 부재 제조 방법 | 【요약】 【과제】저온 소결성이 우수한 구리 분말을 제공하는 것. 【해결 수단】구리 분말은 구리 원소를 주체로 포함하고, 니켈 원소 및 코발트 원소 중 적어도 일종에서 선택되는 제2 원소를 포함하는 구리 입자의 집합체로 이루어진다. 구리 분말의 BET 비표면적 S1에 대한, X선 광전자 분광 분석에 의해 측정된 제2 원소의 함유량 A1의 비 (A1/S1)가 0.05 원자%/ (m2/g) 이상이다. ICP 발광 분광 분석에 의해 측정된 제2 원소의 함유량 T1가 0.001 질량% 이상 0.30 질량%이하이다. 구리 분말과 분산매를 포함하는 도전성 조성물도 제공한다. 【선택도】없음 | [ABSTRACT] [Technical problem] Provide the end of copper powder it excels in low-temperature sintering nature. [Means for Solution]It consists of an aggregate of a copper grain child containing the 2nd element chosen from a kind at least among a nickel element and a cobalt element the end of copper powder, including a copper element as a subject. The ratios (A1/S1) of the content A1 of the 2nd element measured by X ray photoelectron spectrometry to the BET specific surface area S1 in the end of copper powder are 0.05 atom % / (m2/g) above. The content T1 of the 2nd element measured by ICP emission spectrochemical analysis is more than the 0.001 mass % and below the 0.30 mass %. The conductive constituent containing the end of copper powder and carrier fluid is also provided. [Chosen drawing] Nothing | 【청구항1】 구리 원소를 주체로 포함하고, 니켈 원소 및 코발트 원소 중 적어도 일종에서 선택되는 제2 원소를 포함하는 구리 입자의 집합체로 이루어진 구리 분말로서, 상기 구리 분말의 BET 비표면적 S1에 대한, X선 광전자 분광 분석에 의해 측정된 제2 원소의 함유량 A1의 비 (A1/S1)가 0.05 원자%/ (m2/g) 이상이며 ICP 발광 분광 분석에 의해 측정된 제2 원소의 함유량 T1가 0.001 질량% 이상 0.30 질량%이하인 구리 분말. | [Claim1] It is in the end of copper powder it consists of an aggregate of the copper grain child who contains the 2nd element chosen from a kind at least among a nickel element and a cobalt element including a copper element as a subject, The ratios (A1/S1) of the content A1 of the 2nd element measured by X ray photoelectron spectrometry to the BET specific surface area S1 in the above-mentioned end of copper powder are 0.05 atom % / (m2/g) above, The end of copper powder whose content T1 of the 2nd element measured by ICP emission spectrochemical analysis is more than the 0.001 mass % and below the 0.30 mass %. | 【청구항1】 구리 원소를 주체로 포함하고, 니켈 원소 및 코발트 원소 중 적어도 일종에서 선택되는 제2 원소를 포함하는 구리 입자의 집합체로 이루어진 구리 분말로서, 상기 구리 분말의 BET 비표면적 S1에 대한, X선 광전자 분광 분석에 의해 측정된 제2 원소의 함유량 A1의 비 (A1/S1)가 0.05 원자%/ (m2/g) 이상이며 ICP 발광 분광 분석에 의해 측정된 제2 원소의 함유량 T1가 0.001 질량% 이상 0.30 질량%이하인 구리 분말. | [Claim1] It is in the end of copper powder it consists of an aggregate of the copper grain child who contains the 2nd element chosen from a kind at least among a nickel element and a cobalt element including a copper element as a subject, The ratios (A1/S1) of the content A1 of the 2nd element measured by X ray photoelectron spectrometry to the BET specific surface area S1 in the above-mentioned end of copper powder are 0.05 atom % / (m2/g) above, The end of copper powder whose content T1 of the 2nd element measured by ICP emission spectrochemical analysis is more than the 0.001 mass % and below the 0.30 mass %. | [기술분야] 본 발명은 구리 분말의 말단을 함유하는 전도성 성분을 사용하는 배선 구조 및 전도성 부재의 제조 방법에 관한 것이다. [해결과제] 본 발명은 회로 배선의 상세화, 배선 형성 공정의 제조 비용, 및 전력 반도체 분야에서의 환경 영향의 감소에 의해 고밀도 패키지를 해결하고자 한다. [해결수단] 본 발명은 적어도 니켈 원소 및 대상 구리 원소를 포함하는 코발트 원소 중에서 선택된 상기 제 2 원소를 포함하는 상기 구리 입자 자식의 집합체로 구성되는 구리 분말의 상기 단부를 포함한다. [특징] 여기서 주요 특징은 구리 그레인 자식의 저온 소결 특성이다. [효과] 따라서, 본 발명은 상기 배선 구조 및 전도성 부재의 저온 소결 특성 및 내열성을 개선한다. | 2022-082148 | 2022-05-19 | 2022-180322 | 2022-12-06 |  |  | MITSUI MINING & SMELTING CO LTD | 上郡山 洋一 ¦ 今村 大志 ¦ 福里 駿 ¦ 丸山 陽兵 ¦ 稲垣 優吾 | 2021-086870 | JP | 2021-05-24 | 0 |  | 0 |  | 18038563 | JP2021-086870 ¦ JP2022-180322A | 2 | 취하 |  | 2222224000498
KR | KR | P | A | 접합용 조성물의 제조 방법 | 본 발명은, 구리 입자와 제2 액매를 포함하는 접합용 조성물의 제조 방법이다. 본 제조 방법은, 습식 환원법에 의해 제1 액매 중에 상기 구리 입자를 생성시켜서, 해당 구리 입자의 분산체를 조제한다. 그 후, 상기 분산체의 습윤 상태를 유지하면서, 해당 분산체의 제1 액매를 최종적으로 제2 액매로 치환한다. 제1 액매를 다른 액매로 1회 이상 치환하여, 최종의 치환에 제2 액매를 사용하는 것도 적합하다. 액매의 치환을 100℃ 미만에서 행하는 것도 적합하다. 제2 액매로서, 물, 알코올, 케톤, 에스테르, 에테르 및 탄화수소 중 1종 이상을 사용하는 것도 적합하다. | The invention relates to the manufacturing method of the composition for the junction including the copper particle and the second liquid medium. This manufacturing method creates the copper particle with the wet reduction process among the first liquid medium. It dispenses the spreader of the corresponding copper particle. Thereafter, while the wetting state of the spreader is maintained finally the first liquid medium of the corresponding spreader is substituted for with the second liquid medium. The first liquid medium is substituted for with the other liquid medium over 1 time. It is suitable to use the second liquid medium in the resulting substitution. It is suitable to perform the substitution of the liquid medium in 100℃ under. As the second liquid medium, it is suitable to use at least one kind among the water, alcohol, the ketone, ester, ether and hydrocarbon. | 습식 환원법에 의해 제1 액매 중에 구리 입자를 생성시켜서, 해당 구리 입자의 분산체를 조제하고, 그리고 나서, 상기 분산체의 습윤 상태를 유지하면서, 해당 분산체의 제1 액매를 최종적으로 제2 액매로 치환하여, 상기 구리 입자와 제2 액매를 포함하는 접합용 조성물을 얻는 접합용 조성물의 제조 방법. | The manufacturing method of the composition for the junction creating the copper particle with the wet reduction process among the first liquid medium and it dispenses the spreader of the corresponding copper particle and while it maintains the wetting state of the spreader finally substitutes for the first liquid medium of the corresponding spreader with the second liquid medium and obtains the composition for the junction including the copper particle and the second liquid medium. | 1. 습식 환원법에 의해 제1 액매 중에 구리 입자를 생성시켜서, 해당 구리 입자의 분산체를 조제하고, 그리고 나서, 상기 분산체의 습윤 상태를 유지하면서, 해당 분산체의 제1 액매를 최종적으로 제2 액매로 치환하여, 상기 구리 입자와 제2 액매를 포함하는 접합용 조성물을 얻는 접합용 조성물의 제조 방법. | 1. The manufacturing method of the composition for the junction creating the copper particle with the wet reduction process among the first liquid medium and it dispenses the spreader of the corresponding copper particle and while it maintains the wetting state of the spreader finally substitutes for the first liquid medium of the corresponding spreader with the second liquid medium and obtains the composition for the junction including the copper particle and the second liquid medium. | [기술분야] 본 발명은 접속 대상물의 용접에 사용되는 도전성 페이스트 또는 도전성 잉크에 적합한 접합용 조성물의 제조 방법에 관한 것이다. [해결과제] 본 발명은 종래 기술에서 검토되지 않은 소결 시간 동안 다른 부재와의 접착 문제를 해결하고자 한다. [해결수단] 본 발명은 제 1 액체 매질 중에서 습식 환원 공정으로 구리 입자를 생성하는 단계, 상기 구리 입자의 스프레더를 분배하는 단계, 및 상기 제 1 액체 매질을 제 2 액체 매질로 대체하는 단계를 포함한다. [특징] 여기서 주된 특징은 구리 입자 및 제2 액체 매질을 포함하는 스프레더(spreader)인 상기에서 기재된 공정 후에 수득된 접합용 조성물이다. [효과] 따라서, 본 발명은 소결 시간 동안 다른 부재와의 접착력을 향상시킨다. | 10-2022-7029944 | 2021-03-12 | 10-2022-0154679 | 2022-11-22 |  |  | 미쓰이킨조쿠주식회사 | 아나이 게이 ¦ 야마우치 신이치 ¦ 조 정래 | 2020-058512 | JP | 2020-03-27 | 0 |  | 0 |  | 106324276 | CN115297978B ¦ EP4129529A1 ¦ JP2020-058512 ¦ KR10-2022-0154679A ¦ MY209458A ¦ SG11202252623GA ¦ TWI869572B ¦ US12263523B2 ¦ WOWO2021-193144A1 | 9 | 심사중 |  | 3522481001712
KR | KR | P | A | 접합용 시트 및 접합 구조 | 본 발명의 접합용 시트(1)는, 구리박(2)과, 구리박(2)의 양면에 형성된 소결 가능한 접합용 막(3)을 갖는다. 접합용 막(3)은 구리 입자와 고체 환원제를 포함한다. 접합용 시트(1)는, 금, 은, 구리 및 니켈의 적어도 1종의 금속을 표면에 갖는 접합 대상물(5)에 접합하도록 사용된다. 또한 본 발명은, 금, 은, 구리 및 니켈의 적어도 1종의 금속을 표면에 갖는 접합 대상물(5)과, 구리박(2)이, 구리 입자끼리의 소결 구조로 이루어지는 접합층(30)을 통해 전기적으로 접속되어 이루어지는 접합 구조(10)도 제공한다. | The sheet (1) for the junction of the present invention has the film (3) for the junction canning be sintered formed in both sides of the copper film (2), and copper film (2). The film (3) for the junction includes the copper particle and the solid reducer. In order to bond gold, silver, and the metal of at least one kind of the copper and nickel in the connection object (5) which the sheet (1) for the junction has on surface the metal are used. Moreover, the invention relates to the connection object (5), having gold, silver, and the metal of at least one kind of the copper and nickel on surface and copper film (2), is the sintering structure of the copper particle. And the junction (10) which is electrically connected through the junction layer (30) and is made provides. | 구리박과, 해당 구리박의 양면에 형성된 소결 가능한 접합용 막을 갖는 접합용 시트로서, 상기 각 접합용 막은 구리 입자와 고체 환원제를 포함하고, 상기 접합용 막 중 적어도 한쪽이, 표면에 금, 은, 구리 및 니켈의 적어도 1종의 금속을 갖는 접합 대상물과 접합하도록 사용하는, 접합용 시트. | The sheet for the junction which it uses in order to weld the film for the junction canning be sintered formed in both sides of the copper film, and corresponding copper film with connection object having at least one side, among the film for the junction is the gold in surface, silver, and the metal of at least one kind of the copper and nickel the film for each junction includes the copper particle and solid reducer it is the sheet for the junction having. | 1. 구리박과, 해당 구리박의 양면에 형성된 소결 가능한 접합용 막을 갖는 접합용 시트로서, 상기 각 접합용 막은 구리 입자와 고체 환원제를 포함하고, 상기 접합용 막 중 적어도 한쪽이, 표면에 금, 은, 구리 및 니켈의 적어도 1종의 금속을 갖는 접합 대상물과 접합하도록 사용하는, 접합용 시트. ¦ 4. 표면에 금, 은, 구리 및 니켈의 적어도 1종의 금속을 갖는 제1 접합 대상물과, 표면에 금, 은, 구리 및 니켈의 적어도 1종의 금속을 갖는 제2 접합 대상물이, 구리 입자의 소결 구조로 이루어지는 접합층을 통해 전기적으로 접속되어 있는 접합 구조로서, 상기 접합층에 이하의 구조 (3)이 형성되어 있는, 접합 구조. (식 중, R3 내지 R5는, 각각 독립적으로, 수소 원자, 수산기, 탄소 원자수 1 이상 10 이하의 탄화수소기, 또는 수산기를 갖는 탄소 원자수 1 이상 10 이하의 탄화수소기를 나타내고, *는 구리와의 결합 부위를 나타낸다.) | 1. The sheet for the junction which it uses in order to weld the film for the junction canning be sintered formed in both sides of the copper film, and corresponding copper film with connection object having at least one side, among the film for the junction is the gold in surface, silver, and the metal of at least one kind of the copper and nickel the film for each junction includes the copper particle and solid reducer it is the sheet for the junction having. ¦ 4. The junction it is the junction electrically connected through the junction layer consisting of the gold in surface, silver, the first connection object having metal of at least one kind of the copper and nickel, and the gold in surface, silver, and the second connection object having metal of at least one kind of the copper and nickel is the sintering structure of the copper particle and where the structure (3) of less than is formed in the junction layer. (in the formula, the R3 to the R5 represents the , independently, the hydrogen atom, the hydroxyl group, and the hydrocarbon radical less than 10 over the carbon atom number 1, or ** is the combining portion with the copper the hydrocarbon radical less than 10 over the carbon atom number 1 having the hydroxyl group is shown) | [기술분야] 본 발명은 구리막의 양면에 형성된 소결 가능한 접합용 막과의 접합용 시트 및 접합에 관한 것이다. [해결과제] 본 발명은 구동 및 솔더링에서 열을 사용함으로써 타겟 모듈의 오작동 및 파워 모듈 구동에서의 열을 충분히 방출할 수 없기 때문에 연결된 우려를 해결하고자 한다. [해결수단] 본 발명은 구리 입자 및 고체 환원제를 포함하는 접합용 필름을 포함한다. [특징] 여기서 주요 특징은 접합용 필름에 고체 환원제로서 아미노 알코올 화합물을 포함시키는 것이다. [효과] 따라서, 본 발명은 접합부의 열 전도율 및 전도 신뢰성을 향상시킨다. | 10-2022-7025398 | 2021-03-12 | 10-2022-0152384 | 2022-11-15 |  |  | 미쓰이킨조쿠주식회사 | 아나이 게이 ¦ 조 정래 | 2020-050001 | JP | 2020-03-19 | 1 | JP6851810B2(BE) | 0 |  | 106324234 | CN115103730B ¦ EP4122624A1 ¦ JP2020-050001 ¦ JP7709955B2 ¦ KR10-2022-0152384A ¦ MY208910A ¦ SG11202251341YB ¦ TWI871445B ¦ US12046572B2 ¦ WOWO2021-187362A1 | 10 | 심사중 |  | 3522471001382
JP | JP | P | A | 산화구리 나노 와이어를 이용한 접합 재료와 그 제조 방법 및 접합 방법 | 【요약】 【과제】 저온에서 접합 가능하고, 높은 접합 강도를 얻을 수 있는 접합 재료와 그 제조 방법 및 접합 방법을 제공하는 것을 목적으로 한다. 【해결 수단】 산화구리 나노 와이어와 금속구리 및 산화구리로 이루어진 군에서 선택되는 적어도 일종을 포함하는 금속 재료를 포함하는 것을 특징으로 하는 접합 재료로 한다. 【선택도】도 1 | [ABSTRACT] [Technical problem] It aims at providing the charge of a jointing material which can obtain junction intensity possible junction and high at low temperature, its manufacturing method, and a joining method. [Means for Solution] It is considered as the charge of a jointing material containing copper oxide nanowire and the charge of a metallic material containing at least one sort chosen from the group which consists of metal copper and copper oxide. [Chosen drawing] Drawing 1 | 【청구항1】 산화구리 나노 와이어와 금속구리 및 산화구리로 이루어진 군에서 선택되는 적어도 일종을 포함하는 금속 재료를 포함하는 것을 특징으로 하는 접합 재료. | [Claim1] The charge of a jointing material containing copper oxide nanowire and the charge of a metallic material containing at least one sort chosen from the group which consists of metal copper and copper oxide. | 【청구항1】 산화구리 나노 와이어와 금속구리 및 산화구리로 이루어진 군에서 선택되는 적어도 일종을 포함하는 금속 재료를 포함하는 것을 특징으로 하는 접합 재료. | [Claim1] The charge of a jointing material containing copper oxide nanowire and the charge of a metallic material containing at least one sort chosen from the group which consists of metal copper and copper oxide. | [기술분야] 본 발명은 산화 구리 나노 와이어를 사용한 접합 재료의 전하, 이의 제조 방법, 및 접합 방법에 관한 것이다. [해결과제] 본 발명은 은 페이스트를 사용하여 기존의 가열 접합부에서 낮은 접합 강도 및 높은 접합 온도의 문제를 해결하고자 한다. [해결수단] 본 발명은 산화구리 나노와이어를 포함하는 접합 재료의 전하 및 금속 구리 및 산화구리로 이루어진 군으로부터 선택된 적어도 하나의 종류를 포함하는 금속 재료의 전하를 포함한다. [특징] 여기서 주요 특징은 접합 온도를 감소시키고 접합 강도를 향상시키기 위해 산화구리 나노와이어를 사용하는 것이다. [효과] 따라서, 본 발명은 구리 산화물 나노 와이어와 금속 구리 및 구리 산화물로 이루어진 군으로부터 선택된 적어도 하나의 종류를 포함하는 금속 재료의 전하를 사용함으로써 접합 강도를 향상시키고 접합 온도를 감소시킨다. | 2021-075733 | 2021-04-28 | 2022-169965 | 2022-11-10 |  |  | LG JAPAN LAB CO LTD ¦ OSAKA UNIV | 森下 雄斗 ¦ 西川 宏 |  |  |  | 3 | JP2014-152338A ¦ JP2002-309305A(BE) ¦ WOWO2019-188511A1(BE) | 0 |  | 18031524 | JP2022-169965A | 1 | 거절 |  | 2222207000157
JP | JP | P | A | 구리 분말체와 그 제조 방법 | 【요약】 【과제】산화에 대해 높은 내성을 갖는 구리 분말체와 그 제조 방법을 제공하는 것. 【해결 수단】 복수의 구리 입자를 포함하는 구리 분말체를 제조하는 방법은 금속구리와 염소 함유 가스와의 반응에 의해 염화구리 가스를 생성하는 것, 염화구리 가스와 환원성 가스와의 반응에 의해 복수의 구리 입자를 생성하는 것, 분자 내에 티올기 혹은 티오에테르기 및 카르복실기를 갖는 화합물을 포함하는 처리제로 복수의 구리 입자를 처리하는 것을 포함한다. 상기 화합물은 분자 내에 카르복실기를 두 개 가질 수 있다. 【선택도】도 1 | [ABSTRACT] [Technical problem] Provide the copper powder object which has high tolerance to oxidization, and its manufacturing method. [Means for Solution] The method of manufacturing a copper powder object including a plurality of copper grain children, It includes generating copper chloride gas by the reaction of metal copper and chlorine content gas, generating a plurality of copper grain children by the reaction of copper chloride gas and reducing gas, and processing a plurality of copper grain children by the processing agent containing the compound which has a thiol group or a thioether group, and a carboxyl group in a molecule. The above-mentioned compound may have two carboxyl groups in a molecule. [Chosen drawing] Drawing 1 | 【청구항1】 금속구리와 염소 함유 가스와의 반응에 의해 염화구리 가스를 생성하는 것, 상기 염화 구리 가스와 환원성 가스와의 반응에 의해 복수의 구리 입자를 생성하는 것, 분자 내에 티올기 또는 티오에테르기 및 카르복실기를 갖는 화합물을 포함하는 처리제로 상기 복수의 구리 입자를 처리하는 것을 포함하는 구리 분말체를 제조하는 방법. | [Claim1] Copper chloride gas is generated by the reaction of metal copper and chlorine content gas, A plurality of copper grain children are generated by the reaction of the above-mentioned copper chloride gas and reducing gas, How to manufacture a copper powder object including processing said plurality of copper grain children by the processing agent containing the compound which has a thiol group or a thioether group, and a carboxyl group in a molecule. | 【청구항1】 금속구리와 염소 함유 가스와의 반응에 의해 염화구리 가스를 생성하는 것, 상기 염화 구리 가스와 환원성 가스와의 반응에 의해 복수의 구리 입자를 생성하는 것, 분자 내에 티올기 또는 티오에테르기 및 카르복실기를 갖는 화합물을 포함하는 처리제로 상기 복수의 구리 입자를 처리하는 것을 포함하는 구리 분말체를 제조하는 방법. ¦ 【청구항9】 구리와 황 함유 화합물을 포함하는 구리 분말체이며 레이저 회절 산란법을 이용하여 얻어진 부피 기준의 입자 지름 히스토그램의 누적 빈도가50%가 될 때의 입자 지름 D50가 0.1 μm 이상 0.5 μm이하이며 X선 회절법을 이용하여 얻어진 산화제일구리와 산화제이구리의 함유율이 4 질량% 미만이며 평균 원형도가 0.97 이상이며 상기 평균 원형도는 상기 구리 분말체에 포함되는 구리 입자의 원형도의 평균이며 상기 원형도는 다음 식에 의해 요구되고 【수1】 A는 상기 구리 입자의 투영면 주위 길이, B는 상기 투영면의 면적과 동일한 면적의 원 주위 길이인 구리 분말체. | [Claim1] Copper chloride gas is generated by the reaction of metal copper and chlorine content gas, A plurality of copper grain children are generated by the reaction of the above-mentioned copper chloride gas and reducing gas, How to manufacture a copper powder object including processing said plurality of copper grain children by the processing agent containing the compound which has a thiol group or a thioether group, and a carboxyl group in a molecule. ¦ [Claim9] It is a copper powder object containing copper and a sulphur-containing compound, Diameter D of a particle in case the accumulation frequency in the diameter histogram of a particle of the volume standard acquired using the laser diffraction scattering-about method will be 50%50More than 0.1 μm is below 0.5 μm, The content of the copper I oxide obtained using an X-ray diffraction method and the second copper of oxidization is less than the 4 mass %, The degree of average circular is 0.97 or more, The above-mentioned degree of average circular is the average of a copper grain child'ss degree of circular contained in the above-mentioned copper powder object, The above-mentioned degree of circular is called for by the following formulas, [EQUATION1] The copper powder object whose B A is the circumference length of the above-mentioned copper grain child'ss surface of projection, and is the circumference length of the circle of an area equal to the area of the above-mentioned surface of projection. | [기술분야] 본 발명은 구리 분말 물체의 제조 방법 및 구리 분말 물체에 관한 것이다. [해결과제] 본 발명은 산화에 대한 내성이 높은 구리 분말 물체 및 그 제조 방법을 제공하는 기술적 문제를 해결하고자 한다. [해결수단] 본 발명은 복수의 구리 그레인 자식들을 포함하는 구리 분말 물체를 제조하는 방법을 포함한다. [특징] 여기서 주요 특징은 구리 분말 물체가 구리 및 황-함유 화합물을 포함한다는 것이다. [효과] 따라서, 본 발명은 구리 분말 물체의 내산화성 및 순도를 향상시킨다. | 2021-073646 | 2021-04-23 | 2022-167683 | 2022-11-04 |  |  | TOHO TITANIUM CO LTD | 小林 諒太 ¦ 吉田 貢 |  |  |  | 4 | JP6738460B1 ¦ JP4085049B2(BE) ¦ WOWO2016-170904A1(BE) ¦ WOWO2011-040189A1(BE) | 0 |  | 88198663 | JP7643921B2 | 1 | 등록 |  | 2222203000822
US | US | P | A1 | COPPER OXIDE PASTE AND METHOD FOR PRODUCING ELECTRONIC PARTS | Provided is a copper-based paste capable of bonding a chip component and a substrate more firmly and obtaining a copper-based bonding material having high thermal conductivity. This copper oxide paste includes copper-containing particles, a binder resin, and an organic solvent. The copper-containing particles contain Cu2O and CuO. The total amount of copper element constituting Cu2O and copper element constituting CuO is 90% or more of the copper element contained in the copper-containing particles. The copper-containing particles have a 50% cumulative particle size (D50) of 0.20-5.0 μm inclusive; the 50% cumulative particle size (D50) and the 10% cumulative particle size (D10) satisfy 1.3≤D50/D10≤4.9; the 50% cumulative particle size (D50) and the 90% cumulative particle size (D90) satisfy 1.2≤D90/D50≤3.7, and the BET specific surface area of the copper-containing particles is 1.0 m2/g to 8.0 m2/g inclusive. | 칩 성분과 기판을 보다 견고하게 접합하고 높은 열 전도성을 갖는 구리계 접합 재료를 얻을 수 있는 구리계 페이스트가 제공된다. 이 산화구리 페이스트는 구리 함유 입자를 포함하고 있다. 바인더 수지 그리고 유기 용매를 사용해도 된다. 구리 함유 입자는 Cu을 포함한다. 2O 및 CuO. Cu를 구성하는 구리 원소 총량 CuO를 구성하는 2O 및 구리 원소는 구리 함유 입자에 포함되는 구리 원소의 90%이상이다. 구리 함유 입자는 50%누적 입자 크기 (D)를 가진다. 50)이 0.20 내지 5.0 μm인 것; 50%누적 입자 크기 (D) 50)및 10%누적 입자 크기 (D) 10)는 1.3을 만족함 ≤ D 50/D 10 ≤ 4.9;50%누적 입자 크기 (D) 50)및 90%누적 입자 크기 (D) 90)는 1.2 ≤ D 90/D 50 ≤ 3.7, 구리 함유 입자의 BET 비표면적은 1.0 m이다. 2/g 내지 8.0 m 2/g 포함. | 1. A copper oxide paste, comprising copper-containing particles, a binder resin, and an organic solvent, wherein the copper-containing particles contain Cu2O and CuO;a total amount of copper constituting Cu2O and CuO in the copper-containing particles is 90% or more of a total copper amount of the copper-containing particles;the copper-containing particles have a 50% cumulative particle size (D50) of 0.20 μm or more and 5.0 μm or less, have a 10% cumulative particle size (D10) satisfying the following formula (1) together with the 50% cumulative particle size (D50), and have a 90% cumulative particle size (D90) satisfy the following formula (2) together with the 50% cumulative particle size (D50); andthe copper-containing particles has a BET specific surface area of 1.0 m2/g or more and 8.0 m2/g or less: 1.3≤D50/D10≤4.9 (1) 1.2≤D90/D50≤3.7 (2). | 1. 구리 함유 입자를 포함하는 산화구리 페이스트 바인더 수지 상기 구리 함유 입자가 Cu을 포함하는 유기 용매 2O 및 CuO; Cu를 구성하는 구리 총량 구리 함유 입자 중의 2O 및 CuO는 구리 함유 입자의 총 구리 양의 90%이상이다. 구리 함유 입자는 50%누적 입자 크기 (D)를 가진다. 0.20 μm 이상 5.0 μm 이하의 50)는 10%누적 입자 크기 (D)를 갖는다. 50%누적 입자 크기 (D)와 함께 하기 화학식 (1)을 만족하는 10 50), 90%누적 입자 크기 (D)를 가지고 있다. 90)는 50%누적 입자 크기 (D)와 함께 하기 화학식 2를 만족한다. 50); 구리 함유 입자는 1.0 m의 BET 비표면적을 갖는다. 2/g 이상 및 8.0 m 2/g 이하: 1.3≤D50/D10≤4.9 (1) 1.2≤D90/D50≤3.7 (2). | 1. A copper oxide paste, comprising copper-containing particles, a binder resin, and an organic solvent, wherein the copper-containing particles contain Cu2O and CuO;a total amount of copper constituting Cu2O and CuO in the copper-containing particles is 90% or more of a total copper amount of the copper-containing particles;the copper-containing particles have a 50% cumulative particle size (D50) of 0.20 μm or more and 5.0 μm or less, have a 10% cumulative particle size (D10) satisfying the following formula (1) together with the 50% cumulative particle size (D50), and have a 90% cumulative particle size (D90) satisfy the following formula (2) together with the 50% cumulative particle size (D50); andthe copper-containing particles has a BET specific surface area of 1.0 m2/g or more and 8.0 m2/g or less: 1.3≤D50/D10≤4.9 (1) 1.2≤D90/D50≤3.7 (2). | 1. 구리 함유 입자를 포함하는 산화구리 페이스트 바인더 수지 상기 구리 함유 입자가 Cu을 포함하는 유기 용매 2O 및 CuO; Cu를 구성하는 구리 총량 구리 함유 입자 중의 2O 및 CuO는 구리 함유 입자의 총 구리 양의 90%이상이다. 구리 함유 입자는 50%누적 입자 크기 (D)를 가진다. 0.20 μm 이상 5.0 μm 이하의 50)는 10%누적 입자 크기 (D)를 갖는다. 50%누적 입자 크기 (D)와 함께 하기 화학식 (1)을 만족하는 10 50), 90%누적 입자 크기 (D)를 가지고 있다. 90)는 50%누적 입자 크기 (D)와 함께 하기 화학식 2를 만족한다. 50); 구리 함유 입자는 1.0 m의 BET 비표면적을 갖는다. 2/g 이상 및 8.0 m 2/g 이하: 1.3≤D50/D10≤4.9 (1) 1.2≤D90/D50≤3.7 (2). | [기술분야] 본 발명은 산화구리 페이스트 및 전자 부품의 제조 방법, 특히 칩 부품을 기판에 접합하기에 적합한 산화구리 페이스트, 및 상기 산화구리 페이스트를 사용하여 전자 부품을 제조하기 위한 방법에 관한 것이다. [해결과제] 본 발명은 종래의 구리 분말을 함유하는 구리계 페이스트를 사용할 때 칩 성분과 기판 사이의 불충분한 접착 문제를 해결하고자 한다. [해결수단] 본 발명은 산화구리 페이스트에 구리 함유 입자, 결합제 수지, 및 유기 용매를 포함한다. [특징] 여기서 주된 특징은 Cu2O 및 CuO를 함유하는 구리 함유 입자이며, 구리 함유 입자 중의 Cu2O 및 CuO를 구성하는 구리의 총량은 90%이상이다. [효과] 따라서, 본 발명은 구리계 결합 재료의 열 전도성 및 결합 강도를 향상시킨다. | 17/764404 | 2020-09-25 | 2022-0332958 | 2022-10-20 |  |  | MATERIAL CONCEPT, INC. | Junichi KOIKE ¦ Hoang TRI HAI | 2019-177926 | JP | 2019-09-27 | 0 |  | 0 |  | 5687619 | CN114521271B ¦ EP4036181B1 ¦ JP2019-177926 ¦ JP7317397B2 ¦ KR10-2728555B1 ¦ US2022-0332958A1 ¦ WOWO2021-060503A1 | 7 | 심사중 |  | 5422042002499
KR | KR | P | A | 금속 입자 소결용 분산매 및 도전 페이스트 | 환원 분위기하가 아니어도, 저온에서 금속 입자가 양호하게 소결하는 도전 페이스트를 부여하는 금속 입자 소결용 분산매, 및 그 분산매를 이용한 도전 페이스트를 제공한다. 본 개시의 금속 입자 소결용 분산매는 포름산 및 염기성 화합물을 함유하며, 상기 염기성 화합물이 하기 식 (1)로 표시되는 함질소 화합물이고, 상기 염기성 화합물에 포함되는 염기성기와 포름산의 몰비(염기성기/포름산)가 0.50~1.20인, 금속 입자 소결용 분산매이다. [화 1] 식 (1) 중, Ra~Rc는 동일 또는 상이하며 수소 원자, 또는 치환기를 가질 수도 있는 탄화수소기를 나타낸다. 파선을 포함하는 이중선은 단결합 또는 이중 결합을 나타내며, 이중 결합인 경우에는 Rc는 존재하지 않는다. Ra~Rc 중 어느 2개는 서로 결합하여 인접하는 질소 원자와 함께 환을 형성할 수도 있다. | It is not reducing atmosphere. Still the dispersing medium for the metal particle sinter giving the conductive paste which the metal particle is excellent it sinters in the low temperature and the conductive paste using the dispersing medium is provided. The dispersing medium for the metal particle sinter of this initiation contains the formic acid and basic compound. And it is the nitrogenous compound in which the basic compound is indicated as the following equation (1). The molar ratio (basic group / formic acid) of the formic acid and the basic group included in the basic compound is 0.50~1.20 persons, and the dispersing medium for the metal particle sinter. [1] The hydrocarbon radical having the Ra~Rc among the equation (1), is the identity or the hydrogen atom or the substituent it is different is shown. The line doubling including the dashed line shows the short-chain or the double bond. And the Rc does not exist in case of being the double bond. The Ra~Rc middle a 2 can form the ring with the nitrogen atom uniting and is adjacent. | 포름산 및 염기성 화합물을 함유하며, 상기 염기성 화합물이 하기 식 (1) [화 1] (식 (1) 중, Ra~Rc는 동일 또는 상이하며 수소 원자, 또는 치환기를 가질 수도 있는 탄화수소기를 나타낸다. 치환기는 동일 또는 상이하며, 아미노기, N-치환 아미노기, N, N-치환 아미노기, 이미노기, N-치환 이미노기 및 수산기로부터 선택되는 적어도 1종의 기이다. 단, Ra~Rc는 동시에 수소 원자가 되지 않는다. 파선을 포함하는 이중선은 단결합 또는 이중 결합을 나타내며, 이중 결합인 경우에는 Rc는 존재하지 않는다. Ra~Rc 중 어느 2개는 서로 결합하여 인접하는 질소 원자와 함께 환을 형성할 수도 있다) 로 표시되는 함질소 화합물이고, 상기 염기성 화합물에 포함되는 염기성기와 포름산의 몰비(염기성기/포름산)가 0.50~1.20인, 금속 입자 소결용 분산매. | The basic compound is the following equation (1) [1] the formic acid and basic compound are contained. The hydrocarbon radical having the Ra~Rc among (equation (1), is the identity or the hydrogen atom or the substituent it is different is shown. It is different. And the substituent is the radical of at least one kind selected from the amino group, N- substituted amino group, N, N- substituted amino group, imino group, N- substitution imino group and hydroxyl group as the identity. However, in the Ra~Rc, the hydrogen atom at the same time. The line doubling including the dashed line shows the short-chain or the double bond. And the Rc does not exist in case of being the double bond. The molar ratio (basic group / formic acid) of the basic group which is the nitrogenous compound which the Ra~Rc middle a 2 can form the ring with the nitrogen atom uniting and is adjacent is indicated and is included in the basic compound. And formic acid is 0.50~1.20 persons, and the dispersing medium for the metal particle sinter. | 1. 포름산 및 염기성 화합물을 함유하며, 상기 염기성 화합물이 하기 식 (1) [화 1] (식 (1) 중, Ra~Rc는 동일 또는 상이하며 수소 원자, 또는 치환기를 가질 수도 있는 탄화수소기를 나타낸다. 치환기는 동일 또는 상이하며, 아미노기, N-치환 아미노기, N, N-치환 아미노기, 이미노기, N-치환 이미노기 및 수산기로부터 선택되는 적어도 1종의 기이다. 단, Ra~Rc는 동시에 수소 원자가 되지 않는다. 파선을 포함하는 이중선은 단결합 또는 이중 결합을 나타내며, 이중 결합인 경우에는 Rc는 존재하지 않는다. Ra~Rc 중 어느 2개는 서로 결합하여 인접하는 질소 원자와 함께 환을 형성할 수도 있다) 로 표시되는 함질소 화합물이고, 상기 염기성 화합물에 포함되는 염기성기와 포름산의 몰비(염기성기/포름산)가 0.50~1.20인, 금속 입자 소결용 분산매. | 1. The basic compound is the following equation (1) [1] the formic acid and basic compound are contained. The hydrocarbon radical having the Ra~Rc among (equation (1), is the identity or the hydrogen atom or the substituent it is different is shown. It is different. And the substituent is the radical of at least one kind selected from the amino group, N- substituted amino group, N, N- substituted amino group, imino group, N- substitution imino group and hydroxyl group as the identity. However, in the Ra~Rc, the hydrogen atom at the same time. The line doubling including the dashed line shows the short-chain or the double bond. And the Rc does not exist in case of being the double bond. The molar ratio (basic group / formic acid) of the basic group which is the nitrogenous compound which the Ra~Rc middle a 2 can form the ring with the nitrogen atom uniting and is adjacent is indicated and is included in the basic compound. And formic acid is 0.50~1.20 persons, and the dispersing medium for the metal particle sinter. | [기술분야] 본 발명은 인쇄 회로 기판, 콘덴서, 인덕터, 바리스터, 서미스터, 트랜지스터, 스피커, 액추에이터, 안테나, 고체 산화물 연료 전지, 및 하이브리드 IC와 같은 전자 장치에 적용될 수 있는 금속 입자 소결 및 전도성 페이스트를 위한 분산 매체에 관한 것이다. [해결과제] 본 발명은 전도성 페이스트에 사용되는 금속 입자 표면의 산화막 생성 문제를 해결하여 방해 소결을 유도하고, 우수한 보존 안정성, 전도성 및 결합 강도를 나타내는 금속 입자 소결 및 전도성 페이스트용 분산 매질을 제공하고자 한다. [해결수단] 본 발명은 포름산 및 염기성 화합물을 함유하는 금속 입자 소결 및 전도성 페이스트를 위한 분산 매질을 포함하고, 인쇄 회로 기판, 응축기, 인덕터, 바리스터, 서미스터, 트랜지스터, 스피커, 액추에이터, 안테나, 고체 산화물 연료 전지, 및 하이브리드 IC와 같은 전자 장치에 적용될 수 있다. [특징] 여기서 주된 특징은 금속 입자 소결 및 전도성 페이스트용 분산매에 포름산 및 염기성 화합물을 포함시키는 것인데, 이는 산화막 생성을 방지하고 소결을 촉진하는데 도움을 준다. [효과] 따라서, 본 발명은 산화막 생성을 방지하고 소결을 촉진함으로써 전도성 페이스트의 보존 안정성, 전도성, 및 결합 강도를 개선한다. | 10-2022-7031697 | 2021-02-02 | 10-2022-0140812 | 2022-10-18 |  |  | 주식회사 다이셀 | 고바타케, 다카노리 ¦ 스가누마, 가츠아키 ¦ 다카타, 슈헤이 | 2020-025765 | JP | 2020-02-19 | 0 |  | 0 |  | 101330513 | CN115151360B ¦ EP4108360A1 ¦ JP2020-025765 ¦ KR10-2022-0140812A ¦ TWI881043B ¦ US12318838B2 ¦ WOWO2021-166627A1 | 7 | 심사중 |  | 3522431001761
JP | JP | P | A | 접합 용액 조성물 및 그 제조 방법 및 접합체 제조 방법 | 【요약】 【과제】은 입자 등의 필러를 포함하지 않음으로써 인쇄성이 우수하고, 필러의 분산제 및 필러의 응집을 방지하는 피복제를 필요로 하지 않는 접합용액 조성물, 그 제조 방법 및 접합체 제조 방법을 제공한다. 【해결 수단】접합용액 조성물은 지방족아민 금속과 1가 알코올 (단, 헥산올 및 옥탄올을 제외한다. )(와)과 환원제와 용매를 포함한다. 지방족아민 금속은 1급 알킬아민 은 , 1급 알킬아민 구리 또는 1급 알킬아민 팔라듐이며 환원제는 글리세린, 벤조산, 디글리세린 또는 지방족 트리올류 중 1종 이상이다. 용매는2-에틸-1,3-헥사디올 (EHD) , 물 , 헥산올 또는 옥탄올 중 1종 이상이다. 접합용액 조성물은 폴리에틸렌글리콜 (HO[CH2CH2O]nH, n≧2)이다 첨가제를 추가로 포함하는 것이 바람직하다. 【선택도】도 1 | [ABSTRACT] [Technical problem] By not including fillers, such as a silver granule child, it excels in printability and provides the liquid composition thing for junction which does not need the covering agent which prevents the dispersing agent of a filler, and condensation of a filler, its manufacturing method, and the manufacturing method of a zygote. [Means for Solution]Liquid composition things for junction are aliphatic amine metal and monohydric alcohol (however, except for ヘキサノール and octanol). A reducing agent and a solvent are included. Aliphatic amine metal is the 1st class alkylamine silver, the 1st class alkylamine copper, or the 1st class alkylamine palladium, and a reducing agent is any one or more sorts of glycerin, benzoic acid, Gigli serine, or fatty series triol. A solvent is any one or more sorts of a 2-ethyl 1,3-hexadiol (EHD), water, ヘキサノール, or octanol. As for the liquid composition thing for junction, it is preferred that the additive agent which is polyethylene glycols (HO[CH2CH2O]nH, n≧2) is further included. [Chosen drawing] Drawing 1 | 【청구항1】 지방족아민 금속과 1가 알코올 (단, 헥산올 및 옥탄올을 제외한다. )(와)과 환원제와 용매를 포함하고 상기 지방족아민 금속은 1급 알킬아민 은 , 1급 알킬아민 구리 또는 1급 알킬아민 팔라듐이며 상기 환원제는 글리세린, 벤조산, 디글리세린 또는 지방족 트리올류 중 1종 이상이며 상기 용매는2-에틸-1,3-헥사디올 (EHD) , 물 , 헥산올 또는 옥탄올 중 1종 이상인 접합용액 조성물. | [Claim1] Aliphatic amine metal and monohydric alcohol (however, except for ヘキサノール and octanol) A reducing agent and a solvent are included, The above-mentioned aliphatic amine metal is the 1st class alkylamine silver, the 1st class alkylamine copper, or the 1st class alkylamine palladium, The above-mentioned reducing agent is any one or more sorts of glycerin, benzoic acid, Gigli serine, or fatty series triol, The liquid composition thing for junction whose above-mentioned solvent is any one or more sorts of a 2-ethyl 1,3-hexadiol (EHD), water, ヘキサノール, or octanol. | 【청구항1】 지방족아민 금속과 1가 알코올 (단, 헥산올 및 옥탄올을 제외한다. )(와)과 환원제와 용매를 포함하고 상기 지방족아민 금속은 1급 알킬아민 은 , 1급 알킬아민 구리 또는 1급 알킬아민 팔라듐이며 상기 환원제는 글리세린, 벤조산, 디글리세린 또는 지방족 트리올류 중 1종 이상이며 상기 용매는2-에틸-1,3-헥사디올 (EHD) , 물 , 헥산올 또는 옥탄올 중 1종 이상인 접합용액 조성물. ¦ 【청구항2】 지방족아민 금속과 헥산올 및 옥탄올을 포함하는 1가 알코올과 환원제와 용매를 포함하고 상기 지방족아민 금속은 1급 알킬아민 은 , 1급 알킬아민 구리 또는 1급 알킬아민 팔라듐이며 상기 환원제는 글리세린, 벤조산, 디글리세린 또는 지방족 트리올류 중 1종 이상이며 상기 용매는2-에틸-1,3-헥사디올 (EHD) 또는 물 중 1종 이상인 접합용액 조성물. ¦ 【청구항4】 1급 알킬아민과 지방산 금속염과 용매를 혼합해 상기 1급 알킬아민과 상기 지방산 금속염을 반응시켜 1급 알킬아민 금속을 포함하는 반응액을 얻는 공정과 상기 지방족아민 금속을 포함하는 반응액에 1가 알코올 (단, 헥산올 및 옥탄올을 제외한다. )(와)과 환원제를 첨가 혼합함으로써 접합용액 조성물을 얻는 공정을 포함하고 상기 지방산 금속염은 지방산 은 , 지방산 구리 또는 지방산 팔라듐이며 상기 용매는2-에틸-1,3-헥사디올 (EHD) , 물 , 헥산올 또는 옥탄올 중 1종 이상이며 상기 환원제는 글리세린, 벤조산, 디글리세린 또는 지방족 트리올류 중 1종 이상인 접합용액 조성물 제조 방법. ¦ 【청구항5】 1급 알킬아민과 지방산 금속염과 용매를 혼합해 상기 1급 알킬아민과 상기 지방산 금속염을 반응시켜 1급 알킬아민 금속을 포함하는 반응액을 얻는 공정과 상기 1급 알킬아민 금속을 포함하는 반응액에 헥산올 및 옥탄올을 포함하는 1가 알코올과 환원제를 첨가 혼합함으로써 접합용액 조성물을 얻는 공정을 포함하고 상기 지방산 금속염은 지방산 은 , 지방산 구리 또는 지방산 팔라듐이며 상기 용매는2-에틸-1,3-헥사디올 (EHD) 또는 물 중 1종 이상이며 상기 환원제는 글리세린, 벤조산, 디글리세린 또는 지방족 트리올류 중 1종 이상인 접합용액 조성물 제조 방법. | [Claim1] Aliphatic amine metal and monohydric alcohol (however, except for ヘキサノール and octanol) A reducing agent and a solvent are included, The above-mentioned aliphatic amine metal is the 1st class alkylamine silver, the 1st class alkylamine copper, or the 1st class alkylamine palladium, The above-mentioned reducing agent is any one or more sorts of glycerin, benzoic acid, Gigli serine, or fatty series triol, The liquid composition thing for junction whose above-mentioned solvent is any one or more sorts of a 2-ethyl 1,3-hexadiol (EHD), water, ヘキサノール, or octanol. ¦ [Claim2] The monohydric alcohol, reducing agent, and solvent containing aliphatic amine metal, ヘキサノール, and octanol are included, The above-mentioned aliphatic amine metal is the 1st class alkylamine silver, the 1st class alkylamine copper, or the 1st class alkylamine palladium, The above-mentioned reducing agent is any one or more sorts of glycerin, benzoic acid, Gigli serine, or fatty series triol, The liquid composition thing for junction whose above-mentioned solvent is any one or more sorts of the 2-ethyl 1, 3-hexadiol (EHD), or water. ¦ [Claim4] The process of obtaining the reaction liquid which mixes the 1st class alkylamine, fatty acid metal salt, and a solvent, makes the above-mentioned fatty acid metal salt reacting with the above-mentioned 1st class alkylamine, and contains the 1st class alkylamine metal, It is monohydric alcohol (however, except for ヘキサノール and octanol) to the reaction liquid containing the above-mentioned aliphatic amine metal. The process of obtaining the liquid composition thing for junction is included by carrying out addition mixture of the reducing agent, The above-mentioned fatty acid metal salt is fatty acid silver salt, fatty acid copper, or fatty acid palladium, and the above-mentioned solvent is any one or more sorts of a 2-ethyl 1,3-hexadiol (EHD), water, ヘキサノール, or octanol, A manufacturing method of the liquid composition thing for junction whose above-mentioned reducing agent is any one or more sorts of glycerin, benzoic acid, Gigli serine, or fatty series triol. ¦ [Claim5] The process of obtaining the reaction liquid which mixes the 1st class alkylamine, fatty acid metal salt, and a solvent, makes the above-mentioned fatty acid metal salt reacting with the above-mentioned 1st class alkylamine, and contains the 1st class alkylamine metal, The process of obtaining the liquid composition thing for junction is included by carrying out addition mixture of the monohydric alcohol and the reducing agent which contain ヘキサノール and octanol in the reaction liquid containing the above-mentioned 1st class alkylamine metal, The above-mentioned fatty acid metal salt is fatty acid silver salt, fatty acid copper, or fatty acid palladium, and the above-mentioned solvent is any one or more sorts of the 2-ethyl 1, 3-hexadiol (EHD), or water, A manufacturing method of the liquid composition thing for junction whose above-mentioned reducing agent is any one or more sorts of glycerin, benzoic acid, Gigli serine, or fatty series triol. | [기술분야] 본 발명은 접합용 액상 조성물, 상기 접합용 액상 조성물의 제조 방법, 및 상기 접합용 액상 조성물을 이용한 접합체의 제조 방법에 관한 것이다. [해결과제] 본 발명은 인쇄 시 결로를 방지하기 위해 은 과립 자식을 유기 화합물로 덮는 기술적 문제를 해결하고자 한다. [해결수단] 본 발명은 지방족 아민 금속, 1가 알코올, 환원제, 및 용매를 함유하는 접합용 액체 조성물을 포함한다. [특징] 여기서 주된 특징은 접합용 액상 조성물에 지방족 아민 금속, 1가 알코올, 환원제 및 용매를 포함시키는 것이다. [효과] 따라서, 본 발명은 접합용 액체 조성물에 은 과립 소아와 같은 충전제를 포함하지 않음으로써 인쇄성을 향상시킨다. | 2021-061435 | 2021-03-31 | 2022-157301 | 2022-10-14 |  |  | MITSUBISHI MATERIALS CORP | 林 志桜里 ¦ 片瀬 琢磨 |  |  |  | 0 |  | 1 | CN117690869B | 18022576 | JP2022-157301A | 1 | 취하 |  | 2222189001710
JP | JP | P | A | 구리 입자 및 그 제조 방법 | 【요약】 【과제】배선 재료 또는 접합 재료로서 이용할 경우 구리 배선 등의 도전성이나 전열성이 우수하고, 전자 회로를 형성할 때 미세한 배선 패턴을 실현할 수 있고 금속 불순물의 확산에 의해 타 부재의 특성을 손상시키지 않는다. 【해결 수단】입자 표면이 카르복실산 구리 유래의 유기 분자에 의해 구성된 유기 보호막으로 피복되고 입자에 포함되는 산화 환원 전위가 구리보다 비한 금속이 합산한 불순물 농도가 10 질량 ppm 미만으로서, 1차 입자의 평균 입경이 50 nm초과 200 nm이하의 구리 입자이다. 구리 입자를 비행시간형 2차 이온질량 분석법 (TOF-SIMS)을 이용하여 분석했을 때, CuC2O2H- 이온 검출량이 , Cu+ 이온 검출량에 대해 0.02배 이상의 범위에 있어서 C2H3O2- 이온 검출량이 , Cu+ 이온 검출량에 대해 0.02배 이상의 범위에 있다. 【선택도】도 1 | [ABSTRACT] [Technical problem] When it uses as a wiring material or a charge of a jointing material, and it excels in conductivity and heat-conducting characteristic, such as cupper wiring, and an electronic circuit is formed, a detailed circuit pattern can be realized, and the characteristic of other members is not spoiled by diffusion of metal impurities. [Means for Solution]Impurity density which metal whose oxidation-reduction potential which a particle surface is covered with an organic protective film constituted by organic molecule of copper carboxylate origin, and is contained in particles is more base than copper totaled is less than 10 mass ppm, and average particle diameter of a primary particle exceeds 50 nm, and is a copper grain child of 200 nm or less. When a copper grain child is analyzed using flight time type secondary ion mass spectrometry (TOF-SIMS), CuC2O2H-The amount of detection of ion, Cu+It is in the range of 0.02 time or more to the amount of detection of ion, C2H3O2-The amount of detection of ion is Cu.+It is in the range of 0.02 time or more to the amount of detection of ion. [Chosen drawing] Drawing 1 | 【청구항1】 입자 표면이 카르복실산 구리 유래의 유기 분자에 의해 구성된 유기 보호막으로 피복된 구리 입자에 있어서, 상기 구리 입자에 포함되는 산화 환원 전위가 구리보다 비한 금속이 합산한 불순물 농도가 10 질량 ppm 미만이며 1차 입자의 평균 입경이 50 nm초과 200 nm이하의 범위에 있고, 상기 구리 입자를 비행시간형 2차 이온질량 분석법 (TOF-SIMS)을 이용하여 분석했을 때, CuC2O2H- 이온 검출량이 , Cu+ 이온 검출량에 대해 0.02배 이상의 범위에 있어서 C2H3O2- 이온 검출량이 , Cu+ 이온 검출량에 대해 0.02배 이상의 범위에 있는 것을 특징으로 하는 구리 입자. | [Claim1] In the copper grain child by whom the particle surface was covered by the organic protective film constituted by the organic molecule of copper carboxylate origin, The impurity density which the metal whose oxidation-reduction potential contained in the above-mentioned copper grain child is more base than copper totaled is less than 10 mass ppm, The average particle diameter of a primary particle exceeds 50 nm, and is in the range of 200 nm or less, When the above-mentioned copper grain child is analyzed using flight time type secondary ion mass spectrometry (TOF-SIMS), CuC 2O2H-The amount of detection of ion, Cu+It is in the range of 0.02 time or more to the amount of detection of ion, C2H3O2-The amount of detection of ion, Cu+Copper grain child being in the range of 0.02 time or more to the amount of detection of ion. | 【청구항1】 입자 표면이 카르복실산 구리 유래의 유기 분자에 의해 구성된 유기 보호막으로 피복된 구리 입자에 있어서, 상기 구리 입자에 포함되는 산화 환원 전위가 구리보다 비한 금속이 합산한 불순물 농도가 10 질량 ppm 미만이며 1차 입자의 평균 입경이 50 nm초과 200 nm이하의 범위에 있고, 상기 구리 입자를 비행시간형 2차 이온질량 분석법 (TOF-SIMS)을 이용하여 분석했을 때, CuC2O2H- 이온 검출량이 , Cu+ 이온 검출량에 대해 0.02배 이상의 범위에 있어서 C2H3O2- 이온 검출량이 , Cu+ 이온 검출량에 대해 0.02배 이상의 범위에 있는 것을 특징으로 하는 구리 입자. | [Claim1] In the copper grain child by whom the particle surface was covered by the organic protective film constituted by the organic molecule of copper carboxylate origin, The impurity density which the metal whose oxidation-reduction potential contained in the above-mentioned copper grain child is more base than copper totaled is less than 10 mass ppm, The average particle diameter of a primary particle exceeds 50 nm, and is in the range of 200 nm or less, When the above-mentioned copper grain child is analyzed using flight time type secondary ion mass spectrometry (TOF-SIMS), CuC 2O2H-The amount of detection of ion, Cu+It is in the range of 0.02 time or more to the amount of detection of ion, C2H3O2-The amount of detection of ion, Cu+Copper grain child being in the range of 0.02 time or more to the amount of detection of ion. | [기술분야] 본 발명은 전기 전도를 위한 재료로서 사용되는 구리 그레인 자식에 관한 것이며, 전자 회로를 위한 전도성 페이스트 및 잉크에 적용될 수 있다. [해결과제] 본 발명은 종종 10 질량 ppm을 초과하는 불순물을 초래하는 종래 기술과 비교하여, 특히 고밀도 응용에 사용될 때, 전자 회로의 전도도 및 성능에 악영향을 미칠 수 있는 구리 그레인 어린이의 금속 불순물 문제를 해결하고자 한다. [해결수단] 본 발명은 제어된 pH 조건 하에서 전구체로서 구리 카르복실레이트 및 환원제로서 히드라진 화합물을 사용하여, 평균 입경이 200 nm 미만인 구리 그레인 어린이를 제조하기 위한 제조 방법을 포함한다. [특징] 여기서 주된 특징은 구리 낟알 자식을 덮는 구리 카르복실레이트로부터 유래된 유기 보호 필름의 사용이며, 이는 금속 불순물의 위험을 상당히 감소시키고 내산화성을 향상시킨다. [효과] 따라서, 본 발명은 10 질량 ppm 미만의 더 낮은 불순물 밀도를 보장함으로써 구리 그레인 어린이의 품질을 향상시키고, 이는 전자 응용에서 그들의 성능을 향상시킨다. | 2021-054554 | 2021-03-29 | 2022-151975 | 2022-10-12 | 7121884 |  | MITSUBISHI MATERIALS CORP | 山口 朋彦 ¦ 中矢 清隆 ¦ 樋上 晃裕 |  |  |  | 8 | CN102581294B(BE) ¦ JP6873510B2 ¦ JP6922648B2 ¦ JP6368925B2(BE) ¦ JP6168837B2(BE) ¦ JP5560458B2(BE) ¦ JP2009-084614A(BE) ¦ JP3245965B2(BE) | 0 |  | 92418176 | CN116981527A ¦ EP4316698A1 ¦ JP7121884B1 ¦ TW202302248A ¦ US2024-0165699A1 ¦ WOWO2022-209558A1 | 6 | 등록 |  | 2222187000074
PCT | PCT | P | A1 | COPPER PARTICLES AND METHOD FOR MANUFACTURING SAME | This copper particle mainly contains a copper element. In this copper particle, the ratio (S1/B) of a first crystallite size S1, which is obtained during X-ray diffraction measurement by using the Scherrer equation from the half-value width of a peak derived from the (111) plane of copper, to a particle size B, which is calculated from a BET specific surface area, is 0.23 or less. In this copper particle, the ratio (S1/S2) of the first crystallite size S1 to a second crystallite size S2, which is obtained during the X-ray diffraction measurement by using the Scherrer equation from the half-value width of a peak derived from the (220) plane of copper, is 1.35 or less. The present invention also provides a method for manufacturing the copper particle. | 본 발명의 구리 입자는 구리 원소를 주체로서 포함한다. 구리 입자는 BET 비표면적에서 산출된 입자 지름 B에 대한, X선 회절 측정에 있어서 구리의 (111)면에서 유래하는 피크의 반치폭에서 쉐러의 식에 의해 요구되는 제1결정자 크기 S1의 비 (S1/B)가 0.23이하이다. 구리 입자는 X선 회절 측정에 있어서 구리의 (220)면에서 유래하는 피크의 반치폭에서 쉐러의 식에 의해 요구되는 제2결정자 크기 S2에 대한, 상기 제1결정자 크기 S1의 비 (S1/S2)가 1.35이하이다. 본 발명은 구리 입자 제조 방법도 제공한다. | It mainly contains copper elements, The ratio of the first crystalline size S1 (S1 / B) to the particle size B calculated from the BET specific surface area obtained by Scherer'ss equation from the half width of the peak derived from the (111) surface of copper in the X-ray diffraction measurement is 0.23 or less, The ratio of the first crystalline size S1 (S 1 / S 2 ) to the second crystalline size S2 obtained by Scherer'ss equation from the half width of the peak derived from the (220) surface of copper in the X-ray diffraction measurement is 1.35 or less, copper particles. | 구리 원소를 주체로서 포함하고 BET 비표면적에서 산출된 입자 지름 B에 대한, X선 회절 측정에 있어서 구리의 (111)면에서 유래하는 피크의 반치폭에서 쉐러의 식에 의해 요구되는 제1결정자 크기 S1의 비 (S1/B)가 0.23이하이며 X선 회절 측정에 있어서 구리의 (220)면에서 유래하는 피크의 반치폭에서 쉐러의 식에 의해 요구되는 제2결정자 크기 S2에 대한, 상기 제1결정자 크기 S1의 비 (S1/S2)가 1.35이하인 구리 입자. |  |  | [기술분야] 본 발명은 구리 입자에 관한 것이며, 전도성 조성물 및 전도체 필름과 같은 다양한 제품에 적용될 수 있다. [해결과제] 본 발명은 종래 기술의 한계인 구리 입자에서 저온 소결 특성을 달성하는 과제를 해결하고자 한다. [해결수단] 본 발명은 구리 원소, 결정질 크기의 특정 비율, 및 평평한 형상을 포함한다. [특징] 여기서 주요 특징은 2단계 환원 공정 및 제2 환원 단계 동안 폴리인산의 존재를 포함하는 생산 방법이다. [효과] 따라서, 본 발명은 구리 입자의 저온 소결 특성을 개선한다. | PCT-JP2022-004116 | 2022-02-02 | WO2022-209267 | 2022-10-06 |  |  | MITSUI MINING & SMELTING CO., LTD. | AKIZAWA, Mizuki ¦ IDE, Hitohiko ¦ SASAKI, Takafumi | 2021-058788 | JP | 2021-03-30 |  |  |  |  | 108719135 | CN117083137B ¦ EP4316697A1 ¦ JP2021-058788 ¦ TW202238119A ¦ US2024-0139804A1 ¦ WOWO2022-209267A1 | 6 |  |  | 6022040004569
JP | JP | P | A | 구리 분말 제조 방법 | 【요약】 【과제】구리 산화물 분말을 폴리올 용매 중에서 환원하고 구리 분말을 얻는 폴리올법에 있어서 230℃이하의 반응 온도에서 평균 입경 250nm이하의 구리 분말을 얻을 수 있는 제조 방법을 제공하는 것. 【해결 수단】구리 분말 제조 방법은 구리 산화물 분말을 폴리올 용매에 혼합해 현탁시킨 반응액을 가열하고 구리 분말을 얻는 구리 분말 제조 방법으로서, 상기 반응액에 분자 내에 구리 이온에 배위 가능한 작용기를 가지며, 그리핀법에 의해 요구되는 HLB값이 3 이상 12이하인 극성 유기 화합물을 첨가하고 230℃이하의 온도에서 가열하는 것을 특징으로 한다. 【선택도】 없음 | [ABSTRACT] [Technical problem] Provide the manufacturing method which can obtain copper powder with an average particle diameter of 250 nm or less with the reaction temperature of 230℃ or less in the polyol method for returning copper oxide powder in a polyol solvent, and obtaining copper powder. [Means for Solution]A manufacturing method of copper powder is a manufacturing method of copper powder which heats reaction liquid which made copper oxide powder mixed and suspended to a polyol solvent, and obtains copper powder, In the reaction liquid, it has as possible a functional group as 配 in a copper ion in a molecule, a HLB value calculated by the Griffin method adds polar or more 3 organic compound which is 12 or less, and it heats at temperature of 230℃ or less in it. [Chosen drawing] Nothing | 【청구항1】 구리 산화물 분말을 폴리올 용매에 혼합해 현탁시킨 반응액을 가열하고 구리 분말을 얻는 구리 분말 제조 방법으로서, 상기 반응액에 분자 내에 구리 이온에 배위 가능한 작용기를 가지며, 그리핀법에 의해 요구되는 HLB값이 3 이상 12이하인 극성 유기 화합물을 첨가하고 230℃이하의 온도에서 가열하는 일을 특징으로 하는 구리 분말 제조 방법. | [Claim1] It is a manufacturing method of the copper powder which heats the reaction liquid which made copper oxide powder mixed and suspended to a polyol solvent, and obtains copper powder, In the above-mentioned reaction liquid, it has as possible a functional group as 配 in a molecule at a copper ion, the HLB value calculated by the Griffin method adds polar or more 3 organic compound which is 12 or less, and it heats at the temperature of 230℃ or less in it, A manufacturing method of the copper powder characterized by things. | 【청구항1】 구리 산화물 분말을 폴리올 용매에 혼합해 현탁시킨 반응액을 가열하고 구리 분말을 얻는 구리 분말 제조 방법으로서, 상기 반응액에 분자 내에 구리 이온에 배위 가능한 작용기를 가지며, 그리핀법에 의해 요구되는 HLB값이 3 이상 12이하인 극성 유기 화합물을 첨가하고 230℃이하의 온도에서 가열하는 일을 특징으로 하는 구리 분말 제조 방법. | [Claim1] It is a manufacturing method of the copper powder which heats the reaction liquid which made copper oxide powder mixed and suspended to a polyol solvent, and obtains copper powder, In the above-mentioned reaction liquid, it has as possible a functional group as 配 in a molecule at a copper ion, the HLB value calculated by the Griffin method adds polar or more 3 organic compound which is 12 or less, and it heats at the temperature of 230℃ or less in it, A manufacturing method of the copper powder characterized by things. | [기술분야] 본 발명은 폴리올 용매를 이용한 구리 분말의 제조 방법에 관한 것으로, 반응 온도 230 °C 이하에서 평균 입경 250 nm 이하의 세부 구리 분말을 수득하는 방법을 제공하는 것을 목적으로 한다. [해결과제] 본 발명은 폴리올 용매에서 산화구리 분말을 복귀시키기 위한 폴리올 방법에서 230 °C 이하의 반응 온도에서 평균 입경이 250 nm 이하인 상세 구리 분말을 수득하는 과제를 해결하고자 한다. [해결수단] 본 발명은 폴리올 용매에서 산화구리 분말을 복귀시키고 구리 분말을 수득하는 환원 공정이 제공된 구리 분말의 제조 방법을 포함한다. [특징] 여기서 주된 특징은 HLB 값이 3 이상 12 이하인 극성 유기 화합물을 반응액에 첨가하여 얻어진 구리 분말의 평균 입경을 제어하는 것이다. [효과] 따라서, 본 발명은 HLB 값이 3 이상 12 이하인 극성 유기 화합물을 반응액에 첨가함으로써 구리 분말의 상세화 효과를 향상시킨다. | 2022-024914 | 2022-02-21 | 2022-128445 | 2022-09-01 |  |  | SUMITOMO METAL MINING CO LTD | 山岡 尚樹 | 2021-026060 | JP | 2021-02-22 | 2 | JP5850320B2(BE) ¦ JP4433743B2(BE) | 0 |  | 17999372 | JP2021-026060 ¦ JP2022-128445A | 2 | 심사중 |  | 2222161000807
JP | JP | P | A | 구리 페이스트 | 【요약】 【과제】 양호한 내산화성을 나타내며 전기 전도성, 열전도성 및 보관 안정성이 우수하고, 높은 접합 강도를 발현하는 구리 페이스트를 제공하는 것. 【해결 수단】 구리 분말과 유기 용제를 함유하는 구리 페이스트로서, 상기 유기 용제는 20℃의 점도가 3 mPa s 이상, 70 mPa s이하인 1가 및 2가의 알코올로 이루어진 군에서 선택되는 하나 이상의 제1 알코올과 20℃의 점도가 300 mPa s 이상, 1000 mPa s이하인 2가 및 3가의 알코올로 이루어진 군에서 선택되는 하나 이상의 제2 알코올을 함유하는 알코올계 용제인 구리 페이스트. 【선택도】없음 | [ABSTRACT] [Technical problem] Good oxidation resistance should be shown, excel in electrical conductivity, thermal conductivity, and storage stability, and provide the copper paste which reveals high junction intensity. [Means for Solution]Are copper powder and an organic solvent copper paste to contain, and the organic solvent, The 1st one or more alcohol chosen from a group which viscosity at 20℃ becomes from univalent and divalent alcohol which is 3 or more mPa-s and 70 mPa-s or less, Copper paste which is an alcohols solvent in which viscosity at 20℃ contains the 2nd one or more alcohol chosen from a group which consists of divalent and trivalent alcohol which is 300 or more mPa-s and 1000 mPa-s or less. [Chosen drawing] Nothing | 【청구항1】 구리 분말과 유기 용제를 함유하는 구리 페이스트로서, 상기 유기 용제는 20℃의 점도가 3mPa s 이상 70mPa s이하인 1가 및 2가의 알코올로 이루어진 군에서 선택되는 하나 이상의 제1 알코올과 20℃의 점도가 300mPa s 이상 1000mPa s이하인 2가 및 3가의 알코올로 이루어진 군에서 선택되는 하나 이상의 제2 알코올과 (을)를 함유하는 알코올계 용제인 구리 페이스트. | [Claim1] It is copper paste containing copper powder and the organic solvent, The above-mentioned organic solvent, The 1st one or more alcohol chosen from the group which the viscosity at 20℃ becomes from the univalent and divalent alcohol which is 3 or more mPa-s and 70 mPa-s or less, The 2nd one or more alcohol chosen from the group which the viscosity at 20℃ becomes from the divalent and trivalent alcohol which is 300 or more mPa-s and 1000 mPa-s or less Copper paste which is an alcohols solvent to contain. | 【청구항1】 구리 분말과 유기 용제를 함유하는 구리 페이스트로서, 상기 유기 용제는 20℃의 점도가 3mPa s 이상 70mPa s이하인 1가 및 2가의 알코올로 이루어진 군에서 선택되는 하나 이상의 제1 알코올과 20℃의 점도가 300mPa s 이상 1000mPa s이하인 2가 및 3가의 알코올로 이루어진 군에서 선택되는 하나 이상의 제2 알코올과 (을)를 함유하는 알코올계 용제인 구리 페이스트. | [Claim1] It is copper paste containing copper powder and the organic solvent, The above-mentioned organic solvent, The 1st one or more alcohol chosen from the group which the viscosity at 20℃ becomes from the univalent and divalent alcohol which is 3 or more mPa-s and 70 mPa-s or less, The 2nd one or more alcohol chosen from the group which the viscosity at 20℃ becomes from the divalent and trivalent alcohol which is 300 or more mPa-s and 1000 mPa-s or less Copper paste which is an alcohols solvent to contain. | [기술분야] 본 발명은 구리 분말 및 유기 용매를 함유하는 구리 페이스트에 관한 것이며, 전력 모듈, 칩 저항기, 커패시터, 및 태양 전지, 인쇄 회로 기판, 및 관통 구멍을 갖는 기판과 같은 전자 부품에 적용될 수 있다. [해결과제] 본 발명은 산화를 제어하고 분산성을 개선함으로써 분산 안정성 및 전도도를 감소시킬 수 있는 소성 동안 구리 분말의 산화의 기술적 문제를 해결하고자 한다. [해결수단] 본 발명은 구리 분말 및 유기 용매를 함유하는 구리 페이스트를 포함하며, 상기 유기 용매는 상이한 유형 및 점도를 가진 2 종류 이상의 알코올을 포함한다. [특징] 여기서 주된 특징은 유기 용매로서 상이한 점도를 갖는 2종 이상의 알코올의 사용이며, 이는 하소 동안 구리 분말의 산화를 제어하고 분산성을 개선한다. [효과] 따라서, 본 발명은 하소 동안 구리 분말의 산화를 제어하고 분산성을 개선함으로써, 전기 전도성 및 열 전도성을 개선시키고, 저장 안정성 및 작업성을 향상시킨다. | 2021-017286 | 2021-02-05 | 2022-120411 | 2022-08-18 |  |  | MATERIAL CONCEPT INC | 小池 淳一 |  |  |  | 6 | JP7269565B2 ¦ JP7200527B2 ¦ JP6922648B2 ¦ JP2017-123253A(BE) ¦ JP6574553B2(BE) ¦ WOWO2018-179838A1(BE) | 0 |  | 108078426 | CN116964689B ¦ EP4275816A1 ¦ JP7766900B2 ¦ US12485478B2 ¦ WOWO2022-168610A1 | 5 | 등록 |  | 2222151000211
JP | JP | P | A | 도전성 페이스트 및 그 이용 | 【요약】 【과제】도전성이 우수한 도전막을 형성할 수 있는 도전성 페이스트를 제공한다. 【해결 수단】여기에 개시되는 도전성 페이스트는 도전성 분말과 바인더 수지와 유기 용제와 산화 억제제를 포함한다. 상기 도전성 분말로서 표면 처리제가 표면에 부착한 도전성 입자를 포함하고 있다. 상기 바인더 수지로서 페놀 수지를 포함하고 있다. 상기 산화 억제제는 포름산, 아세트산 및 프로피온산으로 이루어진 군에서 선택되는 1종 또는 2종 이상의 카르복실산을 주체로서 구성되어 있다. 상기 산화 억제제는 전체의 적어도 0.05중량%포함되어 있다. 【선택도】없음 | [ABSTRACT] [Technical problem] The conductive paste which can form the electric conduction film excellent in conductivity is provided. [Means for Solution]Conductive paste indicated here contains conductive powder, binder resin, an organic solvent, and an oxidization depressant. As the above-mentioned conductive powder, the finishing agent contains the conductive particles adhering to the surface. Phenol resin is included as the above-mentioned binder resin. The above-mentioned oxidization depressant is constituted considering one sort or two sorts or more of carboxylic acid chosen from the group which consists of formic acid, acetic acid, and propionic acid as a subject. As for the above-mentioned oxidization depressant, the whole is contained at least 0.05% of the weight. [Chosen drawing] Nothing | 【청구항1】 도전성 분말과 바인더 수지와 산화 억제제와 유기 용제와 (을)를 포함하는 도전성 페이스트로서, 상기 도전성 분말로서 표면 처리제가 표면에 부착한 도전성 입자를 포함하고 있으며, 상기 바인더 수지로서 페놀 수지를 포함하고 있으며, 상기 산화 억제제는 포름산, 아세트산 및 프로피온산으로 이루어진 군에서 선택되는 1종 또는 2종 이상의 카르복실산을 주체로서 구성되어 있고 상기 산화 억제제는 전체의 적어도 0.05중량%포함되어 있는 도전성 페이스트. | [Claim1] Conductive powder, Binder resin, Oxidization depressant, Organic solvent, It is を含む conductive paste, As the above-mentioned conductive powder, the finishing agent contains the conductive particles adhering to the surface, Phenol resin is included as the above-mentioned binder resin, The above-mentioned oxidization depressant is constituted considering one sort or two sorts or more of carboxylic acid chosen from the group which consists of formic acid, acetic acid, and propionic acid as a subject, Conductive paste in which the whole is contained at least 0.05% of the weight as for the above-mentioned oxidization depressant. | 【청구항1】 도전성 분말과 바인더 수지와 산화 억제제와 유기 용제와 (을)를 포함하는 도전성 페이스트로서, 상기 도전성 분말로서 표면 처리제가 표면에 부착한 도전성 입자를 포함하고 있으며, 상기 바인더 수지로서 페놀 수지를 포함하고 있으며, 상기 산화 억제제는 포름산, 아세트산 및 프로피온산으로 이루어진 군에서 선택되는 1종 또는 2종 이상의 카르복실산을 주체로서 구성되어 있고 상기 산화 억제제는 전체의 적어도 0.05중량%포함되어 있는 도전성 페이스트. | [Claim1] Conductive powder, Binder resin, Oxidization depressant, Organic solvent, It is を含む conductive paste, As the above-mentioned conductive powder, the finishing agent contains the conductive particles adhering to the surface, Phenol resin is included as the above-mentioned binder resin, The above-mentioned oxidization depressant is constituted considering one sort or two sorts or more of carboxylic acid chosen from the group which consists of formic acid, acetic acid, and propionic acid as a subject, Conductive paste in which the whole is contained at least 0.05% of the weight as for the above-mentioned oxidization depressant. | [기술분야] 본 발명은 전도성 페이스트 및 전자 장치 및 장비에서의 이의 사용에 관한 것이다. [해결과제] 본 발명은 전도성 입자의 표면 산화로 인한 전기 전도 필름의 전도성 감소 문제를 해결하고자 하며, 보다 높은 전도성 전기 전도 필름을 형성할 수 있는 전도성 페이스트를 제공하는 것을 목표로 한다. [해결수단] 본 발명은 전도성 분말, 결합제 수지, 유기 용매, 및 산화 억제제를 함유하는 전도성 페이스트를 포함한다. [특징] 여기서 주된 특징은 전도성 페이스트에 산화 억제제를 포함시켜 전도성 입자의 표면 산화를 제어하고 전기 전도 필름의 전도성을 높이는 것이다. [효과] 따라서, 본 발명은 전도성 입자의 표면 산화를 제어하고 캐리어 유체에서 전도성 입자의 분산성을 향상시킴으로써 전기 전도 필름의 전도성을 개선한다. | 2021-012250 | 2021-01-28 | 2022-115595 | 2022-08-09 |  |  | NORITAKE CO LTD | 深谷 周平 ¦ 杉山 高啓 |  |  |  | 4 | JP7227558B2 ¦ JP6642218B2(BE) ¦ JP2000-322933A(BE) ¦ JP1992-214773A | 0 |  | 92930290 | CN114822912A ¦ JP2024-125312A ¦ JP7565812B2 ¦ TW202240600A | 4 | 등록 |  | 2222145000486
JP | JP | P | A | 접합용 시트 | 【요약】 【과제】구리 입자를 이용한 접합용 시트로서, 구리 입자의 산화에 의한 소결성 저하가 잘 발생하지 않고 치밀하고 보이드가 적은 접합층을 형성할 수 있고 전자 부품 등을 높은 강도로 접합할 수 있는 접합용 시트를 제공한다. 【해결 수단】접합용 시트 1은 구리 입자 2와 비점이 150℃이상의 용매 3을 포함하고 구리 입자 2와 용매 3의 함유량비가 , 질량비로99:1~90:10로서, 구리 입자 2의 BET 직경이 40 nm 이상 750 nm이하의 범위 내에 있고 용매의 분자량이 1000 이하이다. 【선택도】도 1 | [ABSTRACT] [Technical problem] It is a sheet for junction using a copper grain child, and the fall of the sintering nature by a copper grain child's oxidization does not take place easily, it is precise and Boyd provides few joining layers can be formed and the sheet for junction which can join electronic parts etc. by high intensity. [Means for Solution]With the copper grain child 2, the boiling point is a content ratio of the copper grain child 2 and the solvent 3 99:1~90:10 in a mass ratio including the solvent 3 150℃ or more, the sheet 1 for junction has the copper grain child's 2 diameter of BET within the limits of 40 nm or more and 750 nm or less, and a molecular weight of a solvent is 1000 or less. [Chosen drawing] Drawing 1 | 【청구항1】 구리 입자와 비점이 150℃이상의 용매를 포함하고 상기 구리 입자와 상기 용매의 함유량비가 , 질량비로99:1~90:10로서, 상기 구리 입자의 BET 직경이 40 nm 이상 750 nm이하의 범위 내에 있고 상기 용매의 분자량이 1000 이하인 접합용 시트. | [Claim1] The boiling point contains a solvent 150℃ or more with a copper grain child, The content ratio of the above-mentioned copper grain child and the above-mentioned solvent is 99:1~90:10 in a mass ratio, The above-mentioned copper grain child'ss diameter of BET is within the limits of 40 nm or more and 750 nm or less, The sheet for junction whose molecular weight of the above-mentioned solvent is 1000 or less. | 【청구항1】 구리 입자와 비점이 150℃이상의 용매를 포함하고 상기 구리 입자와 상기 용매의 함유량비가 , 질량비로99:1~90:10로서, 상기 구리 입자의 BET 직경이 40 nm 이상 750 nm이하의 범위 내에 있고 상기 용매의 분자량이 1000 이하인 접합용 시트. | [Claim1] The boiling point contains a solvent 150℃ or more with a copper grain child, The content ratio of the above-mentioned copper grain child and the above-mentioned solvent is 99:1~90:10 in a mass ratio, The above-mentioned copper grain child'ss diameter of BET is within the limits of 40 nm or more and 750 nm or less, The sheet for junction whose molecular weight of the above-mentioned solvent is 1000 or less. | [기술분야] 본 발명은 접합용 시트에 관한 것이며, 신뢰성 있는 접합층을 제공하는 전자 부품 조립체에 적용될 수 있다. [해결과제] 본 발명은 특히 산화에 대한 그의 감수성으로 인해 접합 재료로서 구리를 사용할 때 단락을 초래할 수 있는 전자 부품의 접합 층에서 이온 이동 및 황화의 문제를 해결하고자 한다. [해결수단] 본 발명은 성능 및 안정성을 향상시키기 위한 특정 비율 및 특성을 가진 구리 그레인 자식 및 용매로 제조된 접합용 시트를 포함한다. [특징] 여기서 주된 특징은 산화를 방지하여, 접합 공정 동안 높은 소결 성능 및 안정성을 보장하는 용매로 덮인 구리 그레인 자식의 사용이다. [효과] 따라서, 본 발명은 산화를 최소화하고 소결을 향상시키는 안정적이고 높은 강도의 결합층을 제공함으로써 전자 부품 조립체의 신뢰성 및 효과를 개선한다. | 2021-011374 | 2021-01-27 | 2022-114900 | 2022-08-08 |  |  | MITSUBISHI MATERIALS CORP | 増山 弘太郎 ¦ 乙川 光平 ¦ 山口 朋彦 ¦ 中矢 清隆 |  |  |  | 2 | JP2020-059914A ¦ JP6884729B2 | 0 |  | 17989484 | JP7589567B2 | 1 | 등록 |  | 2222144000434
JP | JP | P | A | 접합용 시트 | 【요약】 【과제】구리 입자를 이용한 접합용 시트로서, 구리 입자의 산화에 의한 소결성 저하가 잘 발생하지 않고 치밀하고 보이드가 적은 접합층을 형성할 수 있고 전자 부품 등을 높은 강도로 접합할 수 있는 접합용 시트를 제공한다. 【해결 수단】접합용 시트 1은 구리 입자 2와 비점이 150℃이상의 용매 3을 포함하고 구리 입자 2와 용매 3의 함유량비가 , 질량비로99:1~90:10로서, 구리 입자 2의 BET 직경이 40 nm 이상 750 nm이하의 범위 내에 있고 용매 3이 구조 중에 OH기를 갖는다. 【선택도】도 1 | [ABSTRACT] [Technical problem] It is a sheet for junction using a copper grain child, and the fall of the sintering nature by a copper grain child's oxidization does not take place easily, it is precise and Boyd provides few joining layers can be formed and the sheet for junction which can join electronic parts etc. by high intensity. [Means for Solution]The copper grain child 2 and the boiling point is a content ratio of the copper grain child 2 and the solvent 3 99:1~90:10 in a mass ratio including the solvent 3 150℃ or more, the sheet 1 for junction has the copper grain child's 2 diameter of BET within the limits of 40 nm or more and 750 nm or less, and the solvent 3 has OH basis in structure. [Chosen drawing] Drawing 1 | 【청구항1】 구리 입자와 비점이 150℃이상의 용매를 포함하고 상기 구리 입자와 상기 용매의 함유량비가 , 질량비로99:1~90:10로서, 상기 구리 입자의 BET 직경이 40 nm 이상 750 nm이하의 범위 내에 있고 상기 용매가 , 구조 중에 OH기를 가지는 접합용 시트. | [Claim1] The boiling point contains a solvent 150℃ or more with a copper grain child, The content ratio of the above-mentioned copper grain child and the above-mentioned solvent is 99:1~90:10 in a mass ratio, The above-mentioned copper grain child'ss diameter of BET is within the limits of 40 nm or more and 750 nm or less, The sheet for junction in which the above-mentioned solvent has OH basis in structure. | 【청구항1】 구리 입자와 비점이 150℃이상의 용매를 포함하고 상기 구리 입자와 상기 용매의 함유량비가 , 질량비로99:1~90:10로서, 상기 구리 입자의 BET 직경이 40 nm 이상 750 nm이하의 범위 내에 있고 상기 용매가 , 구조 중에 OH기를 가지는 접합용 시트. | [Claim1] The boiling point contains a solvent 150℃ or more with a copper grain child, The content ratio of the above-mentioned copper grain child and the above-mentioned solvent is 99:1~90:10 in a mass ratio, The above-mentioned copper grain child'ss diameter of BET is within the limits of 40 nm or more and 750 nm or less, The sheet for junction in which the above-mentioned solvent has OH basis in structure. | [기술분야] 본 발명은 접합용 시트에 관한 것이며, 신뢰성 있는 접합층을 제공하는 전자 부품 조립체에 적용될 수 있다. [해결과제] 본 발명은 주로 은 또는 페이스트 유사 접합 재료를 사용하는 종래 기술과 비교하여, 전자 조립체에서 불량한 전도성 및 신뢰성을 초래할 수 있는 구리 산화 및 접합 층의 소결 특성에 대한 이의 영향을 해결하고자 한다. [해결수단] 본 발명은 구리 그레인 자식 및 용매로 만들어진 접합을 위한 시트를 포함하며, 상기 구리 그레인 자식은 산화를 방지하기 위해 유기 보호 필름으로 덮인다. [특징] 여기서 주된 특징은 비점이 150°C 이상이고 수산기 또는 카르복실기를 함유하는 용매의 사용이며, 이는 구리 그레인 자식의 안정성 및 소결 특성을 향상시킨다. [효과] 따라서, 본 발명은 산화를 최소화하고 전도성을 향상시키는 견고하고 안정적인 결합 층을 보장함으로써 전자 부품 조립체의 신뢰성 및 성능을 개선한다. | 2021-009075 | 2021-01-22 | 2022-113002 | 2022-08-03 |  |  | MITSUBISHI MATERIALS CORP | 増山 弘太郎 ¦ 乙川 光平 ¦ 山口 朋彦 ¦ 中矢 清隆 |  |  |  | 5 | CN106102970A(BE) ¦ JP7002483B2 ¦ JP2020-059914A ¦ JP6884729B2 ¦ US2007-0180954A1(BE) | 0 |  | 17987984 | JP7589564B2 | 1 | 등록 |  | 2222141000483
KR | KR | P | A | 금속 입자 조성물, 금속 입자 조성물의 제조 방법, 및, 페이스트 | 천이 금속 촉매가 불필요하고, 기존의 금속 입자에 대해서도 적용 가능한, 내산화성이 우수한 금속 입자 조성물, 금속 입자 조성물의 제조 방법, 및, 페이스트를 제공한다. 상기 금속 입자 조성물은, 금속 입자 100 질량부에 대하여, 하기 일반식 (I) 로 나타내는 구조를 포함하는 화합물 (A) 를 0.1 ∼ 5 질량부 포함한다. (일반식 (I) 중, R1 및 R2 는, 각각 독립적으로, 수소 원자 ; 탄소수 1 ∼ 6 의 알킬기 ; 탄소수 2 ∼ 6 의 알케닐기 ; 아릴기 ; 또는, 아르알킬기를 나타낸다. R3 및 R4 는, 각각 독립적으로, 수소 원자 ; 탄소수 1 ∼ 6 의 알킬기 ; 알콕시기 ; 탄소수 2 ∼ 6 의 알케닐기 ; 알케닐옥시기 ; 아릴기 ; 또는, 아르알킬기를 나타낸다.) | Metal particle composition excellent in terms of oxidation resistance in which the transition metal catalyst is unnecessary and which is applicable about the existing metal particle, and the manufacturing method of the metal particle composition and paste are provided. The metal particle composition includes 0.1 ∼ 5 parts by mass the compound (A) including the structure of showing about the metal particle 100 parts by mass in below general formula (I). The R1 among (general formula (I) and the R2 represent respectively independently, the arkenyl group : aryl radical :, of the alkyl radical : carbon number 2 ∼ 6 of the hydrogen atom : carbon number 1 ∼ 6 or the aralkyl group. The R3 and the R4 represent respectively independently, the arkenyl group : alkenyloxy group : aryl radical :, of the alkyl radical : alkoxy radical : carbon number 2 ∼ 6 of the hydrogen atom : carbon number 1 ∼ 6 or the aralkyl group | 금속 입자 100 질량부에 대하여, 하기 일반식 (I) 로 나타내는 구조를 포함하는 화합물 (A) 를 0.1 ∼ 5 질량부 포함하는 금속 입자 조성물. (일반식 (I) 중, R1 및 R2 는, 각각 독립적으로, 수소 원자 ; 탄소수 1 ∼ 6 의 알킬기 ; 탄소수 1 ∼ 6 의 알콕시기 ; 탄소수 2 ∼ 6 의 알케닐기 ; 아릴기 ; 또는, 아르알킬기를 나타낸다. R3 및 R4 는, 각각 독립적으로, 수소 원자 ; 탄소수 1 ∼ 6 의 알킬기 ; 탄소수 1 ∼ 6 의 알콕시기 ; 탄소수 2 ∼ 6 의 알케닐기 ; 탄소수 2 ∼ 6 의 알케닐옥시기 ; 아릴기 ; 또는, 아르알킬기를 나타낸다.) | The metal particle composition including the compound (A) including the structure of showing about the metal particle 100 parts by mass in below general formula (I) with 0.1 ∼ 5 parts by mass.<BR\/> The R1 among (general formula (I) and the R2 represent respectively independently, the arkenyl group : aryl radical :, of the alkoxy radical : carbon number 2 ∼ 6 of the alkyl radical : carbon number 1 ∼ 6 of the hydrogen atom : carbon number 1 ∼ 6 or the aralkyl group. The R3 and the R4 represent respectively independently, the alkenyloxy group : aryl radical :, of the arkenyl group : carbon number 2 ∼ 6 of the alkoxy radical : carbon number 2 ∼ 6 of the alkyl radical : carbon number 1 ∼ 6 of the hydrogen atom : carbon number 1 ∼ 6 or the aralkyl group | 1. 금속 입자 100 질량부에 대하여, 하기 일반식 (I) 로 나타내는 구조를 포함하는 화합물 (A) 를 0.1 ∼ 5 질량부 포함하는 금속 입자 조성물. (일반식 (I) 중, R1 및 R2 는, 각각 독립적으로, 수소 원자 ; 탄소수 1 ∼ 6 의 알킬기 ; 탄소수 1 ∼ 6 의 알콕시기 ; 탄소수 2 ∼ 6 의 알케닐기 ; 아릴기 ; 또는, 아르알킬기를 나타낸다. R3 및 R4 는, 각각 독립적으로, 수소 원자 ; 탄소수 1 ∼ 6 의 알킬기 ; 탄소수 1 ∼ 6 의 알콕시기 ; 탄소수 2 ∼ 6 의 알케닐기 ; 탄소수 2 ∼ 6 의 알케닐옥시기 ; 아릴기 ; 또는, 아르알킬기를 나타낸다.) | 1. The metal particle composition including the compound (A) including the structure of showing about the metal particle 100 parts by mass in below general formula (I) with 0.1 ∼ 5 parts by mass.<BR\/> The R1 among (general formula (I) and the R2 represent respectively independently, the arkenyl group : aryl radical :, of the alkoxy radical : carbon number 2 ∼ 6 of the alkyl radical : carbon number 1 ∼ 6 of the hydrogen atom : carbon number 1 ∼ 6 or the aralkyl group. The R3 and the R4 represent respectively independently, the alkenyloxy group : aryl radical :, of the arkenyl group : carbon number 2 ∼ 6 of the alkoxy radical : carbon number 2 ∼ 6 of the alkyl radical : carbon number 1 ∼ 6 of the hydrogen atom : carbon number 1 ∼ 6 or the aralkyl group | [기술분야] 본 발명은 다양한 용도를 위한 전도성 페이스트 또는 잉크에 적용될 수 있는 금속 입자 조성물 및 이의 제조 방법에 관한 것이다. [해결과제] 본 발명은 금속 입자, 특히 낮은 융점을 갖는 미세 금속 입자의 맥락에서 금속 입자에서의 미세화 및 내산화성의 난제를 해결하고자 한다. [해결수단] 본 발명은 특정 구조를 포함하는 화합물 (A)을 가진 금속 입자 조성물, 및 상기 조성물을 위한 제조 방법을 포함한다. [특징] 여기서 주요 특징은 전이금속 촉매의 필요 없이 금속 입자의 내산화성을 향상시키기 위해 특정 구조를 갖는 화합물(A)의 사용이다. [효과] 따라서, 본 발명은 특정 구조를 갖는 화합물 (A)를 사용함으로써 금속 입자의 내산화성을 향상시킨다. | 10-2022-7023645 | 2021-06-30 | 10-2022-0107065 | 2022-08-01 |  |  | 주식회사 쿠라레 | 니시지마 유키 ¦ 노구치 다이키 ¦ 후쿠모토 다카시 | 2020-123866 | JP | 2020-07-20 | 4 | KR10-2413731B1 ¦ KR10-1400702B1 ¦ WOWO2016-199811A1 ¦ WOWO2014-162990A1 | 0 |  | 92390604 | CN114981026B ¦ EP4070896B1 ¦ JP2020-123866 ¦ JP6970324B1 ¦ KR10-2475489B1 ¦ TWI802926B ¦ US12221550B2 ¦ WOWO2022-019069A1 | 8 | 등록 |  | 3522321001844
JP | JP | P | A | 접합용 시트 | 【요약】 【과제】적절한 밀착성을 갖는다. 【해결 수단】접합용 시트 1은 구리 입자 2와 비점이 150℃이상의 용매 3을 포함하고 구리 입자 2와 용매 3의 함유량비가 , 질량비로90:10~95:5이며 용매 3의 분자량이 , 100 이상 600 이하이다. 【선택도】도 1 | [ABSTRACT] [Technical problem] It has suitable adhesion nature. [Means for Solution]The copper grain child 2 and the boiling point is a content ratio of the copper grain child 2 and the solvent 3 90:10~95:5 in a mass ratio including the solvent 3 150℃ or more, and molecular weights of the solvent 3 of the sheet 1 for junction are 100 or more and 600 or less. [Chosen drawing] Drawing 1 | 【청구항1】 구리 입자와 비점이 150℃이상의 용매를 포함하고 상기 구리 입자와 상기 용매의 함유량비가 , 질량비로90:10~95:5로서, 상기 용매의 분자량이 , 100 이상 600 이하인 접합용 시트. | [Claim1] The boiling point contains a solvent 150℃ or more with a copper grain child, The content ratio of the above-mentioned copper grain child and the above-mentioned solvent is 90:10~95:5 in a mass ratio, The sheet for junction whose molecular weights of the above-mentioned solvent are 100 or more and 600 or less. | 【청구항1】 구리 입자와 비점이 150℃이상의 용매를 포함하고 상기 구리 입자와 상기 용매의 함유량비가 , 질량비로90:10~95:5로서, 상기 용매의 분자량이 , 100 이상 600 이하인 접합용 시트. | [Claim1] The boiling point contains a solvent 150℃ or more with a copper grain child, The content ratio of the above-mentioned copper grain child and the above-mentioned solvent is 90:10~95:5 in a mass ratio, The sheet for junction whose molecular weights of the above-mentioned solvent are 100 or more and 600 or less. | [기술분야] 본 발명은 구리 그레인 자식을 이용한 접합용 시트에 관한 것으로, 전자 부품 조립체에 적용될 수 있다. [해결과제] 본 발명은 은계 접합 재료에서의 이온 이동 및 황화 문제를 해결하고자 하며, 적합한 접착 특성을 갖는 구리 그레인 자식을 사용하는 접합을 위한 시트를 제공한다. [해결수단] 본 발명은 구리 그레인 자식 및 특정 함량비 및 분자량을 갖는 용매를 포함한다. [특징] 여기서 주된 특징은 적합한 접착 성질 및 높은 소결 성질을 갖는 접합을 위한 시트이다. [효과] 따라서, 본 발명은 접합용 시트의 접착성 및 접합 정확도를 향상시킨다. | 2021-006705 | 2021-01-19 | 2022-110947 | 2022-07-29 |  |  | MITSUBISHI MATERIALS CORP | 増山 弘太郎 ¦ 乙川 光平 ¦ 山口 朋彦 ¦ 中矢 清隆 |  |  |  | 3 | JP2020-059914A ¦ JP6884729B2 ¦ US2007-0180954A1(BE) | 0 |  | 17986391 | JP7589563B2 | 1 | 등록 |  | 2222138000785
KR | KR | P | B1 | 형상 제어가 가능한 구리 입자의 제조방법 및 이에 의해 제조된 구리 입자를 포함하는 도전성 잉크 조성물 | 본 발명은 형상 제어가 가능한 구리 입자의 제조방법 및 이에 의해 제조된 구리 입자를 포함하는 전도성 잉크 조성물에 관한 것이다. 본 발명의 일 실시예에 따른 구리 입자의 제조방법은 구리 전구체 100 중량부, 계면활성제 2 내지 40 중량부, 물(H2O) 150 내지 9,000 중량부를 혼합하여 혼합 용액을 제조하는 단계; 상기 혼합 용액에 구리 전구체 100 중량부 대비 안정제 50 내지 500 중량부를 혼합하고 반응시켜 구리 전구체 혼합 용액을 제조하는 단계; 상기 구리 전구체 혼합용액에 구리 전구체 100 중량부 대비 할라이드 이온을 포함하는 형상 조절제 10 내지 250 중량부 및 환원제 50 내지 200 중량부를 혼합한 다음 반응시켜 구리 입자 혼합 용액을 제조하는 단계; 및 상기 구리 입자 혼합 용액에서 구리 입자를 수득하는 단계;를 포함한다. | The present invention relates to a method for manufacturing copper particles capable of shape control, and a conductive ink composition comprising the copper particles prepared thereby. In one embodiment of the invention, the method for manufacturing copper particles includes the steps of: preparing a mixed solution by mixing 100 parts by weight of copper precursor, 2 to 40 parts by weight of a surfactant, and 150 to 9,000 parts by weight of water (H2O); manufacturing a copper precursor mixed solution by mixing 50 to 500 parts by weight of a stabilizer to the mixed solution with respect to 100 parts by weight of the copper precursor and allowing a reaction to occur; producing a copper particle mixed solution by mixing 10 to 250 parts by weight of a shape control agent containing halide ions and 50 to 200 parts by weight of a reducing agent to the mixed solution with respect to 100 parts by weight of the copper precursor, allowing a reaction to occur; and obtaining copper particles from the copper particle mixed solution. Therefore, the present invention can easily control the size and shape of copper particles. | 황산구리를 포함하는 구리 전구체 100 중량부, 계면활성제로 폴리비닐피롤리돈 2 내지 5 중량부, 물(H2O) 150 내지 250 중량부를 혼합하여 혼합 용액을 제조하는 단계; 상기 혼합 용액에 구리 전구체 100 중량부 대비 안정제로 시트르산 삼나트륨 150 내지 200 중량부를 혼합하고 반응시켜 구리 전구체 혼합 용액을 제조하는 단계; 상기 구리 전구체 혼합용액에 구리 전구체 100 중량부 대비 형상조절제로 염산 60 내지 100 중량부 및 환원제로 하이포아인산나트륨 50 내지 100 중량부를 혼합한 다음 반응시켜 구리 입자 혼합 용액을 제조하는 단계; 및 상기 구리 입자 혼합 용액에서 구리 입자를 수득하는 단계;를 포함하여, 평균입자 크기가 20 내지 100 nm인 구리 나노입자를 제조하는 구리 입자의 제조방법. | The manufacturing method of the copper particle including step of manufacturing the copper precursor 100 parts by weight included, and the mixture the polyvinyl pyrrolidone 2 through 5 parts by weight, and the water (H2O) 150 through 250 parts by weight are mixed to the surfactant, step of manufacturing the copper light bulb body mixture solution it mixes and it reacts, the step of manufacturing the copper particle mixture it reacts after mixing, and the step of obtaining the copper particle in the copper particle mixture and manufactures the copper nanoparticle in which the average particle size is 20 through 100 nm. | 1. 황산구리를 포함하는 구리 전구체 100 중량부, 계면활성제로 폴리비닐피롤리돈 2 내지 5 중량부, 물(H2O) 150 내지 250 중량부를 혼합하여 혼합 용액을 제조하는 단계; 상기 혼합 용액에 구리 전구체 100 중량부 대비 안정제로 시트르산 삼나트륨 150 내지 200 중량부를 혼합하고 반응시켜 구리 전구체 혼합 용액을 제조하는 단계; 상기 구리 전구체 혼합용액에 구리 전구체 100 중량부 대비 형상조절제로 염산 60 내지 100 중량부 및 환원제로 하이포아인산나트륨 50 내지 100 중량부를 혼합한 다음 반응시켜 구리 입자 혼합 용액을 제조하는 단계; 및 상기 구리 입자 혼합 용액에서 구리 입자를 수득하는 단계;를 포함하여, 평균입자 크기가 20 내지 100 nm인 구리 나노입자를 제조하는 구리 입자의 제조방법. ¦ 2. 황산구리를 포함하는 구리 전구체 100 중량부, 계면활성제로 폴리비닐피롤리돈 10 내지 30 중량부, 물(H2O) 1,000 내지 2,000 중량부를 혼합하여 혼합 용액을 제조하는 단계; 상기 혼합 용액에 구리 전구체 100 중량부 대비 안정제로 시트르산 삼나트륨 300 내지 500 중량부를 혼합하고 반응시켜 구리 전구체 혼합 용액을 제조하는 단계; 상기 구리 전구체 혼합용액에 구리 전구체 100 중량부 대비 형상조절제로 염산 10 내지 60 중량부 및 환원제로 하이포아인산나트륨 80 내지 150 중량부를 혼합한 다음 반응시켜 구리 입자 혼합 용액을 제조하는 단계; 및 상기 구리 입자 혼합 용액에서 구리 입자를 수득하는 단계;를 포함하여, 평균 너비가 200 내지 500 nm이고, 두께가 5 내지 100 nm인 판상형 구리 나노 플레이크 입자를 제조하는 구리 입자의 제조방법. ¦ 3. 황산구리를 포함하는 구리 전구체 100 중량부, 계면활성제로 폴리비닐피롤리돈 10 내지 30 중량부, 물(H2O) 3,000 내지 4,000 중량부를 혼합하여 혼합 용액을 제조하는 단계; 상기 혼합 용액에 구리 전구체 100 중량부 대비 안정제로 시트르산 삼나트륨 300 내지 500 중량부를 혼합하고 반응시켜 구리 전구체 혼합 용액을 제조하는 단계; 상기 구리 전구체 혼합용액에 구리 전구체 100 중량부 대비 형상조절제로 염산 10 내지 60 중량부 및 환원제로 하이포아인산나트륨 80 내지 150 중량부를 혼합한 다음 반응시켜 구리 입자 혼합 용액을 제조하는 단계; 및 상기 구리 입자 혼합 용액에서 구리 입자를 수득하는 단계;를 포함하여, 입자의 평균 너비가 1 내지 30 ㎛이고, 두께가 100 내지 500 nm인 판상형 구리 플레이크 입자를 제조하는 구리 입자의 제조방법. ¦ 4. 황산구리를 포함하는 구리 전구체 100 중량부, 계면활성제로 폴리비닐피롤리돈 10 내지 30 중량부, 물(H2O) 6,000 내지 9,000 중량부를 혼합하여 혼합 용액을 제조하는 단계; 상기 혼합 용액에 구리 전구체 100 중량부 대비 안정제로 시트르산 삼나트륨 300 내지 500 중량부를 혼합하고 반응시켜 구리 전구체 혼합 용액을 제조하는 단계; 상기 구리 전구체 혼합용액에 구리 전구체 100 중량부 대비 형상조절제로 염산 50 내지 200 중량부 및 환원제로 하이포아인산나트륨 80 내지 150 중량부를 혼합한 다음 불활성 가스 분위기 하에서 반응시켜 구리 입자 혼합 용액을 제조하는 단계; 및 상기 구리 입자 혼합 용액에서 구리 입자를 수득하는 단계;를 포함하여, 평균 직경이 5 내지 100 nm이고 평균 길이가 0.1 내지 50 ㎛인 선형 구리 나노와이어 입자를 제조하는 구리 입자의 제조방법. ¦ 7. 재6항에 있어서, 상기 전도성 잉크 조성물은 피도물의 표면에 도포한 다음 200 내지 300 ℃의 온도로 열처리하여 전도성 박막을 형성하는 전도성 잉크 조성물. | 1. The manufacturing method of the copper particle including step of manufacturing the copper precursor 100 parts by weight included, and the mixture the polyvinyl pyrrolidone 2 through 5 parts by weight, and the water (H2O) 150 through 250 parts by weight are mixed to the surfactant, step of manufacturing the copper light bulb body mixture solution it mixes and it reacts, the step of manufacturing the copper particle mixture it reacts after mixing, and the step of obtaining the copper particle in the copper particle mixture and manufactures the copper nanoparticle in which the average particle size is 20 through 100 nm. ¦ 2. The manufacturing method of the copper particle which includes step of manufacturing the copper precursor 100 parts by weight included, and the mixture the polyvinyl pyrrolidone 10 through 30 parts by weight, and the water (H2O) 1,000 through 2,000 parts by weight are mixed to the surfactant, step of manufacturing the copper light bulb body mixture solution it mixes and it reacts, the step of manufacturing the copper particle mixture it reacts after mixing, and the step of obtaining the copper particle in the copper particle mixture and in which the average breadth is 200 through 500 nm and in which the thickness manufactures 5 through the flake type copper nano flake particle that is 100 nm. ¦ 3. The manufacturing method of the copper particle which includes step of manufacturing the copper precursor 100 parts by weight included, and the mixture the polyvinyl pyrrolidone 10 through 30 parts by weight, and the water (H2O) 3,000 through 4,000 parts by weight are mixed to the surfactant, step of manufacturing the copper light bulb body mixture solution it mixes and it reacts, the step of manufacturing the copper particle mixture it reacts after mixing, and the step of obtaining the copper particle in the copper particle mixture and in which the average breadth of the particle is 1 through 30 ㎛ and manufacturing the flake type copper flake particle in which the thickness is 100 through 500 nm. ¦ 4. The average diameter is the manufacturing method of 5 through the copper particle which is 100 nm and in which the average Length manufactures 0.1 through the linear copper nanowire particle which is 50 ㎛ step of manufacturing the copper precursor 100 parts by weight included, and the mixture the polyvinyl pyrrolidone 10 through 30 parts by weight, and the water (H2O) 6,000 through 9,000 parts by weight are mixed to the surfactant, step of manufacturing the copper light bulb body mixture solution it mixes and it reacts, the step of manufacturing the copper particle mixture it reacts under the inert gas atmosphere after mixing, and the step of obtaining the copper particle in the copper particle mixture are included. ¦ 7. The conductive ink formulation forming the thin conductive film the conductive ink formulation heat-treats at the temperature of 200 through 300 ℃ as to the ash 6 claim after coating the surface of the surface to be coated. | [기술분야] 본 발명은 구리 전구체의 농도, 원료 함량 등을 제어하는 구리 입자의 제조 방법에 관한 것으로, 구리 입자의 크기 및 형상을 다양하게 제어할 수 있다. [해결과제] 본 발명은 기존의 방법을 사용하여 구리 나노입자를 합성하는 것과 관련된 높은 비용 및 생산 문제를 해결하고자 한다. [해결수단] 본 발명은 상기 혼합물을 제조하는 단계, 상기 구리 전구체 혼합물 용액을 제조하는 단계, 상기 구리 입자 혼합물을 제조하는 단계, 및 상기 구리 입자를 수득하는 단계를 포함하는 상기 구리 입자의 제조 방법을 포함한다. [특징] 여기서 주된 특징은 제조 방법을 통해 구리 입자의 크기 및 형상을 제어할 수 있는 능력이다. [효과] 따라서, 본 발명은 고농도 구리 전구체 용액을 이용함으로써 생산 효율을 향상시키고 생산 비용을 감소시킨다. | 10-2021-0154164 | 2021-11-10 |  |  | 10-2423669 | 2022-07-18 | 황차환 | 황차환 |  |  |  | 8 | KR10-2074855B1(BE) ¦ KR10-1911306B1(BE) ¦ KR10-1842763B1(BE) ¦ KR10-1890463B1(BE) ¦ KR10-2015-0133454A(BE) ¦ KR10-1535014B1(BE) ¦ KR10-0796984B1 ¦ WOWO2010-035258A2(BE) | 0 |  | 25076332 | KR10-2423669B1 | 1 | 등록 | 황차환 | 3522304000893
CN | CN | P | A | Preparation method of nano copper powder | The invention provides a preparation method of nano copper powder. The method comprises the following steps: simultaneously injecting a copper salt solution and a precipitant solution into a supergravity reactor for a supergravity reaction, and after the two solutions are completely injected, injecting the obtained reaction solution into the supergravity reactor and circulating for a first preset time to obtain a turbid liquid containing basic cupric carbonate, performing solid-liquid separation, washing, drying and calcining on the turbid liquid to obtain nano copper oxide powder; the preparation method comprises the following steps: violently stirring nano copper oxide powder, a dispersant and a first solvent to obtain a solution A; violently stirring a second solvent and a reducing agent to obtain a solution B; and slowly dropwise adding the solution B into the solution A, reacting for a second preset time to obtain a reaction product, and centrifuging, washing, drying and grinding the reaction product to obtain the monodispersed nano copper powder. The nano-copper powder is prepared by combining a supergravity reaction technology with a chemical reduction method, and the nano-copper powder has the advantages of being small in particle size, good in dispersity and controllable in particle size. | 본 발명은 나노 구리 분말의 제조 방법을 제공한다. 방법은 다음과 같습니다: 구리염 용액과 침전제 용액을 동시에 초중력 반응기에 주입하여 초중력 반응을 진행하고, 두 용액이 주입된 후, 다시 얻은 반응 용액을 초중력 반응기에 주입하여 제1 미리 설정된 시간을 순환시켜 염기성 탄산구리를 포함하는 현탁액을 얻는다, 현탁액을 고액 분리, 세척, 건조, 소성하여 나노 산화구리 분말을 얻는다; 나노 산화구리 분말, 분산제 및 제1 용매를 격렬하게 교반하여 용액 A를 얻었다; 은 제2 용매와 환원제를 격렬하게 교반하여 용액 B를 얻는다; 는 용액 B를 용액 A에 천천히 적가하고, 두 번째 미리 설정된 시간을 반응시켜 반응 생성물을 얻고, 반응 생성물을 원심분리, 세척, 건조, 분쇄하여 단분산된 나노 구리 분말을 얻는다. 본 발명은 화학 환원법과 결합된 초중력 반응 기술을 사용하여 나노 구리 분말을 제조하는 것으로, 입경이 작고 분산성이 우수하며 입경 크기가 제어 가능한 장점이 있다. | 1. The preparation method of the nano copper powder is characterized by comprising the following steps of: (1) preparing nano copper oxide powder: respectively injecting a copper salt solution containing a first surfactant and a precipitator solution containing a second surfactant into a supergravity reactor at preset feeding speeds simultaneously for supergravity reaction, after the copper salt solution and the precipitator solution are injected, injecting the obtained reaction solution into the supergravity reactor for circulating for a first preset time to obtain a suspension containing basic copper carbonate, and carrying out solid-liquid separation, washing, drying and calcining on the suspension to obtain nano copper oxide powder; (2) preparing nano copper powder: violently stirring nano copper oxide powder, a dispersing agent and a first solvent at a first preset temperature to obtain a solution A; violently stirring the second solvent and the reducing agent at normal temperature to obtain a uniformly mixed solution B; slowly dripping the solution B into the solution A, reacting at a second preset temperature for a second preset time to obtain a reaction product, and centrifuging, washing, drying and grinding the reaction product to obtain monodisperse nano copper powder; the dispersing agent is polyvinylpyrrolidone, the first solvent and the second solvent are glycerol or glycol, and the reducing agent is hydrazine hydrate. | 1. 상기 제조 방법은 다음 단계를 포함하는 것을 특징으로 하는 나노 구리 분말의 제조 방법: (1) 나노 산화구리 분말을 제조한다: 제1 계면활성제를 포함하는 구리염 용액과 제2 계면활성제를 포함하는 침전제 용액을 각각 미리 설정된 공급 속도로 동시에 초중력 반응기에 주입하여 초중력 반응을 진행하고, 상기 구리염 용액과 상기 침전제 용액을 주입한 후, 다시 획득한 반응 용액을 상기 초중력 반응기에 주입하여 제1 기설정 시간을 순환시켜 염기성 탄산구리를 포함하는 현탁액을 얻고, 상기 현탁액은 고액 분리, 세척, 건조, 소성을 거쳐 나노 산화구리 분말을 얻는다; (2) 나노 구리 분말을 제조합니다: 나노 산화구리 분말, 분산제 및 제1 용매를 제1 기설정 온도에서 격렬하게 교반하여 용액 A를 얻는다; 제2 용매와 환원제를 상온에서 격렬하게 교반하여 균일하게 혼합된 용액 B를 얻는다; 은 상기 용액 B를 상기 용액 A에 천천히 적하하고, 제2 미리 설정된 온도에서 제2 미리 설정된 시간을 반응시켜 반응 생성물을 얻고, 상기 반응 생성물은 원심, 세척, 건조, 연마를 거쳐 단분산된 나노 구리 분말을 얻는다; 여기서, 상기 분산제는 폴리비닐피롤리돈이고, 상기 제1 용매 및 상기 제2 용매는 글리세롤 또는 에틸렌글리콜이며, 상기 환원제는 히드라진 수화물이다. | 1. The preparation method of the nano copper powder is characterized by comprising the following steps of: (1) preparing nano copper oxide powder: respectively injecting a copper salt solution containing a first surfactant and a precipitator solution containing a second surfactant into a supergravity reactor at preset feeding speeds simultaneously for supergravity reaction, after the copper salt solution and the precipitator solution are injected, injecting the obtained reaction solution into the supergravity reactor for circulating for a first preset time to obtain a suspension containing basic copper carbonate, and carrying out solid-liquid separation, washing, drying and calcining on the suspension to obtain nano copper oxide powder; (2) preparing nano copper powder: violently stirring nano copper oxide powder, a dispersing agent and a first solvent at a first preset temperature to obtain a solution A; violently stirring the second solvent and the reducing agent at normal temperature to obtain a uniformly mixed solution B; slowly dripping the solution B into the solution A, reacting at a second preset temperature for a second preset time to obtain a reaction product, and centrifuging, washing, drying and grinding the reaction product to obtain monodisperse nano copper powder; the dispersing agent is polyvinylpyrrolidone, the first solvent and the second solvent are glycerol or glycol, and the reducing agent is hydrazine hydrate. | 1. 상기 제조 방법은 다음 단계를 포함하는 것을 특징으로 하는 나노 구리 분말의 제조 방법: (1) 나노 산화구리 분말을 제조한다: 제1 계면활성제를 포함하는 구리염 용액과 제2 계면활성제를 포함하는 침전제 용액을 각각 미리 설정된 공급 속도로 동시에 초중력 반응기에 주입하여 초중력 반응을 진행하고, 상기 구리염 용액과 상기 침전제 용액을 주입한 후, 다시 획득한 반응 용액을 상기 초중력 반응기에 주입하여 제1 기설정 시간을 순환시켜 염기성 탄산구리를 포함하는 현탁액을 얻고, 상기 현탁액은 고액 분리, 세척, 건조, 소성을 거쳐 나노 산화구리 분말을 얻는다; (2) 나노 구리 분말을 제조합니다: 나노 산화구리 분말, 분산제 및 제1 용매를 제1 기설정 온도에서 격렬하게 교반하여 용액 A를 얻는다; 제2 용매와 환원제를 상온에서 격렬하게 교반하여 균일하게 혼합된 용액 B를 얻는다; 은 상기 용액 B를 상기 용액 A에 천천히 적하하고, 제2 미리 설정된 온도에서 제2 미리 설정된 시간을 반응시켜 반응 생성물을 얻고, 상기 반응 생성물은 원심, 세척, 건조, 연마를 거쳐 단분산된 나노 구리 분말을 얻는다; 여기서, 상기 분산제는 폴리비닐피롤리돈이고, 상기 제1 용매 및 상기 제2 용매는 글리세롤 또는 에틸렌글리콜이며, 상기 환원제는 히드라진 수화물이다. | [기술분야] 본 발명은 과중력 반응 기술과 화학적 환원 방법을 결합하여 나노 구리 분말을 제조하는 방법에 관한 것이다. [해결과제] 본 발명은 상이한 경우의 적용 요건을 충족시키기 위해 제어 가능한 입자 크기 및 더 작은 입자 크기를 갖는 나노 구리를 제조하는 방법에 대한 필요성을 해결하고자 한다. [해결수단] 본 발명은 초중력 반응 기술 및 화학적 환원 방법을 통해 나노 구리 분말을 제조하는 방법을 포함한다. [특징] 여기서 주된 특징은 나노 구리 분말을 제조하기 위한 화학적 환원 방법과 과중력 반응 기술의 조합이다. [효과] 따라서, 본 발명은 나노 구리 분말의 제어성 및 입자 크기를 개선하여, 상이한 경우의 적용 요건을 충족시킨다. | 2022-10328593 | 2022-03-31 | 114653963 | 2022-06-24 |  |  | XIANGTAN University | Zhou Jicheng ¦ Tao Jiang ¦ Yang Tianyu |  |  |  | 6 | CN113000855B ¦ CN110976901A ¦ CN109822090A ¦ CN106513696B ¦ CN103769598A ¦ CN103464774B | 0 |  | 67556074 | CN114653963B | 1 | 등록 |  | 8422271016710
JP | JP | P | A | 접합용 금속 페이스트, 접합체, 반도체 장치 및 접합체 제조 방법 | 【요약】 【과제】 피착면에 금이나 은을 가지고 있는 부재를 접합하는 경우에도 충분한 접합 강도를 얻을 수 있는 접합용 금속 페이스트, 그것을 이용하는 접합체 및 반도체 장치 및 접합체 제조 방법을 제공하는 것. 【해결 수단】 접합용 금속 페이스트는(A) 구리 입자와(B) 니켈 입자 및 니켈 화합물 중 적어도 일종과(C) 분산매를 포함하고(B) 성분의 함유량이 (A) 성분, (B) 성분 및 (C) 성분의 질량 합계를 기준으로서 15질량% 이상 50질량%이하이다. 【선택도】없음 | [ABSTRACT] [Technical problem] Even if you are a case where the member which has gold and silver in covering side is joined, provide the zygote and semiconductor device using the metal paste for junction and it which can obtain sufficient junction intensity, and the manufacturing method of a zygote. [Means for Solution]Content of the (B) ingredient of a metal paste for junction is more than the 15 mass % and below the 50 mass % including (A) copper grain child, at least one sort in the (B) nickel particle and a nickel compound, and (C) carrier fluid on the basis of the sum total of mass of the (A) ingredient, the (B) ingredient, and the (C) ingredient. [Chosen drawing] Nothing | 【청구항1】 (A) 구리 입자와(B) 니켈 입자 및 니켈 화합물 중 적어도 일종과(C) 분산매를 포함하고 상기 (B) 성분의 함유량이 상기 (A) 성분, 상기 (B) 성분 및 상기 (C) 성분의 질량 합계를 기준으로서 15질량% 이상 50질량%이하인 접합용 금속 페이스트. | [Claim1] (A) A copper grain child, at least one sort in the (B) nickel particle and a nickel compound, and (C) carrier fluid are included, The metal paste for junction whose content of the above-mentioned (B) ingredient is more than the 15 mass % and below the 50 mass % on the basis of the sum total of the mass of the above-mentioned (A) ingredient, the above-mentioned (B) ingredient, and the above-mentioned (C) ingredient. | 【청구항1】 (A) 구리 입자와(B) 니켈 입자 및 니켈 화합물 중 적어도 일종과(C) 분산매를 포함하고 상기 (B) 성분의 함유량이 상기 (A) 성분, 상기 (B) 성분 및 상기 (C) 성분의 질량 합계를 기준으로서 15질량% 이상 50질량%이하인 접합용 금속 페이스트. | [Claim1] (A) A copper grain child, at least one sort in the (B) nickel particle and a nickel compound, and (C) carrier fluid are included, The metal paste for junction whose content of the above-mentioned (B) ingredient is more than the 15 mass % and below the 50 mass % on the basis of the sum total of the mass of the above-mentioned (A) ingredient, the above-mentioned (B) ingredient, and the above-mentioned (C) ingredient. | [기술분야] 본 발명은 접합용 금속 페이스트, 이를 이용한 접합체, 반도체 소자 및 접합체의 제조 방법에 관한 것이다. [해결과제] 본 발명은 고온에서 작동하는 반도체 장치의 접합에 사용되는 고연 솔더에서 불충분한 연결 신뢰성 및 열 전도성의 문제를 해결하고자 한다. [해결수단] 본 발명은 캐리어 유체와 함께 구리 그레인 자식, 니켈 입자, 및 니켈 화합물을 함유하는 접합을 위한 금속 페이스트를 포함한다. [특징] 여기서 주요 특징은 접합 강도를 향상시키기 위해 접합을 위한 금속 페이스트에 특정 양의 니켈 입자 및 니켈 화합물을 포함시키는 것이다. [효과] 따라서, 본 발명은 접합용 금속 페이스트를 사용함으로써 반도체 장치에서 접합 강도 및 접속 신뢰성을 개선한다. | 2020-201064 | 2020-12-03 | 2022-088924 | 2022-06-15 |  |  | RESONAC HOLDINGS CORP | 石川 大 ¦ 中子 偉夫 ¦ 名取 美智子 ¦ 根岸 征央 ¦ 川名 祐貴 ¦ 広沢 清 ¦ 櫻井 きわ |  |  |  | 3 | JP6907540B2(BE) ¦ JP6617049B2(BE) ¦ JP6032110B2(BE) | 0 |  | 17970381 | JP7543880B2 | 1 | 등록 |  | 2222107000239
KR | KR | P | B1 | 방사선을 이용한 항바이러스성 구리나노입자의 제조방법 및 이에 의해 제조된 항바이러스성 구리나노입자 | 본 발명은 방사선을 이용한 항바이러스성 구리나노입자의 제조방법 및 이에 의해 제조된 항바이러스성 구리나노입자에 관한 것으로, 상기 구리나노입자의 제조방법은 구리 전구체; 용매; 분산제 및 라디칼 제거제를 일정비율로 혼합한 구리 전구체 조성물에 전자빔을 조사함으로써 공정이 단순하면서도 빠르며 대량생산이 가능한 이점이 있고, 기존의 구리나노입자와 비교하여 훨씬 작은 직경을 가지는 구리나노입자를 제조할 수 있고, 이에 의해 제조된 구리나노입자는 우수한 항바이러스성을 나타내는 이점이 있다. | The present invention relates to a method for manufacturing antiviral copper nanoparticles using radiation and antiviral copper nanoparticles manufactured thereby. The method for manufacturing copper nanoparticles irradiates a copper precursor composition, in which a copper precursor, a solvent, a dispersant, and a radical scavenger are mixed at a certain ratio, with electron beams so that the process is simple and fast, mass production is possible, copper nanoparticles having a much smaller diameter than existing copper nanoparticles can be manufactured, and the copper nanoparticles manufactured by the method exhibit excellent antiviral properties. | 구리 전구체; 용매; 분산제 및 라디칼 제거제를 혼합하는 구리 전구체 조성물 제조단계와 상기 제조된 구리 전구체 조성물에 방사선을 조사하는 전자빔 조사단계를 포함하는 방사선을 이용한 항바이러스성 구리나노입자의 제조방법에 있어서, 상기 구리 전구체 조성물 제조단계는, 구리 전구체 0.5 내지 2중량부를 기준으로 하여 용매 80 내지 95중량부, 분산제 0.5 내지 1.5중량부 및 라디칼 제거제 0.5 내지 1.5 중량부로 혼합하되, 상기 구리 전구체는 황산구리(CuSO4),염화구리(CuCl2), 질산구리(Cu(NO3)2) 및 초산구리((CH3COO)2Cu) 중 어느 하나 이상을 포함하고, 상기 용매는 증류수 및 에틸렌글리콜을 3:7~7:3의 비율로 포함하고, 상기 분산제는 평균 분자량이 300,000Da~500,000Da이며; 상기 전자빔 조사단계는, 10 내지 30 kW의 파워를 갖는 방사선을 5 내지 100초 동안 조사하되, 1kGy/s 내지 10kGy/s의 선량률로 20kGy 내지 100kGy의 흡수선량으로 방사선을 조사하는 것을 특징으로 하는 방사선을 이용한 항바이러스성 구리나노입자의 제조방법. | A manufacturing method of the antiviral copper nanoparticle comprising the steps of: the copper precursor composition manufacture step mixes as to the manufacturing method of the antiviral copper nanoparticle taking advantage of the radiation including the copper precursor, the solvent, and the copper precursor composition manufacture step mixing the dispersing agent and radical scavenger and the electronic beam irradiation step irradiating radiation in the copper precursor compound based on the copper precursor 0.5 through 2 parts by weight to the solvent 80 through 95 parts by weight, and the dispersing agent 0.5 through 1.5 parts by weight and radical scavenger 0.5 through 1.5 parts by weight; the copper precursor including the blue vitriol (CuSO4), the cupric chloride (CuCl2), and the copper nitrate (Cu(NO3)2) and copper acetate ((CH3COO) 2Cu) middle any one or greater; the solvent including the distilled water and ethylene glycol at a ratio of 3:7~7:3; and the radiation having the electronic beam irradiation step is the power of 10, through 30 kW the average molecular weight the dispersing agent is 300,000Da~500,000Da is irradiated for 5 through 100 second and the radiation irradiating radiation in the absorbed dose of 20kGy to 100kGy is used as the dosage rate of the s to 10kGy / s with 1, and the kGy, and the copper precursor composition manufacture step mixing the dispersing agent and radical scavenger and the electronic beam irradiation step irradiating radiation in the copper precursor compound being manufactured as described above. | 1. 구리 전구체; 용매; 분산제 및 라디칼 제거제를 혼합하는 구리 전구체 조성물 제조단계와 상기 제조된 구리 전구체 조성물에 방사선을 조사하는 전자빔 조사단계를 포함하는 방사선을 이용한 항바이러스성 구리나노입자의 제조방법에 있어서, 상기 구리 전구체 조성물 제조단계는, 구리 전구체 0.5 내지 2중량부를 기준으로 하여 용매 80 내지 95중량부, 분산제 0.5 내지 1.5중량부 및 라디칼 제거제 0.5 내지 1.5 중량부로 혼합하되, 상기 구리 전구체는 황산구리(CuSO4),염화구리(CuCl2), 질산구리(Cu(NO3)2) 및 초산구리((CH3COO)2Cu) 중 어느 하나 이상을 포함하고, 상기 용매는 증류수 및 에틸렌글리콜을 3:7~7:3의 비율로 포함하고, 상기 분산제는 평균 분자량이 300,000Da~500,000Da이며; 상기 전자빔 조사단계는, 10 내지 30 kW의 파워를 갖는 방사선을 5 내지 100초 동안 조사하되, 1kGy/s 내지 10kGy/s의 선량률로 20kGy 내지 100kGy의 흡수선량으로 방사선을 조사하는 것을 특징으로 하는 방사선을 이용한 항바이러스성 구리나노입자의 제조방법. | 1. A manufacturing method of the antiviral copper nanoparticle comprising the steps of: the copper precursor composition manufacture step mixes as to the manufacturing method of the antiviral copper nanoparticle taking advantage of the radiation including the copper precursor, the solvent, and the copper precursor composition manufacture step mixing the dispersing agent and radical scavenger and the electronic beam irradiation step irradiating radiation in the copper precursor compound based on the copper precursor 0.5 through 2 parts by weight to the solvent 80 through 95 parts by weight, and the dispersing agent 0.5 through 1.5 parts by weight and radical scavenger 0.5 through 1.5 parts by weight; the copper precursor including the blue vitriol (CuSO4), the cupric chloride (CuCl2), and the copper nitrate (Cu(NO3)2) and copper acetate ((CH3COO) 2Cu) middle any one or greater; the solvent including the distilled water and ethylene glycol at a ratio of 3:7~7:3; and the radiation having the electronic beam irradiation step is the power of 10, through 30 kW the average molecular weight the dispersing agent is 300,000Da~500,000Da is irradiated for 5 through 100 second and the radiation irradiating radiation in the absorbed dose of 20kGy to 100kGy is used as the dosage rate of the s to 10kGy / s with 1, and the kGy, and the copper precursor composition manufacture step mixing the dispersing agent and radical scavenger and the electronic beam irradiation step irradiating radiation in the copper precursor compound being manufactured as described above. | [기술분야] 본 발명은 방사선을 이용한 항바이러스 구리 나노입자의 제조방법 및 이에 의해 제조된 항바이러스 구리 나노입자에 관한 것이다. [해결과제] 본 발명은 종래의 구리 나노입자 제조 방법의 낮은 질량 생산성 및 높은 비용을 해결하고자 한다. [해결수단] 본 발명은 상기 항바이러스성 구리 나노입자를 제조하기 위한 특정 단계와 함께, 구리 전구체, 용매, 및 분산제를 포함한다. [특징] 여기서 주요 특징은 항바이러스 구리 나노입자를 효율적으로 그리고 고순도로 제조하기 위한 방사선의 사용이다. [효과] 본 발명은 이를 단순화하고 상기 항바이러스 구리 나노 입자의 질량 생산성 및 비용 효율성을 향상시킴으로써 상기 제조 공정을 개선한다. | 10-2021-0038602 | 2021-03-25 |  |  | 10-2410707 | 2022-06-15 | 주식회사 제브 | 하태성 ¦ 이나연 ¦ 박지현 ¦ 정평환 ¦ 강경민 ¦ 이영환 |  |  |  | 7 | CN108526490B(BE) ¦ JP4073788B2(BE) ¦ KR10-1671953B1(BE) ¦ KR10-1096059B1 ¦ KR10-1080925B1(BE) ¦ KR10-0809982B1(BE) ¦ KR10-2001-0078876A(BE) | 0 |  | 25062223 | KR10-2410707B1 | 1 | 등록 | 주식회사 제브 | 3522264000908
KR | KR | P | B1 | 향상된 내열특성을 갖는 도전성 구리 분말 페이스트 및 그 제조방법 | 본 발명은 내열특성이 향상된 도전성 구리 분말 페이스트와 제조방법에 관한 것이다. 본 발명은 고온 하에서 구리 분말의 산화를 억제하고 향상된 내열특성을 제공하기 위하여 산화막이 제거된 구리 분말의 표면에 알코올 용매를 함유한 인산 및 시트르산 용액으로 처리하여 인산/시트르산 염을 형성하고 헤테로사이클릭 고분자로 표면처리한 후, 첨가제가 함유된 수성 및 유성 바인더와 혼합하고 열처리하여 안정화 단계를 거쳐 도전성 구리 분말 페이스트를 제조함으로써, 기존의 도전성 금속 페이스트를 대체하고 가격이 저렴하면서도 내열특성이 요구되는 다양한 분야에 응용이 가능한 도전성 구리 분말 페이스트 및 이를 제조하는 방법을 제공한다. | The present invention relates to a conductive copper powder paste with an improved heat resistant characteristic and a manufacturing method thereof. According to the present invention, in order to suppress oxidization of copper powder under a high temperature, and to provide an improved heat resistant characteristic, phosphoric acid/citric acid salts may be formed after processing with a phosphoric acid/citric acid solution containing an alcohol solvent on the surface of copper powder from which an oxide film is removed before the surface is treated with a heterocyclic macromolecule, in order to be mixed with a watery and oily binder containing an additive so as to undergo thermal treatment for stabilization, thereby manufacturing a conductive copper powder paste. Provided are a conductive copper powder paste which can replace the conventional conductive metal paste, can provide low costs, and can be applied to various areas requiring heat resistant characteristics, and a manufacturing method thereof. | (a) 알코올 용매를 함유한 인산 용액 및 시트르산 용액에 산화막이 제거된 구리 분말을 첨가하여 인산/시트르산 염이 형성된 구리 분말을 제조하는 단계; (b) (a)단계의 상기 인산/시트르산 염이 형성된 구리 분말에 질소 함유 헤테로사이클릭 고분자-에탄올 용액을 도입하여 표면처리된 인산/시트르산 염이 형성된 구리 분말을 제조하는 단계; 및, (c) (b)단계의 상기 표면처리된 인산/시트르산 염이 형성된 구리 분말에 바인더와 첨가제 및 용매를 혼합하는 단계; 및, (d) 상기 (c)단계의 결과물을 가열하여 안정화하는 단계를 포함하는 것을 특징으로 하는 도전성 구리 분말 페이스트 제조방법. | (a) The conductivity copper powder making method for paste including the step that the phosphoric acid / citrate it adds it manufactures the formed copper powder, step that the phosphoric acid / citrate introducing the nitrogen-containing heterocyclic polymer - ethanol solution to the formed copper powder and is surface-treated it manufactures the formed copper powder, the surface-treated phosphoric acid / citrate as described above of (c) (b) step is step of mixing the binder in the formed copper powder and additive and solvent, and the step that heats up the outcome of (d) (c) step and stabilized. | 1. (a) 알코올 용매를 함유한 인산 용액 및 시트르산 용액에 산화막이 제거된 구리 분말을 첨가하여 인산/시트르산 염이 형성된 구리 분말을 제조하는 단계; (b) (a)단계의 상기 인산/시트르산 염이 형성된 구리 분말에 질소 함유 헤테로사이클릭 고분자-에탄올 용액을 도입하여 표면처리된 인산/시트르산 염이 형성된 구리 분말을 제조하는 단계; 및, (c) (b)단계의 상기 표면처리된 인산/시트르산 염이 형성된 구리 분말에 바인더와 첨가제 및 용매를 혼합하는 단계; 및, (d) 상기 (c)단계의 결과물을 가열하여 안정화하는 단계를 포함하는 것을 특징으로 하는 도전성 구리 분말 페이스트 제조방법. | 1. (a) The conductivity copper powder making method for paste including the step that the phosphoric acid / citrate it adds it manufactures the formed copper powder, step that the phosphoric acid / citrate introducing the nitrogen-containing heterocyclic polymer - ethanol solution to the formed copper powder and is surface-treated it manufactures the formed copper powder, the surface-treated phosphoric acid / citrate as described above of (c) (b) step is step of mixing the binder in the formed copper powder and additive and solvent, and the step that heats up the outcome of (d) (c) step and stabilized. | [기술분야] 본 발명은 전도성 구리 분말 페이스트 및 이의 제조 방법에 관한 것이며, 이는 내열성 특성을 개선하는 것을 목적으로 하고 다양한 전도성 페이스트에 적용될 수 있다. [해결과제] 본 발명은 비용-유효 구리 분말을 사용하고 내열성 특성을 개선함으로써 산화로 인한 높은 비용 및 감소된 전도성과 같은 기존 전도성 페이스트의 한계를 해결하고자 한다. [해결수단] 본 발명은 산화 막 제거, 인산 및 구연산 용액을 사용한 표면 처리, 및 질소 함유 헤테로사이클릭 중합체의 도입과 같은 단계를 포함하는 전도성 구리 분말 페이스트의 제조 방법을 포함한다. [특징] 여기서 주요 특징은 비용-유효 구리 분말의 사용 및 내열성 특성을 개선하기 위한 질소-함유 헤테로사이클릭 중합체의 도입이다. [효과] 따라서, 본 발명은 구리 분말 페이스트의 내열성 및 전도성을 향상시켜, 다양한 전도성 페이스트에 적합하게 한다. | 10-2021-0191902 | 2021-12-30 |  |  | 10-2409631 | 2022-06-13 | 장정식 | 장정식 |  |  |  | 6 | JP2017-089000A ¦ JP5960543B2 ¦ JP5502434B2 ¦ KR10-2311273B1 ¦ KR10-1906767B1 ¦ KR10-2013-0136455A(BE) | 3 | CN117117516B ¦ KR10-2741374B1(FE) ¦ KR10-2745781B1(FE) | 25058937 | KR10-2409631B1 | 1 | 등록 | 장정식 | 3522254000943
JP | JP | P | A | 은 함유 페이스트, 접합체 제조 방법 | 【요약】 【과제】구리와 반도체 칩과의 접착에 이용되며, 연결 신뢰성이 우수한 구리와 반도체 칩을 접착시킨 접합체 (반도체 장치)가 얻어진 은 함유 페이스트를 제공한다. 【해결 수단】본 발명의 은 함유 페이스트는 구리와 반도체 칩과의 접착에 이용되며, 하기 조건에서 상기 은 함유 페이스트의 소결체에 의해 상기 구리와 상기 반도체 칩을 접착시킨 접합체에 있어서, 초음파 탐상 장치 (SAT)로 상기 반도체 칩 측에서 관찰한 SAT 화상에서 요구되는 반도체 칩 면적 a에 대한 상기 소결체와 상기 반도체 칩과의 접착 면적 b의 비율[(b/a)×100]이92% 이상100% 이하이다. (조건) 상기 은 함유 페이스트를 구리 기판의 표면에 막 두께 150 μm로 칠해, 120℃에서 건조한 후, 그 도포막에 반도체 칩을 재치하여 대기 하, 압력 15 MPa, 온도 300℃의 조건 하에서 15분간 경화된다. 【선택도】없음 | [ABSTRACT] [Technical problem] It is used for adhesion with copper and a semiconductor chip, and the silver content paste in which the zygote (semiconductor device) on which copper excellent in connection reliability and a semiconductor chip were pasted up is obtained is provided. [Means for Solution]A silver content paste of this invention is used for adhesion with copper and a semiconductor chip, In the zygote on which the above-mentioned copper and the above-mentioned semiconductor chip were pasted up by the sintered compact of the above-mentioned silver content paste on the following conditions, The ratios [(b/a) ×100] of the adhesion area b of the above-mentioned sintered compact and the above-mentioned semiconductor chip to the semiconductor chip area a which are called for from the SAT picture observed from the above-mentioned semiconductor chip side with ultrasonic test equipment (SAT) are 92% or more and 100% or less. (Conditions) After painting the above-mentioned silver content paste by film thickness 150 μm on the surface of a copper board and drying at 120℃, a semiconductor chip is laid in the coated film concerned, and it hardens for 15 minutes under pressure 15MPa and conditions with a temperature of 300℃ under the atmosphere. [Chosen drawing] Nothing | 【청구항1】 구리와 반도체 칩과의 접착에 사용되는 은 함유 페이스트로서, 하기 조건에서 상기 은 함유 페이스트의 소결체에 의해 상기 구리와 상기 반도체 칩을 접착시킨 접합체에 있어서, 초음파 탐상 장치 (SAT)로 상기 반도체 칩 측에서 관찰한 SAT 화상에서 요구되는 반도체 칩 면적 a에 대한 상기 소결체와 상기 반도체 칩과의 접착 면적 b의 비율[(b/a)×100]이92% 이상100% 이하인 은 함유 페이스트. (조건) 상기 은 함유 페이스트를 구리 기판의 표면에 막 두께 150 μm로 칠해, 120℃에서 건조한 후, 그 도포막에 반도체 칩을 재치하여 대기 하, 압력 15 MPa, 온도 300℃의 조건 하에서 15분간 경화된다. | [Claim1] It is a silver content paste used for adhesion with copper and a semiconductor chip, In the zygote on which the above-mentioned copper and the above-mentioned semiconductor chip were pasted up by the sintered compact of the above-mentioned silver content paste on the following conditions, The silver content paste whose ratios [(b/a) ×100] of the adhesion area b of the above-mentioned sintered compact and the above-mentioned semiconductor chip to the semiconductor chip area a which are called for from the SAT picture observed from the above-mentioned semiconductor chip side with ultrasonic test equipment (SAT) are 92% or more and 100% or less. (Conditions) After painting the above-mentioned silver content paste by film thickness 150 μm on the surface of a copper board and drying at 120℃, a semiconductor chip is laid in the coated film concerned, and it hardens for 15 minutes under pressure 15MPa and conditions with a temperature of 300℃ under the atmosphere. | 【청구항1】 구리와 반도체 칩과의 접착에 사용되는 은 함유 페이스트로서, 하기 조건에서 상기 은 함유 페이스트의 소결체에 의해 상기 구리와 상기 반도체 칩을 접착시킨 접합체에 있어서, 초음파 탐상 장치 (SAT)로 상기 반도체 칩 측에서 관찰한 SAT 화상에서 요구되는 반도체 칩 면적 a에 대한 상기 소결체와 상기 반도체 칩과의 접착 면적 b의 비율[(b/a)×100]이92% 이상100% 이하인 은 함유 페이스트. (조건) 상기 은 함유 페이스트를 구리 기판의 표면에 막 두께 150 μm로 칠해, 120℃에서 건조한 후, 그 도포막에 반도체 칩을 재치하여 대기 하, 압력 15 MPa, 온도 300℃의 조건 하에서 15분간 경화된다. | [Claim1] It is a silver content paste used for adhesion with copper and a semiconductor chip, In the zygote on which the above-mentioned copper and the above-mentioned semiconductor chip were pasted up by the sintered compact of the above-mentioned silver content paste on the following conditions, The silver content paste whose ratios [(b/a) ×100] of the adhesion area b of the above-mentioned sintered compact and the above-mentioned semiconductor chip to the semiconductor chip area a which are called for from the SAT picture observed from the above-mentioned semiconductor chip side with ultrasonic test equipment (SAT) are 92% or more and 100% or less. (Conditions) After painting the above-mentioned silver content paste by film thickness 150 μm on the surface of a copper board and drying at 120℃, a semiconductor chip is laid in the coated film concerned, and it hardens for 15 minutes under pressure 15MPa and conditions with a temperature of 300℃ under the atmosphere. | [기술분야] 본 발명은 은 함유 페이스트의 제조 방법 및 상기 페이스트를 사용한 반도체 장치에 관한 것이다. [해결과제] 본 발명은 반도체 장치에 사용되는 은 함량 페이스트에서 낮은 열 전도성 및 연결 신뢰성의 문제를 해결하고자 한다. [해결수단] 본 발명은 구리 및 반도체 칩과의 접착을 위해 사용되는 은 함량 페이스트를 포함한다. [특징] 여기서 주된 특징은 은 함량 페이스트를 소결함으로써 제조된 고열 전도성 재료이다. [효과] 따라서, 본 발명은 반도체 장치에서 열 전도성 및 연결 신뢰성을 개선한다. | 2020-195047 | 2020-11-25 | 2022-083624 | 2022-06-06 |  |  | SUMITOMO BAKELITE CO LTD | 渡部 直輝 ¦ 高本 真 |  |  |  | 3 | JP6950175B2(BE) ¦ JP6010926B2(BE) ¦ WOWO2019-111778A1(BE) | 1 | JP7648014B1 | 17966479 | JP2022-083624A | 1 | 거절 |  | 2222100000169
JP | JP | P | A | 구리 분말 제조 방법 | 【요약】 【과제】결정성이 높은 구리 분말 제조 방법을 제공하는 것. 높은 소결 개시 온도를 가지며, 도막의 평활성이 우수한 구리 분말 제조 방법을 제공하는 것. 【해결 수단】구리 분말 제조 방법은 구리와 염소 가스를 반응시켜 염화구리 가스를 생성하고 염화구리 가스와 환원성 가스를 반응시키고 환원 반응에 의해 구리 분말을 생성하는 것을 포함하고 환원 반응의 염화구리 가스의 분압은40% 초과80% 이하이며 환원 반응에 있어서 생성된 구리 분말은 2000℃/초 이상 9000℃/초 이하의 냉각 속도로 냉각된다. 【선택도】도 1 | [ABSTRACT] [Technical problem] Provide the manufacturing method of copper powder with high crystallinity. It has a high sintering start temperature and provide the manufacturing method of copper powder excellent in the smooth nature of a coat. [Means for Solution]A manufacturing method of copper powder makes copper and gaseous chlorine react, and generates copper chloride gas, Including making copper chloride gas and reducing gas react, and generating copper powder by a reduction reaction, partial pressure of copper chloride gas in a reduction reaction is more than 40% of 80% or less, and copper powder generated in a reduction reaction is cooled a second with a cooling rate above 2000℃ /and below 9000℃/second. [Chosen drawing] Drawing 1 | 【청구항1】 구리와 염소 가스를 반응시켜 염화구리 가스를 생성하고 상기 염화 구리 가스와 환원성 가스를 반응시키고 환원 반응에 의해 구리 분말을 생성하는 것을 포함하고 상기 환원 반응의 상기 염화 구리 가스의 분압은40% 초과80% 이하이며 상기 환원 반응에 있어서 생성된 상기 구리 분말은 2000℃/초 이상 9000℃/초 이하의 냉각 속도로 냉각되는 것을 특징으로 하는 구리 분말 제조 방법. | [Claim1] Copper and gaseous chlorine are made to react and copper chloride gas is generated, The above-mentioned copper chloride gas and reducing gas are made to react, and it includes generating copper powder by a reduction reaction, The partial pressure of the above-mentioned copper chloride gas in the above-mentioned reduction reaction is more than 40% of 80% or less, A manufacturing method of copper powder, wherein the above-mentioned copper powder generated in the above-mentioned reduction reaction is cooled a second with the cooling rate above 2000℃ /and below 9000℃/second. | 【청구항1】 구리와 염소 가스를 반응시켜 염화구리 가스를 생성하고 상기 염화 구리 가스와 환원성 가스를 반응시키고 환원 반응에 의해 구리 분말을 생성하는 것을 포함하고 상기 환원 반응의 상기 염화 구리 가스의 분압은40% 초과80% 이하이며 상기 환원 반응에 있어서 생성된 상기 구리 분말은 2000℃/초 이상 9000℃/초 이하의 냉각 속도로 냉각되는 것을 특징으로 하는 구리 분말 제조 방법. | [Claim1] Copper and gaseous chlorine are made to react and copper chloride gas is generated, The above-mentioned copper chloride gas and reducing gas are made to react, and it includes generating copper powder by a reduction reaction, The partial pressure of the above-mentioned copper chloride gas in the above-mentioned reduction reaction is more than 40% of 80% or less, A manufacturing method of copper powder, wherein the above-mentioned copper powder generated in the above-mentioned reduction reaction is cooled a second with the cooling rate above 2000℃ /and below 9000℃/second. | [기술분야] 본 발명은 구리 분말의 제조 방법에 관한 것이며, 저온 동시 소성 세라믹 보드 및 라미네이션 세라믹 콘덴서의 배선 및 단자의 내부 전극 및 외부 전극과 같은 전자 부품에 적용될 수 있다. [해결과제] 본 발명은 니켈 분말에 비해 낮은 소결 시작 온도 및 높은 염소량으로 인해 전극층에 균열 및 박리를 발생시키는 구리 분말의 문제를 해결하고자 한다. [해결수단] 본 발명은 염화구리 가스와 환원 가스의 환원 반응을 포함하는 구리 분말의 제조 방법, 2000°C/초 내지 9000°C/초의 냉각 속도로 상기 구리 분말을 냉각시키고, 상기 구리 분말의 염소의 양을 감소시키는 것을 포함한다. [특징] 여기서 주된 특징은 구리 분말 내 염소의 양을 감소시키고 소결 시작 온도를 향상시키기 위한 염화구리 가스의 분압 및 냉각 속도의 제어이다. [효과] 본 발명은 따라서 상기 코팅의 부드러운 특성을 개선시키고 구리 분말에서 염소의 양을 감소시키고 소결 시작 온도를 개선시킴으로써 MLCC에서 전극 층의 균열 및 박리를 제어한다. | 2020-195196 | 2020-11-25 | 2022-083703 | 2022-06-06 |  |  | TOHO TITANIUM CO LTD | 小林 諒太 ¦ 吉田 貢 |  |  |  | 2 | JP6771636B1 ¦ JP4611464B2 | 0 |  | 17966551 | JP2022-083703A | 1 | 거절 |  | 2222100000248
KR | KR | P | A | 접합용 구리 페이스트, 접합체의 제조 방법 및 접합체 | 접합용 구리 페이스트는, 금속 입자와 분산매를 함유하고, 금속 입자로서, 구리 입자를 포함하며, 분산매로서, 다이하이드로터피네올을 포함한다. 접합체의 제조 방법은, 제1 부재와, 제2 부재와, 제1 부재 및 제2 부재를 접합하는 접합부를 구비하는 접합체의 제조 방법으로서, 제1 부재 및 제2 부재 중 적어도 일방의 접합면에 상기 접합용 구리 페이스트를 인쇄하고, 제1 부재, 접합용 구리 페이스트, 제2 부재가 이 순서로 적층되어 있는 적층 구조를 갖는 적층체를 준비하는 제1 공정과, 적층체의 접합용 구리 페이스트를 소결하는 제2 공정을 구비한다. | The copper paste for the junction includes the metal particle and the dihydro terpinol it is the dispersing medium the dispersing medium is contained and it is the metal particle and the copper particle is included. The manufacturing method of assembly includes the first process of preparing, and the second process of sintering the copper paste for the junction of the laminate the laminate having the laminating structure it prints the copper paste for the junction on the junction and where the first member, the copper paste for the junction, and the second member is laminated to this order of at least one-way among the first member and the second member it is the manufacturing method of assembly including the first member, the second member, and the first member, and the junction welding the second member. | 금속 입자와, 분산매를 함유하고, 상기 금속 입자로서, 구리 입자를 포함하며, 상기 분산매로서, 다이하이드로터피네올을 포함하는, 접합용 구리 페이스트. | As the metal particle, and metal particle the dispersing medium is contained, the copper paste for the junction including the dihydro terpinol it is the dispersing medium the copper particle is included. | 1. 금속 입자와, 분산매를 함유하고, 상기 금속 입자로서, 구리 입자를 포함하며, 상기 분산매로서, 다이하이드로터피네올을 포함하는, 접합용 구리 페이스트. | 1. As the metal particle, and metal particle the dispersing medium is contained, the copper paste for the junction including the dihydro terpinol it is the dispersing medium the copper particle is included. | [기술분야] 본 발명은 접합용 구리 페이스트, 상기 페이스트의 제조 방법, 및 상기 페이스트의 조립 방법에 관한 것이다. [해결과제] 본 발명은 조립 공정, 특히 고온 환경 및 무연 규정에서 충분한 결합 강도를 유지하면서 인쇄성을 개선하는 과제를 해결하고자 한다. [해결수단] 본 발명은 구리 입자 및 디하이드로 테르피놀을 포함하는 분산 매질을 함유하는 접합을 위한 구리 페이스트, 및 상기 페이스트를 제조하기 위한 방법을 포함한다. [특징] 여기서 주된 특징은 분산 매질로서 디히드로 테르피놀의 사용이며, 이는 인쇄성을 향상시키고 조립 공정에서 충분한 결합 강도를 유지한다. [효과] 따라서, 본 발명은 고온 환경 및 무연 규정에서 충분한 결합 강도를 유지함으로써 인쇄성을 향상시키고 조립 공정을 향상시킨다. | 10-2022-7012117 | 2019-09-30 | 10-2022-0073763 | 2022-06-03 |  |  | 가부시끼가이샤 레조낙 | 네기시 모토히로 ¦ 나카코 히데오 ¦ 나토리 미치코 ¦ 이시카와 다이 ¦ 스가마 치에 ¦ 가와나 유키 |  |  |  | 3 | JP6563618B1(BE) ¦ JP6848549B2(BE) ¦ WOWO2016-132814A1(BE) | 1 | KR10-2024-0146476A(FE) | 97656269 | CN114502301A ¦ EP4023367A1 ¦ JP7392728B2 ¦ KR10-2022-0073763A ¦ MYPI2022001674A0 ¦ US2022-0371087A1 ¦ WOWO2021-064826A1 | 7 | 거절 |  | 3522241002132
CN | CN | P | A | Low-cost thick-film conductor paste | The invention discloses low-cost thick-film conductor paste which is prepared by mixing silver powder, silver-coated copper-nickel alloy powder, glass powder, inorganic oxide and an organic carrier to prepare paste paste with certain fluidity. The silver-coated copper-nickel alloy powder is adopted to replace palladium and platinum noble metal powder in the thick-film conductor paste, so that the cost of the thick-film conductor paste is effectively reduced while the welding resistance of the thick-film conductor paste is ensured. The thick-film conductor paste has the advantages of stable and reliable welding resistance, high aging tension and low cost. | 본 발명은 저비용 후막 도체 페이스트를 개시하고, 은 분말, 은 코트 구리 니켈 합금 분말, 유리 분말, 무기 산화물과 유기 담체를 혼합하여 일정한 유동성을 갖는 페이스트상으로 제조한다. 본 발명은 후막 도체 페이스트 중 팔라듐, 백금 귀금속 분말을 은백동 니켈 합금 분말로 대체함으로써, 후막 도체 페이스트의 내용접 성능을 확보하면서 후막 도체 페이스트의 비용을 효과적으로 절감할 수 있다. 본 발명의 후막 도체 페이스트는 내용접 성능이 안정적이고 신뢰성이 있으며, 노화 장력이 높고, 원가가 저렴한 장점이 있다. | 1. A low-cost thick-film conductor paste is characterized by comprising the following components in percentage by weight: 40 to 80 percent of silver powder, 5 to 30 percent of silver-coated copper-nickel alloy powder, 0.5 to 3 percent of glass powder, 0.5 to 4 percent of inorganic oxide and 12 to 30 percent of organic carrier; the preparation method of the silver-coated copper-nickel alloy powder comprises the following steps: dissolving silver nitrate in pure water to form Ag2+A solution A with the ion concentration of 3-7 g/L; dissolving a reducing agent in pure water to form a solution B with the pH of 2-8 and the concentration of the reducing agent of 8-12 g/L; adding spherical copper-nickel alloy powder with the granularity of 0.3-0.5 mu m into pure water to form suspension C with the concentration of the copper-nickel alloy powder of 8-12 g/L; dropwise adding the solution A and the solution B into the suspension C under the stirring condition, wherein the volume ratio of the solution A to the solution B to the suspension C is (0.8-1.2): 0.4-0.6), continuously stirring for 2-3 h after dropwise adding, and filtering out precipitates; cleaning the precipitate with pure water, freeze-drying, and putting the dried product into a vacuum furnace at 300 +/-10 ℃ for heat preservation for 23-24 hours to obtain silver-coated copper-nickel alloy powder; the reducing agent is one or more of sodium hypophosphite, sodium formate, ethylene glycol, ascorbic acid, triethanolamine, hydroquinone and sodium citrate. | 1. 상기 도체 페이스트는 하기 중량 백분율의 성분으로 구성되는 것을 특징으로 하는 저비용 후막 도체 페이스트: 은 분말 40~80%, 은 코팅 구리 니켈 합금 분말 5~30%, 유리 분말 0.5~3%, 무기 산화물 0.5~4%, 유기 비히클 12~30%; 상기 은 코트 구리 니켈 합금분의 제조 방법은: 질산은을 순수한 물에 녹여 Ag2+이온 농도가 3~7g/L인 용액 A를 형성한다; 은 환원제를 순수한 물에 녹여 pH 2~8을 형성한다 환원제 농도가 8~12g/L인 용액 B; 는 입도가 0.3~0.5μm인 구형 구리 니켈 합금 분말을 순수에 첨가하여 구리 니켈 합금 분말 농도가 8~12g/L인 현탁액 C를 형성한다; 교반 조건에서 용액 A와 용액 B를 현탁액 C에 적하하고 용액 A와 용액 B, 현탁액 C의 부피비를 (0.8~1.2):(0.8~1.2):(0.4~0.6)로 한다, 적하 후 2~3시간 동안 계속 저어 침전물을 걸러냅니다; 침전물을 순수한 물로 세척하고 동결건조하고 건조물을 300°C±10°C의 진공로에 넣어 23~24시간 동안 유지하여 은백동니켈합금 분말을 얻는다; 상기 환원제는 차아인산나트륨, 포름산나트륨, 에틸렌글리콜, 아스코르브산, 트리에탄올아민, 히드로퀴논, 시트르산나트륨 중 어느 하나 또는 복수이다. | 1. A low-cost thick-film conductor paste is characterized by comprising the following components in percentage by weight: 40 to 80 percent of silver powder, 5 to 30 percent of silver-coated copper-nickel alloy powder, 0.5 to 3 percent of glass powder, 0.5 to 4 percent of inorganic oxide and 12 to 30 percent of organic carrier; the preparation method of the silver-coated copper-nickel alloy powder comprises the following steps: dissolving silver nitrate in pure water to form Ag2+A solution A with the ion concentration of 3-7 g/L; dissolving a reducing agent in pure water to form a solution B with the pH of 2-8 and the concentration of the reducing agent of 8-12 g/L; adding spherical copper-nickel alloy powder with the granularity of 0.3-0.5 mu m into pure water to form suspension C with the concentration of the copper-nickel alloy powder of 8-12 g/L; dropwise adding the solution A and the solution B into the suspension C under the stirring condition, wherein the volume ratio of the solution A to the solution B to the suspension C is (0.8-1.2): 0.4-0.6), continuously stirring for 2-3 h after dropwise adding, and filtering out precipitates; cleaning the precipitate with pure water, freeze-drying, and putting the dried product into a vacuum furnace at 300 +/-10 ℃ for heat preservation for 23-24 hours to obtain silver-coated copper-nickel alloy powder; the reducing agent is one or more of sodium hypophosphite, sodium formate, ethylene glycol, ascorbic acid, triethanolamine, hydroquinone and sodium citrate. | 1. 상기 도체 페이스트는 하기 중량 백분율의 성분으로 구성되는 것을 특징으로 하는 저비용 후막 도체 페이스트: 은 분말 40~80%, 은 코팅 구리 니켈 합금 분말 5~30%, 유리 분말 0.5~3%, 무기 산화물 0.5~4%, 유기 비히클 12~30%; 상기 은 코트 구리 니켈 합금분의 제조 방법은: 질산은을 순수한 물에 녹여 Ag2+이온 농도가 3~7g/L인 용액 A를 형성한다; 은 환원제를 순수한 물에 녹여 pH 2~8을 형성한다 환원제 농도가 8~12g/L인 용액 B; 는 입도가 0.3~0.5μm인 구형 구리 니켈 합금 분말을 순수에 첨가하여 구리 니켈 합금 분말 농도가 8~12g/L인 현탁액 C를 형성한다; 교반 조건에서 용액 A와 용액 B를 현탁액 C에 적하하고 용액 A와 용액 B, 현탁액 C의 부피비를 (0.8~1.2):(0.8~1.2):(0.4~0.6)로 한다, 적하 후 2~3시간 동안 계속 저어 침전물을 걸러냅니다; 침전물을 순수한 물로 세척하고 동결건조하고 건조물을 300°C±10°C의 진공로에 넣어 23~24시간 동안 유지하여 은백동니켈합금 분말을 얻는다; 상기 환원제는 차아인산나트륨, 포름산나트륨, 에틸렌글리콜, 아스코르브산, 트리에탄올아민, 히드로퀴논, 시트르산나트륨 중 어느 하나 또는 복수이다. | [기술분야] 본 발명은 팔라듐 및 백금을 함유하지 않고, 저비용 및 양호한 용접 저항을 가지며, 알루미나 세라믹 기판 및 후막 회로 제품에 널리 적용되는 후막 회로용 도체 페이스트에 관한 것이다. [해결과제] 본 발명은 기존의 후막 회로용 도체 페이스트가 저가 제품의 용접 저항성이 떨어지고, 용접 저항성이 좋은 제품의 비용이 높으며, 제품의 적용이 제한적이라는 기술적 문제를 해결하고자 한다. [해결수단] 본 발명은 은 분말, 은 코팅된 구리-니켈 합금 분말, 유리 분말, 무기 산화물, 및 유기 캐리어를 갖는 저가의 두꺼운 필름 전도체 페이스트를 포함한다. [특징] 여기서 주요 특징은 귀금속 분말을 대체하기 위한 은 코팅 구리-니켈 합금 분말의 사용이며, 용접 저항성 및 에이징 장력을 보장하면서 비용을 감소시킨다. [효과] 따라서, 본 발명은 비용을 감소시키면서 도체 페이스트의 용접 저항 및 에이징 장력을 개선한다. | 2022-10420164 | 2022-04-21 | 114530280 | 2022-05-24 |  |  | Xi'an Hongxing Electronic Slurry Technology Co.,Ltd. | Do not announce the inventor |  |  |  | 0 |  | 1 | TWI823518B(FE) | 67226993 | CN114530280A | 1 | 거절 |  | 8422222028554
KR | KR | P | A | 구리 분말의 제조 방법 및 이를 이용하여 제조된 구리 분말 | 구리 분말의 제조 방법이 개시된다. 본 발명의 일 실시예에 따른 구리 분말은 반응기에 폴리올 용매를 준비하는 단계, 상기 반응기에 산화 구리 및 캡핑제(capping agent)를 투입하는 단계, 상기 반응기의 온도를 높이면서 교반시키는 단계, 및 상기 반응기에 침전된 구리 분말을 세척 후 건조시키는 단계를 포함한다. | A manufacturing method of copper powder is disclosed to manufacture fine copper powder having a certain shape and size and economic efficiency by using inexpensive copper oxide as a starting material. The manufacturing method of copper powder according to an embodiment of the present invention includes the steps of preparing a polyol solvent in a reactor, adding copper oxide and a capping agent to the reactor, stirring while raising the temperature of the reactor, and washing and drying copper powder precipitated in the reactor. | 반응기에 폴리올 용매를 준비하는 단계; 상기 반응기에 산화 구리 및 캡핑제(capping agent)를 투입하는 단계; 상기 반응기의 온도를 높이면서 교반시키는 단계; 및 상기 반응기에 침전된 구리 분말을 세척 후 건조시키는 단계를 포함하는, 구리 분말의 제조 방법. | The manufacturing method for including the step of preparing the polyol solvent in the reactor, step of injecting the cupric oxide in the reactor and capping reagent (capping agent), and step of drying after washing the step that it mixes it enhances and the copper powder precipitated in the reactor of the copper powder. | 1. 반응기에 폴리올 용매를 준비하는 단계; 상기 반응기에 산화 구리 및 캡핑제(capping agent)를 투입하는 단계; 상기 반응기의 온도를 높이면서 교반시키는 단계; 및 상기 반응기에 침전된 구리 분말을 세척 후 건조시키는 단계를 포함하는, 구리 분말의 제조 방법. | 1. The manufacturing method for including the step of preparing the polyol solvent in the reactor, step of injecting the cupric oxide in the reactor and capping reagent (capping agent), and step of drying after washing the step that it mixes it enhances and the copper powder precipitated in the reactor of the copper powder. | [기술분야] 본 발명은 미세 구리 분말을 제조하기 위한 제조 기술에 관한 것이며, 전자 부품의 전극, 인쇄 회로 기판, 및 반도체 부품의 연결 재료에 적용될 수 있다. [해결과제] 본 발명은 글리콜류 용매와 산화구리를 출발 물질로 사용하여 산화 및 응집에 문제가 있는 액체를 사용하는 제조 방법을 해결하고자 한다. [해결수단] 본 발명은 폴리올 용매를 제조하는 것, 산화제2구리 및 캡핑 시약을 첨가하는 것, 온도를 상승시키는 것, 생성된 구리 분말을 세척하는 것, 및 세척된 구리 분말을 건조시키는 것을 포함한다. [특징] 여기서 주된 특징은 고순도 및 균일한 크기를 갖는 미세 구리 분말을 생산하기 위한 출발 물질로서 글리콜 용매 및 산화구리의 사용이다. [효과] 따라서, 본 발명은 글리콜 용매를 사용하고, 산화 및 응집 문제를 감소시키고, 입자 크기 제어를 용이하게 함으로써 제조 공정을 개선한다. | 10-2021-0155731 | 2021-11-12 | 10-2022-0064933 | 2022-05-19 |  |  | 엡실론 주식회사 | 김연화 ¦ 문찬영 ¦ 권은송 ¦ 최원종 | 10-2020-0151145 | KR | 2020-11-12 | 7 | JP7154861B2(BE) ¦ JP2016-500758A ¦ KR10-1803956B1 ¦ KR10-0962214B1 ¦ KR10-1431570B1 ¦ KR10-0836659B1 ¦ KR10-0754326B1 | 0 |  | 25044462 | KR10-2020-0151145 ¦ KR10-2022-0064933A | 2 | 거절 |  | 3522213001087
JP | JP | P | A | 합금 재료 제조 방법 및 그 이용 | 【요약】 【과제】텅스텐 부재와 다른 금속 부재와의 견고하고 신뢰성이 높은 접합을 실현하는 신규한 기술을 제공한다. 【해결 수단】여기에 개시되는 제조 방법은 텅스텐(W) 원소를 포함하는 W원과 구리(Cu) 원소를 포함하는 Cu원이 접촉하고 W원과 Cu원과의 경계에 있어서 W 및 Cu가 산화되어 있는 산화 접촉체를 준비하고 산화 접촉체에 대해 환원 분위기 하에서 소성 처리를 수행한다. 이것에 의해 W원소와 Cu원소가 서로 확산한 합금 재료인 W-Cu합금을 제조할 수 있다. 이러한 W-Cu합금을 이용함으로써 텅스텐 부재와 다른 금속 부재를 견고하게 접합할 수 있다. 【선택도】없음 | [ABSTRACT] [Technical problem] The new art of realizing firm and reliable junction to a tungsten member and other metallic members is provided. [Means for Solution]A source of W containing a tungsten (W) element and a source of Cu containing a copper (Cu) element contact, and a manufacturing method indicated here prepares an oxidization contact object in which W and Cu have oxidized on a boundary of a source of W, and a source of Cu, and performs calcination processing under a reduction atmosphere to an oxidization contact object. By this, the W-Cu alloy which is the alloy material which W element and Cu element diffused mutually can be manufactured. By using this W-Cu alloy, a tungsten member and other metallic members are firmly joinable. [Chosen drawing] Nothing | 【청구항1】 텅스텐(W) 원소를 포함하는 W원과 구리(Cu) 원소를 포함하는 Cu원이 접촉하고 상기 W원과 상기 Cu원과의 경계에 있어서 W 및 Cu가 산화되어 있는 산화 접촉체를 준비하고 상기 산화 접촉체에 대해 환원 분위기 하에서 소성 처리를 수행하는 합금 재료 제조 방법. | [Claim1] A manufacturing method of the alloy material which the source of W containing a tungsten (W) element and the source of Cu containing a copper (Cu) element contact, prepares the oxidization contact object in which W and Cu have oxidized on the boundary of the above-mentioned source of W, and the above-mentioned source of Cu, and performs calcination processing under a reduction atmosphere to the above-mentioned oxidization contact object. | 【청구항1】 텅스텐(W) 원소를 포함하는 W원과 구리(Cu) 원소를 포함하는 Cu원이 접촉하고 상기 W원과 상기 Cu원과의 경계에 있어서 W 및 Cu가 산화되어 있는 산화 접촉체를 준비하고 상기 산화 접촉체에 대해 환원 분위기 하에서 소성 처리를 수행하는 합금 재료 제조 방법. ¦ 【청구항18】 구리(Cu) 원소와 텅스텐(W) 원소가 서로 분산한 W-Cu합금을 주성분으로서 함유하고 두께가 5nm 이상인 합금 재료. ¦ 【청구항19】 텅스텐(W) 원소를 포함하는 W 부재와 상기 W 부재의 표면에 형성되고 구리(Cu) 원소와 텅스텐(W) 원소가 서로 분산한 W-Cu합금을 주성분으로서 함유하는 W-Cu합금층과 (을)를 구비하고, 상기 W-Cu합금층의 두께가 5nm 이상인 금속 적층체. | [Claim1] A manufacturing method of the alloy material which the source of W containing a tungsten (W) element and the source of Cu containing a copper (Cu) element contact, prepares the oxidization contact object in which W and Cu have oxidized on the boundary of the above-mentioned source of W, and the above-mentioned source of Cu, and performs calcination processing under a reduction atmosphere to the above-mentioned oxidization contact object. ¦ [Claim18] Alloy material whose thickness the W-Cu alloy which a copper (Cu) element and a tungsten (W) element distributed mutually is contained as the main ingredients, and is 5 nm or more. ¦ [Claim19] W member containing a tungsten (W) element, The W-Cu alloy layer which contains the W-Cu alloy which was formed in the surface of the above-mentioned W member, and a copper (Cu) element and a tungsten (W) element distributed mutually as the main ingredients Preparation, The metal layered product whose thickness of the above-mentioned W-Cu alloy layer is 5 nm or more. | [기술분야] 본 발명은 다이버터, 가속기, 및 플라즈마 방전 장치와 같은 장치에서 고온 환경에 적용될 수 있는 합금 재료, 특히 W-Cu 합금의 제조 방법에 관한 것이다. [해결과제] 본 발명은 접합 계면에서 효과적인 합금 형성을 허용하지 않는 종래의 접합 방법으로 실현하기 어려웠던 텅스텐 (W)부재와 구리 (Cu)와 같은 다른 금속 부재 사이의 견고하고 신뢰성 있는 접합을 달성하는 과제를 해결하고자 한다. [해결수단] 본 발명은 텅스텐 및 구리 소스로부터 산화 접촉 물체를 제조하는 단계, 및 W-Cu 합금을 생성하기 위해 환원 분위기 하에서 하소 처리를 수행하는 단계를 포함하는 신규 제조 방법을 포함한다. [특징] 여기서 주요 특징은 산화 처리 후 환원 소성을 수반하여 텅스텐과 구리 사이의 효과적인 확산과 강한 결합을 허용하는 독특한 공정을 통해 W-Cu 합금을 생성하는 능력이다. [효과] 따라서, 본 발명은 텅스텐과 구리 부재 사이의 접합 신뢰성 및 강도를 개선하여, 강한 열적 및 기계적 특성이 필수적인 고성능 응용에서 이들의 사용을 가능하게 한다. | 2020-181768 | 2020-10-29 | 2022-072379 | 2022-05-17 |  |  | NORITAKE CO LTD | 渡邉 慶樹 |  |  |  | 5 | JP3564089B2(BE) ¦ JP3194184B2(BE) ¦ JP3137923B2(BE) ¦ KR10-1890396B1(BE) ¦ WOWO2019-082932A1(BE) | 0 |  | 89510599 | JP2024-177671A ¦ JP2025-010598A ¦ JP7557341B2 | 3 | 등록 |  | 2222086000500
JP | JP | P | A | 소결 구리 필러 형성용 구리 페이스트 및 접합체 제조 방법 | 【요약】 【과제】소결성 및 접합성이 우수한 소결 구리 필러 형성용 구리 페이스트를 제공하는 것. 【해결 수단】부재끼리를 접합하는 소결 구리 필러를 형성하기 위한 구리 페이스트로서, 금속 입자와 유기 분산매를 함유하고 금속 입자가 구리 입자를 포함하고 유기 분산매가 비점이 280℃이상인 고비등점 분산매를 유기 분산매의 전체 질량을 기준으로서 99 질량%이상의 비율로 포함하고 응고점이 20℃이하의 저응고점 분산매를 포함하는 소결 구리 필러 형성용 구리 페이스트. 【선택도】없음 | [ABSTRACT] [Technical problem] Provide the copper paste for sintering copper pillar formation which is excellent in sintering nature and junction nature. [Means for Solution]Are a sintering copper pillar which joins members copper paste for forming, and Metal particles, Copper paste for sintering copper pillar formation whose coagulating point contain organic carrier fluid, and metal particles contain high-boiling point carrier fluid whose boiling point is 280℃ or more at a rate of more than 99 mass % on the basis of total mass of organic carrier fluid including a copper grain child in organic carrier fluid, and contains low coagulating point carrier fluid 20℃ or less. [Chosen drawing] Nothing | 【청구항1】 부재끼리를 접합하는 소결 구리 필러를 형성하기 위한 구리 페이스트로서, 금속 입자와 유기 분산매를 함유하고 상기 금속 입자가 구리 입자를 포함하고 상기 유기 분산매가 비점이 280℃이상인 고비등점 분산매를 상기 유기 분산매의 전체 질량을 기준으로서 99 질량%이상의 비율로 포함하고 응고점이 20℃이하의 저응고점 분산매를 포함하는 소결 구리 필러 형성용 구리 페이스트. | [Claim1] It is copper paste for forming the sintering copper pillar which joins members, Metal particles and organic carrier fluid are contained, The above-mentioned metal particles contain a copper grain child, Copper paste for sintering copper pillar formation in which the above-mentioned organic carrier fluid contains high-boiling point [ that the boiling point is 280℃ or more ] carrier fluid at a rate of more than 99 mass % on the basis of the total mass of the above-mentioned organic carrier fluid, and a coagulating point contains low coagulating point carrier fluid 20℃ or less. | 【청구항1】 부재끼리를 접합하는 소결 구리 필러를 형성하기 위한 구리 페이스트로서, 금속 입자와 유기 분산매를 함유하고 상기 금속 입자가 구리 입자를 포함하고 상기 유기 분산매가 비점이 280℃이상인 고비등점 분산매를 상기 유기 분산매의 전체 질량을 기준으로서 99 질량%이상의 비율로 포함하고 응고점이 20℃이하의 저응고점 분산매를 포함하는 소결 구리 필러 형성용 구리 페이스트. | [Claim1] It is copper paste for forming the sintering copper pillar which joins members, Metal particles and organic carrier fluid are contained, The above-mentioned metal particles contain a copper grain child, Copper paste for sintering copper pillar formation in which the above-mentioned organic carrier fluid contains high-boiling point [ that the boiling point is 280℃ or more ] carrier fluid at a rate of more than 99 mass % on the basis of the total mass of the above-mentioned organic carrier fluid, and a coagulating point contains low coagulating point carrier fluid 20℃ or less. | [기술분야] 본 발명은 구리 기둥 형성 소결용 구리 페이스트의 제조 방법에 관한 것으로, 전자 소자에 적용될 수 있다. [해결과제] 본 발명은 주류 전해 도금에 의한 형성 방법에서 시간 소모적인 기둥 형성의 기술적 문제 및 도금 속도 동안 큰 높이 상승의 문제를 해결하고자 한다. [해결수단] 본 발명은 금속 입자 및 유기 캐리어 유체를 함유하는 구리 페이스트를 포함하며, 상기 유기 캐리어 유체는 고비점 캐리어 유체 및 저응고점 캐리어 유체를 포함한다. [특징] 여기서 주요 특징은 구리 페이스트의 유기 캐리어 유체에 고비점 캐리어 유체 및 저응고점 캐리어 유체를 포함시키는 것이다. [효과] 따라서, 본 발명은 구리 기둥 형성을 소결하기 위한 구리 페이스트의 소결 특성 및 접합 특성을 개선한다. | 2020-167122 | 2020-10-01 | 2022-059400 | 2022-04-13 |  |  | RESONAC HOLDINGS CORP | 名取 美智子 ¦ 中子 偉夫 ¦ 根岸 征央 ¦ 石川 大 |  |  |  | 1 | WOWO2018-131095A1(BE) | 0 |  | 88660673 | JP7651832B2 | 1 | 등록 |  | 2222066000307
JP | JP | P | A | 접합 방법, 구리 소결체 및 구리 페이스트 | 【요약】 【과제】시트형 구리 소결체를 이용한 접합에 있어서 저비용으로 접합 강도를 향상시킨다. 【해결 수단】구리 소결체 1을 이용한 접합 방법이다. 구리 소결체 1은 구리 나노 입자가 소결되어 시트 형태로 형성되어 있다. 이 접합 방법은 적층 공정과 접합 공정을 가진다. 적층 공정에서 한쪽 피접합물 2와 구리 소결체 1과 다른 한쪽의 피접합물 3을 이 순서대로 적층한 적층물 4가 제작된다. 접합 공정에서 적층물 4가 가압 및 가열해서 접합된다. 적층 공정 전에 구리 소결체 1의 표면 구리 산화물이 제거되는 전처리가 이루어진다. 【선택도】도 1 | [ABSTRACT] [Technical problem] In the junction using a sheet shaped copper sintered compact, junction intensity is improved to low cost. [Means for Solution]It is a joining method using the copper sintered compact 1. Copper nanoparticles are sintered and the copper sintered compact 1 is formed in the sheet shaped. This joining method has a lamination process and a junction process. In a lamination process, the lamination thing 4 which laminated one connected object 2, the copper sintered compact 1, and the connected object 3 of another side on this order is made. In a junction process, it pressurizes and heats and the lamination thing 4 is joined. Before a lamination process, the pretreatment from which the copper oxide of the surface of the copper sintered compact 1 is removed is performed. [Chosen drawing] Drawing 1 | 【청구항1】 구리 나노 입자가 소결되어 시트 형태로 형성된 구리 소결체를 이용한 접합 방법으로서, 한쪽 피접합물과 상기 구리 소결체와 다른 한쪽의 피접합물을 이 순서대로 적층한 적층물을 만드는 적층 공정과 상기 적층물을 가압 및 가열해 접합하는 접합 공정을 가지며, 상기 적층 공정 전에 상기 구리 소결체의 표면 구리 산화물이 제거되는 전처리가 이루어지는 것을 특징으로 하는 접합 방법. | [Claim1] It is a joining method using the copper sintered compact which copper nanoparticles were sintered and was formed in the sheet shaped, The lamination process of making the lamination thing which laminated one connected object, the above-mentioned copper sintered compact, and the connected object of another side on this order, It has the junction process of pressurizing and heating and joining the above-mentioned lamination thing, A joining method, wherein the pretreatment from which the copper oxide of the surface of the above-mentioned copper sintered compact is removed is performed before the above-mentioned lamination process. | 【청구항1】 구리 나노 입자가 소결되어 시트 형태로 형성된 구리 소결체를 이용한 접합 방법으로서, 한쪽 피접합물과 상기 구리 소결체와 다른 한쪽의 피접합물을 이 순서대로 적층한 적층물을 만드는 적층 공정과 상기 적층물을 가압 및 가열해 접합하는 접합 공정을 가지며, 상기 적층 공정 전에 상기 구리 소결체의 표면 구리 산화물이 제거되는 전처리가 이루어지는 것을 특징으로 하는 접합 방법. ¦ 【청구항8】 구리 나노 입자가 소결되어 시트 형태로 형성된 구리 소결체로서, 상기 구리 나노 입자로서 소결전의 1차 입자의 메디안 직경이 10 nm 이상 100 nm이하의 소입경 구리 나노 입자와 메디안 직경이 그것보다 큰 대입경의 구리 나노 입자가 소결되고 상기 소입경의 구리 나노 입자가 소결되어서 형성되는 구리 입자에 상기 1차 입자의 입자 지름을 가지는 것이 잔존하고 있는 것을 특징으로 하는 구리 소결체. | [Claim1] It is a joining method using the copper sintered compact which copper nanoparticles were sintered and was formed in the sheet shaped, The lamination process of making the lamination thing which laminated one connected object, the above-mentioned copper sintered compact, and the connected object of another side on this order, It has the junction process of pressurizing and heating and joining the above-mentioned lamination thing, A joining method, wherein the pretreatment from which the copper oxide of the surface of the above-mentioned copper sintered compact is removed is performed before the above-mentioned lamination process. ¦ [Claim8] It is the copper sintered compact which copper nanoparticles were sintered and was formed in the sheet shaped, The copper nanoparticles of the diameter of a large drop as the above-mentioned copper nanoparticles in which copper nanoparticles with a diameter of a granule of 10 nm or more and 100 nm or less and a median size are [ the median size in the primary particles before sintering ] larger than it are sintered, A copper sintered compact, wherein what has a diameter of a particle of the above-mentioned primary particles to the copper grain child who the copper nanoparticles of the above-mentioned diameter of a granule are sintered, and is formed remains. | [기술분야] 본 발명은 시트 형상 구리 소결체를 형성하기 위한 구리 페이스트 및 상기 시트 형상 구리 소결체를 사용하는 접합 방법에 관한 것이다. [해결과제] 본 발명은 저비용으로 접합 강도를 개선함으로써 구리 소결 구조를 사용하는 접합 시트와 연관된 고비용의 문제를 해결하고자 한다. [해결수단] 본 발명은 시트 형상 구리 소결 컴팩트를 사용한 접합 방법, 라미네이션 공정, 및 접합 공정을 포함한다. [특징] 여기서 주요 특징은 시트 형상 구리 소결체를 형성하고 접합 강도를 향상시키기 위해 특정 크기 분포를 갖는 구리 나노입자의 사용이다. [효과] 따라서, 본 발명은 특정 구리 나노 입자를 사용함으로써 접합 강도를 향상시키고 비용을 절감하며, 전처리 및 접합 공정을 가진 접합 방법. | 2020-132419 | 2020-08-04 | 2022-029194 | 2022-02-17 |  |  | ISHIHARA CHEMICAL CO LTD | 川戸 祐一 ¦ 濱西 恭良 ¦ 有村 英俊 |  |  |  | 6 | JP6713120B1(BE) ¦ JP2017-152638A(BE) ¦ JP6199048B2(BE) ¦ JP5606421B2(BE) ¦ JP5006081B2(BE) ¦ WOWO2019-188511A1(BE) | 0 |  | 17926172 | CN115697591A ¦ JP7026739B2 ¦ WOWO2022-030327A1 | 3 | 등록 |  | 2222029000219
JP | JP | P | A | 피복 구리 입자, 피복 구리 입자 제조 방법, 구리 페이스트, 구리 페이스트 제조 방법 및 반도체 장치 | 【요약】 【과제】내산화성이 우수하고, 저온 소결이 가능한 피복 구리 입자, 상기 피복 구리 입자 제조 방법, 상기 피복 구리 입자를 포함하는 구리 페이스트, 상기 구리 페이스트 제조 방법, 상기 구리 페이스트를 사용함으로써 신뢰성이 우수한 반도체 장치를 제공한다. 【해결 수단】구리 핵입자와 상기 구리 핵입자의 표면 중 적어도 일부를 피복하는 아스코르브산 유도체를 가지는 피복 구리 입자로서, 상기 피복 구리 입자의 총 질량에 대해 상기 아스코르브산 유도체가 0.005 질량% 이상 5 질량%미만의 비율로 피복되어 있는, 피복 구리 입자. 【선택도】없음 | [ABSTRACT] [Technical problem] It excels in oxidation resistance and provides the manufacturing method of the covering copper grain child in whom low-temperature sintering is possible, and the covering copper grain child, the manufacturing method of copper paste including the above-mentioned covering copper grain child and the copper paste, and the semiconductor device that was excellent in reliability by using the above-mentioned copper paste. [Means for Solution]A covering copper grain child who is a covering copper grain child who has copper core particles and an ascorbic acid derivative which covers at least one copy of the surface of the copper core particle and by whom the ascorbic acid derivative is covered at a rate of more than the 0.005 mass % and less than the 5 mass % to the covering copper grain child's total mass. [Chosen drawing] Nothing | 【청구항1】 구리 핵입자와 상기 구리 핵입자의 표면 중 적어도 일부를 피복하는 아스코르브산 유도체를 가지는 피복 구리 입자로서, 상기 피복 구리 입자의 총 질량에 대해 상기 아스코르브산 유도체가 0.005 질량% 이상 5 질량%미만의 비율로 피복되어 있는, 피복 구리 입자. | [Claim1] He is a covering copper grain child who has copper core particles and an ascorbic acid derivative which covers at least one copy of the surface of the copper core particle, The covering copper grain child by whom the above-mentioned ascorbic acid derivative is covered by the rate of more than the 0.005 mass % and less than the 5 mass % to the above-mentioned covering copper grain child'ss total mass. | 【청구항1】 구리 핵입자와 상기 구리 핵입자의 표면 중 적어도 일부를 피복하는 아스코르브산 유도체를 가지는 피복 구리 입자로서, 상기 피복 구리 입자의 총 질량에 대해 상기 아스코르브산 유도체가 0.005 질량% 이상 5 질량%미만의 비율로 피복되어 있는, 피복 구리 입자. | [Claim1] He is a covering copper grain child who has copper core particles and an ascorbic acid derivative which covers at least one copy of the surface of the copper core particle, The covering copper grain child by whom the above-mentioned ascorbic acid derivative is covered by the rate of more than the 0.005 mass % and less than the 5 mass % to the above-mentioned covering copper grain child'ss total mass. | [기술분야] 본 발명은 높은 열 전도성을 요구하는 반도체 장치 및 다른 전자 부품에 적용될 수 있는 피복 구리 그레인 자식 및 구리 페이스트의 제조 방법에 관한 것이다. [해결과제] 본 발명은 상승하는 작동 온도 및 효율적인 열 소산의 필요성으로 인해 점점 중요해지고 있는 특히 고속 처리 및 상세 배선 동안 반도체 장치에서의 열 관리 문제를 해결하고자 한다. [해결수단] 본 발명은 아스코르브산 유도체로 코팅된 구리 코어 입자를 가진 피복 구리 그레인 자식, 이 피복 구리 그레인 자식의 제조 방법, 및 이 피복 구리 그레인 자식을 포함하는 구리 페이스트를 포함한다. [특징] 여기서 주요 특징은 구리 코어 입자를 코팅하기 위한 아스코르브산 유도체의 사용이며, 이는 피복 구리 입자 자식의 내산화성 및 소결 특성을 향상시킨다. [효과] 따라서, 본 발명은 작동 조건 하에서 높은 전도성 및 안정성을 유지하는 구리 페이스트를 제공함으로써 반도체 장치의 신뢰성 및 열 관리를 개선한다. | 2020-130173 | 2020-07-31 | 2022-026615 | 2022-02-10 |  |  | KYOCERA CORP | 菊池 知直 ¦ 野々村 航希 |  |  |  | 6 | JP1992-146974A(BE) ¦ JP1992-028109A(BE) ¦ WOWO2017-130812A1(BE) ¦ WOWO2016-031860A1(BE) ¦ WOWO2014-104032A1(BE) ¦ WOWO2004-096913A1(BE) | 1 | JP7392905B1 | 17924557 | JP7465747B2 | 1 | 등록 |  | 2222025001452
JP | JP | P | A | 구리 분말 제조 방법 | 【요약】 【과제】MLCC의 전극층의 균열이나 박리를 억제할 수 있는, 높은 소결 개시 온도를 가지며, 또한 도막의 평활성이 우수한 구리 분말 제조 방법을 제공하는 것. 【해결 수단】구리 분말 제조 방법은 구리와 염소 가스를 반응시켜 염화구리 가스를 생성하고 염화구리 가스와 환원성 가스를 반응시키고 환원 반응에 의해 구리 분말을 생성하는 것을 포함하고 환원 반응의 염화구리 가스의 분압은10% 이상40% 이하이며 생성된 구리 분말은 2000℃/초 이상 9000℃/초 이하의 냉각 속도로 냉각된다. 【선택도】도 1 | [ABSTRACT] [Technical problem] Provide the manufacturing method of the copper powder which has a high sintering start temperature and was excellent in the smooth nature of a coat which can control the crack and delamination of an electrode layer of MLCC. [Means for Solution]A manufacturing method of copper powder makes copper and gaseous chlorine react, and generates copper chloride gas, Including making copper chloride gas and reducing gas react, and generating copper powder by a reduction reaction, partial pressures of copper chloride gas in a reduction reaction are 10% or more and 40% or less, and generated copper powder is cooled a second with a cooling rate above 2000℃ /and below 9000℃/second. [Chosen drawing] Drawing 1 | 【청구항1】 구리와 염소 가스를 반응시켜 염화구리 가스를 생성하고 상기 염화 구리 가스와 환원성 가스를 반응시키고 환원 반응에 의해 구리 분말을 생성하는 것을 포함하고 상기 환원 반응의 상기 염화 구리 가스의 분압은10% 이상40% 이하이며 생성된 상기 구리 분말은 2000℃/초 이상 9000℃/초 이하의 냉각 속도로 냉각되는 것을 특징으로 하는 구리 분말 제조 방법. | [Claim1] Copper and gaseous chlorine are made to react and copper chloride gas is generated, The above-mentioned copper chloride gas and reducing gas are made to react, and it includes generating copper powder by a reduction reaction, The partial pressures of the above-mentioned copper chloride gas in the above-mentioned reduction reaction are 10% or more and 40% or less, A manufacturing method of the copper powder characterized by cooling the generated above-mentioned copper powder with the cooling rate above 2000℃/second and below 9000℃/second. | 【청구항1】 구리와 염소 가스를 반응시켜 염화구리 가스를 생성하고 상기 염화 구리 가스와 환원성 가스를 반응시키고 환원 반응에 의해 구리 분말을 생성하는 것을 포함하고 상기 환원 반응의 상기 염화 구리 가스의 분압은10% 이상40% 이하이며 생성된 상기 구리 분말은 2000℃/초 이상 9000℃/초 이하의 냉각 속도로 냉각되는 것을 특징으로 하는 구리 분말 제조 방법. | [Claim1] Copper and gaseous chlorine are made to react and copper chloride gas is generated, The above-mentioned copper chloride gas and reducing gas are made to react, and it includes generating copper powder by a reduction reaction, The partial pressures of the above-mentioned copper chloride gas in the above-mentioned reduction reaction are 10% or more and 40% or less, A manufacturing method of the copper powder characterized by cooling the generated above-mentioned copper powder with the cooling rate above 2000℃/second and below 9000℃/second. | [기술분야] 본 발명은 구리 분말의 제조 방법에 관한 것이며, 저온 동시 소성 세라믹 보드 및 라미네이션 세라믹 응축기의 내부 전극 및 외부 전극과 같은 다양한 전자 부품에 적용될 수 있다. [해결과제] 본 발명은 구리 분말의 낮은 소결 시작 온도 및 불량한 표면 평활도의 문제를 해결하고자 하며, 이는 전극 층, 특히 라미네이션 세라믹 응축기에서 균열 및 박리를 초래할 수 있다. [해결수단] 본 발명은 염화구리 가스의 생성, 염화구리 가스의 환원, 염소 및 산소 성분의 환원, 및 표면 처리 공정을 포함하는 구리 분말의 제조 방법을 포함한다. [특징] 여기서 주된 특징은 염화구리 가스의 분압 및 냉각 속도를 조절하여 소결 시작 온도가 높고 표면 평활도가 우수한 구리 분말을 제조하는 것이다. [효과] 따라서, 본 발명은 소결 시작 온도를 향상시키고 구리 분말의 표면 평활도를 향상시켜 전극 층에서 균열 및 박리의 위험을 감소시킨다. | 2020-110702 | 2020-06-26 | 2022-007624 | 2022-01-13 |  |  | TOHO TITANIUM CO LTD | 小林 諒太 ¦ 吉田 貢 |  |  |  | 5 | JP6704083B1(BE) ¦ JP6016729B2(BE) ¦ JP2006-188726A(BE) ¦ WOWO2019-189411A1(BE) ¦ WOWO2019-009136A1(BE) | 0 |  | 17912142 | JP7498604B2 | 1 | 등록 |  | 2222005001334
JP | JP | P | A | 구리 분말 제조 방법 | 【요약】 【과제】 구리 산화물 분말을 폴리올 용매 중에서 환원하고 구리 분말을 얻는 폴리올법에 있어서 얻어진 구리 분말의 소성 시의 가스 발생량을 간편하게 제어하는 것. 【해결 수단】 구리 분말 제조 방법은 구리 산화물 분말을 폴리올 용매 중에서 환원하고 구리 분말을 얻는 구리 분말 제조 방법으로서, 제1 폴리올 용매를 이용하여 구리 산화물 분말에서 구리핵을 발생시키는 공정과 상기 제 1 폴리올 용매보다 평균 분자량이 작은 제2 폴리올 용매를 이용하여 상기 구리핵을 입성장시키는 공정을 포함한다. 【선택도】 도 1 | [ABSTRACT] [Technical problem] Control the gas yield at the time of calcination of the copper powder obtained simple in the polyol method for returning copper oxide powder in a polyol solvent, and obtaining copper powder. [Means for Solution]A process which a manufacturing method of copper powder is [ process ] a manufacturing method of copper powder which returns copper oxide powder in a polyol solvent, and obtains copper powder, and generates a copper core from copper oxide powder using the 1st polyol solvent, A process to which grain growth of the copper core is carried out using the 2nd polyol solvent whose average molecular weight is smaller than the 1st polyol solvent is included. [Chosen drawing] figure 1 | 【청구항1】 구리 산화물 분말을 폴리올 용매 중에서 환원하고 구리 분말을 얻는 구리 분말 제조 방법으로서, 제1 폴리올 용매를 이용하여 상기 구리 산화물 분말에서 구리핵을 발생시키는 공정과 상기 제 1 폴리올 용매보다 평균 분자량이 작은 제2 폴리올 용매를 이용하여 상기 구리핵을 입성장시키는 공정을 포함하는 구리 분말 제조 방법. | [Claim1] The process which is a manufacturing method of the copper powder which returns copper oxide powder in a polyol solvent, and obtains copper powder, and generates a copper core from the above-mentioned copper oxide powder using the 1st polyol solvent, A manufacturing method of copper powder including the process to which grain growth of the above-mentioned copper core is carried out using the 2nd polyol solvent whose average molecular weight is smaller than the 1st above-mentioned polyol solvent. | 【청구항1】 구리 산화물 분말을 폴리올 용매 중에서 환원하고 구리 분말을 얻는 구리 분말 제조 방법으로서, 제1 폴리올 용매를 이용하여 상기 구리 산화물 분말에서 구리핵을 발생시키는 공정과 상기 제 1 폴리올 용매보다 평균 분자량이 작은 제2 폴리올 용매를 이용하여 상기 구리핵을 입성장시키는 공정을 포함하는 구리 분말 제조 방법. | [Claim1] The process which is a manufacturing method of the copper powder which returns copper oxide powder in a polyol solvent, and obtains copper powder, and generates a copper core from the above-mentioned copper oxide powder using the 1st polyol solvent, A manufacturing method of copper powder including the process to which grain growth of the above-mentioned copper core is carried out using the 2nd polyol solvent whose average molecular weight is smaller than the 1st above-mentioned polyol solvent. | [기술분야] 본 발명은 폴리올 방법을 이용한 구리 분말의 제조 방법에 관한 것으로, 적층 세라믹 커패시터의 내부 및 외부 전극을 형성하기 위한 도전성 페이스트와 같은 전자 부품에 적용될 수 있다. [해결과제] 본 발명은 상기 폴리올법을 이용한 구리 분말의 제조방법에 있어서 내산화성이 낮고 단일분포를 갖는 세부적인 구리 분말의 문제점을 해결하고자 한다. [해결수단] 본 발명은 산화구리 분말로부터 구리 코어를 생성하기 위해 상기 제 1 폴리올 용매를 사용하는 환원 공정 S1, 및 상기 구리 코어의 입자 성장을 수행하기 위해 더 작은 평균 분자량을 가진 상기 제 2 폴리올 용매를 사용하는 환원 공정 S2를 포함한다. [특징] 여기서 주된 특징은 수득된 구리 분말의 가스 수율 및 입자 직경을 제어하기 위해 환원 공정 S1 및 S2에서 다양한 평균 분자량을 갖는 상이한 폴리올 용매의 사용이다. [효과] 따라서, 본 발명은 상기 폴리올 방법을 사용한 구리 분말의 제조 방법에서 얻어진 구리 분말의 가스 수율 및 입자 직경의 제어를 개선한다. | 2021-086747 | 2021-05-24 | 2021-188132 | 2021-12-13 |  |  | SUMITOMO METAL MINING CO LTD | 山岡 尚樹 ¦ 村上 明弘 ¦ 水野 しおり ¦ 岡田 浩 ¦ 行延 雅也 | 2020-092427 | JP | 2020-05-27 | 5 | JP6213584B2(BE) ¦ JP6295876B2(BE) ¦ JP5275778B2(BE) ¦ JP4433743B2(BE) ¦ WOWO2009-060803A1(BE) | 0 |  | 17901327 | JP2020-092427 ¦ JP7552501B2 | 2 | 등록 |  | 2221060002388
KR | KR | P | A | 접합 재료 및 접합 구조 | 본 발명의 접합 재료는, 구리박과, 그 한쪽의 면에 형성된 소결 가능한 접합막을 갖는다. 접합막은 구리 분말과 고체 환원제를 포함한다. 접합 재료는, 금, 은, 구리, 니켈 및 알루미늄 중 적어도 1종의 금속을 표면에 갖는 접합 대상물에 접합하기 위해 사용된다. 또한 본 발명의 접합 재료는, 와이어 본딩용의 재료로서도 사용된다. 또한 본 발명은 금, 은, 구리, 니켈 및 알루미늄 중 적어도 1종의 금속을 포함하는 금속층이 표면에 형성된 접합 대상물과, 구리박이, 구리 분말의 소결 구조를 포함하는 접합층을 통해 전기적으로 접속되어 이루어지는 접합 구조도 제공한다. | The joining materials of the present invention has the copper film, and the glue layer which is formed in one side canning be sintered. The glue layer includes the copper powder and the solid reducer. In order to bond the metal of at least one kind in the connection object which the joining materials has on surface among the gold, silver, the copper, nickel and aluminum the metal is used. Moreover, the joining materials of the present invention is used as the material of the wire bonding for. Moreover, the invention provides the junction of being electrically connected through the junction layer which includes and being made the connection object, in which the metal layer is formed in surface and copper film, is the sintering structure of the copper powder including gold, silver, the copper, and nickel, and the metal of at least one kind among aluminum. | 구리박과, 그 한쪽의 면에 형성된 소결 가능한 접합막을 갖는 접합 재료이며, 상기 접합막은 구리 분말과 고체 환원제를 포함하고, 금, 은, 구리, 니켈 및 알루미늄 중 적어도 1종의 금속을 표면에 갖는 접합 대상물에 접합하기 위해 사용되는, 접합 재료. | The joining materials including copper film, and the glue layer is the copper powder and solid reducer it is the joining materials having the formed glue layer and is used in order to bond the metal of at least one kind in the connection object which has on surface among the gold, silver, copper, nickel and aluminum. The glue layer is the copper powder and solid reducer it is the joining materials having the formed glue layer can be sintered which in one side. | 1. 구리박과, 그 한쪽의 면에 형성된 소결 가능한 접합막을 갖는 접합 재료이며, 상기 접합막은 구리 분말과 고체 환원제를 포함하고, 금, 은, 구리, 니켈 및 알루미늄 중 적어도 1종의 금속을 표면에 갖는 접합 대상물에 접합하기 위해 사용되는, 접합 재료. ¦ 2. 구리박과, 그 한쪽의 면에 형성된 소결 가능한 접합막을 갖고, 상기 접합막은 구리 분말과 고체 환원제를 포함하는, 와이어 본딩 구조체를 형성하기 위해 사용되는, 접합 재료. ¦ 6. 금, 은, 구리, 니켈 및 알루미늄 중 적어도 1종의 금속을 표면에 갖는 접합 대상물과, 구리박이, 구리 분말의 소결 구조를 포함하는 접합층을 통해 전기적으로 접속되어 이루어지는 접합 구조이며, 상기 접합층에 이하의 구조 (3)이 형성되어 이루어지는, 접합 구조. (식 중, R3 내지 R5는, 각각 독립적으로, 수소 원자, 수산기, 탄소 원자수 1 이상 10 이하의 탄화수소기, 또는 수산기를 갖는 탄소 원자수 1 이상 10 이하의 탄화수소기를 나타내고, *는 구리와의 결합 부위를 나타낸다.) | 1. The joining materials including copper film, and the glue layer is the copper powder and solid reducer it is the joining materials having the formed glue layer and is used in order to bond the metal of at least one kind in the connection object which has on surface among the gold, silver, copper, nickel and aluminum. The glue layer is the copper powder and solid reducer it is the joining materials having the formed glue layer can be sintered which in one side. ¦ 2. The joining materials which is used in order to form the wire bonding structure which comprises the copper film, the glue layer is the copper powder it has the glue layer which is formed in one side canning be sintered, and the solid reducer. ¦ 6. The junction it is the junction which is electrically connected through the junction layer and is made and where the structure (3) of less than is formed in the junction layer which comprise gold, silver, the copper, and nickel, and the connection object, having the metal of at least one kind on surface among aluminum and copper film, is the sintering structure of the copper powder. (in the formula, the R3 to the R5 represents the , independently, the hydrogen atom, the hydroxyl group, and the hydrocarbon radical less than 10 over the carbon atom number 1, or ** is the combining portion with the copper the hydrocarbon radical less than 10 over the carbon atom number 1 having the hydroxyl group is shown) | [기술분야] 본 발명은 특히 전력 모듈에 사용하기 위한 금속 물체를 접합하기 위한 접합 재료 및 접합부에 관한 것이다. [해결과제] 본 발명은 높은 결합 강도를 달성하고 재료 및 접합을 결합하는데 있어서 제조 비용을 감소시키는 과제를 해결하고자 한다. [해결수단] 본 발명은 소결될 수 있는 접착제 층 및 구리 필름과 재료를 접합하는 것을 포함한다. [특징] 여기서 주요 특징은 소결성을 향상시키고 산화를 감소시키기 위해 접착제 층에 고체 환원제를 포함시키는 것이다. [효과] 따라서, 본 발명은 결합 강도를 향상시키고 재료 및 접합을 결합하는데 있어서 제조 비용을 감소시킨다. | 10-2021-7028288 | 2020-03-02 | 10-2021-0144677 | 2021-11-30 |  |  | 미쓰이킨조쿠주식회사 | 아나이 게이 ¦ 조 정래 | 2019-068289 | JP | 2019-03-29 | 1 | JP6265688B2(BE) | 0 |  | 106323278 | CN113631301B ¦ EP3950175B1 ¦ JP2019-068289 ¦ JP7455114B2 ¦ KR10-2021-0144677A ¦ MY203910A ¦ SG11202109544SA ¦ TWI875738B ¦ US12070801B2 ¦ WOWO2020-202971A1 | 10 | 심사중 |  | 3521491001495
CN | CN | P | A | Preparation method for filling ultralow-resistivity conductive paste with high-purity nano material | The invention relates to a preparation method for filling ultralow-resistivity conductive paste with a high-purity nano-material. The preparation method comprises the following steps: preparing a nano-copper-based nano-material by using a chemical method, adding silver nitrate in the preparation process, and reducing silver oxalate generated by the silver nitrate into elemental Ag in a high-temperature state. On one hand, the elemental Ag has good conductivity as nano-copper, on the other hand, the elemental Ag has very strong oxidability, and the elemental Ag serving as an oxidant can significantly enhance the gas explosion effect of CO and CO2 in a roasting furnace, so that elemental copper generated along with the elemental Ag is cut into the nano-copper with finer and more uniform particles; and oxide generation is effectively avoided, the purity of the nano material is improved, and the resistivity is reduced. The resistivity of the prepared nano material is reduced to 26.9 microhm.cm from 12.6 milliohm.cm of an existing common material and is close to the theoretical resistivity 1.75 microhm.cm of copper, and the effect is remarkable. | 본 발명은 초저저항률 도전성 페이스트의 충전 고순도 나노재료의 제조방법에 관한 것으로, 본 발명은 화학법을 이용하여 나노구리를 주성분으로 하는 나노재료를 제조하고, 제조과정에서 질산은을 첨가하며, 질산은에서 생성된 옥살산은은은 고온상태에서 원소 Ag로 환원된다, 원소 Ag는 한편으로는 나노 구리와 마찬가지로 전기 전도성이 좋고 다른 한편으로는 원소 Ag는 산화성이 매우 강하며 산화제로서 소성로에서 CO 및 CO2의 기폭 작용을 크게 향상시킬 수 있습니다, 따라서 원소 Ag에 의해 생성된 원소 구리를 더 미세하고 균일한 입자로 절단하여 산화물 생성을 효과적으로 방지하고 나노 물질의 순도를 향상시키며 저항률을 감소시킵니다. 본 발명에 의해 제조된 나노재료의 저항률은 기존 일반재료의 12.6mΩ.cm에서 26.9μΩ·cm로 감소하고, 구리의 이론저항률 1.75μΩ·cm에 근접하여 효과가 현저하다. | 1. A preparation method of a filling high-purity nano material of ultralow-resistivity conductive paste is characterized by comprising the following steps: (1) adding oxalic acid into a mixed aqueous solution of copper nitrate and silver nitrate to react, and filtering after the reaction is finished to obtain a mixture of copper oxalate and silver oxalate; (2) loading the mixture of the copper oxalate and the silver oxalate obtained in the step (1) into a roasting furnace, firstly introducing argon to exhaust air in the roasting furnace, then introducing mixed gas of the argon and carbon monoxide, keeping the atmosphere of the argon and the carbon monoxide, heating the roasting furnace, and reacting at the temperature of 250-400 ℃; the reaction process is as follows: A、CuC2O4·2H2O=CuO+CO↑+CO2↑+2H2O↑;Ag2C2O4·2H2O=Ag2O+CO↑+CO2↑+2H2O↑; B、2CuC2O4+2H2O=Cu2O+2CO↑+2CO2↑+2H2O↑; C、CuO+2CO+1/2O2=Cu+2CO2↑; D、Cu2O+CO=2Cu+CO2↑;Ag2O+CO=2Ag+CO2↑; the above reaction is a chain reaction, and the CO generated in step A, B is immediately reacted with CuO and Cu2O、Ag2Reducing the copper into a simple substance of copper and a simple substance of silver by O reaction, and simultaneously generating CO2Completing the reaction of step C, D; in the process, CO and CO generated by the reaction2Forming gas explosion, and cutting the copper simple substance and the silver simple substance into nano powder; at the moment of generating the simple substance of silver, the gas explosion effect is enhanced, so that the simple substance of copper is cut into nanometer powder with smaller granularity; o in step C2Trace oxygen from impure argon; (3) stopping heating after the reaction in the step (2) is finished, continuously introducing mixed gas of argon and carbon monoxide until the furnace temperature is reduced to below 40 ℃, and stopping introducing the argon and the carbon monoxide; taking out the obtained nano copper powder, putting the nano copper powder into an ethanol solution with the volume content of 1% oxalic acid, oscillating and dispersing the nano copper powder uniformly by ultrasonic waves, standing the nano copper powder at normal temperature and filtering the nano copper powder; and drying the obtained solid nano copper powder in a vacuum constant temperature box at 60 ℃, naturally cooling the constant temperature box to below 40 ℃, taking out the nano copper powder, and carrying out vacuum sealing, packaging and storing. | 1. 이하의 단계를 포함하는 것을 특징으로 하는 초저저항률 도전성 페이스트의 충전 고순도 나노재료의 제조방법: (1) 옥살산을 질산구리와 질산은의 혼합수용액에 첨가하여 반응시키고, 반응이 완료된 후 여과하여 옥살산구리와 옥살산은의 혼합물을 얻는다; (2) 단계 (1)에서 얻은 옥살산구리와 옥살산은의 혼합물을 소성로에 장입하고, 먼저 아르곤 가스를 주입하여 소성로 내의 공기를 정화한 후, 아르곤 가스와 일산화탄소의 혼합 가스를 주입하여 아르곤 가스와 일산화탄소를 통하는 분위기 하에서 가열 소성로를 가열한다, 250~400°C에서 반응을 합니다; 반응 과정은 다음과 같습니다: A, CuC2O4 · 2H2O=CuO+CO↑+CO2↑+2H2O↑; Ag2C2O4·2H2O=Ag2O+CO↑+CO2↑+2H2O↑; B, 2CuC2O4+2H2O=Cu2O+2CO↑+2CO2↑+2H2O↑ ; C, CuO+2CO+1/2O2=Cu+2CO2↑; D, Cu2O+CO=2Cu+CO2↑; Ag2O+CO=2Ag+CO2↑; 상기 반응은 연쇄 반응이며, 단계 A, B에서 생성된 CO는 즉시 CuO, Cu2O, Ag2O와 반응하여 이를 구리 단질, 은 단질로 환원시키고, CO2을 동시에 생성한다, 단계 C, D의 반응을 완료합니다; 이 과정에서 반응에 의해 생성된 CO, CO2는 가스 폭발을 형성하고 구리 원소와 은 원소를 나노 분말로 절단합니다; 은 단질이 생성되는 순간 폭발 작용을 강화해 구리 단질을 더 작은 입자 크기의 나노 분말로 자른다; 단계 C에서 O2는 불순한 아르곤에서 미량 산소에서 나온다; (3) 단계 (2)반응이 완료된 후, 가열을 정지하고, 계속해서 아르곤 가스, 일산화탄소의 혼합 가스를 주입하고, 노 온도가 40°C 이하로 떨어질 때까지 아르곤 가스, 일산화탄소를 주입한다; 얻어진 나노 구리 분말을 꺼내 부피가 1%옥살산인 에탄올 용액에 넣고 초음파 진동을 균일하게 분산시키고 상온에서 방치한 후 여과한다; 얻어진 고체 나노 구리 분말은 60°C의 진공 항온조에서 건조되고, 항온조는 자연적으로 40°C 이하로 냉각된 후 나노 구리 분말을 꺼내 진공 밀봉 포장하여 보관한다. | 1. A preparation method of a filling high-purity nano material of ultralow-resistivity conductive paste is characterized by comprising the following steps: (1) adding oxalic acid into a mixed aqueous solution of copper nitrate and silver nitrate to react, and filtering after the reaction is finished to obtain a mixture of copper oxalate and silver oxalate; (2) loading the mixture of the copper oxalate and the silver oxalate obtained in the step (1) into a roasting furnace, firstly introducing argon to exhaust air in the roasting furnace, then introducing mixed gas of the argon and carbon monoxide, keeping the atmosphere of the argon and the carbon monoxide, heating the roasting furnace, and reacting at the temperature of 250-400 ℃; the reaction process is as follows: A、CuC2O4·2H2O=CuO+CO↑+CO2↑+2H2O↑;Ag2C2O4·2H2O=Ag2O+CO↑+CO2↑+2H2O↑; B、2CuC2O4+2H2O=Cu2O+2CO↑+2CO2↑+2H2O↑; C、CuO+2CO+1/2O2=Cu+2CO2↑; D、Cu2O+CO=2Cu+CO2↑;Ag2O+CO=2Ag+CO2↑; the above reaction is a chain reaction, and the CO generated in step A, B is immediately reacted with CuO and Cu2O、Ag2Reducing the copper into a simple substance of copper and a simple substance of silver by O reaction, and simultaneously generating CO2Completing the reaction of step C, D; in the process, CO and CO generated by the reaction2Forming gas explosion, and cutting the copper simple substance and the silver simple substance into nano powder; at the moment of generating the simple substance of silver, the gas explosion effect is enhanced, so that the simple substance of copper is cut into nanometer powder with smaller granularity; o in step C2Trace oxygen from impure argon; (3) stopping heating after the reaction in the step (2) is finished, continuously introducing mixed gas of argon and carbon monoxide until the furnace temperature is reduced to below 40 ℃, and stopping introducing the argon and the carbon monoxide; taking out the obtained nano copper powder, putting the nano copper powder into an ethanol solution with the volume content of 1% oxalic acid, oscillating and dispersing the nano copper powder uniformly by ultrasonic waves, standing the nano copper powder at normal temperature and filtering the nano copper powder; and drying the obtained solid nano copper powder in a vacuum constant temperature box at 60 ℃, naturally cooling the constant temperature box to below 40 ℃, taking out the nano copper powder, and carrying out vacuum sealing, packaging and storing. | 1. 이하의 단계를 포함하는 것을 특징으로 하는 초저저항률 도전성 페이스트의 충전 고순도 나노재료의 제조방법: (1) 옥살산을 질산구리와 질산은의 혼합수용액에 첨가하여 반응시키고, 반응이 완료된 후 여과하여 옥살산구리와 옥살산은의 혼합물을 얻는다; (2) 단계 (1)에서 얻은 옥살산구리와 옥살산은의 혼합물을 소성로에 장입하고, 먼저 아르곤 가스를 주입하여 소성로 내의 공기를 정화한 후, 아르곤 가스와 일산화탄소의 혼합 가스를 주입하여 아르곤 가스와 일산화탄소를 통하는 분위기 하에서 가열 소성로를 가열한다, 250~400°C에서 반응을 합니다; 반응 과정은 다음과 같습니다: A, CuC2O4 · 2H2O=CuO+CO↑+CO2↑+2H2O↑; Ag2C2O4·2H2O=Ag2O+CO↑+CO2↑+2H2O↑; B, 2CuC2O4+2H2O=Cu2O+2CO↑+2CO2↑+2H2O↑ ; C, CuO+2CO+1/2O2=Cu+2CO2↑; D, Cu2O+CO=2Cu+CO2↑; Ag2O+CO=2Ag+CO2↑; 상기 반응은 연쇄 반응이며, 단계 A, B에서 생성된 CO는 즉시 CuO, Cu2O, Ag2O와 반응하여 이를 구리 단질, 은 단질로 환원시키고, CO2을 동시에 생성한다, 단계 C, D의 반응을 완료합니다; 이 과정에서 반응에 의해 생성된 CO, CO2는 가스 폭발을 형성하고 구리 원소와 은 원소를 나노 분말로 절단합니다; 은 단질이 생성되는 순간 폭발 작용을 강화해 구리 단질을 더 작은 입자 크기의 나노 분말로 자른다; 단계 C에서 O2는 불순한 아르곤에서 미량 산소에서 나온다; (3) 단계 (2)반응이 완료된 후, 가열을 정지하고, 계속해서 아르곤 가스, 일산화탄소의 혼합 가스를 주입하고, 노 온도가 40°C 이하로 떨어질 때까지 아르곤 가스, 일산화탄소를 주입한다; 얻어진 나노 구리 분말을 꺼내 부피가 1%옥살산인 에탄올 용액에 넣고 초음파 진동을 균일하게 분산시키고 상온에서 방치한 후 여과한다; 얻어진 고체 나노 구리 분말은 60°C의 진공 항온조에서 건조되고, 항온조는 자연적으로 40°C 이하로 냉각된 후 나노 구리 분말을 꺼내 진공 밀봉 포장하여 보관한다. | [기술분야] 본 발명은 초저 저항률 전도성 페이스트로 채워진 고순도 나노 물질의 제조 방법에 관한 것이며, 전도성 잉크 슬러리, 전도성 페인트 및 전도성 코팅과 같은 전자 전도성 물질에 적용될 수 있다. [해결과제] 본 발명은 산화물 발생을 효과적으로 방지하고, 나노 물질의 순도를 향상시키고, 저항률을 감소시킬 수 있는 초저 저항률 전도성 페이스트의 충전 고순도 나노 물질의 제조 방법을 제공함으로써 종래 기술의 기술적 문제를 해결하고자 한다. [해결수단] 본 발명은 질산구리와 질산은의 혼합 수용액에 옥살산을 첨가하여 반응시키고, 상기 반응이 종료된 후 여과하여 옥살산구리와 옥살산은의 혼합 결정을 얻는 것을 포함한다. [특징] 여기서 주요 특징은 나노 구리를 주로 포함하는 나노 물질을 제조하기 위한 화학적 방법의 활용, 가스 폭발 효과의 향상, 나노 물질의 순도 및 입자 섬도의 향상이다. [효과] 따라서, 본 발명은 나노 물질의 순도 및 입자 섬도를 향상시키고 저항률을 감소시킨다. | 2021-10967283 | 2021-08-23 | 113618075 | 2021-11-09 |  |  | Sun Hui | Sun Hui |  |  |  | 0 |  | 0 |  | 64523946 | CN113618075A | 1 | 거절 |  | 8421462010455
JP | JP | P | A | 브레이징용 페이스트형 조성물 및 그것을 이용한 브레이징 방법 | 【요약】 【과제】본 발명은 특히 스테인리스 강의 브레이징에 적합하고 불활성 가스 분위기 하에서의 브레이징에 있어서도 양호한 필렛의 형성 등을 얻을 수 있는 브레이징용 페이스트형 조성물과 그것을 이용한 불활성 가스분위 하에서의 브레이징 방법을 제공하는 것을 목적으로 한다. 【해결 수단】본 발명에 따르면 구형 구리 분말을 포함하고 상기 구리 분말 중 체눈 크기 45μm의 체를 통과하는 입자의 질량 비율이 5 질량% 이상 40 질량%이하이며 그리고 구리 분말을 구성하는 입자 중 체눈 크기 45μm의 체를 통과하고 체눈 크기 20μm의 체상에 남는 입자의 산소 함유량이 0.02 질량%이하임을 특징으로 하는 브레이징용 페이스트형 조성물 및 그것을 이용한 브레이징 방법이 제공된다. 【선택도】 도 3 | [ABSTRACT] [Technical problem] An object of especially this invention is to provide the method of cursing under the paste-like constituent for soldering which can also set for it to be suitable for soldering of stainless steel, and curse under inactive gas atmosphere, and can obtain formation of a good fillet, etc., and inactive gas 雰囲 using it be attached. [Means for Solution]According to this invention, mass rates of particles which pass 篩 of the eye difference μ 45 m among the copper powder including spherical copper powder are more than the 5 mass % and below the 40 mass %, And a soldering method using a paste-like constituent for soldering and it, wherein an oxygen content of particles which pass 篩 of the eye difference μ 45 m among particles which constitute copper powder, and remain on 篩 of the eye difference μ 20 m is below the 0.02 mass % is provided. [Chosen drawing] figure 3 | 【청구항1】 구형 구리 분말을 포함하고 상기 구리 분말 중 체눈 크기 45μm의 체를 통과하는 입자의 질량 비율이 5 질량% 이상 40 질량%이하이며 그리고 상기 구리 분말을 구성하는 입자 중 체눈 크기 45μm의 체를 통과하고 체눈 크기 20μm의 체상에 남는 입자의 산소 함유량이 0.02 질량%이하임을 특징으로 하는 브레이징용 페이스트형 조성물. | [Claim1] The mass rates of the particles which pass 篩 of the eye difference μ 45 m among the above-mentioned copper powder including spherical copper powder are more than the 5 mass % and below the 40 mass %, And the paste-like constituent for soldering, wherein the oxygen content of the particles which pass 篩 of the eye difference μ 45 m among the particles which constitute the above-mentioned copper powder, and remain on 篩 of the eye difference μ 20 m is below the 0.02 mass %. | 【청구항1】 구형 구리 분말을 포함하고 상기 구리 분말 중 체눈 크기 45μm의 체를 통과하는 입자의 질량 비율이 5 질량% 이상 40 질량%이하이며 그리고 상기 구리 분말을 구성하는 입자 중 체눈 크기 45μm의 체를 통과하고 체눈 크기 20μm의 체상에 남는 입자의 산소 함유량이 0.02 질량%이하임을 특징으로 하는 브레이징용 페이스트형 조성물. | [Claim1] The mass rates of the particles which pass 篩 of the eye difference μ 45 m among the above-mentioned copper powder including spherical copper powder are more than the 5 mass % and below the 40 mass %, And the paste-like constituent for soldering, wherein the oxygen content of the particles which pass 篩 of the eye difference μ 45 m among the particles which constitute the above-mentioned copper powder, and remain on 篩 of the eye difference μ 20 m is below the 0.02 mass %. | [기술분야] 본 발명은 납땜을 위한 페이스트 유사 성분을 사용하는 납땜 방법에 관한 것이며, 불활성 가스 분위기 하에서 납땜 스테인레스 강에 적용될 수 있다. [해결과제] 본 발명은 필렛 파단, 잔류 물질, 및 불량한 외관을 초래할 수 있는 스테인레스 스틸에서 크롬의 산화에 의해 야기되는 불량한 솔더링의 문제를 해결하고자 한다. [해결수단] 본 발명은 또한 유기 결합제 및 분산제를 함유할 수 있는 구리 분말 및 유기 용매를 함유하는 납땜용 페이스트 유사 성분을 포함한다. [특징] 여기서 주된 특징은 솔더링을 위한 페이스트-유사 성분 내의 특정 입자 크기 분포 및 낮은 산소 함량을 갖는 구형 구리 분말의 사용이다. [효과] 따라서, 본 발명은 상기 왁스 재료의 용융 상태를 개선시키고, 필렛 파단을 감소시키고, 상기 솔더링 공정에서 양호한 외관을 획득한다. | 2021-067452 | 2021-04-13 | 2021-175580 | 2021-11-04 |  |  | TOYO ALUMINIUM KK ¦ KANTO YAKIN KOGYO CO LTD | 松村 賢 ¦ 大下 浩 | 2020-079066 | JP | 2020-04-28 | 5 | CN103659053B(BE) ¦ JP5311942B2(BE) ¦ JP2003-275895A(BE) ¦ JP4299421B2(BE) ¦ WOWO2016-013651A1(BE) | 0 |  | 89246674 | JP2020-079066 ¦ JP7654451B2 | 2 | 등록 |  | 2221054000210
KR | KR | P | B1 | 모양과 크기가 균일한 구리 나노입자 및 이의 합성 방법 | 본 발명은 구리 나노입자 및 이의 합성 방법에 관한 것으로, 구리전구체, 안정제 및 환원제를 포함하는 제1 용액을 제조하는 제1 단계, 상기 제1 용액을 제1 온도로 승온시키고 진공처리하여 제2 용액을 제조하는 제2 단계 및 불활성화 기체 분위기 하에서 상기 제2 용액에 극성용매를 첨가하고 제2 온도로 승온시켜 반응시키는 제3 단계를 포함하고, 극성용매를 사용함으로써 구리 나노입자의 형태를 제어하는 것을 특징으로 하며, 종래 합성 방법으로 합성된 구리 나노입자보다 향상된 크기 및 모양 균일도를 갖는 구리 나노입자를 제공할 수 있다. | The present invention relates to copper nanoparticles and a synthesis method thereof, the synthesis method including a first step of preparing a first solution containing a copper precursor, a stabilizer and a reducing agent, a second step of preparing a second solution by raising the temperature of the first solution to a first temperature and vacuum-treating the same, and a third step of adding a polar solvent to the second solution under an inert gas atmosphere and raising the temperature to a second temperature to cause reaction. The polar solvent is used to control the shape of copper nanoparticles. Accordingly, copper nanoparticles with improved uniformity in size and shape compared to copper nanoparticles synthesized in conventional synthesis methods can be provided. | 구리전구체, 안정제 및 환원제를 포함하는 제1 용액을 제조하는 제1 단계; 상기 제1 용액을 제1 온도로 승온시키고 진공처리하여 제2 용액을 제조하는 제2 단계; 및 불활성화 기체 분위기 하에서 상기 제2 용액에 극성용매를 첨가하고 제2 온도로 승온시켜 반응시키는 제3 단계;를 포함하며, 상기 극성용매는 디메틸포름아마이드이고, 상기 제3 단계에서 상기 디메틸포름아마이드의 첨가되는 양이 구리전구체 중량 100 대비 300 내지 310의 중량부인 경우에는 구리 나노입자는 나노 스피어 형태로 합성되는 것을 특징으로 하는, 구리 나노입자의 합성 방법. | The synthetic method includes 1st step of manufacturing the first solution, 2nd step of manufacturing the second solution it heats to the first temperature and it vacuumizes, and 3rd step and in which the polar solvent is the dimethylformamide and which the copper nanoparticle is synthesized in 3rd step in the form of the nanosphere in case amount of the dimethylformamide is the parts by weight of the copper precursor weight 100 comparison 300 through 310. Added of the copper nanoparticle which comprise the copper precursor, the stabilizer, and the reducing agent. 3rd step adds the polar solvent in the second solution under the inactivation gaseous environment and which heats to the second temperature and reacted. | 1. 구리전구체, 안정제 및 환원제를 포함하는 제1 용액을 제조하는 제1 단계; 상기 제1 용액을 제1 온도로 승온시키고 진공처리하여 제2 용액을 제조하는 제2 단계; 및 불활성화 기체 분위기 하에서 상기 제2 용액에 극성용매를 첨가하고 제2 온도로 승온시켜 반응시키는 제3 단계;를 포함하며, 상기 극성용매는 디메틸포름아마이드이고, 상기 제3 단계에서 상기 디메틸포름아마이드의 첨가되는 양이 구리전구체 중량 100 대비 300 내지 310의 중량부인 경우에는 구리 나노입자는 나노 스피어 형태로 합성되는 것을 특징으로 하는, 구리 나노입자의 합성 방법. ¦ 2. 구리전구체, 안정제 및 환원제를 포함하는 제1 용액을 제조하는 제1 단계; 상기 제1 용액을 제1 온도로 승온시키고 진공처리하여 제2 용액을 제조하는 제2 단계; 및 불활성화 기체 분위기 하에서 상기 제2 용액에 극성용매를 첨가하고 제2 온도로 승온시켜 반응시키는 제3 단계;를 포함하며, 상기 극성용매는 디메틸포름아마이드이고, 상기 제3 단계에서 상기 디메틸포름아마이드의 첨가되는 양이 구리전구체 중량 100 대비 120 내지 130의 중량부인 경우에는 구리 나노입자는 나노 큐브 형태로 합성되는 것을 특징으로 하는, 구리 나노입자의 합성 방법. ¦ 3. 구리전구체, 안정제 및 환원제를 포함하는 제1 용액을 제조하는 제1 단계; 상기 제1 용액을 제1 온도로 승온시키고 진공처리하여 제2 용액을 제조하는 제2 단계; 및 불활성화 기체 분위기 하에서 상기 제2 용액에 극성용매를 첨가하고 제2 온도로 승온시켜 반응시키는 제3 단계;를 포함하며, 상기 극성용매는 디메틸포름아마이드이고, 상기 제3 단계에서 상기 디메틸포름아마이드의 첨가되는 양이 구리전구체 중량 100 대비 380 내지 390의 중량부인 경우에는 구리 나노입자는 나노 팔면체 형태로 합성되는 것을 특징으로 하는, 구리 나노입자의 합성 방법. | 1. The synthetic method includes 1st step of manufacturing the first solution, 2nd step of manufacturing the second solution it heats to the first temperature and it vacuumizes, and 3rd step and in which the polar solvent is the dimethylformamide and which the copper nanoparticle is synthesized in 3rd step in the form of the nanosphere in case amount of the dimethylformamide is the parts by weight of the copper precursor weight 100 comparison 300 through 310. Added of the copper nanoparticle which comprise the copper precursor, the stabilizer, and the reducing agent. 3rd step adds the polar solvent in the second solution under the inactivation gaseous environment and which heats to the second temperature and reacted. ¦ 2. The synthetic method includes 1st step of manufacturing the first solution, 2nd step of manufacturing the second solution it heats to the first temperature and it vacuumizes, and 3rd step and in which the polar solvent is the dimethylformamide and which the copper nanoparticle is synthesized in 3rd step to the nano cube form in case amount of the dimethylformamide is the parts by weight of the copper precursor weight 100 comparison 120 through 130. Added of the copper nanoparticle which comprise the copper precursor, the stabilizer, and the reducing agent. 3rd step adds the polar solvent in the second solution under the inactivation gaseous environment and which heats to the second temperature and reacted. ¦ 3. The synthetic method includes 1st step of manufacturing the first solution, 2nd step of manufacturing the second solution it heats to the first temperature and it vacuumizes, and 3rd step and in which the polar solvent is the dimethylformamide and which the copper nanoparticle is synthesized in 3rd step in the form of the nano octahedral in case amount of the dimethylformamide is the parts by weight of the copper precursor weight 100 comparison 380 through 390. Added of the copper nanoparticle which comprise the copper precursor, the stabilizer, and the reducing agent. 3rd step adds the polar solvent in the second solution under the inactivation gaseous environment and which heats to the second temperature and reacted. | [기술분야] 본 발명은 극성 용매를 사용하여 형상 및 크기 균일성을 제어하는 구리 나노 입자의 합성 방법에 관한 것이며, 이는 촉매, 전자 장치, 및 바이오 센서와 같은 다양한 제품에 적용될 수 있다. [해결과제] 본 발명은 구리의 높은 환원 경향으로 인해 기존 방법으로는 달성하기 어려운 구리 나노입자의 형상 및 크기 균일성을 제어하는 과제를 해결하고자 한다. [해결수단] 본 발명은 형상 및 크기 균일성을 제어하기 위해 상기 제 2 용액에 극성 용매를 첨가하는 구리 전구체, 안정화제, 및 환원제를 사용하여 구리 나노 입자를 합성하기 위한 방법을 포함한다. [특징] 여기서 주요 특징은 구리 나노입자의 형태 및 크기 균일성을 제어하기 위한 극성 용매의 사용이며, 결과적으로 전자 장치 및 바이오센서에서 개선된 촉매 활성화 및 향상된 성능을 초래한다. [효과] 따라서, 본 발명은 구리 나노 입자의 형상 및 크기 균일성을 개선하여 촉매, 전자 장치, 및 바이오 센서에서의 성능을 향상시킨다. | 10-2020-0068763 | 2020-06-08 |  |  | 10-2323573 | 2021-11-02 | 중앙대학교 산학협력단 | 백태종 ¦ 이다원 ¦ 우호영 |  |  |  | 7 | JP5213592B2(BE) ¦ JP2009-106903A(BE) ¦ KR10-1725315B1(BE) ¦ KR10-1096059B1(BE) ¦ KR10-0948165B1(BE) ¦ KR10-0814295B1(BE) ¦ KR10-0797484B1(BE) | 0 |  | 24973905 | KR10-2323573B1 | 1 | 등록 | 중앙대학교 산학협력단 | 3521462001318
KR | KR | P | A | 가압 접합용 조성물, 그리고 도전체의 접합 구조 및 그 제조 방법 | 본 발명의 가압 접합용 조성물은, 금속분과, 고체 환원제를 포함하고, 상기 조성물을 대기 분위기 하에서 110℃, 대기압, 20분간 건조하여 형성한 건조 도막의 두께 A 및 해당 건조 도막을 질소 분위기 하에서 280℃, 6㎫, 20분간 처리하여 형성한 소결체의 두께 B를 사용한 관계식으로부터 표시되는 압축률이 10% 이상 90% 이하이다. 고체 환원제가 BIS-TRIS인 것도 적합하다. 또한, 2개의 도전체와, 이것들 사이에 배치되는 상기 가압 접합 조성물의 도막을 가압 하에서 처리하여, 각 도전체를 접합하는 접합 부위가 형성된 도전체의 접합 구조도 제공한다. | The composition for the press-fit of the present invention, is the metal component, and solid reducer are included. The compression ratio indicated from the relational expression using the thickness B of the sinter treating 280℃, 6㎫, and for 20 minutes and forms the thickness A and corresponding dried coated film of the dried coated film dry with 110℃, the atmospheric pressure, and for 20 minutes and forming the composition under the ambient environment under the nitrogen atmosphere is 90% or less over 10%. It is suitable that the solid reducer is the BIS-TRIS. Moreover, the film of 2 conductors, and the pressurized bonding composition arranged between these is processed under the pressurized. It provides the junction of the conductor in which the junction position welding each conductor is formed. | 금속분과, 고체 환원제를 포함하는 가압 접합용 조성물이며, 상기 조성물을 대기 분위기 하에서 110℃, 대기압, 20분간 건조하여 형성한 건조 도막의 두께를 A(㎛)라고 하고, 해당 건조 도막을 질소 분위기 하에서 280℃, 6㎫, 20분간 처리하여 형성한 소결체의 두께를 B(㎛)라고 한 때, 이하의 식(X)로 표시되는 압축률이 10% 이상 90% 이하인, 가압 접합용 조성물. | The compression ratio which is the composition for the press-fit including metal component, and solid reducer and does the thickness of the dried coated film dry with 110℃, the atmospheric pressure, and for 20 minutes and forming the composition under the ambient environment as A (㎛) and is the thickness of the sinter treating 280℃, 6㎫, and for 20 minutes and forms the corresponding dried coated film under the nitrogen atmosphere indicated as B (㎛) as one time, and the equation (X) of less than. Is 90% this Hine over 10%, and the composition for the press-fit.<BR\/> | 1. 금속분과, 고체 환원제를 포함하는 가압 접합용 조성물이며, 상기 조성물을 대기 분위기 하에서 110℃, 대기압, 20분간 건조하여 형성한 건조 도막의 두께를 A(㎛)라고 하고, 해당 건조 도막을 질소 분위기 하에서 280℃, 6㎫, 20분간 처리하여 형성한 소결체의 두께를 B(㎛)라고 한 때, 이하의 식(X)로 표시되는 압축률이 10% 이상 90% 이하인, 가압 접합용 조성물. | 1. The compression ratio which is the composition for the press-fit including metal component, and solid reducer and does the thickness of the dried coated film dry with 110℃, the atmospheric pressure, and for 20 minutes and forming the composition under the ambient environment as A (㎛) and is the thickness of the sinter treating 280℃, 6㎫, and for 20 minutes and forms the corresponding dried coated film under the nitrogen atmosphere indicated as B (㎛) as one time, and the equation (X) of less than. Is 90% this Hine over 10%, and the composition for the press-fit.<BR\/> | [기술분야] 본 발명은 반도체 소자 및 전력 모듈에 적용될 수 있는 프레스 핏 및 도체 접합용 조성물 및 이의 제조 방법에 관한 것이다. [해결과제] 본 발명은 프레스 핏 및 도체 접합용 조성물 및 제조 방법을 제공함으로써 반도체 소자 및 파워 모듈에서의 내열성 및 신뢰성 문제를 해결하고자 한다. [해결수단] 본 발명은 압입 끼워맞춤용 조성물, 고체 감속제, 및 도체 접합을 위한 제조 방법을 포함한다. [특징] 여기서 주요 특징은 도체 접합에서 높은 결합 강도 및 신뢰성을 달성하기 위한 프레스-핏 및 고체 환원제용 조성물의 사용이다. [효과] 따라서, 본 발명은 압입 끼워맞춤 및 도체 접합을 위한 조성물을 제공함으로써 반도체 장치 및 전력 모듈의 내열성 및 신뢰성을 개선한다. | 10-2021-7022101 | 2020-03-25 | 10-2021-0125995 | 2021-10-19 |  |  | 미쓰이킨조쿠주식회사 | 아나이 게이 ¦ 야마우치 신이치 ¦ 조정래 | 2019-068288 | JP | 2019-03-29 | 5 | CN103194635B(BE) ¦ JP6857125B2(BE) ¦ JP6265688B2 ¦ KR10-2588747B1 ¦ WOWO2018-131095A1(BE) | 0 |  | 104336947 | CN113412171B ¦ EP3950185B1 ¦ JP2019-068288 ¦ JP7150144B2 ¦ KR10-2523866B1 ¦ MY194637A ¦ SG11202107917SB ¦ TWI785319B ¦ US12233463B2 ¦ WOWO2020-203530A1 | 10 | 등록 |  | 3521431001163
JP | JP | P | A | 표면 처리 입자 및 그 제조 방법 및 표면 처리 입자를 포함하는 도전성 조성물 | 【요약】 【과제】저장 안정성이 우수한 도전성 조성물을 얻을 수 있는 표면 처리 입자를 제공하는 것. 【해결 수단】본 발명의 표면 처리 입자는 코어 입자와 그 표면에 배치된 유기폴리실록산 화합물을 포함하는 피복층을 가진다. 코어 입자는 표면이 은으로 피복된 구리 입자이다. 상기 유기폴리실록산 화합물은 실록산 결합을 구성하는 산소 원자를 제외하고 규소 원자에 결합되어 있는 기가 알킬기만으로 있거나, 또는 알킬기 및 알콕시기만으로 있다. 상기 알킬기는 탄소 원자수가 2 이상 17 이하의 알킬기만으로 있거나, 또는 탄소 원자수가 2 이상 17 이하의 알킬기 및 메틸기만으로 있다. 또한 본 발명은 표면 처리 입자 제조 방법 및 표면 처리 입자, 바인더 수지 및 용제를 포함하는 도전성 조성물도 제공한다. 【선택도】없음 | [ABSTRACT] [Technical problem] Provide the surface treatment particles which can obtain the conductive constituent which is excellent in preservation stability. [Means for Solution]Surface treatment particles of this invention have a core particle and an enveloping layer containing the organic poly siloxane compound arranged on the surface. A core particle is a copper grain child by whom the surface was covered by silver. The basis combined with the silicon atom except for the oxygen atom which constitutes a siloxane bond is only an alkyl group, or the above-mentioned organic poly siloxane compounds are only an alkyl group and an alkoxy group. The above-mentioned alkyl group is only an alkyl group whose numbers of carbon atoms are 2 or more and 17 or less, or is only the alkyl group and methyl group whose numbers of carbon atoms are 2 or more and 17 or less. this invention also provides the conductive constituent containing the manufacturing method, the surface treatment particles, binder resin, and the solvent of surface treatment particles. [Chosen drawing] Nothing | 【청구항1】 코어 입자와 그 표면에 배치된 유기폴리실록산 화합물을 포함하는 피복층을 가지며, 상기 코어 입자는 표면이 은으로 피복된 구리 입자이며 상기 유기폴리실록산 화합물에 있어서는 실록산 결합을 구성하는 산소 원자를 제외하고 규소 원자에 결합되어 있는 기가 알킬기만으로 있거나, 또는 알콕시기 및 알킬기만으로 있어, 상기 알킬기는 탄소 원자수가 2 이상 17 이하의 알킬기이거나 또는 메틸기 및 탄소 원자수가 2 이상 17 이하의 알킬기인 표면 처리 입자. | [Claim1] Have a core particle and an enveloping layer containing the organic poly siloxane compound arranged on the surface, and the above-mentioned core particle, In [ the surface is the copper grain child covered with silver, and ] the above-mentioned organic poly siloxane compound, Except for the oxygen atom which constitutes a siloxane bond, the basis combined with the silicon atom is only an alkyl group, or are only an alkoxy group and an alkyl group and the above-mentioned alkyl group, The surface treatment particles which are the alkyl groups whose numbers of carbon atoms are 2 or more and 17 or less, or are the alkyl groups whose methyl group and number of carbon atoms are 2 or more and 17 or less. | 【청구항1】 코어 입자와 그 표면에 배치된 유기폴리실록산 화합물을 포함하는 피복층을 가지며, 상기 코어 입자는 표면이 은으로 피복된 구리 입자이며 상기 유기폴리실록산 화합물에 있어서는 실록산 결합을 구성하는 산소 원자를 제외하고 규소 원자에 결합되어 있는 기가 알킬기만으로 있거나, 또는 알콕시기 및 알킬기만으로 있어, 상기 알킬기는 탄소 원자수가 2 이상 17 이하의 알킬기이거나 또는 메틸기 및 탄소 원자수가 2 이상 17 이하의 알킬기인 표면 처리 입자. ¦ 【청구항7】 코어 입자와 알킬알콕시실란을 혼합함과 동시에, 상기 알킬알콕시실란을 중합시켜 상기 코어 입자의 표면에 상기 알킬알콕시실란의 중합물인 유기폴리실록산 화합물을 형성시키는, 표면 처리 입자 제조 방법으로서, 상기 코어 입자로서 표면이 은으로 피복된 구리 입자를 이용해 상기 알킬알콕시실란으로서 그 분자량이 150 이상 390 이하이고 알콕시기로서 메톡시기 및 에톡시기로 이루어진 군에서 선택되는 적어도 1종의 기만을 가지는 것을 이용하는, 표면 처리 입자 제조 방법. | [Claim1] Have a core particle and an enveloping layer containing the organic poly siloxane compound arranged on the surface, and the above-mentioned core particle, In [ the surface is the copper grain child covered with silver, and ] the above-mentioned organic poly siloxane compound, Except for the oxygen atom which constitutes a siloxane bond, the basis combined with the silicon atom is only an alkyl group, or are only an alkoxy group and an alkyl group and the above-mentioned alkyl group, The surface treatment particles which are the alkyl groups whose numbers of carbon atoms are 2 or more and 17 or less, or are the alkyl groups whose methyl group and number of carbon atoms are 2 or more and 17 or less. ¦ [Claim7] While mixing a core particle and alkyl alkoxysilane, the alkyl alkoxysilane is polymerized, Are a manufacturing method of the surface treatment particles which make the organic poly siloxane compound which is a polymerization thing of the alkyl alkoxysilane form in the surface of the core particle, and as the above-mentioned core particle, A manufacturing method of surface treatment particles using that in which the molecular weight has only at least one sort of bases chosen from or more 150 the group which it is 390 or less and becomes from a methoxy group and an ethoxy basis as a アルコシキ machine as the above-mentioned alkyl alkoxysilane using the copper grain child by whom the surface was covered with silver. | [기술분야] 본 발명은 구리 그레인 자식의 표면을 커버하는 은 층을 가진 코어 입자와 유기 폴리 실록산 화합물을 포함하는 포위 층을 포함하는 표면 처리 입자에 관한 것이다. [해결과제] 본 발명은 표면 처리 입자를 함유하는 전도성 성분에서 높은 점도 및 열악한 보존 안정성의 문제를 해결하고자 한다. [해결수단] 본 발명은 은 층에 의해 커버되는 코어 입자 및 유기 폴리 실록산 화합물을 함유하는 포위층을 갖는 표면 처리 입자를 포함한다. [특징] 여기서 주된 특징은 구리 이온의 용출을 제어하고 보존 안정성을 향상시키는 유기 폴리 실록산 화합물을 함유하는 외피층이다. [효과] 따라서, 본 발명은 표면 처리 입자를 함유하는 전도성 성분의 보존 안정성 및 전도성을 개선한다. | 2021-024394 | 2021-02-18 | 2021-155846 | 2021-10-07 |  |  | MITSUI MINING & SMELTING CO LTD | 藤本 卓 | 2020-056993 | JP | 2020-03-27 | 3 | JP2021-028967A ¦ JP2015-056204A(BE) ¦ JP4748279B2(BE) | 0 |  | 85799679 | JP2020-056993 ¦ JP7594460B2 | 2 | 등록 |  | 2221048002456
JP | JP | P | A | 구리 및 산화구리 함유 미립자 및 그 제조 방법 | 【요약】 【과제】본 발명이 해결하고자 하는 과제는 구리 미립자 최표면을 결정성 큐프라이트(Cu2O)를 포함하는 층으로 덮음으로써, 코어인 구리 미립자의 추가적인 산화를 억제하고 저온 소결에 의한 융착 접합 가능한 구리 및 산화구리 함유 미립자를 제공하는 것이다. 【해결 수단】본 발명자들은 상기 여러 문제를 해결하기 위해 예의 검토를 거듭한 결과, 본 발명에 따르면 평균 1차 입자 지름(DTEM)이 100 nm미만인 구리 및 산화구리 함유 미립자로서, 상기 미립자 중의 Cu2O과 Cu와의 농도비([Cu2O]/[Cu])가 0.27 미만임을 특징으로 하는 구리 및 산화구리 함유 미립자를 접합의 주제로서 접합용 재료에 이용하면, 복수의 금속제 부재를 서로 접합 가능하며 저온 소결에 의한 융착 접합 가능한 구리 및 산화구리 함유 미립자를 제공할 수 있을 것을 밝혔다. 【선택도】도 3 | [ABSTRACT] [Technical problem] The issue which this invention tends to solve is controlling the further oxidization of the copper particulates which are cores, and providing copper in which the fusion and junction by low-temperature sintering are possible, and copper oxide content particulates by covering the copper particulate outermost surface in the layer containing a crystalline キュプ light (Cu 2 O). [Means for Solution]According to [ in order that this-invention persons may solve the problems, as a result of repeating examination wholeheartedly ] this invention. Average primary particle diameters (D TEM) are copper and copper oxide content particulates which are less than 100 nm, As Cu[ in the particulates ] 2 O, the ratio of concentration ([Cu2 O]/[Cu]) with Cu, When using for a charge of junction material copper and copper oxide content particulates being less than 0.27 as base resin of junction, it was shown clearly that a plurality of metal members can be joined mutually, and copper in which fusion and junction by low-temperature sintering are possible, and copper oxide content particulates can be provided. [Chosen drawing] Drawing 3 | 【청구항1】 평균 1차 입자 지름(DTEM)이 100 nm미만인 구리 및 산화구리 함유 미립자로서, 상기 미립자 중의 Cu2O과 Cu와의 농도비([Cu2O]/[Cu])가 0.27 미만임을 특징으로 하는 구리 및 산화구리 함유 미립자. | [Claim1] Average primary particle diameters (D TEM) are copper and the copper oxide content particulates which are less than 100 nm, Copper and copper oxide content particulates, wherein the ratio of concentration ([Cu2 O]/[Cu]) with Cu is less than 0.27 as Cu[ in the above-mentioned particulates ] 2 O. | 【청구항1】 평균 1차 입자 지름(DTEM)이 100 nm미만인 구리 및 산화구리 함유 미립자로서, 상기 미립자 중의 Cu2O과 Cu와의 농도비([Cu2O]/[Cu])가 0.27 미만임을 특징으로 하는 구리 및 산화구리 함유 미립자. | [Claim1] Average primary particle diameters (D TEM) are copper and the copper oxide content particulates which are less than 100 nm, Copper and copper oxide content particulates, wherein the ratio of concentration ([Cu2 O]/[Cu]) with Cu is less than 0.27 as Cu[ in the above-mentioned particulates ] 2 O. | [기술분야] 본 발명은 복수의 금속 부재를 상호 접합하기 위한 접합 재료의 충전에 관한 것이며, 전력 반도체 및 회로 기판과 같은 다양한 제품에 적용될 수 있다. [해결과제] 본 발명은 구리 미립자의 추가 산화를 제어하고 저온 소결에 의한 융합 및 접합이 가능한 구리, 및 산화구리 함유 미립자를 제공하는 기술적 문제를 해결하고자 한다. [해결수단] 본 발명은 특정 특성을 갖는 구리및 분산 요소를 포함한다. [특징] 여기서 주요 특징은 금속 부재를 효과적으로 결합시키기 위해 산화 및 분산 요소가 제어된 특정 구리 및 구리 산화물 함량 미립자의 사용이다. [효과] 따라서, 본 발명은 산화가 제어된 특정 구리 및 구리 산화물 함량 미립자를 사용함으로써 결합된 금속 부재의 접합 강도 및 전도도를 개선한다. | 2020-051026 | 2020-03-23 | 2021-147684 | 2021-09-27 |  |  | DIC CORP | 山口 亮太 ¦ 矢田 真 |  |  |  | 7 | CN102350499B(BE) ¦ JP6331385B2(BE) ¦ JP6016664B2(BE) ¦ JP2014-001443A(BE) ¦ JP5493398B2(BE) ¦ WOWO2019-106739A1(BE) ¦ WOWO2017-208554A1(BE) | 1 | CN120001999B | 17870457 | JP7453619B2 | 1 | 등록 |  | 2221046002138
JP | JP | P | A | 구리 입자 제조 방법, 구리 페이스트 및 반도체 장치 | 【요약】 【과제】저온 소결성이 우수한 구리 입자를 얻을 수 있는 구리 입자 제조 방법, 상기 제조 방법에 의해 얻어진 구리 입자를 포함하는 구리 페이스트 및 상기 구리 페이스트를 사용함으로써 접합 특성이 양호하고 신뢰성이 우수한 반도체 장치를 제공한다. 【해결 수단】(a) 적어도 둘 이상의 3급 질소 원자를 가지는 아민 화합물 및 (b) 유기 카르복실산을 리간드로 하는 구리 착물(A)을 환원하는 것에 의한 구리 입자 제조 방법. 【선택도】없음 | [ABSTRACT] [Technical problem] The junction characteristic is good by using copper paste including the copper grain child obtained by the manufacturing method of the copper grain child who can obtain the copper grain child excellent in low-temperature sintering nature, and the manufacturing method, and the copper paste, and it provides the semiconductor device excellent in reliability. [Means for Solution](a) A manufacturing method of a copper grain child by returning a copper complex (A) to which at least 配 makes a child an amine compound and (b) organicity carboxylic acid which have the at least two or more 3rd class nitrogen atoms. [Chosen drawing] Nothing | 【청구항1】 (a) 적어도 둘 이상의 3급 질소 원자를 가지는 아민 화합물 및 (b) 유기 카르복실산을 리간드로 하는 구리 착물(A)을 환원하는 것에 의한 구리 입자 제조 방법. | [Claim1] (a) A manufacturing method of the copper grain child by returning the copper complex (A) to which at least 配 makes a child the amine compound and (b) organicity carboxylic acid which have the at least two or more 3rd class nitrogen atoms. | 【청구항1】 (a) 적어도 둘 이상의 3급 질소 원자를 가지는 아민 화합물 및 (b) 유기 카르복실산을 리간드로 하는 구리 착물(A)을 환원하는 것에 의한 구리 입자 제조 방법. | [Claim1] (a) A manufacturing method of the copper grain child by returning the copper complex (A) to which at least 配 makes a child the amine compound and (b) organicity carboxylic acid which have the at least two or more 3rd class nitrogen atoms. | [기술분야] 본 발명은 효율적인 열 관리가 필요한 다양한 전자 부품에 적용될 수 있는 구리 그레인 자식, 구리 페이스트, 및 반도체 장치를 위한 제조 방법에 관한 것이다. [해결과제] 본 발명은 반도체 제품, 특히 고속 및 온도에서 작동하는 반도체 제품이 직면하는 상당한 열 관리 문제를 해결하고자 하며, 이는 선행 기술 솔루션에 비해 열 관련 고장 및 신뢰성 감소를 초래할 수 있다. [해결수단] 본 발명은 반도체 응용에서 열 전도성 및 접착 특성을 향상시키는 특정 유기 화합물을 사용하여 구리 그레인 아이를 생산하기 위한 새로운 방법을 포함한다. [특징] 여기서 주요 특징은 제조 공정에서 특정 구리 착물 및 유기 화합물의 사용이며, 이는 반도체 장치에서 저온 소결 및 개선된 접합 특성을 허용한다. [효과] 따라서, 본 발명은 상기 제조 공정에서 구리 그레인 자식의 혁신적인 사용을 통해 열 전도성 및 접착 특성을 향상시킴으로써 반도체 장치의 신뢰성 및 성능을 개선한다. | 2020-028425 | 2020-02-21 | 2021-134361 | 2021-09-13 |  |  | KYOCERA CORP | 菊池 知直 |  |  |  | 4 | JP2019-527770A ¦ JP6955377B2(BE) ¦ JP6627228B2(BE) ¦ WOWO2019-093121A1(BE) | 0 |  | 17859204 | JP7410742B2 | 1 | 등록 |  | 2221043001833
JP | JP | P | A | 피복 구리 입자, 구리 페이스트 및 반도체 장치 | 【요약】 【과제】저온 소결성이 우수하고, 표면 산화가 잘 발생하지 않고 저저항화된 피복 구리 입자, 상기 피복 구리 입자를 포함하는 구리 페이스트 및 상기 구리 페이스트를 사용함으로써 접합 특성이 양호하고 신뢰성이 우수한 반도체 장치를 제공한다. 【해결 수단】구리 핵입자와 상기 구리 핵입자를 피복하는 특정 구조를 가지는 유기 카르복실산(A)을 가지는 피복 구리 입자. 【선택도】없음 | [ABSTRACT] [Technical problem] The junction characteristic is good by using the copper paste which it excels in low-temperature sintering nature, and surface oxidization does not take place easily, and contains the low-resistance-ized covering copper grain child and the covering copper grain child, and the copper paste, and it provides the semiconductor device excellent in reliability. [Means for Solution]Copper core particles and a covering copper grain child that has organic carboxylic acid (A) which has a specific structure which covers the copper core particles. [Chosen drawing] Nothing | 【청구항1】 구리 핵입자와 상기 구리 핵입자를 피복하는 하기 일반식(1)으로 표시되는 유기 카르복실산(A)을 가지는 피복 구리 입자. 【화1】 (식 중, R1 및 R2는 각각 독립적으로 탄소수1~20의 알킬기 또는 탄소수6~12의 아릴기이다. n는1~3의 정수이다. ) | [Claim1] Copper core particles and the covering copper grain child that has organic carboxylic acid (A) shown by the following general formula (1) which covers the above-mentioned copper core particles. [FORMULA1] (R 1 and R 2 are an alkyl group of the carbon number 1~20, or an aryl group of the carbon number 6~12 independently among a formula, respectively.) n is an integer of 1~3. ) | 【청구항1】 구리 핵입자와 상기 구리 핵입자를 피복하는 하기 일반식(1)으로 표시되는 유기 카르복실산(A)을 가지는 피복 구리 입자. 【화1】 (식 중, R1 및 R2는 각각 독립적으로 탄소수1~20의 알킬기 또는 탄소수6~12의 아릴기이다. n는1~3의 정수이다. ) | [Claim1] Copper core particles and the covering copper grain child that has organic carboxylic acid (A) shown by the following general formula (1) which covers the above-mentioned copper core particles. [FORMULA1] (R 1 and R 2 are an alkyl group of the carbon number 1~20, or an aryl group of the carbon number 6~12 independently among a formula, respectively.) n is an integer of 1~3. ) | [기술분야] 본 발명은 효율적인 열 관리 및 높은 전도성을 요구하는 반도체 제품에 적용될 수 있는 피복 구리 그레인 자식, 구리 페이스트, 및 반도체 장치에 관한 것이다. [해결과제] 본 발명은 특히 성능 및 신뢰성을 유지하기 위해 중요한 대규모 반도체 제품의 고속 처리 및 동작 동안 반도체 장치에서 열 관리 문제를 해결하고자 한다. [해결수단] 본 발명은 반도체 장치의 열 전도성 및 신뢰성을 향상시키는 유기 카르복시산으로 덮인 구리 코어 입자를 포함한다. [특징] 여기서 주요 특징은 산화를 방지하고 열 전도성을 향상시키는 특정 유기 카르복시산으로 피복 구리 그레인 자식을 사용하는 것이다. [효과] 따라서, 본 발명은 저온 소결에서 우수하고 산화를 방지하는 구리 페이스트를 이용함으로써 반도체 장치의 신뢰성 및 열 관리를 개선한다. | 2020-028431 | 2020-02-21 | 2021-134362 | 2021-09-13 |  |  | KYOCERA CORP | 菊池 知直 |  |  |  | 0 |  | 0 |  | 17859205 | JP2021-134362A | 1 | 취하 |  | 2221043001834
JP | JP | P | A | 구리 분말 제조 방법 | 【요약】 【과제】 폴리올 용매 중에서 환원해 얻어진 구리 분말의 입자 지름을 제어할 수 있는 구리 분말 제조 방법을 제공한다. 【해결 수단】 구리 산화물 분말을 폴리올 용매 중에 현탁시키고 액체의 온도를 상기 폴리올의 비점에 대해―50℃~±0℃의 온도로 가열하고 구리 분말을 얻는 구리 분말 제조 방법으로서, 폴리올 용매에 포함되는 염화물 이온과 구리 산화물 분말에 포함되는 염화물 이온의 합계량이 폴리올 용매에 5000 질량 ppm 이하가 되도록 조제한다. 【선택도】 없음 | [ABSTRACT] [Technical problem] The manufacturing method of the copper powder which can control the particle diameter of the copper powder produced by returning in polyol solvent is provided. [Means for Solution]Chloride ion which is a manufacturing method of copper powder which makes copper oxide powder suspended in a polyol solvent, heats solution temperature to -50℃~± 0℃ temperature to the boiling point of the polyol, and obtains copper powder, and is contained in a polyol solvent, The total quantity of chloride ion contained in copper oxide powder prepares so that below 5000 mass ppm may become to a polyol solvent. [Chosen drawing] Nothing | 【청구항1】 구리 산화물 분말을 폴리올 용매 중에 현탁시키고 액체의 온도를 상기 폴리올의 비점에 대해―50℃~±0℃의 온도로 가열하고 구리 분말을 얻는 구리 분말 제조 방법으로서, 상기 폴리올 용매에 포함되는 염화물 이온과 상기 구리 산화물 분말에 포함되는 염화물 이온의 합계량이 폴리올 용매에 5000 질량 ppm 이하가 되도록 조제하는 것을 특징으로 하는 구리 분말 제조 방법. | [Claim1] The chloride ion which is a manufacturing method of the copper powder which makes copper oxide powder suspended in a polyol solvent, heats solution temperature to -50℃~± 0℃ temperature to the boiling point of the polyol, and obtains copper powder, and is contained in the above-mentioned polyol solvent, A manufacturing method of the copper powder characterized by what the total quantity of the chloride ion contained in the above-mentioned copper oxide powder prepares so that below 5000 mass ppm may become to a polyol solvent. | 【청구항1】 구리 산화물 분말을 폴리올 용매 중에 현탁시키고 액체의 온도를 상기 폴리올의 비점에 대해―50℃~±0℃의 온도로 가열하고 구리 분말을 얻는 구리 분말 제조 방법으로서, 상기 폴리올 용매에 포함되는 염화물 이온과 상기 구리 산화물 분말에 포함되는 염화물 이온의 합계량이 폴리올 용매에 5000 질량 ppm 이하가 되도록 조제하는 것을 특징으로 하는 구리 분말 제조 방법. | [Claim1] The chloride ion which is a manufacturing method of the copper powder which makes copper oxide powder suspended in a polyol solvent, heats solution temperature to -50℃~± 0℃ temperature to the boiling point of the polyol, and obtains copper powder, and is contained in the above-mentioned polyol solvent, A manufacturing method of the copper powder characterized by what the total quantity of the chloride ion contained in the above-mentioned copper oxide powder prepares so that below 5000 mass ppm may become to a polyol solvent. | [기술분야] 본 발명은 폴리올 용매에서 산화구리를 환원시켜 제조된 구리 분말의 제조방법에 관한 것으로, 통공용 전기전도체 페이스트, 전기전도 접착제 등의 전자부품에 적용될 수 있다. [해결과제] 본 발명은 상기 산화구리 및 물질의 반응 온도만을 조절함으로써 이전에 달성할 수 없었던 폴리올 용매에서 산화구리를 환원시킴으로써 수득된 구리 분말의 입자 직경을 제어하는 문제를 해결하고자 한다. [해결수단] 본 발명은 폴리올 용매에 클로라이드 이온을 첨가하는 것, 상기 용액을 특정 온도로 가열하는 것, 및 산화구리를 환원시킴으로써 구리 분말을 얻는 것을 포함한다. [특징] 여기서 주된 특징은 용매 중의 염화이온의 총량을 조절함으로써 폴리올 용매 중의 산화구리를 환원시켜 얻어진 구리 분말의 입경을 제어할 수 있는 능력이다. [효과] 따라서, 본 발명은 구리 분말 입경의 제어를 개선시키고, 폴리올 용매 중의 클로라이드 이온의 총량을 조절함으로써 생산성을 향상시킨다. | 2020-028939 | 2020-02-25 | 2021-134369 | 2021-09-13 |  |  | SUMITOMO METAL MINING CO LTD | 山岡 尚樹 ¦ 岡田 浩 ¦ 行延 雅也 |  |  |  | 0 |  | 0 |  | 17859212 | JP2021-134369A | 1 | 취하 |  | 2221043001841
JP | JP | P | A | 구리 분말 제조 방법 | 【요약】 【과제】구리 산화물 분말을 폴리올 용매 중에서 환원하고 구리 분말을 얻는 폴리올법에 있어서 단분산이고 미세화한 구리 분말을 간편하고 효율적으로 얻을 수 있다. 【해결 수단】구리 분말 제조 방법은 구리 산화물 분말을 폴리올 용매 중에서 환원하고 구리 분말을 얻는 구리분 제조 방법으로서, 평균 입경 1.0μm이하로 분쇄된 구리 산화물 분말을 폴리올 용매의 액체의 온도를 폴리올 용매의 비점-50℃이상, 폴리올 용매의 비점 ±0℃이하의 온도로 가열하고 구리 분말을 얻는 것을 포함한다. 【선택도】 도 1 | [ABSTRACT] [Technical problem] In the polyol method for returning copper oxide powder in a polyol solvent, and obtaining copper powder, single distribution and the copper powder made detailed can be obtained simple and efficiently. [Means for Solution]A manufacturing method of copper powder is a manufacturing method of 銅紛 which returns copper oxide powder in a polyol solvent, and obtains copper powder, It includes heating solution temperature of a polyol solvent for copper oxide powder ground below at average-particle-diameter 1.0μ m to temperature not more than boiling point ± 0℃ of more than boiling point-50℃ of a polyol solvent, and a polyol solvent, and obtaining copper powder. [Chosen drawing] figure 1 | 【청구항1】 구리 산화물 분말을 폴리올 용매 중에서 환원하고 구리 분말을 얻는 구리분 제조 방법으로서, 평균 입경 1.0μm이하로 분쇄된 상기 구리 산화물 분말을 상기 폴리올 용매의 액체의 온도를 상기 폴리올 용매의 비점-50℃이상, 상기 폴리올 용매의 비점 ±0℃이하의 온도로 가열하고 구리 분말을 얻는 것을 포함하는 구리 분말 제조 방법. | [Claim1] It is a manufacturing method of 銅紛 which returns copper oxide powder in a polyol solvent, and obtains copper powder, A manufacturing method of copper powder including heating the solution temperature of the above-mentioned polyol solvent for the above-mentioned copper oxide powder ground below at average-particle-diameter 1.0μ m to the temperature not more than boiling point ± 0℃ of more than boiling point-50℃ of the above-mentioned polyol solvent, and the above-mentioned polyol solvent, and obtaining copper powder. | 【청구항1】 구리 산화물 분말을 폴리올 용매 중에서 환원하고 구리 분말을 얻는 구리분 제조 방법으로서, 평균 입경 1.0μm이하로 분쇄된 상기 구리 산화물 분말을 상기 폴리올 용매의 액체의 온도를 상기 폴리올 용매의 비점-50℃이상, 상기 폴리올 용매의 비점 ±0℃이하의 온도로 가열하고 구리 분말을 얻는 것을 포함하는 구리 분말 제조 방법. | [Claim1] It is a manufacturing method of 銅紛 which returns copper oxide powder in a polyol solvent, and obtains copper powder, A manufacturing method of copper powder including heating the solution temperature of the above-mentioned polyol solvent for the above-mentioned copper oxide powder ground below at average-particle-diameter 1.0μ m to the temperature not more than boiling point ± 0℃ of more than boiling point-50℃ of the above-mentioned polyol solvent, and the above-mentioned polyol solvent, and obtaining copper powder. | [기술분야] 본 발명은 폴리올 용매를 이용한 구리 분말의 제조방법에 관한 것으로, 적층 세라믹 커패시터의 내외부 전극용 도전성 페이스트 등의 전자부품에 적용될 수 있다. [해결과제] 본 발명은 폴리올 용매에서 가열하여도 돌아오지 않거나 반응속도가 매우 느린 산화구리 분말 등의 재료를 이용하여 상세하고 단일 분포의 구리 분말을 효율적으로 얻는 문제를 해결하고자 한다. [해결수단] 본 발명은 폴리올 용매에서 평균 입경 1.0μm 미만의 산화구리 분말 분쇄물을 상기 폴리올의 상기 비점 이하의 온도로 가열하는 단계, 및 구리 분말을 획득하는 단계를 포함한다. [특징] 여기서 주된 특징은 본 발명의 제조 방법에 의해 얻어진 상세하고 단일 분포의 구리 분말이다. [효과] 본 발명은 따라서 폴리올 용매에서 가열된 경우에도 복귀하지 않거나 매우 느린 반응 속도를 갖는 산화구리 분말과 같은 재료를 사용하여 상세하고 단일 분포의 구리 분말을 얻는 효율을 개선한다. | 2020-031510 | 2020-02-27 | 2021-134393 | 2021-09-13 |  |  | SUMITOMO METAL MINING CO LTD | 山岡 尚樹 ¦ 岡田 浩 ¦ 行延 雅也 |  |  |  | 0 |  | 0 |  | 17859236 | JP2021-134393A | 1 | 취하 |  | 2221043001865
CN | CN | P | A | Nanoparticle copper paste suitable for high-precision direct-writing 3D printing, preparation and application thereof | The present invention provides a nanoparticle copper paste suitable for high-precision direct-writing 3D printing and the preparation and application thereof. A triaryl phosphine or trialkyl phosphine compound is adopted as a copper powder protective agent, and copper nanoparticles are prepared into the oil-soluble paste containing the epoxy resin, so that the problem that the nanoparticle copper paste is prone to being oxidized in the preparation and storage process is solved, the conductivity of the nano-particle copper paste is improved, and the nano-particle copper paste is suitable for the high-precision direct-writing 3D printing. | 본 발명은 고정밀 직사 3D 인쇄에 적합한 나노 입자 구리 페이스트, 제조 및 용도를 제공하고, 트리아릴포스핀 또는 트리알킬포스핀계 화합물을 구리 분말 보호제로 사용하고, 구리 나노 입자를 에폭시 수지를 포함하는 유용성 슬러리로 배합하여, 나노 입자 구리 페이스트의 제조 및 보관 과정에서 쉽게 산화되는 문제를 해결한다, 나노 입자 구리 페이스트의 전도성을 향상시켜 고정밀 3D 인쇄에 적합합니다. | 1. The nano-particle copper paste suitable for high-precision direct-writing 3D printing is characterized by comprising the following raw material components in parts by weight: 50-90% copper powder; 7-40% of organic carrier, wherein the organic carrier is composed of 1-15% of epoxy resin, 5-25% of organic solvent and 1-5% of curing agent; 1-20% of copper powder protective agent; 0-2% of non-conductive filler, and the sum of the raw material components is 100%. | 1. 이하의 중량부의 원료 성분을 포함하는 것을 특징으로 하는 고정밀 직접 기록 3D 인쇄에 적합한 나노 입자 구리 페이스트: 50-90%구리 분말; 원료 성분 1-15%에폭시 수지, 5-25%유기 용매 및 1-5%경화제로 구성된 7-40%유기 비히클; 1-20%구리 분말 보호제; 0-2%비전도성 충전재, 각 원료 성분의 합 비율은 100%입니다. | 1. The nano-particle copper paste suitable for high-precision direct-writing 3D printing is characterized by comprising the following raw material components in parts by weight: 50-90% copper powder; 7-40% of organic carrier, wherein the organic carrier is composed of 1-15% of epoxy resin, 5-25% of organic solvent and 1-5% of curing agent; 1-20% of copper powder protective agent; 0-2% of non-conductive filler, and the sum of the raw material components is 100%. | 1. 이하의 중량부의 원료 성분을 포함하는 것을 특징으로 하는 고정밀 직접 기록 3D 인쇄에 적합한 나노 입자 구리 페이스트: 50-90%구리 분말; 원료 성분 1-15%에폭시 수지, 5-25%유기 용매 및 1-5%경화제로 구성된 7-40%유기 비히클; 1-20%구리 분말 보호제; 0-2%비전도성 충전재, 각 원료 성분의 합 비율은 100%입니다. | [기술분야] 본 발명은 전도성 페이스트, 특히 고정밀 직접 기록 3D 프린팅에 적합한 나노 입자 구리 페이스트, 및 이의 제조 및 적용에 관한 것이다. [해결과제] 본 발명은 기존 전도성 페이스트의 한계, 특히 은 및 구리 재료와 연관된 높은 비용 및 산화 문제를 해결하고자 하며, 이는 종래 기술과 비교하여 고정밀 직접 기록 3D 인쇄에서 이들의 적용을 방해한다. [해결수단] 본 발명은 50-90%구리 분말, 10-40%유기 캐리어, 및 0-2%비 전도성 필러를 포함하는 나노 입자 구리 페이스트를 포함하며, 상기 페이스트가 고정밀 직접 기록 3D 프린팅에 대한 요구 사항을 충족시키는 것을 보장한다. [특징] 여기서 주요 특징은 구리 페이스트의 제조에서 환원제로서 트리아릴포스핀 및 트리알킬포스핀 화합물의 사용이며, 이는 인쇄 공정 동안 구리 나노입자의 안정성 및 전도도를 향상시킨다. [효과] 따라서, 본 발명은 은계 페이스트에 대해 보다 안정적이고 덜 비싼 대안을 제공함으로써 고정밀 직접 기입 3D 인쇄를 위한 전도성 페이스트의 비용 효율성 및 성능을 개선한다. | 2021-10681236 | 2021-06-18 | 113362984 | 2021-09-07 |  |  | Xihu future intelligent manufacturing (Hangzhou) Technology Development Co.,Ltd. | Zhou Nanjia ¦ Chen Xiaopeng |  |  |  | 0 |  | 4 | CN114745875B ¦ CN114980579B ¦ CN115052428B ¦ EP4138096B1 | 107815830 | CN113362984B ¦ EP4138096B1 ¦ JP7424686B2 ¦ KR10-2894248B1 ¦ TW202300598A ¦ US2024-0300012A1 ¦ WOWO2022-262794A1 | 7 | 등록 |  | 8421372022171
JP | JP | P | A | 접합용 금속 페이스트, 접합체, 반도체 장치 및 접합체 제조 방법 | 【요약】 【과제】수소를 포함하지 않는 분위기 중, 저가압으로 접합하는 경우에도, 충분한 접합 강도를 얻을 수 있는 접합용 금속 페이스트, 그것을 이용하는 접합체 및 반도체 장치 및 접합체 제조 방법을 제공하는 것. 【해결 수단】접합용 금속 페이스트는 금속 입자와 분산매를 포함하는 접합용 금속 페이스트로서, 금속 입자가 탄소수1~20의 지방족 혹은 방향족 모노카르복실산으로 피복된, 체적 평균 입경이 0.1μm 이상 0.9μm이하의 서브 마이크로 구리 입자와 탄소수1~20의 지방족 혹은 방향족 모노카르복실산 또는 산화구리로 피복된, 체적 평균 입경이 2μm 이상 50μm이하의 마이크로 구리 입자를 포함하고 분산매가 말단에 하이드록실기를 가지며, 분자 사슬 중에 에테르 결합을 가지지 않는 알코올계 화합물과 말단에 하이드록실기를 가지며, 분자 사슬 중에 에테르 결합을 가지는 폴리에테르 알코올계 화합물을 포함하고 마이크로 구리 입자의 함유량이 서브 마이크로 구리 입자 및 마이크로 구리 입자의 질량 합계를 기준으로서 0.5 질량% 이상 50 질량%이하이다. 【선택도】없음 | [ABSTRACT] [Technical problem] Among the atmosphere which does not contain hydrogen, even if you are a case where it joins by low pressurization, provide the zygote and semiconductor device using the metal paste for junction and it which can obtain sufficient junction intensity, and the manufacturing method of a zygote. [Means for Solution]A metal paste for junction is a metal paste for junction containing metal particles and carrier fluid, In more than 0.1μ m, volume average particle diameter by which metal particles were covered with a fatty series or aromatic series monocarboxylic acid of the carbon number 1~20 A submicro copper grain child below 0.9μ m, In more than 2μ m, volume average particle diameter covered with a fatty series, aromatic series monocarboxylic acid, or copper oxide of the carbon number 1~20 A micro copper grain child below 50μ m, An alcohol system compound in which an implication and carrier fluid have a hydroxy group at the end, and do not have an ether bond in a molecule chain, A micro copper grain child's content is more than the 0.5 mass % and below the 50 mass % including a polyether alcohol system compound which has a hydroxy group at the end and has an ether bond in a molecule chain on the basis of the sum total of mass of a submicro copper grain child and a micro copper grain child. [Chosen drawing] Nothing | 【청구항1】 금속 입자와 분산매를 포함하는 접합용 금속 페이스트로서, 상기 금속 입자가 탄소수1~20의 지방족 혹은 방향족 모노카르복실산으로 피복된, 체적 평균 입경이 0.1μm 이상 0.9μm이하의 서브 마이크로 구리 입자와 탄소수1~20의 지방족 혹은 방향족 모노카르복실산 또는 산화구리로 피복된, 체적 평균 입경이 2μm 이상 50μm이하의 마이크로 구리 입자를 포함하고 상기 분산매가 말단에 하이드록실기를 가지며, 분자 사슬 중에 에테르 결합을 가지지 않는 알코올계 화합물과 말단에 하이드록실기를 가지며, 분자 사슬 중에 에테르 결합을 가지는 폴리에테르 알코올계 화합물을 포함하고 상기 마이크로 구리 입자의 함유량이 상기 서브 마이크로 구리 입자 및 상기 마이크로 구리 입자의 질량 합계를 기준으로서 0.5 질량% 이상 50 질량%이하인 접합용 금속 페이스트. | [Claim1] Are metal particles and carrier fluid a metal paste for junction to include, and the above-mentioned metal particles, In more than 0.1μ m, the volume average particle diameter covered with the fatty series or aromatic series monocarboxylic acid of the carbon number 1~20 The submicro copper grain child below 0.9μ m, In more than 2μ m, the volume average particle diameter covered with the fatty series, aromatic series monocarboxylic acid, or copper oxide of the carbon number 1~20 The micro copper grain child below 50μ m, The alcohol system compound in which an implication and the above-mentioned carrier fluid have a hydroxy group at the end, and do not have an ether bond in a molecule chain, The polyether alcohol system compound which has a hydroxy group at the end and has an ether bond in a molecule chain, The metal paste for junction whose content of an implication and the above-mentioned micro copper grain child is more than the 0.5 mass % and below the 50 mass % on the basis of the sum total of the mass of the above-mentioned submicro copper grain child and the above-mentioned micro copper grain child. | 【청구항1】 금속 입자와 분산매를 포함하는 접합용 금속 페이스트로서, 상기 금속 입자가 탄소수1~20의 지방족 혹은 방향족 모노카르복실산으로 피복된, 체적 평균 입경이 0.1μm 이상 0.9μm이하의 서브 마이크로 구리 입자와 탄소수1~20의 지방족 혹은 방향족 모노카르복실산 또는 산화구리로 피복된, 체적 평균 입경이 2μm 이상 50μm이하의 마이크로 구리 입자를 포함하고 상기 분산매가 말단에 하이드록실기를 가지며, 분자 사슬 중에 에테르 결합을 가지지 않는 알코올계 화합물과 말단에 하이드록실기를 가지며, 분자 사슬 중에 에테르 결합을 가지는 폴리에테르 알코올계 화합물을 포함하고 상기 마이크로 구리 입자의 함유량이 상기 서브 마이크로 구리 입자 및 상기 마이크로 구리 입자의 질량 합계를 기준으로서 0.5 질량% 이상 50 질량%이하인 접합용 금속 페이스트. ¦ 【청구항13】 제1 부재와 제2 부재와 상기 제1 부재와 상기 제2 부재를 접합하는 구리 소결체를 구비하고, 상기 제1 부재 및 상기 제2 부재 중 한쪽이 실장 기판이며 다른 한쪽이 방열판이며 상기 구리 소결체가 구리 소결체가 존재하지 않는 영역에 의해 복수의 구리 소결체로 분할되어 있다, 또는 구리 소결체가 존재하지 않는 영역을 포함하고 해당 영역이 구리 소결체의 외측까지 연속하고 있는, 반도체 장치. | [Claim1] Are metal particles and carrier fluid a metal paste for junction to include, and the above-mentioned metal particles, In more than 0.1μ m, the volume average particle diameter covered with the fatty series or aromatic series monocarboxylic acid of the carbon number 1~20 The submicro copper grain child below 0.9μ m, In more than 2μ m, the volume average particle diameter covered with the fatty series, aromatic series monocarboxylic acid, or copper oxide of the carbon number 1~20 The micro copper grain child below 50μ m, The alcohol system compound in which an implication and the above-mentioned carrier fluid have a hydroxy group at the end, and do not have an ether bond in a molecule chain, The polyether alcohol system compound which has a hydroxy group at the end and has an ether bond in a molecule chain, The metal paste for junction whose content of an implication and the above-mentioned micro copper grain child is more than the 0.5 mass % and below the 50 mass % on the basis of the sum total of the mass of the above-mentioned submicro copper grain child and the above-mentioned micro copper grain child. ¦ [Claim13] The copper sintered compact which joins a member, the second member, and the first first above-mentioned member and second above-mentioned member, Either a preparation, the first above-mentioned member or the second above-mentioned member is a mounting board, A semiconductor device with which another side is a heat dissipation board, it is divided into a plurality of copper sintered compacts by the field where a copper sintered compact does not exist in the above-mentioned copper sintered compact, or the field concerned is continuing to the outside of a copper sintered compact including the field where a copper sintered compact does not exist. | [기술분야] 본 발명은 금속 입자 및 캐리어 유체를 함유하는 접합을 위한 금속 페이스트에 관한 것이며, 반도체 장치 및 다른 전자 제품에 적용될 수 있다. [해결과제] 본 발명은 접합층, 특히 175°C 이상의 온도에서 불충분한 접속 신뢰성 및 고온 전도 특성의 기술적 문제를 해결하고자 한다. [해결수단] 본 발명은 특정 서브마이크로 및 마이크로 구리 그레인 자식 및 캐리어 유체 시스템을 가진, 금속 입자 및 캐리어 유체를 포함하는 접합을 위한 금속 페이스트를 포함한다. [특징] 여기서 주요 특징은 부피 수축 및 접합 신뢰성을 제어하기 위한 특정 서브마이크로 및 마이크로 구리 그레인 어린이 및 캐리어 유체 시스템의 사용이다. [효과] 따라서, 본 발명은 고온 환경, 특히 175°C 이상의 온도에서 접합 신뢰성 및 연결 신뢰성을 개선한다. | 2020-023528 | 2020-02-14 | 2021-127505 | 2021-09-02 |  |  | RESONAC HOLDINGS CORP | 石川 大 ¦ 中子 偉夫 ¦ 川名 祐貴 ¦ 根岸 征央 ¦ 名取 美智子 ¦ 櫻井 きわ |  |  |  | 7 | JP7200527B2 ¦ JP7127269B2 ¦ JP6782416B2(BE) ¦ JP3896696B2(BE) ¦ JP1995-111275A(BE) ¦ WOWO2019-188511A1(BE) ¦ WOWO2019-082896A1(BE) | 0 |  | 90359876 | JP2025-016695A ¦ JP7651822B2 | 2 | 등록 |  | 2221041001462
JP | JP | P | A | 접합용 금속 페이스트, 접합체, 반도체 장치 및 접합체 제조 방법 | 【요약】 【과제】피착면에 금을 가지고 있는 부재를 접합하는 경우에도 충분한 접합 강도를 얻을 수 있는 접합용 금속 페이스트, 그것을 이용하는 접합체 및 반도체 장치 및 접합체 제조 방법을 제공하는 것. 【해결 수단】접합용 금속 페이스트는 금속 입자와 분산매를 포함하는 접합용 금속 페이스트로서, 금속 입자가 구리 입자와 구리 아연 합금 입자를 포함한다. 【선택도】없음 | [ABSTRACT] [Technical problem] Even if you are a case where the member which has gold in the covering side is joined, provide the zygote and semiconductor device using the metal paste for junction and it which can obtain sufficient junction intensity, and the manufacturing method of a zygote. [Means for Solution]A metal paste for junction is a metal paste for junction containing metal particles and carrier fluid, and metal particles contain a copper grain child and copper zinc alloy particles. [Chosen drawing] Nothing | 【청구항1】 금속 입자와 분산매를 포함하는 접합용 금속 페이스트로서, 상기 금속 입자가 구리 입자와 구리 아연 합금 입자를 포함하는 접합용 금속 페이스트. | [Claim1] The metal paste for junction containing metal particles and carrier fluid and whose above-mentioned metal particle are a metal paste for junction and contains a copper grain child and copper zinc alloy particles. | 【청구항1】 금속 입자와 분산매를 포함하는 접합용 금속 페이스트로서, 상기 금속 입자가 구리 입자와 구리 아연 합금 입자를 포함하는 접합용 금속 페이스트. | [Claim1] The metal paste for junction containing metal particles and carrier fluid and whose above-mentioned metal particle are a metal paste for junction and contains a copper grain child and copper zinc alloy particles. | [기술분야] 본 발명은 반도체 장치 및 다른 전자 제품에 적용될 수 있는 금속 입자 및 캐리어 유체를 포함하는 접합을 위한 금속 페이스트에 관한 것이다. [해결과제] 본 발명은 175°C 이상의 온도에서 동작하는 반도체 디바이스에서 사용되는 접합 층에서 불충분한 접속 신뢰성 및 고온 전도 특성의 기술적 문제를 해결하고자 한다. [해결수단] 본 발명은 구리 입자 자식 및 구리 아연 합금 입자를 포함하는 금속 입자와 캐리어 유체를 포함하는 접합을 위한 금속 페이스트를 포함한다. [특징] 여기서 주요 특징은 접합용 금속 페이스트에 구리 아연 합금 입자를 포함시키는 것인데, 이는 골든 계면의 형성을 제어하고 접합 강도를 향상시키는 것을 돕는다. [효과] 본 발명은 금 코팅으로 부재를 접합하는 경우에도, 반도체 장치에서 접합 강도 및 접속 신뢰성을 개선한다. | 2020-023532 | 2020-02-14 | 2021-127506 | 2021-09-02 |  |  | RESONAC HOLDINGS CORP | 石川 大 ¦ 中子 偉夫 ¦ 川名 祐貴 ¦ 根岸 征央 ¦ 名取 美智子 ¦ 櫻井 きわ |  |  |  | 6 | JP2020-007593A ¦ JP6782416B2(BE) ¦ JP6848549B2(BE) ¦ JP6907540B2(BE) ¦ JP5520861B2(BE) ¦ WOWO2017-188123A1(BE) | 0 |  | 17853505 | JP7508802B2 | 1 | 등록 |  | 2221041001463
JP | JP | P | A | 접합재, 접합재 제조 방법 및 접합체 | 【요약】 【과제】신뢰성이 우수한 접합 가능한 접합재를 제공한다. 【해결 수단】판형 또는 시트형 접합재로서, 평균 입자 직경이 300 nm이하의 구리 미립자와 평균 입자 직경이 3 μm 이상 11 μm이하의 구리 조대 입자와 구리 미립자 및 구리 조대 입자를 환원하는 환원제를 포함하는 접합재를 선택한다. 【선택도】없음 | [ABSTRACT] [Technical problem] The jointing material in which the junction excellent in reliability is possible is provided. [Means for Solution]It is a jointing material of tabular or a sheet shaped, and a mean particle size chooses a jointing material in which a copper particulate of 300 nm or less and a mean particle size contain a reducing agent as for which more than 3 μm returns copper big and rough particles, and copper particulates and copper big and rough particles below 11 μm. [Chosen drawing] Nothing | 【청구항1】 판형 또는 시트형 접합재로서, 평균 입자 직경이 300 nm이하의 구리 미립자와 평균 입자 직경이 3 μm 이상 11 μm이하의 구리 조대 입자와 상기 구리 미립자 및 상기 구리 조대 입자를 환원하는 환원제를 포함하는 접합재. | [Claim1] The jointing material in which it is a jointing material of tabular or a sheet shaped, and a mean particle size contains a copper particulate of 300 nm or less and the reducing agent in which a mean particle size returns the copper big and rough particles below 11 μm, and the above-mentioned copper particulates and the above-mentioned copper big and rough particles in more than 3 μm. | 【청구항1】 판형 또는 시트형 접합재로서, 평균 입자 직경이 300 nm이하의 구리 미립자와 평균 입자 직경이 3 μm 이상 11 μm이하의 구리 조대 입자와 상기 구리 미립자 및 상기 구리 조대 입자를 환원하는 환원제를 포함하는 접합재. ¦ 【청구항10】 판형 또는 시트형 접합재 제조 방법으로서, 평균 입자 직경이 300 nm이하의 구리 미립자와 평균 입자 직경이 3 μm 이상 11 μm이하의 구리 조대 입자와 상기 구리 미립자 및 상기 구리 조대 입자를 환원하는 환원제를 혼합해 혼합물을 얻고, 상기 혼합물을 가압해 판형 또는 시트 형태로 성형하는 접합재 제조 방법. | [Claim1] The jointing material in which it is a jointing material of tabular or a sheet shaped, and a mean particle size contains a copper particulate of 300 nm or less and the reducing agent in which a mean particle size returns the copper big and rough particles below 11 μm, and the above-mentioned copper particulates and the above-mentioned copper big and rough particles in more than 3 μm. ¦ [Claim10] Are a manufacturing method of the jointing material of tabular or a sheet shaped, and a mean particle size A copper particulate of 300 nm or less, A manufacturing method of a jointing material which a mean particle size mixes the reducing agent as for which more than 3 μm returns the copper big and rough particles below 11 μm, and the above-mentioned copper particulates and the above-mentioned copper big and rough particles, obtains a mixture, pressurizes the above-mentioned mixture, and fabricates to tabular or a sheet shaped. | [기술분야] 본 발명은 접합 재료와 접합 재료의 제조 방법, 및 접합체에 관한 것이다. [해결과제] 본 발명은 신뢰성이 우수한 접합이 가능한 접합재의 제조 방법, 접합재 및 접합재를 제공하는 기술적 과제를 해결하고자 한다. [해결수단] 본 발명은 구리 미립자, 구리 빅 입자 및 거친 입자, 및 환원제를 함유하는 접합 재료를 포함한다. [특징] 여기서 주요 특징은 높은 접합 신뢰성을 달성하기 위해 특정 비율로 구리 미립자 및 구리 크고 거친 입자의 사용이다. [효과] 따라서, 본 발명은 구리 미립자의 높은 표면 활성을 유지하고 소결 동안 구리 미립자의 수축을 제어함으로써 접합 신뢰성을 향상시킨다. | 2020-010052 | 2020-01-24 | 2021-116450 | 2021-08-10 |  |  | TAIYO NIPPON SANSO CORP | 三好 健太朗 ¦ 五十嵐 弘 |  |  |  | 9 | JP6617049B2(BE) ¦ JP6053386B2(BE) ¦ JP5971909B2(BE) ¦ JP5804838B2(BE) ¦ 特開2013-40055?公報(미포함) ¦ 特開2013-69475?公報(미포함) ¦ 特開2014-36125?公報(미포함) ¦ 特開2017-147151?公報(미포함) ¦ 特開2019-203172?公報(미포함) | 0 |  | 92923956 | CN114929413A ¦ JP7391678B2 ¦ KR10-2022-0130106A ¦ TWI862772B ¦ US2023-0037164A1 ¦ US2023-0347407A1 ¦ US2023-0347408A1 ¦ WOWO2021-149496A1 | 8 | 등록 |  | 2221036001548
JP | JP | P | A | 접합용 시트 | 【요약】 【과제】구리 입자를 이용한 접합용 시트로서, 구리 입자의 산화에 의한 소결성 저하가 잘 발생하지 않고 치밀하고 보이드가 적은 접합층을 형성할 수 있고 전자 부품 등을 높은 강도로 접합할 수 있는 접합용 시트를 제공한다. 【해결 수단】접합용 시트 1은 구리 입자 2와 비점이 150℃이상의 용매 3을 포함하고 구리 입자 2는 구리 입자 2의 표면이 유기 보호막으로 피복되어 있고 구리 입자 2와 용매 3의 함유량비가 , 질량비로99:1~90:10이며 구리 입자 2의 BET 직경이 50 nm 이상 300 nm이하의 범위 내에 있다. 【선택도】도 1 | [ABSTRACT] [Technical problem] It is a sheet for junction using a copper grain child, and the fall of the sintering nature by a copper grain child's oxidization does not take place easily, it is precise and Boyd provides few joining layers can be formed and the sheet for junction which can join electronic parts etc. by high intensity. [Means for Solution]The boiling point the sheet 1 for junction with the copper grain child 2 including the solvent 3 150℃ or more the copper grain child 2, The copper grain child's 2 surface is covered with an organic protective film, a content ratio of the copper grain child 2 and the solvent 3 is 99:1~90:10 in a mass ratio, and the copper grain child's 2 diameter of BET is within the limits of 50 nm or more and 300 nm or less. [Chosen drawing] Drawing 1 | 【청구항1】 구리 입자와 비점이 150℃이상의 용매를 포함하고 상기 구리 입자는 그 구리 입자의 표면이 유기 보호막으로 피복되어 있고 상기 구리 입자와 상기 용매의 함유량비가 , 질량비로99:1~90:10로서, 상기 구리 입자의 BET 직경이 50 nm 이상 300 nm이하의 범위 내에 있는 접합용 시트. | [Claim1] The boiling point with a copper grain child including a solvent 150℃ or more the above-mentioned copper grain child, The sheet for junction whose content ratio of the above-mentioned copper grain child and the above-mentioned solvent is 99:1~90:10 in a mass ratio and which the surface of the copper grain child concerned is covered with the organic protective film, and has the above-mentioned copper grain child'ss diameter of BET within the limits of 50 nm or more and 300 nm or less. | 【청구항1】 구리 입자와 비점이 150℃이상의 용매를 포함하고 상기 구리 입자는 그 구리 입자의 표면이 유기 보호막으로 피복되어 있고 상기 구리 입자와 상기 용매의 함유량비가 , 질량비로99:1~90:10로서, 상기 구리 입자의 BET 직경이 50 nm 이상 300 nm이하의 범위 내에 있는 접합용 시트. | [Claim1] The boiling point with a copper grain child including a solvent 150℃ or more the above-mentioned copper grain child, The sheet for junction whose content ratio of the above-mentioned copper grain child and the above-mentioned solvent is 99:1~90:10 in a mass ratio and which the surface of the copper grain child concerned is covered with the organic protective film, and has the above-mentioned copper grain child'ss diameter of BET within the limits of 50 nm or more and 300 nm or less. | [기술분야] 본 발명은 접합용 시트에 관한 것이며, 신뢰성 있는 접합층을 제공하는 전자 부품 조립체에 적용될 수 있다. [해결과제] 본 발명은 특히 전자 부품의 소형화 증가와 함께, 종래 기술의 중요한 문제인 구리 산화 및 접합 층에서의 소결 특성의 결과적인 저하 문제를 해결하고자 한다. [해결수단] 본 발명은 산화를 방지하고 소결 특성을 향상시키는 유기 보호막으로 덮인 구리 그레인 입자 및 용매를 포함하는 접합용 시트를 포함한다. [특징] 여기서 주요 특징은 산화를 상당히 감소시키고 접합층의 안정성 및 성능을 향상시키는 구리 그레인 입자 상의 유기 보호 필름의 사용이다. [효과] 따라서, 본 발명은 산화 관련 고장을 최소화하는 안정적이고 높은 강도의 접합 층을 제공함으로써 전자 부품 조립체의 신뢰성 및 효과를 개선한다. | 2020-011517 | 2020-01-28 | 2021-116463 | 2021-08-10 |  |  | MITSUBISHI MATERIALS CORP | 増山 弘太郎 ¦ 乙川 光平 ¦ 山口 朋彦 ¦ 中矢 清隆 |  |  |  | 5 | JP6763708B2(BE) ¦ JP6316683B2(BE) ¦ JP6199048B2(BE) ¦ JP5255580B2(BE) ¦ WOWO2018-131095A1(BE) | 1 | JP7780622B2 | 92923957 | CN115023305A ¦ DE11-2021-000294T5 ¦ JP7380256B2 ¦ KR10-2022-0130689A ¦ TH2201004637A ¦ TW202144103A ¦ US12226820B2 ¦ WOWO2021-153560A1 | 8 | 등록 |  | 2221036001561
KR | KR | P | A | 도전성 구리 분말의 은 코팅 방법 및 이를 이용하여 제조된 은 코팅 구리분말 | 도전성 구리 분말의 은 코팅 방법 및 이를 이용하여 제조된 은 코팅 구리분말이 개시된다. 본 발명의 일 실시예에 따른 도전성 구리 분말의 은 코팅 방법은 EDTA-2Na 및 환원제를 이용하여 구리분말 용액을 준비하는 단계, 산성 은 코팅액을 준비하는 단계 및 상기 구리분말 용액에 상기 산성 은 코팅액을 투입하여 구리분말의 표면에 은을 코팅하는 단계를 포함한다. | Disclosed are a silver coating method of conductive copper powder, and silver-coated copper powder manufactured by using the same. According to one embodiment of the present invention, the silver coating method of conductive copper powder comprises: a step of preparing copper powder solution by using EDTA-2Na and a reducing agent; a step of preparing acidic silver coating solution; and a step of inputting the acidic silver coating solution into the copper powder solution to coat silver on a surface of the copper powder. | EDTA-2Na 및 환원제를 이용하여 구리분말 용액을 준비하는 단계; 산성 은 코팅액을 준비하는 단계; 및 상기 구리분말 용액에 상기 산성 은 코팅액을 투입하여 구리분말의 표면에 은을 코팅하는 단계를 포함하는, 도전성 구리 분말의 은 코팅 방법. | The silver coating method of the conductivity copper powder including using the EDTA-2Na and reducing agent so as to coat the silver in the surface of the step of preparing the copper powder solution: step of preparing acidity is the coating solution: and copper powder the coating solution is injected the acisity in the copper powder solution. | 1. EDTA-2Na 및 환원제를 이용하여 구리분말 용액을 준비하는 단계; 산성 은 코팅액을 준비하는 단계; 및 상기 구리분말 용액에 상기 산성 은 코팅액을 투입하여 구리분말의 표면에 은을 코팅하는 단계를 포함하는, 도전성 구리 분말의 은 코팅 방법. | 1. The silver coating method of the conductivity copper powder including using the EDTA-2Na and reducing agent so as to coat the silver in the surface of the step of preparing the copper powder solution: step of preparing acidity is the coating solution: and copper powder the coating solution is injected the acisity in the copper powder solution. | [기술분야] 본 발명은 전도성 구리 분말을 위한 은 코팅 방법에 관한 것이며, 전도성 페이스트, 전자기 간섭 차폐, 전도성 접착제, 스크린 인쇄 재료, 태양 전지 전면 전극 재료, PCB 및 FPCB 기판의 전극 회로 재료에 적용될 수 있다. [해결과제] 본 발명은 구리 분말을 은으로 코팅하기 위한 비용 효율적인 방법을 제공함으로써 다양한 전자 제품에 사용되는 은 분말에 대한 높은 수요로 인해 비용이 빠르게 증가하는 문제를 해결하고자 한다. [해결수단] 본 발명은 구리 분말 용액을 제조하는 것, 산도 코팅 용액을 제조하는 것, 상기 구리 분말 표면에 은을 코팅하는 것, 및 세척 후 건조하는 것을 포함한다. [특징] 여기서 주된 특징은 구리 분말 표면에 균일하고 안정적인 은 코팅층을 형성하기 위한 복합제와 환원제의 사용이다. [효과] 따라서, 본 발명은 구리 이온을 효과적으로 제거하고 은 코팅의 품질을 향상시킴으로써 은 코팅 구리 분말의 내산화성 및 전도성을 개선한다. | 10-2021-0012256 | 2021-01-28 | 10-2021-0097642 | 2021-08-09 |  |  | 엡실론 주식회사 | 김연화 ¦ 문찬영 ¦ 권은송 ¦ 조용국 ¦ 최원종 | 10-2020-0011414 | KR | 2020-01-30 | 7 | KR10-2175700B1(BE) ¦ KR10-1676131B1(BE) ¦ KR10-1651335B1(BE) ¦ KR10-1307238B1 ¦ KR10-1113068B1(BE) ¦ KR10-2011-0059946A(BE) ¦ KR10-2007-0104802A(BE) | 0 |  | 24943972 | KR10-2020-0011414 ¦ KR10-2344652B1 | 2 | 등록 |  | 3521331001282
JP | JP | P | A | 구리 분말 제조 방법 | 【요약】 【과제】불순물로서 아연을 함유하는 구리 산화물을 원료로서 이용하여도 폴리올 용매 중에서 환원해 얻어진 구리 분말에 함유되는 아연을 효율적으로 감소시킬 수 있는 구리 분말 제조 방법을 제공한다. 【해결 수단】구리 분말 제조 방법은 아연을 포함하는 구리 산화물 분말을 폴리올 용매 중에 현탁시키고 액체의 온도를 상기 폴리올의 비점에 대해―50℃~±0℃의 온도로 가열하고 구리 분말을 얻는 구리 분말 제조 방법으로서, 상기 폴리올 용매에 아연 포착제로서 디-(2-에틸헥실) 인산, (2-에틸헥실) 포스폰산 모노-2-에틸헥실 및 이들의 염으로 이루어진 군에서 선택되는 적어도 1종 이상을 첨가하는 것을 포함한다. 【선택도】 없음 | [ABSTRACT] [Technical problem] Even if it uses as materials the copper oxide which contains zinc as impurities, the manufacturing method of the copper powder which can reduce efficiently the zinc contained in the copper powder produced by returning in a polyol solvent is provided. [Means for Solution]A manufacturing method of copper powder makes copper oxide powder containing zinc suspended in a polyol solvent. It is a manufacturing method of copper powder which heats solution temperature to -50℃~± 0℃ temperature to the boiling point of the polyol, and obtains copper powder, It includes adding at least one or more sorts chosen from a group which becomes the polyol solvent from di(2-ethylhexyl) phosphoric acid, phosphonic acid (2-ethylhexyl) Monod 2-ethylhexyl, and those salt as a zinc capture agent. [Chosen drawing] Nothing | 【청구항1】 아연을 포함하는 구리 산화물 분말을 폴리올 용매 중에 현탁시키고 액체의 온도를 상기 폴리올의 비점에 대해―50℃~±0℃의 온도로 가열하고 구리 분말을 얻는 구리 분말 제조 방법으로서, 상기 폴리올 용매에 아연 포착제로서 디-(2-에틸헥실) 인산, (2-에틸헥실) 포스폰산 모노-2-에틸헥실 및 이들의 염으로 이루어진 군에서 선택되는 적어도 1종 이상을 첨가하는 것을 포함하는 구리 분말 제조 방법. | [Claim1] It is a manufacturing method of the copper powder which makes the copper oxide powder containing zinc suspended in a polyol solvent, heats solution temperature to -50℃~± 0℃ temperature to the boiling point of the polyol, and obtains copper powder, A manufacturing method of copper powder including adding at least one or more sorts chosen from the group which becomes the above-mentioned polyol solvent from di(2-ethylhexyl) phosphoric acid, phosphonic acid (2-ethylhexyl) Monod 2-ethylhexyl, and those salt as a zinc capture agent. | 【청구항1】 아연을 포함하는 구리 산화물 분말을 폴리올 용매 중에 현탁시키고 액체의 온도를 상기 폴리올의 비점에 대해―50℃~±0℃의 온도로 가열하고 구리 분말을 얻는 구리 분말 제조 방법으로서, 상기 폴리올 용매에 아연 포착제로서 디-(2-에틸헥실) 인산, (2-에틸헥실) 포스폰산 모노-2-에틸헥실 및 이들의 염으로 이루어진 군에서 선택되는 적어도 1종 이상을 첨가하는 것을 포함하는 구리 분말 제조 방법. | [Claim1] It is a manufacturing method of the copper powder which makes the copper oxide powder containing zinc suspended in a polyol solvent, heats solution temperature to -50℃~± 0℃ temperature to the boiling point of the polyol, and obtains copper powder, A manufacturing method of copper powder including adding at least one or more sorts chosen from the group which becomes the above-mentioned polyol solvent from di(2-ethylhexyl) phosphoric acid, phosphonic acid (2-ethylhexyl) Monod 2-ethylhexyl, and those salt as a zinc capture agent. | [기술분야] 본 발명은 상기 폴리올 방법을 이용한 구리 분말의 제조 방법에 관한 것으로, 적층 세라믹 커패시터의 내외부 전극을 형성하기 위한 내부 전극 페이스트 및 외부 전극 페이스트와 같은 전자 부품에 적용될 수 있다. [해결과제] 본 발명은 특히 도금 폐액으로부터 수집된 값싼 산화구리 분말을 재료로서 사용하는 경우, 폴리올 방법으로부터 수득된 구리 분말 중의 아연 불순물의 문제를 해결하고자 한다. [해결수단] 본 발명은 상기 폴리올 방법을 사용한 구리 분말의 제조 방법에서 폴리올 용매에 아연 포획제를 첨가하는 것을 포함한다. [특징] 여기서 주된 특징은 구리 분말의 제조 방법에서 아연 포획제로서 디 (2-에틸헥실)인산 또는 포스폰산 (2-에틸헥실)모노드 2-에틸헥실의 사용이다. [효과] 따라서, 본 발명은 폴리올 방법에 의해 수득된 구리 분말, 특히 아연 불순물을 갖는 산화구리 분말을 재료로서 사용하는 경우, 아연 함량의 감소를 개선한다. | 2020-077689 | 2020-04-24 | 2021-110029 | 2021-08-02 |  |  | SUMITOMO METAL MINING CO LTD | 石田 栄治 ¦ 山岡 尚樹 ¦ 村上 明弘 ¦ 岡田 浩 ¦ 行延 雅也 ¦ 水野 しおり | 2020-003565 ¦ 2020-003566 | JP ¦ JP | 2020-01-14 ¦ 2020-01-14 | 0 |  | 1 | JP7697323B2 | 17839925 | JP2020-003565 ¦ JP2020-003566 ¦ JP2021-110029A | 3 | 취하 |  | 2221034001490
JP | JP | P | A | 구리 분말체 | 【요약】 【과제】소결 개시 온도를 높고 충전성이 우수한 구리 분말체를 제공하는 것. 【해결 수단】구리 분말체는 전자현미경 관찰의 화상 분석에서 얻어진 평균 입자 지름(D50SEM)이 0.1μm 이상 0.5μm이하이며 평균 원형도가 0.80 이상이며 평균 입자 지름(D50SEM)과 BET 비표면적(SBET)이 하기(식 1)의 관계식을 충족한다. 또한 구리 분말체는 평균 입자 지름(D50SEM)에 대한 평균 결정자 지름(D)의 비(D/D50SEM)가 0.1 이상 0.5 이하이다. 【수1】 【선택도】없음 | [ABSTRACT] [Technical problem] Provide the copper powder object which was excellent in filling properties highly in sintering start temperature. [Means for Solution]In more than 0.1μ m, a mean particle size (D 50SEM) from which a copper powder object was acquired by image analysis of electron microscope observation is below 0.5μ m, The degree of average circular is 0.80 or more, and a mean particle size (D 50SEM) and BET specific surface area (S BET) fill an expression of relations of the following (formula 1). The ratios [ as opposed to a mean particle size (D 50SEM) in a copper powder object ] (D/D 50SEM) of an average crystallite diameter (D) are 0.1 or more and 0.5 or less. [Equation 1] [chosen drawing] Nothing | 【청구항1】 전자현미경 관찰의 화상 분석에서 얻어진 평균 입자 지름(D50SEM)이 0.1μm 이상 0.5μm이하이며 평균 원형도가 0.80 이상이며 상기 평균 입자 지름(D50SEM)과 BET 비표면적(SBET)이(식 1)의 관계식을 충족하는 구리 분말체. 【수1】 | [Claim1] In more than 0.1μ m, the mean particle size (D 50SEM) obtained by the image analysis of electron microscope observation is below 0.5μ m, The copper powder object with which the degree of average circular is 0.80 or more, and the above-mentioned mean particle size (D 50SEM) and BET specific surface area (S BET) fill the expression of relations of (the formula 1). [EQUATION1] | 【청구항1】 전자현미경 관찰의 화상 분석에서 얻어진 평균 입자 지름(D50SEM)이 0.1μm 이상 0.5μm이하이며 평균 원형도가 0.80 이상이며 상기 평균 입자 지름(D50SEM)과 BET 비표면적(SBET)이(식 1)의 관계식을 충족하는 구리 분말체. 【수1】 | [Claim1] In more than 0.1μ m, the mean particle size (D 50SEM) obtained by the image analysis of electron microscope observation is below 0.5μ m, The copper powder object with which the degree of average circular is 0.80 or more, and the above-mentioned mean particle size (D 50SEM) and BET specific surface area (S BET) fill the expression of relations of (the formula 1). [EQUATION1] | [기술분야] 본 발명은 높은 소결 시작 온도 및 높은 충전 특성을 가진 구리 분말 물체에 관한 것이며, 배선의 내부 전극 및 외부 전극과 같은 전자 부품과 저온 동시 소성 세라믹 (LTCC)보드 및 적층 세라믹 콘덴서 (MLCC)에 적용될 수 있다. [해결과제] 본 발명은 구리 분말 물체의 충전 특성을 더 높이고 소결 시작 온도가 높고 충전 특성이 높은 구리 분말 물체를 제공하는 기술적 문제를 해결하고자 한다. [해결수단] 본 발명은 특정 특성을 갖는 복수의 구리 그레인 자식들을 포함하는, 높은 소결 시작 온도 및 높은 충전 특성을 갖는 구리 분말 물체를 포함한다. [특징] 여기서 주요 특징은 0.5μm 미만의 평균 입자 크기(D 50SEM), 0.80 이상의 평균 원형도, 및 (식 1)의 관계의 표현을 채우는 비표면적(S BET)및 평균 입자 크기(D 50SEM)를 포함하는 구리 그레인 어린이의 특정 특성이다. [효과] 따라서, 본 발명은 상기 구리 분말 물체의 상기 충전 특성 및 소결 시작 온도를 개선시키며, 저온 동시 소성 세라믹 (LTCC)보드 및 적층 세라믹 콘덴서 (MLCC)의 배선 및 단자의 내부 전극 및 외부 전극과 같은 전자 부품에 사용하기에 적합하게 만든다. | 2020-176293 | 2020-10-20 | 2021-110034 | 2021-08-02 |  |  | TOHO TITANIUM CO LTD | 小林 諒太 ¦ 吉田 貢 |  |  |  | 9 | JP6213584B2(BE) ¦ JP5937730B2(BE) ¦ JP2012-067327A(BE) ¦ JP4085049B2(BE) ¦ JP4204849B2(BE) ¦ WOWO2019-009136A1(BE) ¦ WOWO2018-181482A1(BE) ¦ WOWO2017-057301A1(BE) ¦ WOWO2016-121749A1(BE) | 0 |  | 17839929 | JP2020-002803 ¦ JP7490528B2 | 2 | 등록 |  | 2221034001495
KR | KR | P | A | 소결 분말 | 10 마이크론 미만의 평균 최장 직경을 지니는 미립자를 포함하는 소결 분말로서, 미립자를 형성하는 입자의 일부 또는 전부가 캡핑제로 부분적으로 또는 전체적으로 코팅된 금속을 포함하는, 소결 분말이 본원에 제공된다. | Or the sintered powder including the metal which on the whole is coated of a portion or the whole of the particle forming the corpuscle it is the sintered powder including the corpuscle carrying the average longest diameter less than 10 micron is partly provided to the capping reagent to the present application. | 10 마이크론 미만의 평균 최장 직경을 지니는 미립자를 포함하는 소결 분말로서, 미립자를 형성하는 입자의 일부 또는 전부가 캡핑제(capping agent)로 부분적으로 또는 전체적으로 코팅된 금속을 포함하는, 소결 분말. | As the sintered powder including the corpuscle carrying the average longest diameter less than 10 micron, the sintered powder including the metal in which or, on the whole, a portion or the whole of the particle forming the corpuscle is partly coated to the capping reagent (capping agent). | 1. 10 마이크론 미만의 평균 최장 직경을 지니는 미립자를 포함하는 소결 분말로서, 미립자를 형성하는 입자의 일부 또는 전부가 캡핑제(capping agent)로 부분적으로 또는 전체적으로 코팅된 금속을 포함하는, 소결 분말. | 1. As the sintered powder including the corpuscle carrying the average longest diameter less than 10 micron, the sintered powder including the metal in which or, on the whole, a portion or the whole of the particle forming the corpuscle is partly coated to the capping reagent (capping agent). | [기술분야] 본 발명은 소결 분말, 소결 페이스트, 및 소결 접합에 관한 것이며, 이는 전자 제품에서 솔더 접합에 대한 무연 대안을 제공한다. [해결과제] 본 발명은 소결 접합을 형성함에 있어서 높은 소결 온도, 공작물 손상, 및 고압의 필요성의 과제를 해결하고자 한다. [해결수단] 본 발명은 나노은 입자를 가진 소결 분말, 소결 페이스트, 및 개선된 특성을 가진 소결 접합부를 포함한다. [특징] 여기서 주요 특징은 소결 온도를 감소시키고 소결된 분말의 특성을 개선시키기 위한 캡핑 시약의 사용이다. [효과] 따라서, 본 발명은 소결된 분말 및 접합부의 열 전도, 전기 전도도, 및 기계적 특성을 개선한다. | 10-2021-7023591 | 2013-10-29 | 10-2021-0095739 | 2021-08-02 |  |  | 알파 어셈블리 솔루션스 인크. | 고살, 샤믹 ¦ 판더, 란지트 ¦ 카세레브, 오스카 ¦ 바트칼, 라비 ¦ 라우트, 라훌 ¦ 싱, 바와 ¦ 리바스, 모르가나 ¦ 사르카르, 시우리 ¦ 무케르지, 수타파 ¦ 쿠마르, 사티쉬 ¦ 찬드란, 레미아 ¦ 비슈와나트, 파반 ¦ 파차무투, 아소크 ¦ 뵈레다, 모니르 ¦ 데살, 니틴 ¦ 리프튼, 안나 ¦ 차키, 니말야 쿠마르 | 61/719700 ¦ 61/772343 ¦ 61/781338 | US ¦ US ¦ US | 2012-10-29 ¦ 2013-03-04 ¦ 2013-03-14 | 5 | EP2420336B1(BE) ¦ EP1339073B1 ¦ JP5824201B2(BE) ¦ KR10-1395704B1(BE) ¦ KR10-0647238B1(BE) | 0 |  | 109202462 | CN104736483A ¦ CN108907178B ¦ EP2911979B1 ¦ EP3659971B1 ¦ FI3659971T3 ¦ JP6293767B2 ¦ KR10-2024-0095365A ¦ KR10-2284082B1 ¦ KR10-2445401B1 ¦ KR10-2675888B1 ¦ MY173832A ¦ SG11201502567TB ¦ TWI666656B ¦ US10259980B2 ¦ US11162007B2 ¦ US12522761B2 ¦ US61/719700 ¦ US61/772343 ¦ US61/781338 ¦ WOWO2014-068299A1 | 20 | 등록 |  | 3521321001271
JP | JP | P | A | 구리 소결 기판 나노 은 함침형 접합 시트, 제법 및 접합 방법 | 【요약】 【과제】파워 반도체와 구리 기판의 고온 내열 접합에 사용할 수 있고 구현이 간편하고 형성되는 접합의 강도, 전기 전도도 및 열전도도가 우수하고, 저비용으로 제조할 수 있어 장기 보존 가능한, 소결 접합용 접합 시트, 그 제법 및 접합 방법을 제공한다. 【해결 수단】소결 결합한 복수의 구리 나노 입자 4로 이루어진 다공질 구리 소결 구조체인 구리 소결 기판 2와 상기 구리 소결 기판 2의 표면 33 및 미세 구멍 21에 배치된, 유기 피복을 가지는 복수의 은 싱글 나노 입자 5로 구성되는 접합 시트 1이며 은 싱글 나노 입자 5는 서로 결합하고 상기 구리 소결 구조체와도 결합하고 은 싱글 나노 입자 5의 수 밀도는 접합 시트 1의 표면 33에서 높고 내부에서는 낮고 경사 농도화되고 은 싱글 나노 입자 5는 은 핵의84% 입자 지름 D84가 1.4~2.0 nm, 입경 분포 폭15% 이하, 유기 피복량10~15질량%의 카르복실산 피복 은 나노 입자이다. 【선택도】도 2 | [ABSTRACT] [Technical problem] It can be used for high temperature heat-resistant junction of a power semiconductor and a copper board, and mounting is simple, is excellent in the intensity, the electrical conductivity, and the degree of heat conduction of the junction formed, can manufacture to low cost, and provides the junction sheet, its process, and joining method for the sintering junction in which long-term preservation is possible. [Means for Solution]The porous copper sintering board 2 which consists of a plurality of copper nanoparticles 4 which carried out sintering combination and which is a copper sintering structure, It is the junction sheet 1 which comprises a plurality of silver single nanoparticles 5 which are arranged at the surface 33 and the detailed hole 21 of this copper sintering board 2, and which have organic covering, Combine the silver single nanoparticle 5 mutually, combine also with the copper sintering structure, and number density of the silver single nanoparticle 5, It is high on the surface 33 of the junction sheet 1, and is low inside, inclination concentration is formed, and the 84% particle diameter D 84 of a silver nucleus of the silver single nanoparticle 5 is a carboxylic acid covering silver nanoparticle of 1.4~2.0 nm, 15% or less of grain-size-distribution width, and the organic coating volume 10~15 mass %. [Chosen drawing] Drawing 2 | 【청구항1】 소결 결합한 복수의 구리 나노 입자로 이루어진 다공질 구리 소결 구조체인 구리 소결 기판과 상기 구리 소결 기판의 표면 및 미세 구멍에 배치된, 유기 피복을 가지는 복수의 은 싱글 나노 입자로 구성되는 접합 시트이며 상기 은 싱글 나노 입자는 서로 결합하고 상기 구리 소결 구조체와도 결합하고 상기 은 싱글 나노 입자의 수 밀도는 상기 접합 시트의 적어도 편측의 표면에서 높고 내부에서는 낮고 경사 농도화되어 있는 것을 특징으로 하는 접합 시트. | [Claim1] The porous copper sintering board which consists of a plurality of copper nanoparticles which carried out sintering combination and which is a copper sintering structure, It is a junction sheet which comprises a plurality of silver single nanoparticles which are arranged at the surface and the detailed hole of this copper sintering board, and which have organic covering, The junction sheet in which combines the above-mentioned silver single nanoparticle mutually, it combines also with the above-mentioned copper sintering structure, and number density of the above-mentioned silver single nanoparticle is characterized by the thing of the above-mentioned junction sheet which it is high on the surface of one side at least, is low inside, and is formed into inclination concentration. | 【청구항1】 소결 결합한 복수의 구리 나노 입자로 이루어진 다공질 구리 소결 구조체인 구리 소결 기판과 상기 구리 소결 기판의 표면 및 미세 구멍에 배치된, 유기 피복을 가지는 복수의 은 싱글 나노 입자로 구성되는 접합 시트이며 상기 은 싱글 나노 입자는 서로 결합하고 상기 구리 소결 구조체와도 결합하고 상기 은 싱글 나노 입자의 수 밀도는 상기 접합 시트의 적어도 편측의 표면에서 높고 내부에서는 낮고 경사 농도화되어 있는 것을 특징으로 하는 접합 시트. ¦ 【청구항6】 유기 피복을 가지는 은 싱글 나노 입자를 용매에 분산시켜 싱글 나노 은 분산액을 얻는, 싱글 나노 은 분산액 준비 공정과 구리 나노 입자를 함유하는 나노 구리 페이스트를 소성해 다공질 구리 소결 기판을 형성하는 구리 소결 기판 형성 공정과 상기 구리 소결 기판의 표면에 상기 싱글 나노 은 분산액을 도포 혹은 함침시키고 또한 건조시킴으로써, 상기 구리 소결 기판의 상기 표면 및 상기 표면에 인접한 부피 영역에 경사 농도화된 은 싱글 나노 입자를 배치하여 경사 기능을 부여하는 경사 기능 부여 공정을 가지는 것을 특징으로 하는 접합 시트의 제법. | [Claim1] The porous copper sintering board which consists of a plurality of copper nanoparticles which carried out sintering combination and which is a copper sintering structure, It is a junction sheet which comprises a plurality of silver single nanoparticles which are arranged at the surface and the detailed hole of this copper sintering board, and which have organic covering, The junction sheet in which combines the above-mentioned silver single nanoparticle mutually, it combines also with the above-mentioned copper sintering structure, and number density of the above-mentioned silver single nanoparticle is characterized by the thing of the above-mentioned junction sheet which it is high on the surface of one side at least, is low inside, and is formed into inclination concentration. ¦ [Claim6] The single nano silver dispersion-liquid preparation process of making a solvent distributing the silver single nanoparticle which has organic covering, and obtaining single nano silver dispersion liquid, By applying or impregnating with the above-mentioned single nano silver dispersion liquid the copper sintering board formation process which calcinates the nano copper paste containing copper nanoparticles, and forms a porous copper sintering board, and the surface of the above-mentioned copper sintering board, and also drying them, A process of the junction sheet having the gradient-function grant process of arranging the silver single nanoparticle formed into inclination concentration to the volume field contiguous to the above-mentioned surface and the surface of the above-mentioned copper sintering board, and giving a gradient function to it. | [기술분야] 본 발명은 접합을 소결하기 위한 접합 시트, 이의 공정, 및 접합 방법에 관한 것이고, 고온에서 사용과 동일한 접합 구조를 형성하기 위한 접합을 소결하기 위한 접합 시트, 이의 공정, 및 접합 방법을 제공하는 것을 목적으로 한다. [해결과제] 본 발명은 소결 접합용 접합시트의 배치시 장착 공정의 단순화 및 단축, 비용 절감, 고효율 및 내구성 확보, 장기 안정성 및 환경 안전성 확보의 기술적 과제를 해결하고자 한다. [해결수단] 본 발명은 구리 나노 입자를 가진 다공성 구리 소결 보드, 균일하게 분포된 은 단일 나노 입자를 가진 단일 나노 은 분산 액체, 및 상기 은 단일 나노 입자를 경사 농도 분포로 배열하기 위한 경사 함수를 포함한다. [특징] 여기서 주된 특징은 기판으로서 구리 나노입자를 갖는 구리 소결 보드의 사용이며, 응력 완화 기능을 제공하고 장기간에 걸쳐 신뢰성 있는 접합 구조의 형성을 가능하게 한다. [효과] 본 발명은 이를 단순화 및 단축시킴으로써 장착 공정을 개선시키고, 비용을 감소시키고, 고효율 및 내구성을 보장하고, 폐기 시의 장기 안정성 및 환경 안전성을 보장한다. | 2019-239019 | 2019-12-27 | 2021-107569 | 2021-07-29 | 6713120 |  | KOMATSU AKIO ¦ MEISHO KIKO KK | 小松 晃雄 ¦ 片瀬 徹也 |  |  |  | 6 | JP6668669B2(BE) ¦ JP6380792B2(BE) ¦ JP2013-168545A(BE) ¦ JP4685145B2(BE) ¦ JP4911566B2(BE) ¦ JP4635230B2(BE) | 2 | JP7661905B2 ¦ JP7026739B2(FE) | 17838027 | JP6713120B1 | 1 | 등록 |  | 2221033001067
KR | KR | P | B1 | 바인더 프리 구리 페이스트 및 이를 이용한 소결 접합방법 | 본 발명은, (a) i) 평균 입자 직경이 100 내지 900 nm인 구리 입자(I)와, ii) 평균 입자 직경이 1.5 내지 25 ㎛인 구리 입자(II)가 부피비를 기준으로 100:0 내지 25:75인 구리 입자; 및 (b) i) 분자량이 60 이상인 2가 알콜, 3가 알콜 및 다가(4가 이상) 알콜로 이루어진 군에서 선택되는 하나 이상의 환원유도제와, ii) 글리세롤이 중량비를 기준으로 1:0 내지 1:3인 포뮬레이션;을 포함하며, 상기 구리 입자 대 포뮬레이션의 무게비는 1:0.1 내지 1:0.3인 소결접합용 바인더 프리(binder-free) 구리 페이스트 및 이를 이용한 소결접합 방법을 제공한다. | Provided, in the present invention, are a binder-free copper paste and a sintering bonding method using the same, wherein the binder-free copper paste comprises: (a) i) copper particles (I) having an average particle diameter of 100 to 900 nm, and ii) copper particles having an average particle diameter of 1.5 to 25 μm (II) in a volume ratio of 100:0 to 25:75; and (b) i) at least one reduction inducing agent selected from a group consisting of dihydric alcohols having a molecular weight of 60 or more, trihydric alcohols, and polyhydric (tetrahydric or higher) alcohols, and ii) a formulation with glycerol having an average weight ratio of 1:0 to 1:3, wherein the weight ratio of the copper particles to the formulation is 1:0.1 to 1:0.3 sintering bonding. Therefore, the present invention can be freely applied to a printing or dispensing process of the sintering bonding process. | (a) i) 평균 입자 직경이 100 내지 900 nm인 구리 입자(I)와, ii) 평균 입자 직경이 1.5 내지 25 ㎛인 구리 입자(II)가 부피비를 기준으로 100:0 내지 25:75인 구리 입자; 및 (b) i) 분자량이 60 이상인 2가 알콜, 3가 알콜 및 다가(4가 이상) 알콜로 이루어진 군에서 선택되는 하나 이상의 환원유도제와, ii) 글리세롤이 중량비를 기준으로 1:0 내지 1:3인 포뮬레이션;을 포함하며, 상기 구리 입자 대 포뮬레이션의 무게비는 1:0.1 내지 1:0.3인 것을 특징으로 하는 소결접합용 바인더 프리(binder-free) 구리 페이스트. | (a) i) The binder free (binder-free) copper paste for the sintered joint, wherein: the average particle diameter is the weight percent of the copper particle large formulation is 1:0.1 to 1:0.3 one or more reconstituted milk apprentices selected from group, and the ii) glycerol is 1:0 based on the weight ratio to 1:3 persons the formulation consisting of the copper particle (I), the ii) average particle diameter 1.5 through the copper particle (II), and 2 are included; the copper particle (I) is 100 to 900nm; the ii) average particle diameter 1.5 through the copper particle (II) is 25 ㎛ is 100:0 based on the volume ratio to 25:75 persons the copper particle; and as to 2, the and (b) i) molecular weight is 60 or greater is alcohol, 3 alcohol and (4, or more) is alcohol. | 1. (a) i) 평균 입자 직경이 100 내지 900 nm인 구리 입자(I)와, ii) 평균 입자 직경이 1.5 내지 25 ㎛인 구리 입자(II)가 부피비를 기준으로 100:0 내지 25:75인 구리 입자; 및 (b) i) 분자량이 60 이상인 2가 알콜, 3가 알콜 및 다가(4가 이상) 알콜로 이루어진 군에서 선택되는 하나 이상의 환원유도제와, ii) 글리세롤이 중량비를 기준으로 1:0 내지 1:3인 포뮬레이션;을 포함하며, 상기 구리 입자 대 포뮬레이션의 무게비는 1:0.1 내지 1:0.3인 것을 특징으로 하는 소결접합용 바인더 프리(binder-free) 구리 페이스트. | 1. (a) i) The binder free (binder-free) copper paste for the sintered joint, wherein: the average particle diameter is the weight percent of the copper particle large formulation is 1:0.1 to 1:0.3 one or more reconstituted milk apprentices selected from group, and the ii) glycerol is 1:0 based on the weight ratio to 1:3 persons the formulation consisting of the copper particle (I), the ii) average particle diameter 1.5 through the copper particle (II), and 2 are included; the copper particle (I) is 100 to 900nm; the ii) average particle diameter 1.5 through the copper particle (II) is 25 ㎛ is 100:0 based on the volume ratio to 25:75 persons the copper particle; and as to 2, the and (b) i) molecular weight is 60 or greater is alcohol, 3 alcohol and (4, or more) is alcohol. | [기술분야] 본 발명은 바인더 프리 구리 페이스트 및 이를 이용한 소결 방법에 관한 것으로, 구체적으로는 바인더 성분이 제거된 서브미크론 등급 구리 입자 함유 페이스트 및 이를 이용한 소결 방법에 관한 것이다. [해결과제] 본 발명은 고온 환경에서 Pb-프리 솔더의 신뢰성 문제 및 전력 모듈에서 추가 냉각 시스템에 대한 필요성을 해결하고자 한다. [해결수단] 본 발명은 구리 입자, 재구성 우유, 글리세롤, 및 카르복실기 함유 산으로 이루어진 제제를 포함한다. [특징] 여기서 주요 특징은 산화구리를 감소시키고 요변성을 개선시키기 위한 제제에 글리세롤 및 재구성된 우유를 포함하는 것이다. [효과] 따라서, 본 발명은 기계적 특성 및 열 전도를 유지하면서, 소결 공정의 속도 및 신뢰성을 향상시킨다. | 10-2020-0124567 | 2020-09-25 |  |  | 10-2279083 | 2021-07-13 | 서울과학기술대학교 산학협력단 | 이종현 ¦ 남궁도엽 ¦ 김명인 ¦ 최은별 |  |  |  | 5 | JP6855539B2(BE) ¦ KR10-2142269B1(BE) ¦ KR10-1886263B1(BE) ¦ KR10-1474040B1(BE) ¦ WOWO2018-190246A1(BE) | 2 | KR10-2024-0146476A(FE) ¦ KR10-2913710B1 | 24937846 | KR10-2279083B1 | 1 | 등록 | 서울과학기술대학교 산학협력단 | 3521302001279
KR | KR | P | B1 | 은 코팅 구리 분말의 제조 방법 | 구리 분말의 표면에 얇고 균일한 은 코팅막을 형성하여 은 코팅 구리 분말을 제조하는 방법이 개시된다. 일 실시예에 따른 은 코팅 구리 분말의 제조방법은 아미노기를 갖는 황산계 화합물을 포함하는 활성화제의 용액으로 구리 분말의 표면을 처리하는 단계, 은 전구체 및 착화제를 포함하는 은 코팅 용액을 준비하는 단계 및 표면 처리된 상기 구리 분말에 상기 은 코팅 용액을 투입하여, 상기 구리 분말의 표면에 은(Ag)이 코팅되도록 하는 단계를 포함한다. | Disclosed is a method for manufacturing silver-coated copper powder by forming a thin and uniform silver coating film on the surface of copper powder. The method for manufacturing silver-coated copper powder according to an embodiment includes the steps of treating the surface of copper powder with a solution of an activator including a sulfuric acid-based compound having an amino group, preparing a silver coating solution including a silver precursor and a complexing agent, and injecting the silver coating solution into the surface-treated copper powder to coat the surface of the copper powder with silver (Ag). | 아미노기를 갖는 황산계 화합물을 포함하는 활성화제의 용액으로 구리 분말의 표면을 처리하는 단계; 은 전구체 및 착화제를 포함하는 은 코팅 용액을 준비하는 단계; 및 표면 처리된 상기 구리 분말에 상기 은 코팅 용액을 투입하여, 상기 구리 분말의 표면에 은(Ag)이 코팅되도록 하는 단계를 포함하는 것을 특징으로 하는 은 코팅 구리 분말의 제조방법. | The manufacturing method of the silver coating copper powder which is characterized in that the step of processing the surface of the solution the copper powder of the activation reagent equipped with the sulfate system compound having the amino group includes step of preparing for the silver coating solution which includes the precursor and complexing agent and step that the silver (Ag) in the surface of the copper powder above statement injects the coating solution in the surface-treated copper powder it is coated. | 1. 아미노기를 갖는 황산계 화합물을 포함하는 활성화제의 용액으로 구리 분말의 표면을 처리하는 단계; 은 전구체 및 착화제를 포함하는 은 코팅 용액을 준비하는 단계; 및 표면 처리된 상기 구리 분말에 상기 은 코팅 용액을 투입하여, 상기 구리 분말의 표면에 은(Ag)이 코팅되도록 하는 단계를 포함하는 것을 특징으로 하는 은 코팅 구리 분말의 제조방법. | 1. The manufacturing method of the silver coating copper powder which is characterized in that the step of processing the surface of the solution the copper powder of the activation reagent equipped with the sulfate system compound having the amino group includes step of preparing for the silver coating solution which includes the precursor and complexing agent and step that the silver (Ag) in the surface of the copper powder above statement injects the coating solution in the surface-treated copper powder it is coated. | [기술분야] 본 발명은 은이 코팅된 구리 분말의 제조방법에 관한 것으로, 전도성 물질이 요구되는 다양한 제품에 적용될 수 있다. [해결과제] 본 발명은 기존의 무전해 도금 방법에서 구리 분말의 응집 및 은 코팅층의 순도 문제를 해결하고자 한다. [해결수단] 본 발명은 상기 구리 분말의 표면을 활성화 시약으로 처리하는 단계, 은 코팅 용액을 제조하는 단계, 및 상기 구리 분말 표면 상에 상기 은 코팅 용액을 주입하는 단계를 포함한다. [특징] 여기서 주된 특징은 구리 분말 표면으로부터 산화막을 제거하기 위한 활성화 시약으로서 아미노기를 갖는 황산염계 화합물의 사용이다. [효과] 따라서, 본 발명은 은 코팅층의 순도를 향상시키고 제조 공정에서 구리 분말의 응집을 억제한다. | 10-2020-0099908 | 2020-08-10 |  |  | 10-2271692 | 2021-06-25 | 엑시노 주식회사 | 김태엽 ¦ 조상호 |  |  |  | 11 | JP6522698B2(BE) ¦ JP6885589B2(BE) ¦ JP6686965B2(BE) ¦ JP2016-219129A(BE) ¦ KR10-1759400B1(BE) ¦ KR10-1676131B1(BE) ¦ KR10-1651335B1(BE) ¦ KR10-1483905B1(BE) ¦ KR10-1599104B1(BE) ¦ KR10-1078253B1(BE) ¦ KR10-2007-0104802A | 2 | KR10-2023-0094840A(FE) ¦ KR10-2581070B1 | 24931283 | KR10-2271692B1 | 1 | 등록 | 엑시노 주식회사 | 3521282001533
JP | JP | P | A | 금속 페이스트, 도전체 및, 관통 전극을 가지는 기체 및 그 제조 방법 | 【요약】 【과제】 충분한 도전성을 가짐과 동시에 온도 변화를 받은 경우에도 저항값이 상승하기 어려운 도전체, 충분한 도전성을 가짐과 동시에 연결 신뢰성이 우수한 관통 전극을 가지는 기체 및 그 제조 방법 및, 관통 전극을 형성하기 위해 이용되는 금속 페이스트를 제공하는 것. 【해결 수단】 도전체는 다공질 구조를 가지는 구리 소결체와 상기 구리 소결체에 점재적으로 존재하는 땜납를 포함하고 구멍을 가지는 금속체를 구비하고, 금속체가 구멍으로서 땜납의 내부에 존재하는 공극 및/또는 땜납과 구리 소결체 사이에 존재하는 공극을 포함한다. 관통 전극을 가지는 기체는 관통 구멍이 설치되어 있는 절연성 기체를 포함하고 양 주면에 상기 관통 구멍이 통하고 있는 기체와 관통 구멍을 충전하는 도전체를 구비하고, 도전체가 상기의 도전체이다. 도전체는 금속체의 구멍 내에 존재하는 수지 경화물을 추가로 구비할 수 있다. 【선택도】없음 | [ABSTRACT] [Technical problem] Provide the metal paste used in order to have an electric conduction object in which resistance does not rise easily, and sufficient conductivity even if it is a case where a temperature change is received while having sufficient conductivity, and to form a base which has the penetration electrode excellent in connection reliability, a manufacturing method for the same, and a penetration electrode. [Means for Solution] electric conduction object is provided with a metal object which has a hole including a copper sintered compact which has porous structure, and solder which exists in this copper sintered compact dotty, and contains an opening to which a metal object exists as a hole between an opening and/or solder which exist in an inside of solder, and a copper sintered compact. The base which has a penetration electrode is provided with the base with which the above-mentioned penetration hole is well-informed about both the principal surfaces, and the electric conduction object filled up with a penetration hole including the insulating base in which the penetration hole is provided, and an electric conduction object is the above-mentioned electric conduction object. The electric conduction object may further be provided with the resin hardened material which exists in the hole of a metal object. [Chosen drawing] Nothing | 【청구항1】 다공질 구조를 가지는 구리 소결체와 상기 구리 소결체에 점재적으로 존재하는 땜납를 포함하고 구멍을 가지는 금속체를 구비하고, 상기 금속체가 상기 구멍으로서 상기 땜납의 내부에 존재하는 공극 및/또는 상기 땜납과 상기 구리 소결체 사이에 존재하는 공극을 포함하는 도전체. | [Claim1] The electric conduction object which is provided with the metal object which has a hole including the copper sintered compact which has porous structure, and the solder which exists in this copper sintered compact dotty, and contains the opening to which the above-mentioned metal object exists as the above-mentioned hole between the opening and/or the above-mentioned solder which exist in the inside of the above-mentioned solder, and the above-mentioned copper sintered compact. | 【청구항1】 다공질 구조를 가지는 구리 소결체와 상기 구리 소결체에 점재적으로 존재하는 땜납를 포함하고 구멍을 가지는 금속체를 구비하고, 상기 금속체가 상기 구멍으로서 상기 땜납의 내부에 존재하는 공극 및/또는 상기 땜납과 상기 구리 소결체 사이에 존재하는 공극을 포함하는 도전체. ¦ 【청구항11】 관통 구멍이 설치되어 있는 절연성 기체를 포함하고 양 주면에 상기 관통 구멍이 통하고 있는 기체를 준비할 준비 공정과 상기 관통 구멍에 도전체를 형성하는 도전체 형성 공정를 구비하고, 상기 도전체 형성 공정이 적어도 상기 관통 구멍을 충전하도록, 다공질 구조를 가지는 구리 소결체와 솔더를 함유하고 구멍을 가지는 금속체를 형성하는 금속체 형성 공정을 포함하는 관통 전극을 가지는 기체 제조 방법. ¦ 【청구항13】 비관통 구멍이 설치되어 있는 절연성 기체를 포함하고 한쪽 주면에 상기 비관통 구멍이 개구되어 있는 기체를 준비할 준비 공정과 상기 비관통 구멍에 도전체를 형성하는 도전체 형성 공정과 상기 도전체가 형성된 기체의 상기 비관통 구멍이 개구되어 있는 면과는 반대 측을 연삭함으로써, 관통 전극을 설치하는 연삭 공정를 구비하고, 상기 도전체 형성 공정이 적어도 상기 비관통 구멍을 충전하도록, 다공질 구조를 가지는 구리 소결체와 솔더를 함유하고 구멍을 가지는 금속체를 형성하는 금속체 형성 공정을 포함하는 관통 전극을 가지는 기체 제조 방법. ¦ 【청구항31】 관통 전극을 형성하기 위해 이용되는 금속 페이스트로서, 구리 입자 및 땜납 입자를 포함하고 상기 구리 입자로서 입자 지름이 0.8μm 이상인 제1 구리 입자와 입자 지름이 0.5μm이하인 제2 구리 입자를 함유하는 금속 페이스트. | [Claim1] The electric conduction object which is provided with the metal object which has a hole including the copper sintered compact which has porous structure, and the solder which exists in this copper sintered compact dotty, and contains the opening to which the above-mentioned metal object exists as the above-mentioned hole between the opening and/or the above-mentioned solder which exist in the inside of the above-mentioned solder, and the above-mentioned copper sintered compact. ¦ [Claim11] The preparation process for which the base with which the above-mentioned penetration hole is well-informed about both the principal surfaces is prepared including the insulating base in which the penetration hole is provided, A manufacturing method of the base which has a penetration electrode which contains the copper sintered compact and solder which have porous structure, and contains the metal object formation process which forms the metal object which has a hole so that it may have an electric conduction object formation process which forms an electric conduction object in the above-mentioned penetration hole and the above-mentioned electric conduction object formation process may be filled up with the above-mentioned penetration hole at least. ¦ [Claim13] The preparation process of preparing the base in which the above-mentioned non-through hole is carrying out the opening for one principal surface including the insulating base in which the non-through hole is provided, The electric conduction object formation process which forms an electric conduction object in the above-mentioned non-through hole, and the field in which the above-mentioned non-through hole of the base in which the above-mentioned electric conduction object was formed is carrying out the opening by grinding the side opposite to, A manufacturing method of the base which has a penetration electrode which contains the copper sintered compact and solder which have porous structure, and contains the metal object formation process which forms the metal object which has a hole so that it may have a grinding operation which provides a penetration electrode and the above-mentioned electric conduction object formation process may be filled up with the above-mentioned non-through hole at least. ¦ [Claim31] The metal paste which is a metal paste used in order to form a penetration electrode, and contains the 1st copper grain child whose particle diameter is more than 0.8μ m, and the 2nd copper grain child whose particle diameter is below 0.5μ m as the above-mentioned copper grain child including a copper grain child and solder particles. | [기술분야] 본 발명은 금속 페이스트, 전기 전도체, 관통 전극을 가진 베이스, 및 동일한 것을 위한 제조 방법에 관한 것이다. [해결과제] 본 발명은 실리콘 관통 전극을 갖는 반도체 장치의 제조 방법에서 생산성의 기술적 문제를 해결하고자 한다. [해결수단] 본 발명은 다공성 구조를 가진 구리 소결 콤팩트 및 솔더를 포함하는 금속 물체를 가진 전기 전도 물체를 포함한다. [특징] 여기서 주된 특징은 다공성 구조를 갖는 구리 소결 콤팩트 및 솔더에 홀을 갖는 금속 물체의 형성이다. [효과] 따라서, 본 발명은 연결 신뢰성을 향상시키고 관통 전극과의 베이스의 저항을 낮춘다. | 2019-225187 | 2019-12-13 | 2021-097064 | 2021-06-24 |  |  | RESONAC HOLDINGS CORP | 江尻 芳則 ¦ 中子 偉夫 ¦ 米倉 元気 ¦ 須方 振一郎 ¦ 坂本 真澄 ¦ 西田 和浩 ¦ 矢田部 剛 |  |  |  | 7 | JP6651769B2(BE) ¦ JP2015-032807A(BE) ¦ JP5099272B1(BE) ¦ JP5768455B2(BE) ¦ JP2012-119611A(BE) ¦ JP4192035B2(BE) ¦ WOWO2020-217361A1(BE) | 0 |  | 17831041 | JP2024-054108A ¦ JP7487471B2 | 2 | 등록 |  | 2221028003153
JP | JP | P | A | 구리 입자 제조 방법 | 【요약】 【과제】불순물이 적고 또한 입자 지름이 작은 구리 입자 제조 방법을 제공하는 것. 【해결 수단】본 발명의 구리 입자 제조 방법은 구리 화합물, 수용성 니켈염 및 환원성 화합물을 구리 원소의 함유 몰 량에 대한 니켈 원소의 함유 몰 비율이 25 mol%이하가 되도록 혼합하고, 상기 구리 화합물을 유기 분산제의 비존재 하에서 환원하고 구리 입자를 얻는 공정을 구비한다. 구리 화합물은 아산화 구리 또는 산화구리인 것이 적합하다. 수용성 니켈염은 염화니켈, 질산 니켈, 또는 아세트산 니켈인 것도 적합하다. 【선택도】없음 | [ABSTRACT] [Technical problem] Provide the manufacturing method of a copper grain child with a small diameter of a particle that there are few impurities. [Means for Solution]A manufacturing method of a copper grain child of this invention mixes a copper compound, water-soluble nickel salt, and a reducing compound so that a content Mol rate of a nickel element to content molar quantity of a copper element may become less than 25mol%, and it comprises a process of returning the copper compound under nonexistence of an organic dispersing agent, and obtaining a copper grain child. It is preferred for a copper compound that they are cuprous oxide or copper oxide. It is preferred for water-soluble nickel salt that they are also nickel chloride, nickel nitrate, or nickel acetate. [Chosen drawing] Nothing | 【청구항1】 구리 화합물, 수용성 니켈염 및 환원성 화합물을 구리 원소의 함유 몰 량에 대한 니켈 원소의 함유 몰 비율이 25 mol%이하가 되도록 혼합하고, 상기 구리 화합물을 유기 분산제의 비존재 하에서 환원하고 구리 입자를 얻는 공정을 구비하는 구리 입자 제조 방법. | [Claim1] A manufacturing method of the copper grain child having the process of mixing a copper compound, water-soluble nickel salt, and a reducing compound so that the content Mol rate of a nickel element to the content molar quantity of a copper element may become less than 25mol%, and returning the copper compound under the nonexistence of an organic dispersing agent, and obtaining a copper grain child. | 【청구항1】 구리 화합물, 수용성 니켈염 및 환원성 화합물을 구리 원소의 함유 몰 량에 대한 니켈 원소의 함유 몰 비율이 25 mol%이하가 되도록 혼합하고, 상기 구리 화합물을 유기 분산제의 비존재 하에서 환원하고 구리 입자를 얻는 공정을 구비하는 구리 입자 제조 방법. | [Claim1] A manufacturing method of the copper grain child having the process of mixing a copper compound, water-soluble nickel salt, and a reducing compound so that the content Mol rate of a nickel element to the content molar quantity of a copper element may become less than 25mol%, and returning the copper compound under the nonexistence of an organic dispersing agent, and obtaining a copper grain child. | [기술분야] 본 발명은 구리 그레인 입자의 제조 방법에 관한 것으로, 전자 장비에 사용되는 전도성 재료에 적용될 수 있다. [해결과제] 본 발명은 종래 기술의 방법에서 상당한 난제인 불순물을 최소화하고 입자 직경을 제어하는 구리 그레인 입자의 제조 방법을 제공하는 기술적 문제를 해결하고자 한다. [해결수단] 본 발명은 구리 화합물, 수용성 니켈 염, 및 환원제를 혼합하여 제어된 직경 및 낮은 불순물 수준을 갖는 구리 그레인 입자를 생성하는 것을 포함하는 공정을 포함한다. [특징] 여기서 주된 특징은 제조 공정 동안 비-유기 분산제의 사용이며, 이는 입자 크기를 제어하고 불순물의 생성을 감소시키는데 도움을 준다. [효과] 따라서, 본 발명은 더 작은 직경 및 더 적은 불순물을 보장함으로써 구리 그레인 입자의 품질을 개선하여, 전자 응용에서 향상된 전도성 및 신뢰성을 유도한다. | 2020-152019 | 2020-09-10 | 2021-088756 | 2021-06-10 |  |  | MITSUI MINING & SMELTING CO LTD ¦ TOHOKU UNIV | 上郡山 洋一 ¦ 今村 大志 ¦ 尾▲崎▼ 英樹 ¦ 丸山 陽兵 ¦ 村松 淳司 ¦ 蟹江 澄志 | 2019-210275 | JP | 2019-11-21 | 0 |  | 0 |  | 17824425 | JP2019-210275 ¦ JP2021-088756A | 2 | 취하 |  | 2221026001403
JP | JP | P | A | 구리 분말체 및 그 제조 방법 | 【요약】 【과제】엉성한 입자 지름을 가지는 연결 입자 뿐만 아니라 장경이 구리 분말체의 입자 지름으로서 허용 범위 내인 연결 입자가 감소된 구리 분말체 및 그 제조 방법을 제공하는 것. 【해결 수단】구리 분말체는 개수50% 지름(D50)이 100 nm 이상 500 nm이하이며 장경이 개수10% 지름(D10) 이상 개수90% 지름(D90) 이하의 범위 내인 입자의 개수(Z1)에 대한 장경이 개수10% 지름(D10) 이상 개수90% 지름(D90) 이하의 범위 내인 연결 입자의 개수(L1) 비(L1/Z1)가 1.0%이하이다. 또한 구리 분말체는 개수50% 지름(D50)이 100 nm 이상 500 nm이하이며 장경이 개수50% 지름(D50) 이상 개수90% 지름(D90) 이하의 범위 내인 입자의 개수(Z2)에 대한 장경이 개수10% 지름(D50) 이상 개수90% 지름(D90) 이하의 범위 내인 연결 입자의 개수(L2) 비(L2/Z2)가 1.0%이하이다. 【선택도】없음 | [ABSTRACT] [Technical problem] Provide a copper powder object in which the connection particles not only the connection particles that have big and rough particle diameter but whose major axes are in tolerance level as particle diameter of a copper powder object were reduced, and a manufacturing method for the same. [Means for Solution]Diameters (D 50) of 50% of the number of a copper powder object are 100 nm or more and 500 nm or less, The major axis A diameter of 10% of the number. (D 10) Above A diameter of 90% of the number. (D 90) The number of particles which are the following within the limits. The major axis to (Z 1) A diameter of 10% of the number. (D 10) A ratio (L 1 /Z 1) of the number (L 1) of connection particles which are within the limits below a diameter (D 90) of 90% of the number above is 1.0% or less. The diameters (D 50) of 50% of the number of a copper powder object are 100 nm or more and 500 nm or less, The major axis The diameter of 50% of the number. (D 50) Above The diameter of 90% of the number. (D 90) The number of the particles which are the following within the limits. The major axis to (Z 2) The diameter of 10% of the number. (D 50) The ratio (L 2 /Z 2) of the number (L 2) of the connection particles which are within the limits below the diameter (D 90) of 90% of the number above is 1.0% or less. [Chosen drawing] Nothing | 【청구항1】 개수50% 지름(D50)이 100 nm 이상 500 nm이하이며 장경이 개수10% 지름(D10) 이상 개수90% 지름(D90) 이하의 범위 내인 입자의 개수(Z1)에 대한 장경이 개수10% 지름(D10) 이상 개수90% 지름(D90) 이하의 범위 내인 연결 입자의 개수(L1) 비(L1/Z1)가 1.0%이하인 구리 분말체. | [Claim1] The diameters (D 50) of 50% of the number are 100 nm or more and 500 nm or less, The major axis The diameter of 10% of the number. (D 10) Above The diameter of 90% of the number. (D 90) The number of the particles which are the following within the limits. The major axis to (Z 1) The diameter of 10% of the number. (D 10) The copper powder object whose ratio (L 1 /Z 1) of the number (L 1) of the connection particles which are within the limits below the diameter (D 90) of 90% of the number above is 1.0% or less. | 【청구항1】 개수50% 지름(D50)이 100 nm 이상 500 nm이하이며 장경이 개수10% 지름(D10) 이상 개수90% 지름(D90) 이하의 범위 내인 입자의 개수(Z1)에 대한 장경이 개수10% 지름(D10) 이상 개수90% 지름(D90) 이하의 범위 내인 연결 입자의 개수(L1) 비(L1/Z1)가 1.0%이하인 구리 분말체. ¦ 【청구항2】 개수50% 지름(D50)이 100 nm 이상 500 nm이하이며 장경이 개수50% 지름(D50) 이상 개수90% 지름(D90) 이하의 범위 내인 입자의 개수(Z2)에 대한 장경이 개수50% 지름(D50) 이상 개수90% 지름(D90) 이하의 범위 내인 연결 입자의 개수(L2) 비(L2/Z2)가 1.0%이하인 구리 분말체. | [Claim1] The diameters (D 50) of 50% of the number are 100 nm or more and 500 nm or less, The major axis The diameter of 10% of the number. (D 10) Above The diameter of 90% of the number. (D 90) The number of the particles which are the following within the limits. The major axis to (Z 1) The diameter of 10% of the number. (D 10) The copper powder object whose ratio (L 1 /Z 1) of the number (L 1) of the connection particles which are within the limits below the diameter (D 90) of 90% of the number above is 1.0% or less. ¦ [Claim2] The diameters (D 50) of 50% of the number are 100 nm or more and 500 nm or less, The major axis The diameter of 50% of the number. (D 50) Above The diameter of 90% of the number. (D 90) The number of the particles which are the following within the limits. The major axis to (Z 2) The diameter of 50% of the number. (D 50) The copper powder object whose ratio (L 2 /Z 2) of the number (L 2) of the connection particles which are within the limits below the diameter (D 90) of 90% of the number above is 1.0% or less. | [기술분야] 본 발명은 저온 동시 소성 세라믹 보드 및 적층 세라믹 콘덴서의 배선 및 단자의 내부 및 외부 전극과 같은 전자 부품에 적용될 수 있는 구리 분말 물체와 동일한 것을 위한 제조 방법에 관한 것이다. [해결과제] 본 발명은 MLCC에서 전극 층 형성 동안 단락 및 다른 문제를 야기할 수 있는 구리 분말 물체에서 크고 거친 입자의 문제를 해결하고자 한다. [해결수단] 본 발명은 특정 입자 크기 분포 및 연결 입자 특성을 갖는 구리 분말 물체, 및 이를 위한 제조 방법을 포함한다. [특징] 여기서 주요 특징은 구리 분말 물체에서 연결 입자의 제어이며, 입자 직경에 대한 허용 수준 내에 있음을 보장한다. [효과] 따라서, 본 발명은 크고 거친 입자를 감소시키고 허용 오차 수준 내에서 연결 입자를 제어함으로써 구리 분말 물체의 취급 및 성능을 개선한다. | 2020-157908 | 2020-09-18 | 2021-088757 | 2021-06-10 |  |  | TOHO TITANIUM CO LTD | 小林 諒太 ¦ 吉田 貢 |  |  |  | 3 | JP2006-188726A(BE) ¦ WOWO2019-009136A1(BE) ¦ WOWO2004-030853A1(BE) | 0 |  | 17824426 | JP2019-218725 ¦ JP7448446B2 | 2 | 등록 |  | 2221026001404
KR | KR | P | A | 도전성 페이스트 | 본 발명은 소성 후에, 얻어지는 도전체의 저저항 및 고접착 강도(다이 전단 강도)의 양립을 실현하는, 도전성 페이스트를 제공하는 것을 과제로 한다. 본 발명은 (A) 평균 입자 직경이 50㎚ 이상 400㎚ 이하이며, 또한, 결정자 직경이 20㎚ 이상 50㎚ 이하인 구리 미립자와, (B) 평균 입자 직경이 0.8㎛ 이상 5㎛ 이하이며, 또한, (A) 구리 미립자의 결정자 직경에 대한 결정자 직경의 비가 1.0 이상 2.0 이하인 구리 입자와, (C) 용제를 포함하는 도전성 페이스트를 제공한다. | The invention aims at providing the conductive paste realizing the low resistance of the conductor obtained after plasticity and compatible of the high adhesion intensity (die shear strength). The invention provides the conductive paste comprising the copper particulate, in which the determinant diameter is moreover 50㎚ or less over 20㎚ (A) average particle diameter is 400㎚ or less over 50㎚ and the copper particle, in which (B) average particle diameter is 5㎛ or less over 0.8㎛ ; and moreover, the ratio of the determinant diameter about the determinant diameter of (A) copper particulate is 2.0 or less over 1.0. And (C) solvent. | (A) 평균 입자 직경이 50㎚ 이상 400㎚ 이하이며, 또한, 결정자 직경이 20㎚ 이상 50㎚ 이하인 구리 미립자와, (B) 평균 입자 직경이 0.8㎛ 이상 5㎛ 이하이며, 또한, (A) 구리 미립자의 결정자 직경에 대한 결정자 직경의 비가 1.0 이상 2.0 이하인 구리 입자와, (C) 용제 를 포함하는 도전성 페이스트. | (A) The conductive paste including the copper particulate, the copper particle, and (C) solvent. As to the copper particulate, the average particle diameter is 400㎚ or less over 50㎚ and moreover, the determinant diameter is 50㎚ or less over 20㎚. As to the copper particle, (B) average particle diameter is 5㎛ or less over 0.8㎛ and moreover, the ratio of the determinant diameter about the determinant diameter of (A) copper particulate is 2.0 or less over 1.0. | 1. (A) 평균 입자 직경이 50㎚ 이상 400㎚ 이하이며, 또한, 결정자 직경이 20㎚ 이상 50㎚ 이하인 구리 미립자와, (B) 평균 입자 직경이 0.8㎛ 이상 5㎛ 이하이며, 또한, (A) 구리 미립자의 결정자 직경에 대한 결정자 직경의 비가 1.0 이상 2.0 이하인 구리 입자와, (C) 용제 를 포함하는 도전성 페이스트. | 1. (A) The conductive paste including the copper particulate, the copper particle, and (C) solvent. As to the copper particulate, the average particle diameter is 400㎚ or less over 50㎚ and moreover, the determinant diameter is 50㎚ or less over 20㎚. As to the copper particle, (B) average particle diameter is 5㎛ or less over 0.8㎛ and moreover, the ratio of the determinant diameter about the determinant diameter of (A) copper particulate is 2.0 or less over 1.0. | [기술분야] 본 발명은 전도성 페이스트, 다이 부착제, 및 상기 다이 부착제를 사용하여 제조된 반도체 장치에 관한 것이다. [해결과제] 본 발명은 전도성 페이스트에서 높은 접착 강도 및 낮은 저항을 달성하는 문제를 해결하고, 균열 저항 및 저항 값으로 문제를 해결하고자 한다. [해결수단] 본 발명은 특정 구리 미립자 및 구리 입자 특성을 가진 전도성 페이스트, 다이 부착제, 및 반도체 장치를 포함한다. [특징] 여기서 주요 특징은 전도성 페이스트에서 높은 접착 강도 및 낮은 저항을 달성하기 위한 특정 구리 미립자 및 구리 입자 특성의 사용이다. [효과] 따라서, 본 발명은 크랙 저항성을 향상시키고 전도성 페이스트에서 높은 접착 강도 및 낮은 저항을 달성한다. | 10-2021-7010868 | 2019-09-24 | 10-2021-0066836 | 2021-06-07 |  |  | 나믹스 가부시끼가이샤 | 가지타, 마사시 ¦ 기타무라, 마사히로 ¦ 히구치, 다카유키 ¦ 미즈무라, 노리츠카 | 2018-183879 | JP | 2018-09-28 | 4 | KR10-2580090B1(BE) ¦ KR10-2017-0046164A(BE) ¦ KR10-2018194B1(BE) ¦ KR10-2013-0061671A(BE) | 0 |  | 92360517 | CN112771628B ¦ EP3859751A1 ¦ JP2018-183879 ¦ JP7323944B2 ¦ KR10-2673325B1 ¦ TWI835866B ¦ US11817398B2 ¦ WOWO2020-066968A1 | 8 | 등록 |  | 3521241002640
JP | JP | P | A | 구리 분말체 제조 방법 | 【요약】 【과제】기상법에 의한 금속 분체 제조 방법에 있어서 염화로에 공급된 염소 가스가 금속 원료와 반응하지 않고, 미반응의 염소 가스로서 환원로로 공급되어 조 분말이 생성되는 것을 억제할 수 있는 제조 방법을 제공하는 것. 【해결 수단】염화로내에서 금속 원료와 염소 가스를 반응시켜 금속염화물을 얻어 금속염화물을 환원성 가스와 반응시켜 금속 분체를 생성하는 금속 분체 제조 방법에 있어서 염화로의 염소 가스의 진행 방향으로 수직인 단면적(S)에 대해, 금속 원료의 상기 방향으로 수직인 단면적(s)의 비(s/S)가 0.5 이상 0.95 이하이다. 【선택도】도 1 | [ABSTRACT] [Technical problem] Provide the manufacturing method which can control that a reduction furnace is supplied as unreacted gaseous chlorine, and rough powder is generated, without the gaseous chlorine supplied to the chlorination furnace reacting to metal materials in the manufacturing method of the metal powder object by a gaseous phase method. [Means for Solution]In a manufacturing method of a metal powder object which makes metal materials and gaseous chlorine react in a chlorination furnace, obtains metal chloride, makes metal chloride react to reducing gas, and generates a metal powder object, Ratios (s/S) of a cross-sectional area (s) perpendicular to the direction of metal materials are 0.5 or more and 0.95 or less to a cross-sectional area (S) perpendicular to a direction of movement of gaseous chlorine of a chlorination furnace. [Chosen drawing] Drawing 1 | 【청구항1】 염화로내에서 금속 원료와 염소 가스를 반응시켜 금속염화물을 얻어 상기 금속염화물을 환원성 가스와 반응시켜 금속 분체를 생성하는 금속 분체 제조 방법에 있어서 상기 염소 가스의 진행 방향으로 수직인 단면에서의 상기 염화로의 단면적(S)에 대해, 상기 염소 가스의 진행 방향으로 수직인 단면에서의 상기 금속 원료의 단면적(s) 비(s/S)가 0.5 이상 0.95 이하임을 특징으로 하는 금속 분체 제조 방법. | [Claim1] In the manufacturing method of the metal powder object which makes metal materials and gaseous chlorine react in a chlorination furnace, obtains metal chloride, makes the above-mentioned metal chloride react to reducing gas, and generates a metal powder object, A manufacturing method of the metal powder object in which the ratio (s/S) of the cross-sectional area (s) of the above-mentioned metal materials in a section perpendicular to the direction of movement of the above-mentioned gaseous chlorine is characterized by or more 0.5 being 0.95 or less to the cross-sectional area (S) of the above-mentioned chlorination furnace in a section perpendicular to the direction of movement of the above-mentioned gaseous chlorine. | 【청구항1】 염화로내에서 금속 원료와 염소 가스를 반응시켜 금속염화물을 얻어 상기 금속염화물을 환원성 가스와 반응시켜 금속 분체를 생성하는 금속 분체 제조 방법에 있어서 상기 염소 가스의 진행 방향으로 수직인 단면에서의 상기 염화로의 단면적(S)에 대해, 상기 염소 가스의 진행 방향으로 수직인 단면에서의 상기 금속 원료의 단면적(s) 비(s/S)가 0.5 이상 0.95 이하임을 특징으로 하는 금속 분체 제조 방법. | [Claim1] In the manufacturing method of the metal powder object which makes metal materials and gaseous chlorine react in a chlorination furnace, obtains metal chloride, makes the above-mentioned metal chloride react to reducing gas, and generates a metal powder object, A manufacturing method of the metal powder object in which the ratio (s/S) of the cross-sectional area (s) of the above-mentioned metal materials in a section perpendicular to the direction of movement of the above-mentioned gaseous chlorine is characterized by or more 0.5 being 0.95 or less to the cross-sectional area (S) of the above-mentioned chlorination furnace in a section perpendicular to the direction of movement of the above-mentioned gaseous chlorine. | [기술분야] 본 발명은 금속 분말 물체의 제조 방법에 관한 것이며, 저온 동시 소성 세라믹 (LTCC)보드 및 적층 세라믹 콘덴서 (MLCC)의 배선 및 단자의 내부 및 외부 전극과 같은 다양한 전자 부품에 적용될 수 있다. [해결과제] 본 발명은 환원로에 공급되는 미반응 기체 염소에 의해 야기되는 기상 성장에 의한 금속 분말 물체의 제조 방법에서의 거친 분말 생성 문제를 해결하고자 한다. [해결수단] 본 발명은 염소화로에서 금속 물질 및 기체 염소를 제조하고, 금속 염화물을 획득하고, 금속 염화물을 환원 가스에 반응시키고, 금속 분말 물체를 생성하는 방법을 포함한다. [특징] 여기서 주된 특징은 기체 염소의 이동 방향에 수직인 섹션에서 염소화로의 단면적에 대한 금속 재료의 단면적의 비율의 제어이다. [효과] 따라서, 본 발명은 기상 성장에 의한 금속 분말 물체의 제조 방법에서 거친 분말 생성의 제어를 개선한다. | 2019-211357 | 2019-11-22 | 2021-080548 | 2021-05-27 | 6771636 |  | TOHO TITANIUM CO LTD | 小林 諒太 ¦ 吉田 貢 |  |  |  | 5 | JP2009-013456A(BE) ¦ JP3492672B1(BE) ¦ JP2000-351621A(BE) ¦ JP2000-335905A(BE) ¦ JP3504481B2(BE) | 1 | JP2022-083703A | 17817420 | JP6771636B1 | 1 | 등록 |  | 2221024002195
JP | JP | P | A | 접합용 금속 페이스트, 접합체 제조 방법 및 접합체 | 【요약】 【과제】충분히 낮은 접합 온도에서 접합할 수 있음과 동시에, 충분한 접착 강도를 가지며, 재용융하기 어려운 접합부를 형성할 수 있는 접합용 금속 페이스트를 제공하는 것. 【해결 수단】마이크로 구리 입자와 마이크로 SnIn 땜납 입자와 분산매를 함유하고 마이크로 구리 입자의 함유량이 마이크로 구리 입자 및 마이크로 SnIn 땜납 입자의 전체 질량을 기준으로서5~54질량%인 접합용 금속 페이스트. 【선택도】없음 | [ABSTRACT] [Technical problem] While it is joinable with welding temperature low enough, provide the metal paste for junction which can form the joined part which has sufficient adhesive strength and cannot carry out a re-melting easily. [Means for Solution]A metal paste for junction whose content of a micro copper grain child a micro copper grain child, micro SnIn solder particles, and carrier fluid are contained, and is the 5~54 mass % on the basis of total mass of a micro copper grain child and micro SnIn solder particles. [Chosen drawing] Nothing | 【청구항1】 마이크로 구리 입자와 마이크로 SnIn 땜납 입자와 분산매를 함유하고 상기 마이크로 구리 입자의 함유량이 상기 마이크로 구리 입자 및 상기 마이크로 SnIn 땜납 입자의 전체 질량을 기준으로서5~54질량%인 접합용 금속 페이스트. | [Claim1] The metal paste for junction whose content of the above-mentioned micro copper grain child a micro copper grain child, micro SnIn solder particles, and carrier fluid are contained, and is the 5~54 mass % on the basis of the total mass of the above-mentioned micro copper grain child and the above-mentioned micro SnIn solder particles. | 【청구항1】 마이크로 구리 입자와 마이크로 SnIn 땜납 입자와 분산매를 함유하고 상기 마이크로 구리 입자의 함유량이 상기 마이크로 구리 입자 및 상기 마이크로 SnIn 땜납 입자의 전체 질량을 기준으로서5~54질량%인 접합용 금속 페이스트. | [Claim1] The metal paste for junction whose content of the above-mentioned micro copper grain child a micro copper grain child, micro SnIn solder particles, and carrier fluid are contained, and is the 5~54 mass % on the basis of the total mass of the above-mentioned micro copper grain child and the above-mentioned micro SnIn solder particles. | [기술분야] 본 발명은 접합용 금속 페이스트, 땜납 접합부의 제조 방법 및 땜납 접합부에 관한 것이다. [해결과제] 본 발명은 접합을 위한 종래의 금속 페이스트의 불충분한 접합 강도 및 재-용융 문제를 해결하고자 한다. [해결수단] 본 발명은 마이크로 구리 그레인, 마이크로 SnIn 솔더 입자, 및 캐리어 유체를 함유하는 접합을 위한 금속 페이스트를 포함한다. [특징] 여기서 주된 특징은 마이크로 구리 그레인 및 마이크로 SnIn 솔더 입자와의 접합을 위한 금속 페이스트를 사용하여 충분한 접착 강도 및 낮은 재-용융을 갖는 솔더 조인트의 형성이다. [효과] 본 발명은 따라서 접합 강도를 향상시키고 땜납 접합부의 재-용융을 감소시킨다. | 2019-187885 | 2019-10-11 | 2021-063260 | 2021-04-22 |  |  | RESONAC HOLDINGS CORP | 川名 祐貴 ¦ 江尻 芳則 ¦ 中子 偉夫 ¦ 名取 美智子 ¦ 須方 振一郎 ¦ 須鎌 千絵 ¦ 石川 大 ¦ 根岸 征央 ¦ 山岸 秀明 ¦ 坂本 真澄 |  |  |  | 11 | JP6975708B2(BE) ¦ JP6575301B2(BE) ¦ JP5606421B2(BE) ¦ JP5678840B2(BE) ¦ JP2012-174332A(BE) ¦ JP5724088B2(BE) ¦ JP6203493B2(BE) ¦ JP2012-523091A(BE) ¦ JP2009-065008A(BE) ¦ JP2003-211289A(BE) ¦ US11440142B2(BE) | 0 |  | 17803740 | JP7500943B2 | 1 | 등록 |  | 2221019001509
JP | JP | P | A | 접합용 금속 페이스트, 접합체 제조 방법 및 접합체 | 【요약】 【과제】인쇄성이 우수하고, 충분한 접착 강도를 가지는 접합부를 형성할 수 있는 접합용 금속 페이스트를 제공하는 것. 【해결 수단】마이크로 구리 입자와 구리와의 합금화 가능한 금속을 포함하는 마이크로 땜납 입자와 열경화성 수지와 분산매를 함유하고 마이크로 구리 입자의 함유량이 마이크로 구리 입자 및 마이크로 땜납 입자의 전체 질량을 기준으로서5~54질량%이며 열경화성 수지의 함유량이 마이크로 땜납 입자의 전체 질량을 기준으로서1~5.5 질량%인 접합용 금속 페이스트. 【선택도】없음 | [ABSTRACT] [Technical problem] Excel in printability and provide the metal paste for junction which can form the joined part which has sufficient adhesive strength. [Means for Solution]A micro copper grain child and micro solder particles containing metal in which alloying with copper is possible, A metal paste for junction whose content of thermosetting resin thermosetting resin and carrier fluid are contained, a micro copper grain child's content is the 5~54 mass % on the basis of total mass of a micro copper grain child and micro solder particles, and is the 1~5.5 mass % on the basis of total mass of micro solder particles. [Chosen drawing] Nothing | 【청구항1】 마이크로 구리 입자와 구리와의 합금화 가능한 금속을 포함하는 마이크로 땜납 입자와 열경화성 수지와 분산매를 함유하고 상기 마이크로 구리 입자의 함유량이 상기 마이크로 구리 입자 및 상기 마이크로 땜납 입자의 전체 질량을 기준으로서5~54질량%이며 상기 열경화성 수지의 함유량이 상기 마이크로 땜납 입자의 전체 질량을 기준으로서1~5.5 질량%인 접합용 금속 페이스트. | [Claim1] A micro copper grain child and the micro solder particles containing the metal in which alloying with copper is possible, Contain thermosetting resin and carrier fluid and the above-mentioned micro copper grain child'ss content is based on the total mass of the above-mentioned micro copper grain child and the above-mentioned micro solder particles, The metal paste for junction whose content of the above-mentioned thermosetting resin it is the 5~54 mass %, and is the 1~5.5 mass % on the basis of the total mass of the above-mentioned micro solder particles. | 【청구항1】 마이크로 구리 입자와 구리와의 합금화 가능한 금속을 포함하는 마이크로 땜납 입자와 열경화성 수지와 분산매를 함유하고 상기 마이크로 구리 입자의 함유량이 상기 마이크로 구리 입자 및 상기 마이크로 땜납 입자의 전체 질량을 기준으로서5~54질량%이며 상기 열경화성 수지의 함유량이 상기 마이크로 땜납 입자의 전체 질량을 기준으로서1~5.5 질량%인 접합용 금속 페이스트. | [Claim1] A micro copper grain child and the micro solder particles containing the metal in which alloying with copper is possible, Contain thermosetting resin and carrier fluid and the above-mentioned micro copper grain child'ss content is based on the total mass of the above-mentioned micro copper grain child and the above-mentioned micro solder particles, The metal paste for junction whose content of the above-mentioned thermosetting resin it is the 5~54 mass %, and is the 1~5.5 mass % on the basis of the total mass of the above-mentioned micro solder particles. | [기술분야] 본 발명은 접합용 금속 페이스트, 땜납 접합부의 제조 방법 및 땜납 접합부에 관한 것이다. [해결과제] 본 발명은 접합을 위한 종래의 금속 페이스트에서 불충분한 인쇄성 및 접착 강도의 문제를 해결하고자 한다. [해결수단] 본 발명은 마이크로 구리 그레인 자식, 마이크로 솔더 입자, 열경화성 수지, 및 캐리어 유체를 포함한다. [특징] 여기서 주된 특징은 용접 온도를 감소시키고 접착 강도를 향상시키기 위한 마이크로 SnIn 솔더 입자의 사용이다. [효과] 따라서, 본 발명은 솔더 조인트에서 인쇄성 및 접착 강도를 개선한다. | 2019-187959 | 2019-10-11 | 2021-063262 | 2021-04-22 |  |  | RESONAC HOLDINGS CORP | 川名 祐貴 ¦ 江尻 芳則 ¦ 中子 偉夫 ¦ 名取 美智子 ¦ 須方 振一郎 ¦ 須鎌 千絵 ¦ 石川 大 ¦ 根岸 征央 ¦ 山岸 秀明 ¦ 坂本 真澄 |  |  |  | 14 | JP2019-055414A(BE) ¦ JP6975708B2 ¦ JP5606421B2 ¦ JP5678840B2(BE) ¦ JP2012-174332A ¦ JP6203493B2 ¦ JP2012-523091A ¦ JP2009-065008A ¦ JP2007-273253A ¦ JP2003-305588A ¦ JP2003-211289A ¦ US11440142B2(BE) ¦ US2014-0120356A1(BE) ¦ WOWO2018-168186A1 | 1 | JP7656862B2 | 17803742 | JP2021-063262A | 1 | 거절 |  | 2221019001511
JP | JP | P | A | 구리/산화구리 미립자 페이스트 | 【요약】 【과제】본 발명이 해결하고자 하는 과제는 구리/산화구리 미립자의 저온 소결 가능 범위를 특정하고 저온 소결에 의한 융착 접합 가능한 구리/산화구리 미립자를 제공하는 것이다. 【해결 수단】본 발명자들은 상기 여러 문제를 해결하기 위해 예의 검토를 거듭한 결과, 평균 1차 입자 지름(DTEM)이 100 nm미만인 구리 미립자로서, Cu의 Kα 선을 선원으로 한 X선 회절에 있어서 얻어진, Cu2O의 면지수(111) 면의 피크 강도값을 Cu의 면지수(111) 면의 피크 강도값으로 나눈 값이 0.008 이상 0.3 이하임을 특징으로 하는 구리/산화구리 미립자를 접합의 주제로서 접합용 재료에 이용하면, 무가압 조건 및 250℃이하의 저온 조건에서 복수의 금속제 부재를 서로 접합 가능하며 저온 소결에 의한 융착 접합 가능한 구리/산화구리 미립자를 제공할 수 있을 것을 밝혔다. 【선택도】도 3 | [ABSTRACT] [Technical problem] The issue which this invention tends to solve is specifying the range of copper / copper oxide particulates which can be low-temperature sintered, and providing the copper / copper oxide particulates in which the fusion and junction by low-temperature sintering are possible. [Means for Solution]This-invention persons are in order to solve the problems, as a result of repeating examination wholeheartedly. Average primary particle diameters (DTEM) are the copper particulates which are less than 100 nm, It is obtained in an X diffraction which made K α line of Cu a line source, A peak intensity value of a plane-indices (111) side of Cu2 O, If the copper / copper oxide particulates or more 0.008 being 0.3 or less are used for a charge of junction material as base resin of junction, a value which 除(ed) with a peak intensity value of a plane-indices (111) side of Cu, On a non-pressurizing condition and low-temperature conditions 250℃ or less, it was shown clearly that a plurality of metal members can be joined mutually, and the copper / copper oxide particulates in which fusion and junction by low-temperature sintering are possible can be provided. [Chosen drawing] Drawing 3 | 【청구항1】 평균 1차 입자 지름(DTEM)이 100 nm미만인 구리 미립자로서, Cu의 Kα 선을 선원으로 한 X선 회절에 있어서 얻어진, Cu2O의 면지수(111) 면의 피크 강도값을 Cu의 면지수(111) 면의 피크 강도값으로 나눈 값이 0.008 이상 0.3 이하임을 특징으로 하는 구리/산화구리 미립자. | [Claim1] Average primary particle diameters (D TEM) are the copper particulates which are less than 100 nm, The copper / copper oxide particulates to which the value which 除(ed) the peak intensity value of the plane-indices (111) side of Cu2 O obtained in the X diffraction which made K α line of Cu the line source with the peak intensity value of the plane-indices (111) side of Cu is characterized by or more 0.008 being 0.3 or less. | 【청구항1】 평균 1차 입자 지름(DTEM)이 100 nm미만인 구리 미립자로서, Cu의 Kα 선을 선원으로 한 X선 회절에 있어서 얻어진, Cu2O의 면지수(111) 면의 피크 강도값을 Cu의 면지수(111) 면의 피크 강도값으로 나눈 값이 0.008 이상 0.3 이하임을 특징으로 하는 구리/산화구리 미립자. ¦ 【청구항2】 평균 1차 입자 지름(DTEM)이 100 nm미만인 구리 미립자로서, Cu의 Kα 선을 선원으로 한 X선 회절에 있어서 얻어진, CuO의 면지수(111) 면의 피크 강도값을 Cu의 면지수(111) 면의 피크 강도값으로 나눈 값이 0.005 이상 0.03 이하임을 특징으로 하는 구리/산화구리 미립자. | [Claim1] Average primary particle diameters (D TEM) are the copper particulates which are less than 100 nm, The copper / copper oxide particulates to which the value which 除(ed) the peak intensity value of the plane-indices (111) side of Cu2 O obtained in the X diffraction which made K α line of Cu the line source with the peak intensity value of the plane-indices (111) side of Cu is characterized by or more 0.008 being 0.3 or less. ¦ [Claim2] Average primary particle diameters (D TEM) are the copper particulates which are less than 100 nm, The copper / copper oxide particulates to which the value which 除(ed) the peak intensity value of the plane-indices (111) side of CuO acquired in the X diffraction which made K α line of Cu the line source with the peak intensity value of the plane-indices (111) side of Cu is characterized by or more 0.005 being 0.03 or less. | [기술분야] 본 발명은 복수의 금속 부재를 상호 접합하기 위한 접합 재료의 충전에 관한 것이며, 도전성 배선 재료, 접합 재료의 충전 등 다양한 제품에 적용될 수 있다. [해결과제] 본 발명은 특히 직경이 100 nm 이하인 미립자에 대해, 저온 소결에 의한 융합 및 접합이 가능한 구리/구리 산화물 미립자를 제공하는 문제를 해결하고자 한다. [해결수단] 본 발명은 평균 1차 입자 직경이 100 nm 미만인 구리 미립자, 및 X 회절 측정에서의 비강도 비율을 포함한다. [특징] 여기서 주요 특징은 미립자의 성장 및 응축을 제어하기 위한 특정 보호제의 사용이며, 균일한 직경을 갖는 미립자의 제조를 가능하게 한다. [효과] 따라서, 본 발명은 특정 보호제 및 소결 조건을 사용함으로써 구리/산화 구리 미립자의 접합 강도 및 전도도를 개선한다. | 2019-177078 | 2019-09-27 | 2021-055127 | 2021-04-08 |  |  | DIC CORP | 山口 亮太 ¦ 矢田 真 |  |  |  | 10 | JP6955377B2(BE) ¦ JP6789794B2(BE) ¦ JP5994811B2(BE) ¦ JP2014-118586A(BE) ¦ JP4697356B1(BE) ¦ JP5493398B2(BE) ¦ JP2009-161838A(BE) ¦ WOWO2016-121749A1(BE) ¦ WOWO2016-052373A1(BE) ¦ WOWO2015-162881A1(BE) | 4 | JP7783457B2 ¦ JP7703273B2 ¦ JP7624121B1 ¦ JP7153769B1 | 17797373 | JP7434786B2 | 1 | 등록 |  | 2221017002538
JP | JP | P | A | 은 피복 금속 분말 및 그 제조 방법 및 도전성 도료 | 【요약】 【과제】도전 필러로서 사용했을 때 도전막의 도전성 경시 변화를 억제하는 성능이 높은 은 피복 금속 분말을 얻는다. 【해결 수단】구리 함유량이 80 질량% 이상인 금속 코어 입자와 그 금속 코어 입자를 피복하는 은의 피복층을 가지는 금속 입자의 분말로서, 상기 분말의 태핑에 의해 평평하게 한 면에 대해 색차계에 의해 정반사광 제거 모드에서 측정되는 CIE 1976 L*a*b*색 공간의 L*, a*의 값과 상기 분말의 레이저 회절 산란법에 의한 부피 기준의 입도 분포의 누적50% 입자 지름 D50(μm)로 표시되는 하기 (1) 식 A값이 4.0 이상인 은 피복 금속 분말. A=L*/a*/(D50^1.45) …(1)【선택도】없음 | [ABSTRACT] [Technical problem] When it is used as an electric conduction filler, silver covering metallic powder with high performance which controls the conductive variation per hour of an electric conduction film is obtained. [Means for Solution]It is the powder of metal particles which have a metal core particle whose copper content is more than the 80 mass %, and an enveloping layer of silver which covers the metal core particle, A value of L* in CIE 1976 L*a*b* color space measured in mirror reflection light removal mode with a color difference meter about a field flattened by tapping of the powder, and a*, Silver covering metallic powder whose A value of following the (1) type denoted by the diameter D 50 (μ m) of a 50% of accumulation particle in particle size distribution of a volume standard by laser diffraction and a method of scattering about the powder is 4.0 or more. A=L*/a*/(D 50 ^1.45) -- (1 [a chosen drawing]) Nothing | 【청구항1】 구리 함유량이 80 질량% 이상인 금속 코어 입자와 그 금속 코어 입자를 피복하는 은의 피복층을 가지는 금속 입자의 분말로서, 상기 분말의 태핑에 의해 평평하게 한 면에 대해 색차계에 의해 정반사광 제거 모드에서 측정되는 CIE 1976 L*a*b*색 공간의 L*, a*의 값과 상기 분말의 레이저 회절 산란법에 의한 부피 기준의 입도 분포의 누적50% 입자 지름 D50(μm)로 표시되는 하기 (1) 식 A값이 4.0 이상인 은 피복 금속 분말. A=L*/a*/(D50^1.45) …(1) | [Claim1] It is the powder of the metal particles which have a metal core particle whose copper content is more than the 80 mass %, and an enveloping layer of the silver which covers the metal core particle, The value of L* in the CIE 1976 L*a*b* color space measured in mirror reflection light removal mode with a color difference meter about the field flattened by tapping of the above-mentioned powder, and a*, Silver covering metallic powder whose A value of following the (1) type denoted by the diameter D 50 (μ m) of a 50% of accumulation particle in the particle size distribution of the volume standard by laser diffraction and the method of scattering about the above-mentioned powder is 4.0 or more. A=L*/a*/(D 50 ^1.45) -- (1) | 【청구항1】 구리 함유량이 80 질량% 이상인 금속 코어 입자와 그 금속 코어 입자를 피복하는 은의 피복층을 가지는 금속 입자의 분말로서, 상기 분말의 태핑에 의해 평평하게 한 면에 대해 색차계에 의해 정반사광 제거 모드에서 측정되는 CIE 1976 L*a*b*색 공간의 L*, a*의 값과 상기 분말의 레이저 회절 산란법에 의한 부피 기준의 입도 분포의 누적50% 입자 지름 D50(μm)로 표시되는 하기 (1) 식 A값이 4.0 이상인 은 피복 금속 분말. A=L*/a*/(D50^1.45) …(1) | [Claim1] It is the powder of the metal particles which have a metal core particle whose copper content is more than the 80 mass %, and an enveloping layer of the silver which covers the metal core particle, The value of L* in the CIE 1976 L*a*b* color space measured in mirror reflection light removal mode with a color difference meter about the field flattened by tapping of the above-mentioned powder, and a*, Silver covering metallic powder whose A value of following the (1) type denoted by the diameter D 50 (μ m) of a 50% of accumulation particle in the particle size distribution of the volume standard by laser diffraction and the method of scattering about the above-mentioned powder is 4.0 or more. A=L*/a*/(D 50 ^1.45) -- (1) | [기술분야] 본 발명은 구리 입자 자식 또는 구리 합금 입자의 표면이 금속 은으로 코팅된 금속 입자를 포함하는 은 피복 금속 분말, 및 이를 위한 제조 방법에 관한 것이다. [해결과제] 본 발명은 고성능 및 시간당 제어된 전도성 변화로 은 피복 구리 분말을 제공함으로써, 은 분진의 높은 비용 및 이동, 및 구리 분말의 불량한 내산화성 문제를 해결하고자 한다. [해결수단] 본 발명은 고성능, 제어된 시간당 전도성 변화를 가진 은 피복 금속 분말, 및 높은 전도성을 가진 전기 전도 필름을 포함한다. [특징] 여기서 주된 특징은 슬러리화, 세척 및 은 피복 공정을 포함하는 은 피복 금속 분말의 제조 방법이다. [효과] 따라서, 본 발명은 내산화성 및 전도성을 향상시키고, 전기 전도 필름의 신뢰성을 향상시키고, 시간당 전도성 변화를 제어한다. | 2019-178732 | 2019-09-30 | 2021-055142 | 2021-04-08 |  |  | DOWA ELECTRONICS MATERIALS CO LTD | 松本 和浩 ¦ 増田 恭三 ¦ 井上 健一 |  |  |  | 4 | JP6900278B2(BE) ¦ JP6271231B2(BE) ¦ JP4223754B2(BE) ¦ JP4168108B2(BE) | 0 |  | 17797386 | JP7335768B2 | 1 | 등록 |  | 2221017002553
JP | JP | P | A | 접합재, 접합재 제조 방법, 접합 방법 및 반도체 장치 | 【요약】 【과제】우수한 방열성, 도전성 및 접합 신뢰성을 구비한 금속 접합층을 형성할 수 있는 접합재를 제공하는 것. 【해결 수단】평균 1차 입자 지름이 150 nm이하의 금속 미립자 분말, 레이저 회절형 입도 분포 측정 장치에 의해 측정되는 부피 기준의 누적90% 입자 지름(D90)이 7~30μm의 금속 대립자 분말 및 용제를 포함하는 접합재. 【선택도】도 1 | [ABSTRACT] [Technical problem] Provide the jointing material which can form the metal joining layer provided with the outstanding heat dissipation, conductivity, and junction reliability. [Means for Solution]A jointing material in which a diameter of a 90% of accumulation particle of a volume standard by which average primary particle diameter is measured with metal particulate powder of 150 nm or less and a laser diffraction type size distribution measuring device (D90) contains metal large drop child powder of 7~30μ m, and a solvent. [Chosen drawing] Drawing 1 | 【청구항1】 평균 1차 입자 지름이 150 nm이하의 금속 미립자 분말, 레이저 회절형 입도 분포 측정 장치에 의해 측정되는 부피 기준의 누적90% 입자 지름(D90)이 7~30μm의 금속 대립자 분말 및 용제를 포함하는 접합재. | [Claim1] The jointing material in which the diameter of a 90% of accumulation particle of the volume standard by which average primary particle diameter is measured with metal particulate powder of 150 nm or less and a laser diffraction type size distribution measuring device (D90) contains the metal large drop child powder of 7~30μ m, and a solvent. | 【청구항1】 평균 1차 입자 지름이 150 nm이하의 금속 미립자 분말, 레이저 회절형 입도 분포 측정 장치에 의해 측정되는 부피 기준의 누적90% 입자 지름(D90)이 7~30μm의 금속 대립자 분말 및 용제를 포함하는 접합재. ¦ 【청구항10】 평균 1차 입자 지름이 150 nm이하의 금속 미립자 분말, 레이저 회절형 입도 분포 측정 장치에 의해 측정되는 부피 기준의 누적90% 입자 지름(D90)이 7~30μm의 금속 대립자 분말 및 용제를 혼합하는 공정을 가지는 접합재 제조 방법. ¦ 【청구항16】 금속 접합층에 의해 접합된 기판 및 반도체 소자를 가지는 반도체 장치로서, 상기 금속 접합층이 1차 입자 지름이 7~30μm의 금속 입자를 포함하고 그 두께가 상기 금속 입자의 1차 입자 지름에 대응한 것인 반도체 장치. | [Claim1] The jointing material in which the diameter of a 90% of accumulation particle of the volume standard by which average primary particle diameter is measured with metal particulate powder of 150 nm or less and a laser diffraction type size distribution measuring device (D90) contains the metal large drop child powder of 7~30μ m, and a solvent. ¦ [Claim10] A manufacturing method of the jointing material which has a process with which the diameter of a 90% of accumulation particle of the volume standard by which average primary particle diameter is measured with metal particulate powder of 150 nm or less and a laser diffraction type size distribution measuring device (D90) mixes the metal large drop child powder of 7~30μ m, and a solvent. ¦ [Claim16] A semiconductor device corresponding to [ are a semiconductor device which has the substrate and semiconductor device which were joined by the metal joining layer, and / joining layer / above-mentioned / metal / diameter / of a primary particle / including the metal particles of 7~30μ m ] the diameter of a primary particle of the above-mentioned metal particles in the thickness. | [기술분야] 본 발명은 접합 재료와 접합 재료의 제조 방법, 접합 방법, 및 반도체 장치에 관한 것이다. [해결과제] 본 발명은 장치에서 열 발생의 문제 및 전력 장치 및 다른 반도체 장치에서 효과적인 열 관리의 필요성을 해결하고자 한다. [해결수단] 본 발명은 금속 미립자 분말 및 금속 큰 방울 자식 분말을 함유하는 접합 재료, 상기 접합 재료의 제조 방법, 및 접합 방법을 포함한다. [특징] 여기서 주요 특징은 금속 접합층의 두께를 확대하기 위해 스페이서 입자로서 금속 대형 드롭 자식 분말을 사용하는 것이다. [효과] 따라서, 본 발명은 상기 금속 접합 층에서 방열, 전도성, 및 접합 신뢰성을 개선한다. | 2019-174120 | 2019-09-25 | 2021-051913 | 2021-04-01 |  |  | DOWA ELECTRONICS MATERIALS CO LTD | 遠藤 圭一 |  |  |  | 0 |  | 0 |  | 17794841 | JP2021-051913A ¦ WOWO2021-060126A1 | 2 | 취하 |  | 2221016003142
KR | KR | P | A | 소결된 다이 부착 및 유사한 응용을 위한 나노구리 페이스트 및 필름 | 구리 입자를 포함하는 소결 분말로서, 입자는 캡핑제로 적어도 부분적으로 코팅되며, 입자는 100 nm 이상의 D10 및 2000 nm 이하의 D90을 나타낸다. | As the sintered powder including the copper particle, the particle is partly coated on at least with the capping reagent. And the particle shows the D90 less than the D10 more than 100 nm and 2000 nm. | 구리 입자를 포함하는 소결 분말로서, 상기 입자는 캡핑제(capping agent)로 적어도 부분적으로 코팅되고, 상기 입자는 100 nm 이상의 D10 및 2000 nm 이하의 D90을 나타내는, 소결 분말. | The sintered powder which is the sintered powder including the copper particle and in which the particle is partly coated on at least with the capping reagent (capping agent) and which the particle shows the D90 less than the D10 more than 100 nm and 2000 nm. | 1. 구리 입자를 포함하는 소결 분말로서, 상기 입자는 캡핑제(capping agent)로 적어도 부분적으로 코팅되고, 상기 입자는 100 nm 이상의 D10 및 2000 nm 이하의 D90을 나타내는, 소결 분말. | 1. The sintered powder which is the sintered powder including the copper particle and in which the particle is partly coated on at least with the capping reagent (capping agent) and which the particle shows the D90 less than the D10 more than 100 nm and 2000 nm. | [기술분야] 본 발명은 소결 분말, 소결 페이스트 및 소결 필름에 관한 것으로, 다이 부착 용도와 같은 다양한 제품에 적용될 수 있다. [해결과제] 본 발명은 유사한 소결성 및 전도성을 유지하면서, 은 소결 분말과 연관된 높은 비용 및 이온 이동 문제를 해결하고자 한다. [해결수단] 본 발명은 캡핑 시약으로 부분적으로 코팅된 구리 입자를 갖는 소결 분말, 및 상기 소결 분말을 함유하는 소결 페이스트를 포함한다. [특징] 여기서 주요 특징은 캡핑 시약으로 코팅된 구리 입자를 갖는 소결 분말이며, 이는 은 소결 분말에 비해 개선된 내산화성 및 비용-효과를 나타낸다. [효과] 따라서, 본 발명은 은 소결 분말과 유사한 소결성 및 전도성을 유지하면서, 상기 소결 분말의 내산화성 및 비용 효율성을 개선한다. | 10-2021-7000144 | 2019-06-21 | 10-2021-0034578 | 2021-03-30 |  |  | 알파 어셈블리 솔루션스 인크. | 고살, 사믹 ¦ 찬드란, 레먀 ¦ 만노하란, 베노드 ¦ 사카르, 시울리 ¦ 싱, 바와 ¦ 라우트, 라훌 | 62/689962 | US | 2018-06-26 | 6 | JP5011225B2(BE) ¦ KR10-2284082B1(BE) ¦ KR10-1918323B1(BE) ¦ US9221979B2(BE) ¦ US2006-0090597A1(BE) ¦ WOWO2004-039524A1(BE) | 0 |  | 107930169 | CN112399896B ¦ EP3814035A1 ¦ JP7110410B2 ¦ JP7476261B2 ¦ KR10-2486410B1 ¦ SG11202012605UA ¦ TWI808208B ¦ US11929341B2 ¦ US2024-0282742A1 ¦ US62/689962 ¦ WOWO2020-002890A1 | 11 | 등록 |  | 3521141001254
JP | JP | P | A | 금속 접합용 페이스트, 접합 부재, 접합 구조체 및 접합 구조체 제조 방법 | 【요약】 【과제】점착성이 우수한 도포막을 형성할 수 있고 도포막을 소결한 후에는 유기 용제에서 유래하는 탄소의 잔류가 억제할 수 있고 접합성이 우수한 금속 접합용 페이스트, 이것을 이용한 접합 부재, 접합 구조체 및 접합 구조체 제조 방법을 제공한다. 【해결 수단】평균 1차 입자 지름이 10 nm 이상 500 nm이하의 금속 입자(P)와 수소 함유 가스 중에서 비등점 미만의 온도에서 수소화 분해 특성을 나타내는 유기 용제(A)를 포함하는 금속 접합용 페이스트로 한다. 제1 피접합 부재의 표면에 상기 금속 접합용 페이스트 및 제2 피접합 부재를 이 순서대로 되도록 배치하여 제1 피접합 부재, 페이스트 및 제2 피접합 부재의 복합체를 형성한 후, 수소 함유 가스 중에서 복합체를 유기 용제(A)의 수소화 분해 온도 이상의 온도로 가열하여 복합체를 구성하는 페이스트 중에 존재하는 유기 용제(A)를 분해 제거하고 수소 함유 가스 중에서 복합체를 가열하여 페이스트로 소결체를 형성해 접합 구조체를 제조한다. 【선택도】없음 | [ABSTRACT] [Technical problem] The manufacturing method of the joining member and joining structure object using the paste for metal junction and this which can form the coating film which is excellent in a tack properties, can control remains of the carbon originating in the organic solvent after sintering a coating film, and are excellent in junction nature, and a joining structure object is provided. [Means for Solution]Average primary particle diameter considers it as a metal particle (10 nm or more and 500 nm or less) (P) and a paste for metal junction containing an organic solvent (A) which shows the hydrogenation decomposition characteristic at temperature of less than the boiling point in hydrogen content gas. On the surface of the 1st jointed member, the above-mentioned paste for metal junction and the 2nd jointed member are arranged so that it may become this order, After forming the 1st jointed member, a paste, and the complex of the 2nd jointed member, a complex is heated to the temperature more than the hydrogenation decomposition temperature of the organic solvent (A) in hydrogen content gas, Decomposition removal of the organic solvent (A) which exists during the paste which constitutes a complex is carried out, in hydrogen content gas, a complex is heated, a sintered compact is formed from a paste, and a joining structure object is manufactured. [Chosen drawing] Nothing | 【청구항1】 평균 1차 입자 지름이 10 nm 이상 500 nm이하의 금속 입자(P)와 수소 함유 가스 중에서 비등점 미만의 온도에서 수소화 분해 특성을 나타내는 유기 용제(A)를 포함하는 금속 접합용 페이스트. | [Claim1] The paste for metal junction whose average primary particle diameter contains the organic solvent (A) which indicates the hydrogenation decomposition characteristic to be a metal particle (10 nm or more and 500 nm or less) (P) at the temperature of less than the boiling point in hydrogen content gas. | 【청구항1】 평균 1차 입자 지름이 10 nm 이상 500 nm이하의 금속 입자(P)와 수소 함유 가스 중에서 비등점 미만의 온도에서 수소화 분해 특성을 나타내는 유기 용제(A)를 포함하는 금속 접합용 페이스트. | [Claim1] The paste for metal junction whose average primary particle diameter contains the organic solvent (A) which indicates the hydrogenation decomposition characteristic to be a metal particle (10 nm or more and 500 nm or less) (P) at the temperature of less than the boiling point in hydrogen content gas. | [기술분야] 본 발명은 금속 접합용 페이스트의 제조 방법, 접합 부재, 접합 구조 물체, 및 접합 구조 물체 제조 방법에 관한 것이다. [해결과제] 본 발명은 제조 공정 동안 반도체 칩들의 산화물 층 형성, 금속 부식, 및 이동의 문제들을 해결하고자 한다. [해결수단] 본 발명은 금속 입자 및 유기 용매를 함유하는 금속 접합용 페이스트, 접합 부재, 및 접합 구조 물체를 포함한다. [특징] 여기서 주요 특징은 탄소의 잔류를 제어하고 접합 특성을 개선하기 위해 수소화 분해 특성을 갖는 유기 용매의 사용이다. [효과] 본 발명은 따라서 탄소 및 산화물 층의 잔류를 제어함으로써 반도체 장치의 접합 특성 및 신뢰성을 개선한다. | 2019-160956 | 2019-09-04 | 2021-038440 | 2021-03-11 |  |  | FURUKAWA ELECTRIC CO LTD | 佐藤 義浩 ¦ 藤原 英道 ¦ 新田 ノルザフリザ |  |  |  | 0 |  | 0 |  | 17784261 | JP2021-038440A | 1 | 취하 |  | 2221013001671
JP | JP | P | A | 피복 구리 나노 입자, 피복 구리 나노 입자 함유 조성물 및 물품 | 【요약】 【과제】저온 소결에서도 접합 강도나 도전성이 우수한 소결체가 얻어지는, 피복 구리 나노 입자 및 피복 구리 나노 입자 함유 조성물 및, 접합 강도나 도전성이 우수한 소결체를 구비하는 물품을 제공하는 것. 【해결 수단】구리 나노 입자 표면에 피복층을 가지는 피복 구리 나노 입자로서, 상기 피복층이 지방산 알칸올 아미드, 지방산 아미노알킬 에스테르 및 지방산과 아미노알코올의 조합 에서 선택되는 1종 이상을 포함하는, 피복 구리 나노 입자이다. 【선택도】없음 | [ABSTRACT] [Technical problem] Provide the covering copper nanoparticles and the covering copper-nanoparticles containing composition in which the sintered compact which is excellent in junction intensity or conductivity also by low-temperature sintering is obtained, and an article provided with the sintered compact excellent in junction intensity or conductivity. [Means for Solution]It is covering copper nanoparticles which have an enveloping layer on the copper-nanoparticles surface, and the enveloping layers are covering copper nanoparticles containing fatty acid alkanolamide, fatty acid amino alkyl ester, combination of fatty acid and amino alcohol, and one or more sorts chosen more. [Chosen drawing] Nothing | 【청구항1】 구리 나노 입자 표면에 피복층을 가지는 피복 구리 나노 입자로서, 상기 피복층이 하기 (A1) (A2) 및 (A3) 보다 선택되는 1종 이상을 포함하는, 피복 구리 나노 입자. (A1) 지방산 알칸올 아미드(A2) 지방산 아미노알킬 에스테르(A3) 지방산과 아미노알코올 | [Claim1] Covering copper nanoparticles in which it is covering copper nanoparticles which have an enveloping layer on the copper-nanoparticles surface, and the above-mentioned enveloping layer contains one or more sorts chosen from the following (A1), (A2), and (A3). (A1) Fatty-acid-alkanolamide (A2) fatty acid amino alkyl ester (A3) fatty acid and amino alcohol | 【청구항1】 구리 나노 입자 표면에 피복층을 가지는 피복 구리 나노 입자로서, 상기 피복층이 하기 (A1) (A2) 및 (A3) 보다 선택되는 1종 이상을 포함하는, 피복 구리 나노 입자. (A1) 지방산 알칸올 아미드(A2) 지방산 아미노알킬 에스테르(A3) 지방산과 아미노알코올 | [Claim1] Covering copper nanoparticles in which it is covering copper nanoparticles which have an enveloping layer on the copper-nanoparticles surface, and the above-mentioned enveloping layer contains one or more sorts chosen from the following (A1), (A2), and (A3). (A1) Fatty-acid-alkanolamide (A2) fatty acid amino alkyl ester (A3) fatty acid and amino alcohol | [기술분야] 본 발명은 구리 나노입자를 커버하는 것에 관한 것으로, 다양한 기판 및 전자 소자용 재료에 적용될 수 있다. [해결과제] 본 발명은 저온에서 소결되어 전자소자용 다양한 기판 및 물질에 적용될 수 있는 금속 나노입자를 제공하는 기술적 과제를 해결하고자 한다. [해결수단] 본 발명은 지방산 알칸올아미드, 지방산 아미노 알킬 에스테르, 지방산, 및 아미노 알코올을 함유하는 포위층으로 구리 나노입자를 피복하는 것을 포함한다. [특징] 여기서 주요 특징은 저온 소결 및 개선된 접합 강도 또는 전도성을 달성하기 위해 특정 화합물을 함유하는 포위층으로 구리 나노입자를 피복하는 용도이다. [효과] 따라서, 본 발명은 특정 화합물을 함유하는 포위층으로 구리 나노입자를 커버하고 저온에서 소결함으로써 접합 강도 및 전도도를 개선한다. | 2019-154351 | 2019-08-27 | 2021-031738 | 2021-03-01 |  |  | KYORITSU KAGAKU SANGYO KK | 成清 善孝 ¦ 北村 晃良 ¦ 小山 優 |  |  |  | 3 | JP6716809B2(BE) ¦ JP5926322B2(BE) ¦ JP2010-283105A(BE) | 2 | JP7731138B2 ¦ JP7575419B2 | 17778975 | JP7244919B2 | 1 | 등록 |  | 2221011002641
JP | JP | P | A | 구리 입자 | 【요약】 【과제】응집을 방지하면서, 환원성 분위기 이외의 분위기에서도 저온에서의 소결 가능한 구리 입자를 제공하는 것. 【해결 수단】본 발명의 구리 입자는 표면에 유기 표면 처리제가 실시되어 있다. 표면 처리제는 지방족 유기산으로 이루어지고 탄소 원자수가 상대적으로 많은 제1 처리제와 지방족 유기산염으로 이루어지고 탄소 원자수가 상대적으로 적은 제2 처리제를 포함한다. 제2 처리제가 암모늄염인 것도 적합하다. 1차 입자의 평균 입경이 0.1μm 이상 0.6μm이하인 것도 적합하다. 또한 본 발명은 상기 구리 입자와 유기 용매를 포함하는 도전성 조성물도 제공한다. 【선택도】없음 | [ABSTRACT] [Technical problem] Provide the copper grain child in whom sintering at low temperature is possible also in atmosphere other than a reducing atmosphere, preventing condensation. [Means for Solution]For a copper grain child of this invention, an organic finishing agent is given to the surface. A finishing agent consists of fatty series organic acid, the number of carbon atoms serves as many 1st processing agents from fatty series organic acid salt relatively, and the number of carbon atoms contains few 2nd processing agents relatively. It is preferred that the 2nd processing agent is also ammonium salt. It is preferred that the average particle diameter of a primary particle of more than 0.1μ m is also below 0.6μ m. this invention also provides the conductive constituent containing the above-mentioned copper grain child and an organic solvent. [Chosen drawing] Nothing | 【청구항1】 표면에 유기 표면 처리제가 실시되어 있는 구리 입자로서, 상기 유기 표면 처리제가 탄소 원자수가 상대적으로 많은 제1 처리제와 탄소 원자수가 상대적으로 적은 제2 처리제를 포함하고 제1 처리제가 지방족 유기산으로 구성되며, 제2 처리제가 지방족 유기산염으로 이루어진 구리 입자. | [Claim1] The copper grain child which it is the copper grain child by whom the organic finishing agent is given to the surface, the 1st processing agent turns into [ the number of carbon atoms ] many 1st processing agents from fatty series organic acid relatively in the number of carbon atoms, the above-mentioned organic finishing agent including few 2nd processing agents, and the 2nd processing agent becomes from fatty series organic acid salt. | 【청구항1】 표면에 유기 표면 처리제가 실시되어 있는 구리 입자로서, 상기 유기 표면 처리제가 탄소 원자수가 상대적으로 많은 제1 처리제와 탄소 원자수가 상대적으로 적은 제2 처리제를 포함하고 제1 처리제가 지방족 유기산으로 구성되며, 제2 처리제가 지방족 유기산염으로 이루어진 구리 입자. | [Claim1] The copper grain child which it is the copper grain child by whom the organic finishing agent is given to the surface, the 1st processing agent turns into [ the number of carbon atoms ] many 1st processing agents from fatty series organic acid relatively in the number of carbon atoms, the above-mentioned organic finishing agent including few 2nd processing agents, and the 2nd processing agent becomes from fatty series organic acid salt. | [기술분야] 본 발명은 구리 그레인 자식에 관한 것이며, 전도성 잉크 및 전도성 페이스트와 같은 전도성 구성성분에 적용될 수 있다. [해결과제] 본 발명은 환원 분위기 이외의 분위기에서도 저온에서의 소결이 가능한 구리 그레인 자식을 제공하여, 구리 그레인 자식의 소결성 향상, 및 응축 방지에 대해 보다 상세하게 응축을 방지하는 기술적인 문제점을 해결하고자 한다. [해결수단] 본 발명은 복수의 가공제, 지방계 유기산으로 이루어진 제1 가공제, 및 지방계 유기산 염으로 이루어진 제2 가공제를 함유하는, 상기 입자의 상기 표면에 제공된 유기 마무리제를 갖는 구리 그레인 자식(copper grain cild)을 포함한다. [특징] 여기서 주요 특징은 구리 그레인 자식의 표면을 덮기 위해 특정 처리제의 조합을 사용하여, 비-환원 분위기에서 저온 소결을 허용하고 응축을 방지하는 것이다. [효과] 따라서, 본 발명은 입자의 저온 소결 특성을 향상시키고 구리 그레인 자식에서 막 표면 평활도를 향상시킨다. | 2019-146441 | 2019-08-08 | 2021-025115 | 2021-02-22 |  |  | MITSUI MINING & SMELTING CO LTD | 秋澤 瑞樹 ¦ 佐々木 隆史 |  |  |  | 4 | CN107460464B(BE) ¦ JP6716809B2(BE) ¦ JP5941082B2(BE) ¦ JP5848552B2(BE) | 2 | JP7498378B1 ¦ KR10-2657839B1(FE) | 17773150 | JP7315408B2 | 1 | 등록 |  | 2221009002015
JP | JP | P | A | 도전성 접착제 | 【요약】 (수정유) 【과제】소결에 의한 균열이나 결함 등이 잘 발생하지 않고 150℃정도의 저온 소성으로 기계적 강도가 우수한 소결체가 얻어지는, 도전성 접착제를 제공한다. 【해결 수단】표면에 지방산이 부착되는, 평균 입자 지름 50~600 nm의 금속 나노 입자( 구리 나노를 제외한다)와 구리 나노 입자를 함유하는 도전성 접착제로서, 구리 나노 입자의 함유량은 금속 나노 입자에 대해 0.05~1.5 질량%인 도전성 접착제. 【선택도】도 1 | [ABSTRACT] (Correction possession) [Technical problem] The electrically conductive adhesive with which it is hard to generate a crack, a chip, etc. by sintering, and the sintered compact which was excellent in mechanical strength by low-temperature calcination which is about 150℃ is obtained is provided. [Means for Solution]Electrically conductive adhesive whose content of copper nanoparticles it is the electrically conductive adhesive containing a metal nanoparticle (except for nano [ copper ]) of 50~600 nm of mean particle sizes, and copper nanoparticles with which fatty acid adheres to the surface, and is the 0.05~1.5 mass % to a metal nanoparticle. [Chosen drawing] Drawing 1 | 【청구항1】 표면에 지방산이 부착되는, 평균 입자 지름 50~600 nm의 금속 나노 입자( 구리 나노를 제외한다)와 구리 나노 입자를 함유하는 도전성 접착제로서, 구리 나노 입자의 함유량은 금속 나노 입자에 대해 0.05~1.5 질량%인 도전성 접착제. | [Claim1] Electrically conductive adhesive whose content of copper nanoparticles it is the electrically conductive adhesive containing the metal nanoparticle (except for nano [ copper ]) of 50~600 nm of mean particle sizes, and copper nanoparticles with which fatty acid adheres to the surface, and is the 0.05~1.5 mass % to a metal nanoparticle. | 【청구항1】 표면에 지방산이 부착되는, 평균 입자 지름 50~600 nm의 금속 나노 입자( 구리 나노를 제외한다)와 구리 나노 입자를 함유하는 도전성 접착제로서, 구리 나노 입자의 함유량은 금속 나노 입자에 대해 0.05~1.5 질량%인 도전성 접착제. | [Claim1] Electrically conductive adhesive whose content of copper nanoparticles it is the electrically conductive adhesive containing the metal nanoparticle (except for nano [ copper ]) of 50~600 nm of mean particle sizes, and copper nanoparticles with which fatty acid adheres to the surface, and is the 0.05~1.5 mass % to a metal nanoparticle. | [기술분야] 본 발명은 전기 전도성 접착제의 소결된 컴팩트에 관한 것이며, 소결된 컴팩트가 사용되는 부재를 갖는 회로 또는 장치에 적용될 수 있다. [해결과제] 본 발명은 저온에서 기계적 강도가 우수한 소결체를 소결하여 얻음으로써 크랙, 칩 등의 발생 문제를 해결하고자 한다. [해결수단] 본 발명은 소정의 비율로 금속 나노입자 및 구리 나노입자를 함유하는 전기 전도성 접착제를 포함한다. [특징] 여기서 주된 특징은 축합을 방지하고 분산성을 높이기 위해 금속 나노입자 표면에 부착된 지방산을 포함하는 것이다. [효과] 따라서, 본 발명은 저온에서 소결된 컴팩트를 획득함으로써 기계적 강도 및 전도성을 개선한다. | 2019-146550 | 2019-08-08 | 2021-025117 | 2021-02-22 |  |  | OSAKA SODA CO LTD | 森 崇充 ¦ 三並 淳一郎 ¦ 奥田 真利 ¦ 岩佐 成人 |  |  |  | 0 |  | 1 | DE11-2021-005842T5 | 17773152 | JP2021-025117A | 1 | 취하 |  | 2221009002017
EP | EP | P | A1 | COPPER PASTE, BONDING METHOD, AND METHOD FOR PRODUCING BONDED BODY | This copper paste includes metal particles and a dispersion medium. The metal particles includes first-type particles and second-type particles. The first-type particles are copper particles having nanostructures on the surfaces thereof, and having an average particle diameter of 1 to 100 µm. The second-type particles are copper particles having an average particle diameter of 0.05 to 5 µm. The average particle diameter of the first-type particles is 2 to 550 times the average particle diameter of the second-type particles. For example, a laminate, in which a copper paste (5) is disposed between a first member (1) and a second member (2), is heated in a reducing atmosphere to sinter the copper paste, whereby the first member and the second member can be bonded without pressurizing. | 이 구리 페이스트는, 금속 입자 및 분산매를 포함한다. 상기 금속 입자는 제1 유형 입자 및 제2 유형 입자를 포함한다. 상기 제1형 입자는 표면에 나노 구조를 가지는 구리 입자이다. 평균입경이 1 내지 100㎛인 것. 상기 제2형 입자는 평균 입경이 0.05 내지 5㎛인 구리 입자이다. 상기 제1형 입자의 평균 입경은 상기 제2형 입자의 평균 입경의 2 내지 550배이다. 예를 들어, 제 1 부재 (1)와 제 2 부재 (2)사이에 구리 페이스트 (5)가 배치된 적층체 환원 분위기에서 가열되어 구리 페이스트를 소결시키면, 제1 부재와 제2 부재가 가압없이 접합될 수 있다. | A copper paste comprising: metal particles including first-type particles and second-type particles having an average particle diameter smaller than an average particle diameter of the first-type particles; and dispersion medium, wherein the first-type particles are copper particles having the average particle diameter of 1 to 100 µm and having nanostructures on the surface thereof, the second-type particles are copper particles having the average particle diameter of 0.05 to 5 µm, the average particle diameter of the first-type particles is 2 to 550 times the average particle diameter of the second-type particles. | 다음을 포함하는 구리 페이스트. 제1형 입자와 제1형 입자의 평균 입자직경보다 작은 평균 입경을 갖는 제2형 입자를 포함하는 금속 입자. 분산매는 상기 제1형 입자는 평균 입경이 1 내지 100㎛이고, 표면에 나노 구조체를 갖는 구리 입자이다. 상기 제2형 입자는 0.05 내지 5㎛의 평균 입경을 갖는 구리 입자이다. 상기 제1형 입자의 평균 입경은 상기 제2형 입자의 평균 입경의 2 내지 550배이다. | A copper paste comprising: metal particles including first-type particles and second-type particles having an average particle diameter smaller than an average particle diameter of the first-type particles; and dispersion medium, wherein the first-type particles are copper particles having the average particle diameter of 1 to 100 µm and having nanostructures on the surface thereof, the second-type particles are copper particles having the average particle diameter of 0.05 to 5 µm, the average particle diameter of the first-type particles is 2 to 550 times the average particle diameter of the second-type particles. | 다음을 포함하는 구리 페이스트. 제1형 입자와 제1형 입자의 평균 입자직경보다 작은 평균 입경을 갖는 제2형 입자를 포함하는 금속 입자. 분산매는 상기 제1형 입자는 평균 입경이 1 내지 100㎛이고, 표면에 나노 구조체를 갖는 구리 입자이다. 상기 제2형 입자는 0.05 내지 5㎛의 평균 입경을 갖는 구리 입자이다. 상기 제1형 입자의 평균 입경은 상기 제2형 입자의 평균 입경의 2 내지 550배이다. | [기술분야] 본 발명은 저온 무압 접합용 구리 페이스트에 관한 것으로, 다양한 전자부품 및 반도체 소자에 적용될 수 있다. [해결과제] 본 발명은 무연 접합 재료를 사용하여 저온 무압 접합에서 높은 접합 강도를 달성하는 문제를 해결하고자 한다. [해결수단] 본 발명은 금속 입자 및 분산 매질을 포함하는 구리 페이스트를 포함하며, 상기 금속 입자는 제 1 유형 입자 및 제 2 유형 입자를 포함한다. [특징] 여기서 주요 특징은 표면 상에 나노구조를 갖는 제1-형 입자 및 저온 무압 결합에서 높은 결합 강도를 달성하기 위해 입자 직경이 더 작은 제2-형 입자의 사용이다. [효과] 본 발명은 따라서 다양한 전자 부품 및 반도체 장치에서 결합 강도 및 연결 신뢰성을 개선한다. | 2019-775134 | 2019-03-18 | 3778069 | 2021-02-17 |  |  | Harima Chemicals, Inc. | NAKAJO, Haruyuki ¦ OGAWA, Takayuki ¦ ZHANG, Ya | 2018-065201 | JP | 2018-03-29 | 0 |  | 0 |  | 92348017 | EP3778069A1 ¦ JP2018-065201 ¦ JP7220310B2 ¦ JPWO2019-188511A1 ¦ TWI798404B ¦ WOWO2019-188511A1 | 6 | 취하 |  | 1521007004223
JP | JP | P | A | 구리 나노 잉크, 인쇄 배선 기판용 기판 및 구리 나노 잉크 제조 방법 | 【요약】 【과제】산화구리의 감소 효과가 높고 베이스 필름과의 밀착력이 우수한 구리 나노 입자의 소결체층을 형성할 수 있는 구리 나노 잉크를 제공한다. 【해결 수단】본 발명의 구리 나노 잉크는 평균 입자 지름이 200 nm이하의 구리 나노 입자와 상기 구리 나노 입자를 분산하는 용매와 폴리에틸렌이민과 폴리비닐알코올과 카르복실산을 함유한다. 【선택도】없음 | [ABSTRACT] [Technical problem] The reduction effect of copper oxide is high and it provides Copper Nano, Inc. which can form the sintered compact layer of the copper nanoparticles which are excellent in adhesion power with a base film. [Means for Solution]Copper Nano, Inc. of this indication contains a solvent in which a mean particle size distributes copper nanoparticles and the above-mentioned copper nanoparticles of 200 nm or less, polyethyleneimine, polyvinyl alcohol, and carboxylic acid. [Chosen drawing] Nothing | 【청구항1】 평균 입자 지름이 200 nm이하의 구리 나노 입자와 상기 구리 나노 입자를 분산하는 용매와 폴리에틸렌이민과 폴리비닐알코올과 카르복실산을 함유하는 구리 나노 잉크. | [Claim1] Copper nano ink containing the solvent in which a mean particle size distributes copper nanoparticles and the above-mentioned copper nanoparticles of 200 nm or less, polyethyleneimine, polyvinyl alcohol, and carboxylic acid. | 【청구항1】 평균 입자 지름이 200 nm이하의 구리 나노 입자와 상기 구리 나노 입자를 분산하는 용매와 폴리에틸렌이민과 폴리비닐알코올과 카르복실산을 함유하는 구리 나노 잉크. ¦ 【청구항5】 절연성을 가지는 베이스 필름과 상기 베이스 필름의 표면에 직접 또는 간접적으로 적층되는 구리 나노 입자의 소결체층을 구비하고, 상기 소결체층이 구리 나노 잉크의 도공막 중의 구리 나노 입자 소결에 의해 얻어진 소결체로 구성되고 상기 구리 나노 잉크가 폴리에틸렌이민, 폴리비닐알코올, 카르복실산, 평균 입자 지름 200 nm이하의 구리 나노 입자 및 이 구리 나노 입자를 분산하는 용매를 함유하는 인쇄 배선 기판용 기판. ¦ 【청구항7】 평균 입자 지름이 200 nm이하의 구리 나노 입자와 이 구리 나노 입자를 분산하는 용매를 함유하는 구리 나노 잉크 제조 방법으로서, 액상 환원법에 의해 상기 구리 나노 입자를 석출하는 공정과 상기 석출하는 공정에서 석출된 상기 구리 나노 입자를 분리하는 공정과 상기 분리하는 공정에서 얻어진 상기 구리 나노 입자를 상기 용매에 분산시키는 공정과 상기 분산시키는 공정에서 조제된 분산액에 폴리에틸렌이민, 폴리비닐알코올 및 카르복실산을 첨가하는 공정을 구비하는 구리 나노 잉크 제조 방법. | [Claim1] Copper nano ink containing the solvent in which a mean particle size distributes copper nanoparticles and the above-mentioned copper nanoparticles of 200 nm or less, polyethyleneimine, polyvinyl alcohol, and carboxylic acid. ¦ [Claim5] It has a base film which has insulation, and a sintered compact layer of the copper nanoparticles laminated on the surface of the above-mentioned base film directly or indirectly, The above-mentioned sintered compact layer comprises a sintered compact obtained by sintering of the copper nanoparticles in the 塗工 film of Copper Nano, Inc., The substrate for printed wiring boards containing the solvent in which above-mentioned Copper Nano, Inc. distributes the copper nanoparticles and these copper nanoparticles of polyethyleneimine, polyvinyl alcohol, carboxylic acid, and 200 nm or less of mean particle sizes. ¦ [Claim7] The process of a mean particle size being a manufacturing method of Copper Nano, Inc. containing the solvent which distributes copper nanoparticles and these copper nanoparticles of 200 nm or less, and depositing the above-mentioned copper nanoparticles by liquid phase reductionism, The process of separating the above-mentioned copper nanoparticles which deposited at the above-mentioned process of depositing, and the process which makes the above-mentioned solvent distribute the above-mentioned copper nanoparticles obtained at the above-mentioned process of dissociating, A manufacturing method of Copper Nano, Inc. which equips the dispersion liquid prepared at the above-mentioned process to distribute with the process of adding polyethyleneimine, polyvinyl alcohol, and carboxylic acid. | [기술분야] 본 발명은 구리 나노 잉크용 기판 및 프린트 배선판의 제조 방법에 관한 것으로, 베이스 필름과의 접착력이 우수한 구리 나노 입자의 소결 콤팩트층 형성에 적용될 수 있다. [해결과제] 본 발명은 구리 나노 잉크에서 쉽게 산화된 구리 나노입자의 문제를 해결하여, 베이스 필름과 소결된 컴팩트 층 사이의 접착력을 감소시킨다. [해결수단] 본 발명은 평균 입자 크기가 구리 나노 입자 및 200 nm 이하의 이들 구리 나노 입자가 분포하는 용매를 함유하는 구리 나노, Inc.의 제조 방법을 포함한다. [특징] 여기서 주요 특징은 산화구리 농도를 감소시키고 접착력을 향상시키기 위해 구리 나노(Copper Nano, Inc.)에 폴리에틸렌이민, 폴리비닐 알코올, 및 카르복실산을 첨가하는 것이다. [효과] 본 발명은 이에 의해 산화구리의 환원 효과를 향상시키고, 베이스 필름과 소결된 컴팩트 층 사이의 접착력을 향상시킨다. | 2019-135473 | 2019-07-23 | 2021-017641 | 2021-02-15 |  |  | SUMITOMO ELECTRIC IND LTD | 覚道 浩樹 ¦ 岡田 一誠 ¦ 平井 慧 ¦ 徳田 一弥 |  |  |  | 4 | JP6400503B2(BE) ¦ JP6429659B2(BE) ¦ JP5715851B2(BE) ¦ WOWO2007-013393A1(BE) | 1 | JP7153769B1 | 17766809 | JP7302350B2 | 1 | 등록 |  | 2221007001341
KR | KR | P | A | 가요성 전자 표면을 위한 연신성 상호접속재 | 유기 매질에 분산되어 있는 전도성 입자를 포함하는 전도성 페이스트로서, 상기 유기 매질이 용매, 및 폴리에스테르를 포함하는 결합제를 포함하는, 전도성 페이스트. | As the conductive paste including the conductive powder dispersed in the organosol, the conductive paste including the binder including the organosol is the solvent and polyester. | 유기 매질에 분산되어 있는 전도성 입자를 포함하는 전도성 페이스트(conductive paste)로서, 상기 유기 매질이 용매; 및 폴리에스테르를 포함하는 결합제 를 포함하는, 전도성 페이스트. | As the conductive paste including the conductive powder dispersed in the organosol, the conductive paste including the binder including the organosol is the solvent: and polyester. | 1. 유기 매질에 분산되어 있는 전도성 입자를 포함하는 전도성 페이스트(conductive paste)로서, 상기 유기 매질이 용매; 및 폴리에스테르를 포함하는 결합제 를 포함하는, 전도성 페이스트. ¦ 20. 유기 매질에 분산되어 있는 전도성 입자를 포함하는 전도성 페이스트로서, 상기 유기 매질이 용매; 및 아래 물질들 중의 하나 이상을 포함하는 결합제 (a) 분지형 폴리올 에스테르, (g) 포화 또는 불포화 폴리에스테르, (h) 아미노 수지, (i) 하나 이상의 글리콜 및/또는 이염기산으로부터 유도된 코폴리에스테르, (j) 폴리우레탄 및/또는 폴리우레탄 텔레켈릭(telechelics), (k) 알키드 수지, 및 (I) 셀룰로스 아세테이트 및/또는 이의 유도체 를 포함하는, 전도성 페이스트. ¦ 21. 유기 매질에 분산되어 있는 전도성 입자를 포함하는 전도성 페이스트로서, 상기 유기 매질이 용매; 및 열경화성 중합체 및/또는 열가소성 중합체를 포함하는 결합제 를 포함하는, 전도성 페이스트. | 1. As the conductive paste including the conductive powder dispersed in the organosol, the conductive paste including the binder including the organosol is the solvent: and polyester. ¦ 20. As the conductive paste including the conductive powder dispersed in the organosol, the binder including one or greater among the organosol usage each: and lower part materials (a) The conductive paste which comprises the basin-type polyol ester, the copolyester, induced from (g) saturation or the unsaturated polyester, (h) amino resin, and glycol more than (i) one and/or the dibasic acid (j) polyurethanes and/or the polyurethanes telechelic (telechelics), and (k) alkyd resins, and (I) cellulose acetate and/or its derivative. ¦ 21. As the conductive paste including the conductive powder dispersed in the organosol, the conductive paste including the binder including the organosol is the solvent: and Polymer and/or the thermoplastic polymer. | [기술분야] 본 발명은 전도성 페이스트 및 이의 제조 방법에 관한 것이다. 전도성 페이스트는 전기적 연속성의 실질적인 손실 없이 연장될 수 있는 실질적인 크랙 형성 또는 전도성 코팅을 형성할 수 있고, 회로 배선 또는 상호 접속에 사용될 수 있다. [해결과제] 본 발명은 미크론 수준에서 선택적 구조를 형성할 수 없는 것, 환경 효과에 대한 민감성, 및 제한된 유연성과 같은 기존 전도성 페이스트의 한계를 해결하고자 한다. [해결수단] 전도성 페이스트는 결합제, 용매, 및 하부 물질을 포함하는 유기졸에 분산된 전도성 분말을 포함한다. [특징] 여기서 주요 특징은 전기 연속성의 실질적인 손실 없이 연장될 수 있는 실질적인 균열 형성 또는 전도성 코팅을 형성하는 전도성 페이스트의 능력이다. [효과] 본 발명은 그에 의해 전도성, 접착력, 및 전도성 페이스트의 환경적 효과에 대한 저항성을 향상시키면서, 그 유연성 및 인쇄성을 향상시킨다. | 10-2020-7035792 | 2015-07-14 | 10-2020-0142115 | 2020-12-21 |  |  | 알파 어셈블리 솔루션스 인크. | 푸자리 나라하리 ¦ 싱 바와 ¦ 바트칼 라비 ¦ 사르카르 시울리 ¦ 루스토기 아누브하브 | 62/027303 | US | 2014-07-22 | 9 | JP5462984B1(BE) ¦ JP2014-080555A(BE) ¦ JP2007-294451A(BE) ¦ JP2574620B2(BE) ¦ KR10-1434565B1(BE) ¦ KR10-2004-0106947A(BE) ¦ KR10-0616368B1(BE) ¦ KR10-0838663B1(BE) ¦ US4425263A(BE) | 0 |  | 92237378 | CN106663494B ¦ EP3172739B1 ¦ KR10-2192757B1 ¦ KR10-2417311B1 ¦ MYPI2017000093A0 ¦ TW201610047A ¦ US10672531B2 ¦ US11139089B2 ¦ US11830640B2 ¦ US12278022B2 ¦ US62/027303 ¦ WOWO2016-012753A1 | 12 | 등록 |  | 3520521001483
JP | JP | P | A | 구리 나노 입자, 구리 나노 입자 분산체, 접합용 페이스트, 물품 및 그 제조 방법 | 【요약】 【과제】분산성이 우수하고, 고농도로 분산 가능한 구리 나노 입자, 당해 구리 나노 입자가 분산된 구리 나노 입자 분산체 및 접합용 페이스트 및, 당해 접합용 페이스트를 이용한 접합층을 가지는 물품 및 그 제조 방법을 제공한다. 【해결 수단】구리 핵입자(a)와 상기 구리 핵입자(a)의 표면에 형성된 보호층(b)를 가지는 구리 나노 입자(A)로서, 상기 구리 나노 입자(A)의 평균 입자 지름이 10 nm이하이며 상기 보호층(b)이 아미노기와 제1급 수산기를 가지는 탄소수3~6의 화합물(b1)과 탄소수12~18의 불포화 지방산(b2)를 포함하는, 구리 나노 입자. 【선택도】도 1 | [ABSTRACT] [Technical problem] It excels in dispersibility and provides an article which has a joining layer using the copper-nanoparticles dispersing element which the copper nanoparticles which can be distributed, and the copper nanoparticles concerned distributed at high concentration, the paste for junction, and the paste for junction concerned, and a manufacturing method for the same. [Means for Solution]A protection layer (b) formed in the surface of copper core particles (a) and the copper core particles (a), Copper nanoparticles in which it is copper nanoparticles (A) which を有, a mean particle size of the copper nanoparticles (A) is 10 nm or less, and the protection layer (b) contains a compound (b1) of the carbon number 3~6 which has an amino group and the 1st class hydroxyl group, and unsaturated fatty acid (b2) of the carbon number 12~18. [Chosen drawing] Drawing 1 | 【청구항1】 구리 핵입자(a)와 상기 구리 핵입자(a)의 표면에 형성된 보호층(b)를 가지는 구리 나노 입자(A)로서, 상기 구리 나노 입자(A)의 평균 입자 지름이 10 nm이하이며 상기 보호층(b)이 아미노기와 제1급 수산기를 가지는 탄소수3~6의 화합물(b1)과 탄소수12~18의 불포화 지방산(b2)를 포함하는, 구리 나노 입자. | [Claim1] The protection layer (b) formed in the surface of copper core particles (a) and the above-mentioned copper core particles (a), Copper nanoparticles in which it is copper nanoparticles (A) which を有, the mean particle size of the above-mentioned copper nanoparticles (A) is 10 nm or less, and the above-mentioned protection layer (b) contains the compound (b1) of the carbon number 3~6 which has an amino group and the 1st class hydroxyl group, and the unsaturated fatty acid (b2) of the carbon number 12~18. | 【청구항1】 구리 핵입자(a)와 상기 구리 핵입자(a)의 표면에 형성된 보호층(b)를 가지는 구리 나노 입자(A)로서, 상기 구리 나노 입자(A)의 평균 입자 지름이 10 nm이하이며 상기 보호층(b)이 아미노기와 제1급 수산기를 가지는 탄소수3~6의 화합물(b1)과 탄소수12~18의 불포화 지방산(b2)를 포함하는, 구리 나노 입자. | [Claim1] The protection layer (b) formed in the surface of copper core particles (a) and the above-mentioned copper core particles (a), Copper nanoparticles in which it is copper nanoparticles (A) which を有, the mean particle size of the above-mentioned copper nanoparticles (A) is 10 nm or less, and the above-mentioned protection layer (b) contains the compound (b1) of the carbon number 3~6 which has an amino group and the 1st class hydroxyl group, and the unsaturated fatty acid (b2) of the carbon number 12~18. | [기술분야] 본 발명은 구리 나노입자에 관한 것으로, 전자 회로 및 다양한 물품에 적용될 수 있다. [해결과제] 본 발명은 기존 방법에 비해 분산성 및 고농도 분포가 개선된 금속 나노입자 정밀 배선 인쇄 잉크를 생성하는 과제를 해결하고자 한다. [해결수단] 본 발명은 평균 입자 크기가 10 nm 이하인 구리 나노 입자, 구리-나노 입자 분산 요소, 접합용 페이스트, 및 물품을 포함한다. [특징] 여기서 주요 특징은 구리 나노입자의 보호층에 불포화 지방산을 포함시켜 분산성 및 저온 소결 특성을 향상시키는 것이다. [효과] 따라서, 본 발명은 분산성을 향상시키고 고농도에서 구리 나노입자를 분산시키는 능력을 향상시켜, 전자 회로에서 개선된 접합력 및 전도도를 유도한다. | 2019-109239 | 2019-06-12 | 2020-200517 | 2020-12-17 |  |  | KANSAI UNIV ¦ ARTIENCE CO LTD | 川▲崎▼ 英也 ¦ 上杉 隆彦 |  |  |  | 0 |  | 0 |  | 17749236 | JP2020-200517A | 1 | 취하 |  | 2220051001735
JP | JP | P | A | 금속 페이스트, 소결체, 배선, 물품, 소결체 제조 방법 및 물품 제조 방법 | 【요약】 (수정유) 【과제】도금을 이용하지 않아도 구리의 산화에 의한 부식이 일어나기 어려운 배선을 형성 가능한 금속 페이스트를 제공하는 것. 【해결 수단】구리 입자를 포함하는 금속 입자와 상기 금속 입자를 분산하는 분산매와 구리의 소결 온도보다 낮은150~400℃의 범위로 열분해 온도를 가지며, 구리보다 고귀한 금속을 중심 금속으로 하는 금속 착물를 함유하는 금속 페이스트를 이용하여 배선을 형성함으로써, 구리의 산화에 의한 부식이 잘 발생하지 않아져, 얻어진 배선의 내부식성이 현저하게 향상된다. 【선택도】없음 | [ABSTRACT] (Correction possession) [Technical problem] Even if you do not use plating, provide the metal paste which can form the wiring to which the corrosion by copper oxidization does not take place easily. [Means for Solution]A metal complex which has pyrolysis temperature in the range lower than metal particles including a copper grain child, carrier fluid which distributes the metal particles, and a copper sintering temperature of 150~400℃, and uses 貴な metal as a central metal rather than copper, The corrosiveness-proof of wiring obtained by corrosion by copper oxidization becoming difficult to take place improves remarkably by forming wiring using a metal paste to contain. [Chosen drawing] Nothing | 【청구항1】 구리 입자를 포함하는 금속 입자와 상기 금속 입자를 분산하는 분산매150~400℃의 범위로 열분해 온도를 가지며, 구리보다 고귀한 금속을 중심 금속으로 하는 금속 착물를 함유하는 금속 페이스트. | [Claim1] The metal paste containing the metal complex which has pyrolysis temperature in metal particles including a copper grain child, the carrier fluid which distributes the above-mentioned metal particles, and the range of 150~400℃, and uses 貴な metal as a central metal rather than copper. | 【청구항1】 구리 입자를 포함하는 금속 입자와 상기 금속 입자를 분산하는 분산매150~400℃의 범위로 열분해 온도를 가지며, 구리보다 고귀한 금속을 중심 금속으로 하는 금속 착물를 함유하는 금속 페이스트. ¦ 【청구항9】 소결 구리 및 그 소결 구리 중에 분산한 구리보다 고귀한 금속을 포함하고 연재 방향으로 수직인 단면의 주연 부분에 구리보다 고귀한 금속이 편재하는 영역을 가지는 배선. | [Claim1] The metal paste containing the metal complex which has pyrolysis temperature in metal particles including a copper grain child, the carrier fluid which distributes the above-mentioned metal particles, and the range of 150~400℃, and uses 貴な metal as a central metal rather than copper. ¦ [Claim9] Wiring which has a field in which a 貴な metal is unevenly distributed in the periphery portion of a section perpendicular to an extending direction rather than copper including a 貴な metal rather than copper dispersed in sintering copper and the sintering copper concerned. | [기술분야] 본 발명은 금속 페이스트의 제조 방법, 소결체, 배선, 물품, 및 소결체의 제조 방법, 및 물품의 제조 방법에 관한 것이다. [해결과제] 본 발명은 도금을 사용하지 않고 배선에서 구리 산화에 의한 부식 문제를 해결하고자 한다. [해결수단] 본 발명은 금속 입자, 금속 착물, 및 캐리어 유체를 함유하는 금속 페이스트를 포함한다. [특징] 여기서 주된 특징은 구리 산화에 의한 부식을 방지하기 위해 150 내지 400°C 범위의 열분해 온도를 갖는 금속 착물을 사용하는 것이다. [효과] 따라서, 본 발명은 기판에 대한 접착 특성을 향상시키고 도금을 사용하지 않고 구리 산화에 의한 부식을 제어한다. | 2019-103704 | 2019-06-03 | 2020-198216 | 2020-12-10 |  |  | RESONAC HOLDINGS CORP | 川名 祐貴 ¦ 中子 偉夫 ¦ 根岸 征央 ¦ 須鎌 千絵 ¦ 江尻 芳則 ¦ 谷中 勇一 ¦ 米倉 元気 |  |  |  | 2 | JP6965531B2(BE) ¦ JP1989-313805A(BE) | 0 |  | 17747457 | JP7419674B2 | 1 | 등록 |  | 2220050002934
JP | JP | P | A | 전자 부품 제조 방법 및 전자 부품 | 【요약】 (수정유) 【과제】내열성이 낮은 폴리머 성형체에 대해 금속 배선의 형성 및 전자 소자의 구현을 간편하게 수행할 수 있고 열 스트레스를 받은 경우에도 충분한 도통 신뢰성을 가지는 전자 부품을 생산성 좋게 제조하는 방법을 제공한다. 【해결 수단】전자 부품 100 제조 방법은 폴리머 성형체 1에 금속 입자를 함유하는 금속 페이스트 2를 소정의 패턴으로 도포해 금속 페이스트층을 형성하는 공정 b와 금속 입자를 소결시키고 금속 배선 3을 형성하는 공정 c와 금속 배선상에 솔더 입자와 수지 성분을 포함하는 솔더 페이스트를 도포해 다 페이스트층 6을 형성하는 공정 d와 솔더 페이스트층상에 전자 소자 8을 배치하는 공정 e와 솔더 페이스트층을 가열하여 전자 소자를 접합하는 솔더 층 11을 형성함과 동시에, 솔더층을 피복하는 수지층 12를 형성하는 공정 f를 구비한다. 폴리머 성형체가 융점 280℃이하의 결정성 플라스틱 또는 유리 전이 온도 160℃이하의 비정성 플라스틱의 성형체이다. 【선택도】도 1 | [ABSTRACT] (Correction possession) [Technical problem] Formation of metallic wiring and mounting of an electronic device can be performed simple to a polymer fabrication object with low heat resistance, and even when heat stress is received, the method of manufacturing the electronic parts which have sufficient electrical connection reliability with sufficient productivity is provided. [Means for Solution]The process b of a manufacturing method of the electronic parts 100 applying the metal paste 2 containing metal particles to the polymer fabrication object 1 by a predetermined pattern, and forming a metal paste layer. The process d of making metal particles sintering, applying a solder paste containing solder particles and a resinous principle on the process c of forming the metallic wiring 3, and metallic wiring, and forming the solder paste layer 6. The process e and a solder paste layer which arrange the electronic device 8 on a solder paste layer are heated, and the solder layer 11 which joins an electronic device is formed, and it has the process f of forming the resin layer 12 which covers a solder layer. A polymer fabrication object is a forming object of the crystalline plastics of 280℃ or less of melting points, or an amorphous plastic with a glass transition temperature of 160℃ or less. [Chosen drawing] Drawing 1 | 【청구항1】 폴리머 성형체에 금속 입자를 함유하는 금속 페이스트를 소정의 패턴으로 도포해 금속 페이스트층을 형성하는 제1 공정과 상기 금속 입자를 소결시킴으로써, 금속 배선을 형성하는 제2 공정과 상기 금속 배선상에 솔더 입자와 수지 성분을 포함하는 솔더 페이스트를 도포해 다 페이스트층을 형성하는 제3 공정과 상기 솔더 페이스트층상에 전자 소자를 배치하는 제4 공정과 상기 솔더 페이스트층을 가열하여 상기 금속 배선과 상기 전자소자를 접합하는 솔더 층을 형성함과 동시에, 상기 솔더층 중 적어도 일부를 피복하는 수지층을 형성하는 제5 공정를 구비하고, 상기 폴리머 성형체가 융점 280℃이하의 결정성 플라스틱 또는 유리 전이 온도 160℃이하의 비정성 플라스틱의 성형체인 전자 부품 제조 방법. | [Claim1] The 1st process of applying the metal paste containing metal particles to a polymer fabrication object by a predetermined pattern, and forming a metal paste layer, and by making the above-mentioned metal particles sinter, The 2nd process of forming metallic wiring, and the 3rd process of applying the solder paste containing solder particles and a resinous principle, and forming a solder paste layer on the above-mentioned metallic wiring, Form the 4th process of arranging an electronic device, and the solder layer which heats the above-mentioned solder paste layer and joins the above-mentioned metallic wiring and the above-mentioned electronic device on the above-mentioned solder paste layer, and. A manufacturing method of electronic parts whose above-mentioned polymer fabrication object it has the 5th process of forming the resin layer which covers at least one copy of the above-mentioned solder layer, and is a forming object of the crystalline plastics of 280℃ or less of melting points, or an amorphous plastic with a glass transition temperature of 160℃ or less. | 【청구항1】 폴리머 성형체에 금속 입자를 함유하는 금속 페이스트를 소정의 패턴으로 도포해 금속 페이스트층을 형성하는 제1 공정과 상기 금속 입자를 소결시킴으로써, 금속 배선을 형성하는 제2 공정과 상기 금속 배선상에 솔더 입자와 수지 성분을 포함하는 솔더 페이스트를 도포해 다 페이스트층을 형성하는 제3 공정과 상기 솔더 페이스트층상에 전자 소자를 배치하는 제4 공정과 상기 솔더 페이스트층을 가열하여 상기 금속 배선과 상기 전자소자를 접합하는 솔더 층을 형성함과 동시에, 상기 솔더층 중 적어도 일부를 피복하는 수지층을 형성하는 제5 공정를 구비하고, 상기 폴리머 성형체가 융점 280℃이하의 결정성 플라스틱 또는 유리 전이 온도 160℃이하의 비정성 플라스틱의 성형체인 전자 부품 제조 방법. ¦ 【청구항3】 폴리머 성형체에 금속 입자를 함유하는 금속 페이스트를 소정의 패턴으로 도포해 금속 페이스트층을 형성하는 제1 공정과 상기 금속 입자를 소결시킴으로써, 금속 배선을 형성하는 제2 공정과 상기 금속 배선상에 수지 성분을 포함하는 수지 조성물을 도포하고 수지층을 형성하는 제3 공정과 상기 금속 배선 중 적어도 일부가 노출되도록 상기 수지층을 제거하는 제4 공정과 상기 금속 배선의 노출 부분상에 솔더 입자를 포함하는 솔더 페이스트를 도포해 다 페이스트층을 형성하는 제5 공정과 상기 솔더 페이스트층상에 전자 소자를 배치하는 제6 공정과 상기 솔더 페이스트층을 가열하여 상기 금속 배선과 상기 전자소자를 접합하는 솔더 층을 형성하는 제7 공정를 구비하고, 상기 폴리머 성형체가 융점 280℃이하의 결정성 플라스틱 또는 유리 전이 온도 160℃이하의 비정성 플라스틱의 성형체인 전자 부품 제조 방법. ¦ 【청구항5】 폴리머 성형체에 금속 입자를 함유하는 금속 페이스트를 소정의 패턴으로 도포해 금속 페이스트층을 형성하는 제1 공정과 상기 금속 입자를 소결시킴으로써, 금속 배선을 형성하는 제2 공정과 상기 금속 배선상에 솔더 입자를 포함하는 솔더 페이스트를 도포해 다 페이스트층을 형성하는 제3 공정과 상기 솔더 페이스트층상에 전자 소자를 배치하는 제4 공정과 상기 솔더 페이스트층을 가열하여 상기 금속 배선과 상기 전자소자를 접합하는 솔더 층을 형성하는 제5 공정과 상기 폴리머 성형체와 상기 금속 배선 및 상기 솔더층을 통해 상기 폴리머 성형체에 접속된 상기 전자소자 사이에 경화성 수지 성분을 함유하는 밀봉재를 함침하고 경화하는 제6 공정를 구비하고, 상기 폴리머 성형체가 융점 280℃이하의 결정성 플라스틱 또는 유리 전이 온도 160℃이하의 비정성 플라스틱의 성형체인 전자 부품 제조 방법. ¦ 【청구항10】 폴리머 성형체와 상기 폴리머 성형체상에 설치되고, 금속 입자의 소결체에 의해 구성되는 금속 배선과 상기 금속 배선상에 배치된 전자 소자와 상기 금속 배선과 상기 전자소자를 접합하는 솔더 층를 구비하고, 상기 폴리머 성형체가 융점 280℃이하의 결정성 플라스틱 또는 유리 전이 온도 160℃이하의 비정성 플라스틱의 성형체이며 상기 금속 배선이 공극을 가지며, 당해 공극에 수지 성분이 충전되어 있는, 전자 부품. | [Claim1] The 1st process of applying the metal paste containing metal particles to a polymer fabrication object by a predetermined pattern, and forming a metal paste layer, and by making the above-mentioned metal particles sinter, The 2nd process of forming metallic wiring, and the 3rd process of applying the solder paste containing solder particles and a resinous principle, and forming a solder paste layer on the above-mentioned metallic wiring, Form the 4th process of arranging an electronic device, and the solder layer which heats the above-mentioned solder paste layer and joins the above-mentioned metallic wiring and the above-mentioned electronic device on the above-mentioned solder paste layer, and. A manufacturing method of electronic parts whose above-mentioned polymer fabrication object it has the 5th process of forming the resin layer which covers at least one copy of the above-mentioned solder layer, and is a forming object of the crystalline plastics of 280℃ or less of melting points, or an amorphous plastic with a glass transition temperature of 160℃ or less. ¦ [Claim3] The 1st process of applying the metal paste containing metal particles to a polymer fabrication object by a predetermined pattern, and forming a metal paste layer, and by making the above-mentioned metal particles sinter, The 2nd process of forming metallic wiring, and the 3rd process of applying the resin composition containing a resinous principle and forming a resin layer on the above-mentioned metallic wiring, The 4th process of removing the above-mentioned resin layer so that at least one copy of the above-mentioned metallic wiring may be exposed, The 5th process of applying the solder paste containing solder particles and forming a solder paste layer on the exposed portion of the above-mentioned metallic wiring, The 6th process of arranging an electronic device on the above-mentioned solder paste layer, and the above-mentioned solder paste layer are heated, A manufacturing method of electronic parts whose above-mentioned polymer fabrication object it has the 7th process of forming the solder layer which joins the above-mentioned metallic wiring and the above-mentioned electronic device, and is a forming object of the crystalline plastics of 280℃ or less of melting points, or an amorphous plastic with a glass transition temperature of 160℃ or less. ¦ [Claim5] The 1st process of applying the metal paste containing metal particles to a polymer fabrication object by a predetermined pattern, and forming a metal paste layer, and by making the above-mentioned metal particles sinter, The 2nd process of forming metallic wiring, and the 3rd process of applying the solder paste containing solder particles and forming a solder paste layer on the above-mentioned metallic wiring, The 4th process of arranging an electronic device on the above-mentioned solder paste layer, and the above-mentioned solder paste layer are heated, Between the 5th process of forming the solder layer which joins the above-mentioned metallic wiring and the above-mentioned electronic device, the above-mentioned polymer fabrication object, and the above-mentioned electronic device connected to the above-mentioned polymer fabrication object via the above-mentioned metallic wiring and the above-mentioned solder layer, A manufacturing method of electronic parts whose above-mentioned polymer fabrication object it has the 6th process of it being impregnated and hardening the sealing agent containing a hardening resin ingredient, and is a forming object of the crystalline plastics of 280℃ or less of melting points, or an amorphous plastic with a glass transition temperature of 160℃ or less. ¦ [Claim10] A polymer fabrication object and the metallic wiring which is provided on the above-mentioned polymer fabrication object, and is constituted by the sintered compact of metal particles, The solder layer which joins the electronic device arranged on the above-mentioned metallic wiring, and the above-mentioned metallic wiring and the above-mentioned electronic device, Electronic parts in which a preparation and the above-mentioned polymer fabrication object are forming objects of the crystalline plastics of 280℃ or less of melting points, or an amorphous plastic with a glass transition temperature of 160℃ or less, the above-mentioned metallic wiring has an opening, and the opening concerned is filled up with the resinous principle. | [기술분야] 본 발명은 전자 부품의 제조 방법에 관한 것으로, 내열성 고분자 기판이 낮은 전자 부품에 적용될 수 있다. [해결과제] 본 발명은 종래 기술의 방법에서 고가의 중합체 포함 및 무전해 구리 도금 공정의 문제를 해결하고자 한다. [해결수단] 본 발명은 소정의 패턴에 의해 금속 입자를 함유하는 금속 페이스트를 폴리머 기판에 도포하는 것, 금속 페이스트 층을 형성하는 것, 및 금속 입자를 소결하는 것을 포함한다. [특징] 여기서 주된 특징은 금속 배선의 개구부를 충전하기 위한 수지 조성물의 포함이다. [효과] 따라서, 본 발명은 전자 부품의 생산성 및 전기적 연결 신뢰성을 향상시킨다. | 2019-104819 | 2019-06-04 | 2020-198394 | 2020-12-10 |  |  | RESONAC HOLDINGS CORP | 江尻 芳則 ¦ 鳥羽 正也 ¦ 須方 振一郎 ¦ 中子 偉夫 ¦ 川名 祐貴 ¦ 米倉 元気 ¦ 納堂 高明 ¦ 浦島 航介 |  |  |  | 6 | JP6782413B2(BE) ¦ JP6651769B2(BE) ¦ JP2016-086013A(BE) ¦ JP5700864B2(BE) ¦ JP5614101B2(BE) ¦ WOWO2019-098195A1(BE) | 3 | JP7597130B2 ¦ JP7597131B2 ¦ KR10-2872183B1 | 17747602 | JP7419676B2 | 1 | 등록 |  | 2220050003112
JP | JP | P | A | 구리 분말체 제조 방법 | 【요약】 【과제】단결정성이 높고 입자 지름과 그 분포가 작은 구리 분말체 및 이 구리 분말체를 안정적으로 제조하기 위한 장치와 방법을 제공한다. 【해결 수단】복수의 구리 입자를 포함하는 구리 분말체가 제공된다. 복수의 구리 입자 부피 기준의 입자 지름 히스토그램의 누적 빈도가50%가 될 때의 입자 지름 D50는 100 nm 이상 500 nm이하이며 D50에 대한 복수의 구리 입자 평균 결정자 지름 D의 비는 0.10 이상 0.50 이하이다. 또한 구리 분말체는 다음 식으로 표시되는 스팬 S가 0.5 이상 1.5 이하일 수 있다. 여기서 D90와 D10는 각각 , 상기 구리 입자의 부피 기준의 입자 지름 히스토그램의 누적 빈도가90%과10%가 될 때의 입자 지름이다. 【수1】 【선택도】도 2 | [ABSTRACT] [Technical problem] Single crystal nature is high and it provides a device and a method for the diameter of a particle and its distribution to manufacture stably a small copper powder object and this copper powder object. [Means for Solution]A copper powder object including a plurality of copper grain children is provided. The diameters D 50 of a particle in case the accumulation frequency in the diameter histogram of a particle of a plurality of copper grain children's volume standard will be 50% are 100 nm or more and 500 nm or less, and the ratios of the average crystallite diameter D of a plurality of copper grain children who receive D 50 are 0.10 or more and 0.50 or less. Sepang S where a copper powder object is denoted by the following formulas may be 0.5 or more and 1.5 or less. Here, D 90 and D 10 are diameters of a particle in case the accumulation frequency in the diameter histogram of a particle of the above-mentioned copper grain child's volume standard will be 90% and 10%, respectively. [Equation 1] [chosen drawing] Drawing 2 | 【청구항1】 복수의 구리 입자를 포함하고 상기 복수의 구리 입자 부피 기준의 입자 지름 히스토그램의 누적 빈도가50%가 될 때의 입자 지름 D50가 100 nm 이상 500 nm이하이며 상기 D50에 대한 상기 복수의 구리 입자 평균 결정자 지름 D의 비D/D50가 0.10 이상 0.50 이하인 구리 분말체. | [Claim1] The diameters D 50 of a particle in case the accumulation frequency in the diameter histogram of a particle of said plurality of copper grain children'ss volume standard will be 50% including a plurality of copper grain children are 100 nm or more and 500 nm or less, the ratio of said plurality of copper grain children'ss average crystallite diameter D to the above-mentioned D 50 -- the copper powder object whose D/D 50 is 0.10 or more and 0.50 or less. | 【청구항1】 복수의 구리 입자를 포함하고 상기 복수의 구리 입자 부피 기준의 입자 지름 히스토그램의 누적 빈도가50%가 될 때의 입자 지름 D50가 100 nm 이상 500 nm이하이며 상기 D50에 대한 상기 복수의 구리 입자 평균 결정자 지름 D의 비D/D50가 0.10 이상 0.50 이하인 구리 분말체. ¦ 【청구항3】 제1 온도에서 금속구리를 제1 염소 함유 가스와 반응시켜 염화구리 가스를 형성하는 것 및 상기 염화 구리 가스를 환원성 가스에 의해 환원하는 것을 포함하는, 구리 분말체를 제조하는 방법. | [Claim1] The diameters D 50 of a particle in case the accumulation frequency in the diameter histogram of a particle of said plurality of copper grain children'ss volume standard will be 50% including a plurality of copper grain children are 100 nm or more and 500 nm or less, the ratio of said plurality of copper grain children'ss average crystallite diameter D to the above-mentioned D 50 -- the copper powder object whose D/D 50 is 0.10 or more and 0.50 or less. ¦ [Claim3] How to manufacture a copper powder object including making metal copper react to the 1st chlorine content gas at the 1st temperature, and forming copper chloride gas, and returning the above-mentioned copper chloride gas by reducing gas. | [기술분야] 본 발명은 저온 동시 소성 세라믹 (LTCC)보드 및 적층 세라믹 커패시터 (MLCC)의 내부 및 외부 전극과 같은 전자 부품에 사용되는 전도성 페이스트에 적용될 수 있는 구리 분말 물체와 동일한 것을 제조하기 위한 제조 방법에 관한 것이다. [해결과제] 본 발명은 기존의 제조 방법, 특히 더 큰 입자 크기 및 더 넓은 분포를 유도할 수 있는 액상 공정에 의존하는 것에서 종종 달성하기 어려운 좁은 입자 크기 분포 및 높은 결정도를 갖는 구리 분말 물체를 제조하는 문제를 해결하고자 한다. [해결수단] 본 발명은 특정 크기 분포를 가진 복수의 구리 입자 자식에 의해 특징지어지는 구리 분말 물체를 포함하며, 여기서 상기 입자의 상기 중간 직경 (D50)은 100 nm 내지 500 nm이고, 상기 평균 결정자 직경은 상기 중간 크기와 비례적으로 관련되어, 좁은 입자 크기 분포를 보장한다. [특징] 여기서 주요 특징은 구리 분말 물체를 제조하기 위한 혁신적인 기상 방법이며, 이는 전통적인 방법에 비해 입자 크기 및 분포에 대한 더 나은 제어를 가능하게 하여, 최종 제품의 품질을 향상시킨다. [효과] 따라서, 본 발명은 전자 부품의 성능에 필수적인 전도성이 높고 입자 크기 분포가 좁은 재료의 생산을 가능하게 함으로써 구리 분말 물체의 제조 공정을 개선시키고, 따라서 전자 장치의 신뢰성 및 효율을 향상시킨다. | 2019-083282 | 2019-04-24 | 2020-180328 | 2020-11-05 | 6738459 |  | TOHO TITANIUM CO LTD | 吉田 貢 ¦ 六角 広介 ¦ 小林 諒太 ¦ 浅井 剛 |  |  |  | 2 | JP5937730B2(BE) ¦ WOWO2019-009136A1(BE) | 3 | DE11-2022-002011T5 ¦ JP7122436B1 ¦ TWI825594B(FE) | 17733399 | JP6738459B1 | 1 | 등록 |  | 2220045001796
JP | JP | P | A | 구리 분말체 제조 방법 | 【요약】 【과제】단결정성이 높고 입자 지름과 그 분포가 작은 구리 분말체 및 구리 분말체를 제조하기 위한 방법을 제공하는 것. 【해결 수단】 구리 분말체를 제조하는 방법은 금속구리와 염소 함유 가스와의 반응에 의해 염화구리 가스를 생성하는 것, 염화구리 가스와 환원성 가스와의 반응에 의해 복수의 구리 입자를 생성하는 것, 복수의 구리 입자 염소 함유량을 감소시키는 것 및 복수의 구리 입자 산소 함유량을 감소시키는 것을 포함한다. 염화구리의 제거는 염기의 수용액으로 복수의 구리 입자를 처리함으로써 수행해도 좋다. 염기는 알칼리 금속의 수산화물에서 선택할 수 있다. 【선택도】도 1 | [ABSTRACT] [Technical problem] Provide the method for manufacturing a copper powder object with high single crystal nature and particle diameter and its small distribution, and a copper powder object. [Means for Solution] The method of manufacturing a copper powder object includes generating copper chloride gas by the reaction of metal copper and chlorine content gas, generating a plurality of copper grain children by the reaction of copper chloride gas and reducing gas, reducing a plurality of copper grain children's chlorine content, and reducing a plurality of copper grain children's oxygen content. Removal of a copper chloride may be performed by processing a plurality of copper grain children in solution of a base. A base can be chosen from hydroxide of an alkaline metal. [Chosen drawing] Drawing 1 | 【청구항1】 금속구리와 염소 함유 가스와의 반응에 의해 염화구리 가스를 생성하는 것, 상기 염화 구리 가스와 환원성 가스와의 반응에 의해 복수의 구리 입자를 생성하는 것, 상기 복수의 구리 입자 염소 함유량을 감소시키는 것 및 상기 복수의 구리 입자 산소 함유량을 감소시키는 것을 포함하는, 구리 분말체를 제조하는 방법. | [Claim1] A plurality of copper grain children are generated [ generating copper chloride gas by the reaction of metal copper and chlorine content gas, ] by the reaction of the above-mentioned copper chloride gas and reducing gas, How to manufacture a copper powder object including reducing said plurality of copper grain children'ss chlorine content, and reducing said plurality of copper grain children'ss oxygen content. | 【청구항1】 금속구리와 염소 함유 가스와의 반응에 의해 염화구리 가스를 생성하는 것, 상기 염화 구리 가스와 환원성 가스와의 반응에 의해 복수의 구리 입자를 생성하는 것, 상기 복수의 구리 입자 염소 함유량을 감소시키는 것 및 상기 복수의 구리 입자 산소 함유량을 감소시키는 것을 포함하는, 구리 분말체를 제조하는 방법. ¦ 【청구항7】 복수의 구리 입자를 포함하고 상기 복수의 구리 입자 부피 기준의 입자 지름 히스토그램의 누적 빈도가50%가 될 때의 입자 지름 D50가 100 nm 이상 500 nm이하이며 상기 D50에 대한 상기 복수의 구리 입자 평균 결정자 지름 D의 비D/D50가 0.10 이상 0.50 이하이며 염소 함유량이 5×10-2 질량%이하인 구리 분말체. | [Claim1] A plurality of copper grain children are generated [ generating copper chloride gas by the reaction of metal copper and chlorine content gas, ] by the reaction of the above-mentioned copper chloride gas and reducing gas, How to manufacture a copper powder object including reducing said plurality of copper grain children'ss chlorine content, and reducing said plurality of copper grain children'ss oxygen content. ¦ [Claim7] The diameters D 50 of a particle in case the accumulation frequency in the diameter histogram of a particle of said plurality of copper grain children'ss volume standard will be 50% including a plurality of copper grain children are 100 nm or more and 500 nm or less, the ratio of said plurality of copper grain children'ss average crystallite diameter D to the above-mentioned D 50 -- the copper powder object whose D/D 50 is 0.10 or more and 0.50 or less and whose chlorine content is below the 5× 10 -2 mass %. | [기술분야] 본 발명은 구리 분말체 및 구리 분말체의 제조 방법에 관한 것으로, 도전성 페이스트, 전자부품 제조 등 다양한 분야에 적용될 수 있다. [해결과제] 본 발명은 종래 기술의 방법에 비해 불순물 밀도가 낮고, 구리 순도가 높으며, 입자 크기 분포가 균일한 구리 분말 물체를 제조하는 난제를 해결하고자 한다. [해결수단] 본 발명은 염화구리 가스를 생성하는 것, 염화구리 가스를 환원시켜 구리 그레인 어린이를 형성하는 것, 구리 그레인 어린이의 염소 함량 및 산소 함량을 감소시키는 것, 및 방청 처리를 수행하는 것을 포함한다. [특징] 여기서 주요 특징은 구리 분말 물체를 제조하기 위해 기상법을 사용하여 높은 정도의 평균 원형 및 큰 평균 결정체 직경을 초래하는 것이다. [효과] 따라서, 본 발명은 상기 구리 분말 물체의 순도 및 전도도를 향상시키고, 소결 온도를 향상시키고, 상기 구리 입자 자식의 입자 크기 분포 및 형상의 균일성을 개선한다. | 2019-083298 | 2019-04-24 | 2020-180329 | 2020-11-05 | 6738460 |  | TOHO TITANIUM CO LTD | 吉田 貢 ¦ 六角 広介 ¦ 小林 諒太 ¦ 浅井 剛 |  |  |  | 5 | JP5937730B2(BE) ¦ JP6379228B2(BE) ¦ JP3102574B2(BE) ¦ WOWO2019-009136A1(BE) ¦ WOWO2017-208554A1(BE) | 2 | CN116079061B ¦ JP7643921B2 | 17733400 | JP6738460B1 | 1 | 등록 |  | 2220045001797
JP | JP | P | A | 접합재, 접합재 제조 방법, 접합 방법, 반도체 장치 | 【요약】 【과제】피접합 부재의 금속 접합층과의 접촉면이 큰 경우에도, 접합을 실시했을 때, 접촉면의 단부에서 보이드(박리)가 잘 발생하지 않는 접합재를 제공하는 것. 【해결 수단】금속 입자 및 용제를 포함하는 접합재로서, 상기 금속 입자에 대해 질소 분위기 하 , 0.1 MPa에서 가압하면서 30℃내지 3℃/분의 승온 속도로 승온하는 조건에서 열 기계 분석을 했을 때, 250℃의 수축률이 1.5%이하인 접합재. 【선택도】도 2 | [ABSTRACT] [Technical problem] Even if it is when a contact surface with the metal joining layer of a jointed member is large, when you join, provide the jointing material which does not produce Boyd (exfoliation) easily in the end of a contact surface. [Means for Solution]A jointing material whose contraction percentage at 250℃ it is a jointing material containing metal particles and a solvent, and is 1.5% or less when thermomechanical analysis is conducted on conditions which carry out a temperature rising with a heating rate of 30℃ to 3℃/minute, pressurizing by 0.1MPa under a nitrogen atmosphere about the metal particles. [Chosen drawing] Drawing 2 | 【청구항1】 금속 입자 및 용제를 포함하는 접합재로서, 상기 금속 입자에 대해 질소 분위기 하 , 0.1 MPa에서 가압하면서 30℃내지 3℃/분의 승온 속도로 승온하는 조건에서 열 기계 분석을 했을 때, 250℃의 수축률이 1.5%이하인 접합재. | [Claim1] The jointing material whose contraction percentage at 250℃ it is a jointing material containing metal particles and a solvent, and is 1.5% or less when thermomechanical analysis is conducted on the conditions which carry out a temperature rising with the heating rate of 30℃ to 3℃/minute, pressurizing by 0.1MPa under a nitrogen atmosphere about the above-mentioned metal particles. | 【청구항1】 금속 입자 및 용제를 포함하는 접합재로서, 상기 금속 입자에 대해 질소 분위기 하 , 0.1 MPa에서 가압하면서 30℃내지 3℃/분의 승온 속도로 승온하는 조건에서 열 기계 분석을 했을 때, 250℃의 수축률이 1.5%이하인 접합재. ¦ 【청구항8】 금속 입자 및 용제를 혼합하는 공정을 가지는 접합재 제조 방법으로서, 상기 금속 입자에 대해 질소 분위기 하 , 0.1 MPa에서 가압하면서 30℃내지 3℃/분의 승온 속도로 승온하는 조건에서 열 기계 분석을 했을 때, 250℃의 수축률이 1.5%이하인 접합재 제조 방법. ¦ 【청구항9】 평균 1차 입자 지름이 5~60 nm의 금속 미립자5~45질량부와 평균 1차 입자 지름이 400~1500 nm의 금속 대립자55~95질량부와(단, 상기 금속 미립자 및 금속 대립자의 합계는 100 질량부이다) 용제를 혼합하는 공정을 가지는 접합재 제조 방법. ¦ 【청구항15】 기판과 금속 접합층과 반도체 소자가 이 순서대로 적층된 적층체를 가지는 반도체 장치로서, 상기 반도체 소자의 상기 금속 접합층과 접촉하는 면의 형상이 거의 직사각형이며 그 접촉면의 윤곽을 구성하는 모든 옆의 길이가 5 mm 이상이며 상기 접촉면에서의, 그 윤곽을 구성하는 옆으로부터의 거리가 상기 접촉면의 중심에서 상기 변까지의 거리의20% 이내의 영역의 상기 금속 접합층 사이에 보이드가 발생하고 있는 면적 비율이20% 이하인 반도체 장치. | [Claim1] The jointing material whose contraction percentage at 250℃ it is a jointing material containing metal particles and a solvent, and is 1.5% or less when thermomechanical analysis is conducted on the conditions which carry out a temperature rising with the heating rate of 30℃ to 3℃/minute, pressurizing by 0.1MPa under a nitrogen atmosphere about the above-mentioned metal particles. ¦ [Claim8] When thermomechanical analysis is conducted on the conditions which carry out a temperature rising with the heating rate of 30℃ to 3℃/minute, being a manufacturing method of the jointing material which has the process of mixing metal particles and a solvent, and pressurizing by 0.1MPa under a nitrogen atmosphere about the above-mentioned metal particles, A manufacturing method of a jointing material whose contraction percentage at 250℃ is 1.5% or less. ¦ [Claim9] A manufacturing method of a jointing material which has the process of mixing 5~45 mass parts of metal particulates whose average primary particle diameter is 5~60 nm, 55~95 mass parts (however, the sum total of the above-mentioned metal particulates and a metal large drop child is 100 mass parts) of metal large drop children whose average primary particle diameter is 400~1500 nm, and a solvent. ¦ [Claim15] A substrate, a metal joining layer, and a semiconductor device are the semiconductor devices which have the layered product laminated on this order, The shape of a field of contacting the above-mentioned metal joining layer of the above-mentioned semiconductor device is an approximately rectangle, All the neighborhoods which constitute the outline of the contact surface are 5 mm or more in length, and it can set to the above-mentioned contact surface, A semiconductor device whose area percentage which Boyd has produced between the above-mentioned metal joining layers of less than 20% of field of the distance from the center of the above-mentioned contact surface to the above-mentioned neighborhood in the distance from the neighborhood which constitutes the outline is 20% or less. | [기술분야] 본 발명은 접합 부재 간의 금속간 화합물 형성이 감소된 금속 접합 층을 형성할 수 있는 접합 재료, 상기 접합 재료의 제조 방법, 상기 접합 재료를 사용한 접합 방법, 및 반도체 장치에 관한 것이다. [해결과제] 본 발명은 접합된 부재들 사이의 금속간 화합물 형성 문제를 해결하고자 하며, 이는 결과적인 접합부에서 불량한 전도도, 열 전도도, 및 사이클링 특성을 초래할 수 있다. [해결수단] 본 발명은 금속 입자 및 용매를 함유하는 접합 재료, 상기 접합 재료의 제조 방법, 상기 접합 재료를 사용한 접합 방법, 및 반도체 장치를 포함한다. [특징] 여기서 주된 특징은 접합된 부재들 사이의 금속간 화합물 형성이 감소된 접합 재료이다. [효과] 따라서, 본 발명은 접합된 부재들 사이의 금속간 화합물 형성을 감소시킴으로써 반도체 장치의 신뢰성 및 성능을 개선한다. | 2019-064494 | 2019-03-28 | 2020-164894 | 2020-10-08 |  |  | DOWA ELECTRONICS MATERIALS CO LTD | 遠藤 圭一 ¦ 伊東 大輔 ¦ 上山 俊彦 |  |  |  | 3 | JP7007140B2(BE) ¦ JP6372978B2(BE) ¦ JP6118192B2 | 0 |  | 17721290 | JP2020-164894A | 1 | 거절 |  | 2220041002478
US | US | P | A1 | SINTER-BONDING COMPOSITION, SINTER-BONDING SHEET AND DICING TAPE WITH SINTER-BONDING SHEET | The sinter-bonding composition contains sinterable particles containing an electroconductive metal. The average particle diameter of the sinterable particles is 2 μm or less and the proportion of the particles having a particle diameter of 100 nm or less in the sinterable particles is not less than 80% by mass. The sinter-bonding sheet (10) has an adhesive layer made from such a sinter-bonding composition. The dicing tape with a sinter-bonding sheet (X) has such a sinter-bonding sheet (10) and a dicing tape (20). The dicing tape (20) has a lamination structure containing a base material (21) and an adhesive layer (22), and the sinter-bonding sheet (10) is positioned on the adhesive layer (22) of the dicing tape (20). | 상기 간 결합 조성물은 전기 전도성 금속을 함유하는 소결성 입자를 포함한다. 소결성 입자의 평균 입경은 2㎛이하이고, 소결성 입자에서 입경이 100 nm 이하인 입자의 비율이 80 질량%이하이다. 끼움 결합 시트 (10)는 그러한 끼움 결합 조성물로부터 제조된 접착층을 갖는다. 끼움 결합 시트 (X)를 갖는 다이싱 테이프는 그러한 끼움 결합 시트 (10)와 다이싱 테이프 (20)를 가진다. 다이싱 테이프 (20)는 기재 (21)및 접착층 (22)을 포함하는 적층 구조를 가진다. 상기 다이싱 테이프 (20)의 접착층 (22)상에 상기 끼움결합시트 (10)가 위치한다. | 1. A sinter-bonding composition, comprising: sinterable particles containing an electroconductive metal,wherein:the particles have an average particle diameter of 2 μm or less, anda proportion of the particles having a particle diameter of 100 nm or less is not less than 80% by mass. | 1. 소결 결합 조성물, 다음을 포함한다: 전기 전도성 금속을 포함하는 소결성 입자, 여기에서: 상기 입자는 평균 입경이 2㎛이하이다, 입경이 100nm 이하인 입자의 비율은 80질량%이상이다. | 1. A sinter-bonding composition, comprising: sinterable particles containing an electroconductive metal,wherein:the particles have an average particle diameter of 2 μm or less, anda proportion of the particles having a particle diameter of 100 nm or less is not less than 80% by mass. | 1. 소결 결합 조성물, 다음을 포함한다: 전기 전도성 금속을 포함하는 소결성 입자, 여기에서: 상기 입자는 평균 입경이 2㎛이하이다, 입경이 100nm 이하인 입자의 비율은 80질량%이상이다. | [기술분야] 본 발명은 반도체 장치 등을 제조하는데 사용될 수 있는 소결 결합 조성물, 소결 결합 시트, 및 소결 결합 시트를 가진 다이싱 테이프에 관한 것이다. [해결과제] 본 발명은 반도체 장치, 특히 SiC 또는 GaN 재료를 사용하는 전력 반도체 장치에서 고온 동작 동안 고신뢰성 접합 상태에 대한 요구를 해결하고자 한다. [해결수단] 본 발명은 전기전도성 금속, 용매, 및 열분해성 중합체 결합제를 함유하는 소결성 입자를 포함한다. [특징] 여기서 주된 특징은 특정 입자 크기 분포를 갖는 전기전도성 금속을 함유하는 소결성 입자이다. [효과] 본 발명은 따라서 반도체 디바이스 제조에서 접합 신뢰성 및 생산 효율을 개선한다. | 16/763298 | 2018-08-31 | 2020-0308456 | 2020-10-01 |  |  | NITTO DENKO CORPORATION | Tomoaki ICHIKAWA ¦ Yuki SUGO ¦ Mayu SHIMODA ¦ Ryota MITA | 2017-218355 | JP | 2017-11-13 | 26 | CN101371624A ¦ JP6682235B2 ¦ JP5606421B2 ¦ JP5830302B2 ¦ JP5502434B2 ¦ TWI640595B ¦ US2020-0048504A1(BE) ¦ US2019-0206825A1(BE) ¦ US11453053B2 ¦ US10748866B2(BE) ¦ US10685933B2(BE) ¦ US10707184B2(BE) ¦ US11634611B2 ¦ US10301509B2(BE) ¦ US2017-0306170A1 ¦ US10259980B2(BE) ¦ US2013-0105980A1 ¦ US8497022B2 ¦ US8858700B2 ¦ US8501299B2(BE) ¦ US2004-0245648A1 ¦ WOWO2017-188206A1 ¦ WOWO2017-057485A1 ¦ WOWO2016-104188A1(BE) ¦ WOWO2008-065728A1 ¦ WOWO2005-079353A2 | 3 | CN114550971B ¦ EP4481804A1 ¦ US11948865B2(FE) | 92337163 | CN111328302B ¦ EP3711879A1 ¦ JP2017-218355 ¦ JP7440598B2 ¦ JP7503383B2 ¦ TWI845487B ¦ US11352527B2 ¦ WOWO2019-092960A1 | 8 | 등록 |  | 5420040003128
PCT | PCT | P | A1 | METAL PASTE, BONDING METHOD AND METHOD FOR PRODUCING BONDED BODY | A metal paste which is used for bonding at a low temperature of 600°C or less, and which contains metal particles having an average particle diameter of 1-100 μm, metal nanoparticles having an average particle diameter of 1-500 nm, a stress relaxation material, and a dispersion where the metal particles, the metal nanoparticles and the stress relaxation material are dispersed. | 600℃이하에서의 저온 접합에 이용하는 금속 페이스트로서, 평균 입자 지름이 1~100μm인 금속 입자와 평균 입자 지름이 1~500nm인 금속 나노 입자와 응력 완화재와 상기 금속 입자, 상기 금속 나노 입자 및 상기 응력 완화재를 분산시키는 분산매를 포함하는 금속 페이스트. | The metal paste used in the low-temperature joining of 600 °C below, 1-a 100 μm average particle diameter of the metal particles, The average particle diameter of metallic nanoparticles 1 d 500 nm, The stress relaxation material, The metal particles, the metal particles and the stress relaxation material is dispersed as a dispersion medium, Comprising, a metal paste. | 600℃이하에서의 저온 접합에 이용하는 금속 페이스트로서, 평균 입자 지름이 1~100μm인 금속 입자와 평균 입자 지름이 1~500nm인 금속 나노 입자와 응력 완화재와 상기 금속 입자, 상기 금속 나노 입자 및 상기 응력 완화재를 분산시키는 분산매를 포함하는 금속 페이스트. |  |  | [기술분야] 본 발명은 고온 환경에서 높은 접합 강도 및 높은 연결 신뢰성을 달성하기 위한 페이스트, 접합 방법 및 제조 방법에 관한 것이다. [해결과제] 본 발명은 벌크 금속에 비해 금속 나노입자 결합층에서 결합 강도 및 신뢰성이 부족한 문제를 해결하고자 한다. [해결수단] 본 발명은 특정 성분을 가진 금속 페이스트와 상기 페이스트를 사용한 접합 방법을 포함한다. [특징] 여기서 주된 특징은 접합 강도 및 연결 신뢰성을 향상시키기 위한 응력 완화 재료의 사용이다. [효과] 따라서, 본 발명은 고온 환경에서 접합 강도 및 연결 신뢰성을 향상시킨다. | PCT-JP2020-012389 | 2020-03-19 | WO2020-196299 | 2020-10-01 |  |  | HARIMA CHEMICALS, INC. | NAKAJO Haruyuki ¦ YOSHIMOTO Mizuki | 2019-055538 | JP | 2019-03-22 |  |  |  |  | 92373552 | CN113613811A ¦ EP3943215A1 ¦ JP2019-055538 ¦ TW202100266A ¦ US2022-0143692A1 ¦ WOWO2020-196299A1 | 6 |  |  | 6020040004977
CN | CN | P | A | COPPER-BASED NANOSTRUCTURE, METHOD FOR PRODUCING SAME, TRANSPARENT CONDUCTIVE FILM, AND ELECTRONIC DEVICE | The present invention provides a method for preparing a copper-based nanostructure, comprising the steps of: (I) mixing an alkali metal hydroxide, a complexing agent and a copper source material in asolvent to obtain a mixture solution, in which the copper source material is difficult to ionize in the solvent; and (II) adding a reducing agent into the mixture solution to reduce and generate the copper-based nanostructure. The invention also provides a copper-based nanostructure, a transparent conductive film, and an electronic device. According to the present invention, a copper-based nanostructure having a very low impurity ion content can be obtained, thereby improving the stability and the like of the copper-based nanostructure, and obtaining a transparent conductive film having improved conductivity and the like, and an electronic device. | 본 발명은 구리계 나노구조체의 제조 방법을 제공하고, 하기 단계를 포함한다: (I) 용매 중에서 알칼리 금속 수산화물, 착화제 및 구리 소스 물질을 혼합하여 혼합물 용액을 얻고, 그 중 상기 구리 소스 물질은 용매 중에서 이온화하기 어렵다; 및 (II)상기 혼합 제제 용해액 중으로 환원제를 더하고, 환원 생성 구리계 나노 구조체로. 본 발명은 또한 구리계 나노 구조체, 투명 도전막 및 전자 장치를 제공한다. 본 발명에 의하면, 불순물 이온 함유량이 매우 낮은 구리계 나노 구조체를 얻을 수 있어, 그 안정성 등을 개선하여, 도전성 등이 향상된 투명 도전막 및 전자 장치를 얻을 수 있다. | 1. A method of making copper-based nanostructures, comprising the steps of: (I) mixing an alkali metal hydroxide, a complexing agent and a copper source substance in a solvent to obtain a mixture solution, wherein the copper source substance is difficult to ionize in the solvent; (II) adding a reducing agent to the mixture solution to reduce to produce the copper-based nanostructure. | 1. 하기 단계를 포함하는 구리계 나노구조체의 제조 방법:(I)알칼리 금속 수산화물, 착화제 및 구리 공급원 물질을 용매 중에 혼합하는 단계. 구리 원료는 용매에서 이온화되기 어려운 혼합 용액을 수득하는 것이 가능하다. (II) 혼합물 용액에 환원제를 첨가하여 구리계 나노구조체를 환원한다. | 1. A method of making copper-based nanostructures, comprising the steps of: (I) mixing an alkali metal hydroxide, a complexing agent and a copper source substance in a solvent to obtain a mixture solution, wherein the copper source substance is difficult to ionize in the solvent; (II) adding a reducing agent to the mixture solution to reduce to produce the copper-based nanostructure. ¦ 18. A copper-based nanostructure obtained by the process of any one of claims 1 to 17. ¦ 20. A transparent conductive film comprising the copper-based nanostructure of claim 18 or 19. ¦ 21. An electronic device comprising the transparent conductive film of claim 20. | 1. 하기 단계를 포함하는 구리계 나노구조체의 제조 방법:(I)알칼리 금속 수산화물, 착화제 및 구리 공급원 물질을 용매 중에 혼합하는 단계. 구리 원료는 용매에서 이온화되기 어려운 혼합 용액을 수득하는 것이 가능하다. (II) 혼합물 용액에 환원제를 첨가하여 구리계 나노구조체를 환원한다. ¦ 18. 제 1 항 내지 제 17 항 중 어느 한 항에 따른 방법에 의해 수득되는 구리계 나노구조체. ¦ 20. 제 18 항 또는 제 19 항에 기재된 구리계 나노구조체를 포함하는 투명 도전막. ¦ 21. 청구항 20에 기재된 투명 도전막을 포함하는 전자 장치. | [기술분야] 본 발명은 신규 전도성 재료, 특히 전기를 전도할 수 있는 구리계 나노 구조 재료, 이의 제조 방법, 및 투명 전도성 필름 및 전자 장치에서의 적용에 관한 것이다. [해결과제] 본 발명은 ITO (Indium Tin Oxide)에 비해 개선된 전기 전도성, 광학 투명성, 및 물리적 탄성을 가진 구리계 나노 구조 재료를 제공함으로써 투명 전도성 코팅에서 유연성의 문제를 해결하고자 한다. [해결수단] 본 발명은 화학적 환원을 포함하는 구리계 나노 물질을 제조하기 위한 방법, 및 상기 생성된 구리계 나노 구조 물질을 포함한다. [특징] 여기서 주된 특징은 용매 내에서 이온화가 어려운 구리 소스 물질의 사용으로 최종 제품의 불순물 함량을 최소화하고 구리 나노와이어의 순도를 향상시키는 것이다. [효과] 따라서, 본 발명은 나노구조의 안정성, 내산화성 및 전도성을 개선하여 전도성 필름 및 전자 장치에 적합하다. | 2020-10201288 | 2020-03-20 | 111715888 | 2020-09-29 |  |  | THE HONG KONG University OF SCIENCE AND TECHNOLOGY | Wu Jiaming ¦ Tan Shiqi | 62/919581 | US | 2019-03-20 | 10 | CN107073576B ¦ CN102601382B ¦ CN103338882B ¦ CN102792385A ¦ CN101134245B ¦ JP3918036B2 ¦ KR10-1674023B1 ¦ KR10-1537149B1 ¦ US2018-0297121A1 ¦ US2013-0008690A1 | 1 | RU0002778543C1 | 59871042 | CN111715888B ¦ US62/919581 | 2 | 등록 |  | 8420402009097
KR | KR | P | A | 구리 미립자 | 내산화성이 우수하고, 산소를 포함하는 분위기에서, 소성 온도로 보존유지한 경우에서도 산화가 억제되고, 게다가 또한 소결이 생기는 구리 미립자를 제공한다. 구리 미립자는, 입자지름이 10∼100㎚이고, 표면 피복물을 가지고, 산소를 포함하는 분위기에 온도 400℃에서 1시간 보존유지한 후, 구리의 상태를 유지한 채 입자지름이 100㎚를 넘는 것이다. | The oxidation resistance is excellent. Oxidation is supressed at the case of preserving and maintaining in the environment including oxygen to the firing temperature. Moreover the copper particulate in which moreover, the sintering is generated is provided. As to the copper particulate, the particle diameter is 10∼100㎚. It has the surface coverture. After it preserves and maintains in the environment including oxygen in the temperature 400℃ 1 hour the particle diameter exceeds 100㎚ with maintaining the state of the copper. | 입자지름이 10∼100㎚이고, 표면 피복물을 가지며, 산소를 포함하는 분위기에 온도 400℃에서 1시간 보존유지(保持)한 후, 구리의 상태를 유지(維持)한 채 입자지름이 100㎚를 넘는 것을 특징으로 하는 구리 미립자. | The copper particulate wherein the particle diameter is 10∼100㎚ ; it has the surface coverture ; it preserves and maintains in the environment including oxygen in the temperature 400℃ 1 hour ; and the particle diameter exceeds 100㎚ with maintaining the state of the copper. | 1. 입자지름이 10∼100㎚이고, 표면 피복물을 가지며, 산소를 포함하는 분위기에 온도 400℃에서 1시간 보존유지(保持)한 후, 구리의 상태를 유지(維持)한 채 입자지름이 100㎚를 넘는 것을 특징으로 하는 구리 미립자. | 1. The copper particulate wherein the particle diameter is 10∼100㎚ ; it has the surface coverture ; it preserves and maintains in the environment including oxygen in the temperature 400℃ 1 hour ; and the particle diameter exceeds 100㎚ with maintaining the state of the copper. | [기술분야] 본 발명은 입경이 10 내지 100nm 범위인 나노 크기의 구리 미립자에 관한 것으로, 기능성 물질, 소결 물질, 전자 소자 등의 다양한 제품에 적용될 수 있다. [해결과제] 본 발명은 10 내지 100nm 범위의 표면 코팅 및 입자 직경을 갖는 구리 미립자를 제공함으로써 구리 미립자, 특히 산소를 포함하는 환경에서의 내산화성 및 소결성의 문제를 해결하고자 한다. [해결수단] 본 발명은 10 내지 100nm 범위의 입자 직경을 갖는 구리 미립자, 표면 코팅, 및 산소를 포함하는 환경에서 그의 구리 상태를 유지하는 능력을 포함한다. [특징] 여기서 주요 특징은 구리 미립자가 산소를 포함하는 환경에서 내산화성 및 소결성을 유지하는 한편, 또한 10 내지 100nm 범위의 입자 직경을 나타내는 능력이다. [효과] 따라서, 본 발명은 산소를 포함하는 환경에서 구리 미립자의 내산화성 및 소결성을 개선하여, 다양한 응용에서 이의 성능 및 사용성을 향상시킨다. | 10-2020-7019461 | 2019-01-10 | 10-2020-0110741 | 2020-09-25 |  |  | 닛신 엔지니어링 가부시키가이샤 | 와타나베 슈 ¦ 스에야스 시오리 ¦ 나카무라 케이타로 | 2018-011479 | JP | 2018-01-26 | 6 | CN104259455B(BE) ¦ JP5926322B2(BE) ¦ JP2014-001443A(BE) ¦ KR10-1748112B1(BE) ¦ KR10-1743897B1(BE) ¦ US9744595B2(BE) | 0 |  | 92936330 | CN111565870B ¦ JP2018-011479 ¦ JP7573368B2 ¦ JP7629051B2 ¦ KR10-2514945B1 ¦ TW201936935A ¦ US11798707B2 ¦ WOWO2019-146414A1 | 8 | 등록 |  | 3520401000760
JP | JP | P | A | 장벽층 부착 은코팅 구리 분말 | 【요약】 【과제】 저온 소성용 도전성 페이스트에 이용할 경우, 은가루와 동일한 정도가 낮은 저항률과 우수한 내산화성을 가지며, 또한 저비용인 은코팅 구리 분말 등을 제공한다. 【해결 수단】 평균 입경이 0.5μm 이상 10μm이하의 구리 분말과 최표면에 형성된 은코팅층과 구리 분말 및 은코팅층 사이에 형성된 장벽층을 가지는 장벽층 부착 은코팅 구리 분말로서, 은코팅층의 평균 두께는 20 nm 이상 150 nm이하이며 장벽층의 평균 두께는 20 nm 이상 150 nm이하인 장벽층 부착 은코팅 구리 분말. 【선택도】없음 | [ABSTRACT] [Technical problem] When using for the conductive paste for low-temperature calcination, it has low resistivity comparable as silver dust, and the outstanding oxidation resistance, and provides the silver coat copper powder etc. which are low cost. [Means for Solution]In more than 0.5μ m, average particle diameter Copper powder below 10μ m, It has a silver coated layer formed in the outermost surface, and the barrier layer formed between copper powder and a silver coated layer, Silver coat copper powder with a barrier layer whose average thickness of a barrier layer it is silver coat copper powder with a barrier layer, average thickness of a silver coated layer is 20 nm or more and 150 nm or less, and is 20 nm or more and 150 nm or less. [Chosen drawing] Nothing | 【청구항1】 평균 입경이 0.5μm 이상 10μm이하의 구리 분말과 최표면에 형성된 은코팅층과 상기 구리 분말 및 상기 은코팅층 사이에 형성된 장벽층을 가지는 장벽층 부착 은코팅 구리 분말로서, 상기 은코팅층의 평균 두께는 20 nm 이상 150 nm이하이며 상기 배리어층의 평균 두께는 20 nm 이상 150 nm이하인 것을 특징으로 하는 장벽층 부착 은코팅 구리 분말. | [Claim1] In more than 0.5μ m, average particle diameter The copper powder below 10μ m, It has the silver coated layer formed in the outermost surface, and the barrier layer formed between the above-mentioned copper powder and the above-mentioned silver coated layer, Silver coat copper powder with a barrier layer characterized by what it is silver coat copper powder with a barrier layer, the average thickness of the above-mentioned silver coated layer is 20 nm or more and 150 nm or less, and the average thickness of the above-mentioned barrier layer is 20 nm or more and 150 nm or less. | 【청구항1】 평균 입경이 0.5μm 이상 10μm이하의 구리 분말과 최표면에 형성된 은코팅층과 상기 구리 분말 및 상기 은코팅층 사이에 형성된 장벽층을 가지는 장벽층 부착 은코팅 구리 분말로서, 상기 은코팅층의 평균 두께는 20 nm 이상 150 nm이하이며 상기 배리어층의 평균 두께는 20 nm 이상 150 nm이하인 것을 특징으로 하는 장벽층 부착 은코팅 구리 분말. | [Claim1] In more than 0.5μ m, average particle diameter The copper powder below 10μ m, It has the silver coated layer formed in the outermost surface, and the barrier layer formed between the above-mentioned copper powder and the above-mentioned silver coated layer, Silver coat copper powder with a barrier layer characterized by what it is silver coat copper powder with a barrier layer, the average thickness of the above-mentioned silver coated layer is 20 nm or more and 150 nm or less, and the average thickness of the above-mentioned barrier layer is 20 nm or more and 150 nm or less. | [기술분야] 본 발명은 전자 산업 재료의 배선 형성을 위한 물체로서 적합한 배리어 층을 갖는 은 코팅 구리 분말에 관한 것이다. [해결과제] 본 발명은 저온 소성 전도성 페이스트용 은 코팅 구리 분말에서 내산화성 및 저저항 문제를 해결하고자 한다. [해결수단] 본 발명은 구리 분말과 은 코팅 층 사이에 배리어 층을 가지는 배리어 층을 가진 은 코팅 구리 분말을 포함한다. [특징] 여기서 주요 특징은 구리 확산을 제어하고 산화를 방지하기 위한 배리어 층의 포함이다. [효과] 따라서, 본 발명은 저온 소성 전도성 페이스트를 위한 은 코팅 구리 분말에서 내산화성 및 저저항을 개선한다. | 2019-199938 | 2019-11-01 | 2020-153010 | 2020-09-24 |  |  | SUMITOMO METAL MINING CO LTD | 高畠 敏伸 ¦ 山岡 尚樹 ¦ 松村 吉章 ¦ 行延 雅也 | 2018-208084 ¦ 2019-046197 | JP ¦ JP | 2018-11-05 ¦ 2019-03-13 | 4 | JP5785532B2(BE) ¦ JP5368613B1(BE) ¦ JP4223754B2(BE) ¦ JP4864195B2(BE) | 1 | CN116352083B | 17711196 | JP2018-208084 ¦ JP2019-046197 ¦ JP2020-153010A | 3 | 거절 |  | 2220039002218
KR | KR | P | A | 광소결 구리 전구체, 그의 제조 방법, 및 그의 광소결 방법 | 구리 나노 입자들, 및 상기 구리 나노 입자들의 표면을 소정의 두께로 감싸는 산화구리(II)(CuO)로 이루어진 산화피막을 포함하는 광소결 구리 전구체, 그의 제조 방법, 및 그의 광소결 방법이 제공된다. | Provided are a light-sintering copper precursor, a manufacturing method therefor, and a light-sintering method therefor, wherein the light-sintering copper precursor comprises: copper nanoparticles; and an oxide film consisting of copper (II) oxide (CuO) covering the surfaces of the copper nanoparticles in a predetermined thickness. | 구리 나노 입자들; 및 상기 구리 나노 입자들의 표면을 소정의 두께로 감싸는 산화구리(II)(CuO)로 이루어진 산화피막을 포함하는 광소결 구리 전구체. | The photon texture copper precursor including the oxide film consisting of copper nanoparticles, and the cupric oxide (II) (CuO) surrounding the surface of copper nanoparticles with the predetermined thickness. | 1. 구리 나노 입자들; 및 상기 구리 나노 입자들의 표면을 소정의 두께로 감싸는 산화구리(II)(CuO)로 이루어진 산화피막을 포함하는 광소결 구리 전구체. ¦ 8. 구리 나노 입자들을 준비하는 단계; 및 상기 구리 나노 입자들의 표면에 상기 구리 나노 입자들의 표면을 소정의 두께로 감싸는 산화구리(II)(CuO)로 이루어진 산화피막을 형성하는 단계;를 포함하는 광소결 구리 전구체의 제조 방법. ¦ 12. 구리 나노 입자들, 상기 구리 나노 입자들의 표면을 소정의 두께로 감싸는 산화구리(II)(CuO)로 이루어진 산화피막를 포함하는 광소결 구리 전구체를 준비하는 단계; 상기 준비된 광소결 구리 전구체를 열 전도도 1 W/mK 이상의 기판에 인쇄하는 단계; 및 상기 인쇄된 광소결 구리 전구체를 제논 플래쉬 램프를 이용하여 광소결하는 단계를 포함하는 광소결 방법. | 1. The photon texture copper precursor including the oxide film consisting of copper nanoparticles, and the cupric oxide (II) (CuO) surrounding the surface of copper nanoparticles with the predetermined thickness. ¦ 8. The manufacturing method of the photon texture copper precursor including the step of preparing copper nanoparticles, and the predetermined thickness the step of forming the oxide film consisting of the cupric oxide (II) (CuO) surrounded the surface of copper nanoparticles in the surface of copper nanoparticles. ¦ 12. The photon texture method which comprises copper nanoparticles, the predetermined thickness the step of preparing for the photon texture copper precursor, and the step printing the prepared photon texture copper precursor as described above on the substrate more than the heat conduction drawing 1 W / mK, and the photon decision is the step the printed photon texture copper precursor as described above the xenon flashlamp is used. The predetermined thickness the step of preparing for the photon texture copper precursor includes the oxide film consisting of the cupric oxide (II) (CuO) surrounded the surface of copper nanoparticles. | [기술분야] 본 발명은 광자 텍스처 구리 전구체, 이의 제조 방법 및 이의 광자 텍스처 방법에 관한 것이다. [해결과제] 본 발명은 광자 텍스처 공정에서 종래의 구리 나노입자의 열 안정성 및 분산성 문제를 해결하고자 한다. [해결수단] 본 발명은 구리 나노입자, 산화막, 및 분산제를 포함한다. [특징] 여기서 주된 특징은 열안정성 및 분산성을 향상시키기 위해 구리 나노입자의 표면에 보호 산화막을 형성하는 것이다. [효과] 따라서, 본 발명은 광자 텍스처 공정에서 열 안정성 및 분산성을 개선한다. | 10-2019-0029227 | 2019-03-14 | 10-2020-0110539 | 2020-09-24 |  |  | 한양대학교 산학협력단 | 김학성 ¦ 유충현 ¦ 장용래 ¦ 추지현 |  |  |  | 7 | KR10-1859979B1(BE) ¦ KR10-1697097B1(BE) ¦ KR10-1798277B1(BE) ¦ KR10-1947633B1(BE) ¦ KR10-1594060B1(BE) ¦ KR10-1433639B1(BE) ¦ KR10-1310094B1(BE) | 1 | KR10-2021-0158738A(FE) | 24825241 | KR10-2242532B1 ¦ WOWO2020-184996A2 | 2 | 소멸(등록료불납) |  | 3520393000383
JP | JP | P | A | 금속구리/산화구리 함유 분말, 금속구리/산화구리 함유 분말 제조 방법 및 스퍼터링 타겟재, 스퍼터링 타겟재 제조 방법 | 【요약】 【과제】용기 안으로의 충전율을 충분히 향상시킬 수 있고 소결 원료로서 특히 적합한 금속구리/산화구리 함유 분말, 이 금속구리/산화구리 함유 분말 제조 방법 및 안정적으로 산화구리막을 성막 가능한 스퍼터링 타겟, 스퍼터링 타겟 제조 방법을 제공한다. 【해결 수단】금속구리 분말 11과 산화구리 분말 12와 불가피 불순물로 이루어진 금속구리/산화구리 함유 분말 10으로서, 금속구리 분말 11은 산화구리 분말 12보다 평균 입경이 크게되어 있고 금속구리 분말 11의 외주부에 산화구리 분말 12가 부착된 구조의 복합 입자 15를 가지고 있다. 또한 금속구리 분말 11의 외주부에는 오목부가 형성되어 있고 복합 입자 15는 금속구리 분말 11의 외주부에 형성된 상기 오목부에 산화구리 분말 12가 충전된 구조로 되어 있어도 좋다. 【선택도】도 1 | [ABSTRACT] [Technical problem] The filling factor into a container can fully be raised and the manufacturing method of the metal copper / copper oxide content powder which was suitable especially as sintering materials, and this metal copper / copper oxide content powder, and the manufacturing method which it is stabilized and is the sputtering target and sputtering target which can form a copper oxide film are provided. [Means for Solution]It is the metal copper / copper oxide content powder 10 consisting of the metal copper powder 11, the copper oxide powder 12, and inescapable impurities, and average particle diameter is enlarged rather than the copper oxide powder 12, and the metal copper powder 11 has the composite particle 15 of structure with which the copper oxide powder 12 adhered to a peripheral part of the metal copper powder 11. The crevice is formed in the peripheral part of the metal copper powder 11, and the composite particle 15 may be made into the structure where the above-mentioned crevice formed in the peripheral part of the metal copper powder 11 was filled up with the copper oxide powder 12. [Chosen drawing] Drawing 1 | 【청구항1】 금속구리 분말과 산화구리 분말과 불가피 불순물로 이루어진 금속구리/산화구리 함유 분말로서, 상기 금속구리 분말은 상기 산화구리 분말보다 평균 입경이 크게되어 있고 상기 금속구리 분말의 외주부에 상기 산화구리 분말이 부착된 구조의 복합 입자를 가지고 있는 것을 특징으로 하는 금속구리/산화구리 함유 분말. | [Claim1] Metal copper / copper oxide content powder which is the metal copper / copper oxide content powder consisting of metal copper powder, copper oxide powder, and inescapable impurities, and is characterized by the above-mentioned metal copper powder having a composite particle of the structure with which average particle diameter is enlarged rather than the above-mentioned copper oxide powder, and the above-mentioned copper oxide powder adhered to the peripheral part of the above-mentioned metal copper powder. | 【청구항1】 금속구리 분말과 산화구리 분말과 불가피 불순물로 이루어진 금속구리/산화구리 함유 분말로서, 상기 금속구리 분말은 상기 산화구리 분말보다 평균 입경이 크게되어 있고 상기 금속구리 분말의 외주부에 상기 산화구리 분말이 부착된 구조의 복합 입자를 가지고 있는 것을 특징으로 하는 금속구리/산화구리 함유 분말. ¦ 【청구항7】 금속구리/산화구리 함유 분말의 소결체로 구성되며, 단면 조직에서 차지하는 보이드의 면적률이2% 미만임을 특징으로 하는 스퍼터링 타겟재. | [Claim1] Metal copper / copper oxide content powder which is the metal copper / copper oxide content powder consisting of metal copper powder, copper oxide powder, and inescapable impurities, and is characterized by the above-mentioned metal copper powder having a composite particle of the structure with which average particle diameter is enlarged rather than the above-mentioned copper oxide powder, and the above-mentioned copper oxide powder adhered to the peripheral part of the above-mentioned metal copper powder. ¦ [Claim7] Sputtering target material, wherein the rate of area of Boyd who consists of a sintered compact of metal copper / copper oxide content powder, and accounts for a section organization is less than 2%. | [기술분야] 본 발명은 구리 산화막을 형성할 때 사용되는 스퍼터링 타겟 재료, 및 금속 구리/구리 산화물 함량 분말, 스퍼터링 타겟 재료, 및 스퍼터링 타겟 재료와 같은 소결된 컴팩트의 전구체 분말로서 적합한 금속 구리/구리 산화물 함량 분말의 제조 방법에 관한 것이다. [해결과제] 본 발명은 금속 구리와 구리 산화물의 혼합 분말에서 불충분한 충전 인자 및 이동성의 문제를 해결하여, 열 사이의 등방성 압력 방법 (HIP)으로 소결하는 데 어려움을 초래한다. [해결수단] 본 발명은 금속 구리/산화 구리 함량 분말, 스퍼터링 타겟 재료, 및 스퍼터링 타겟 재료의 제조 방법을 포함한다. [특징] 여기서 주된 특징은 금속 구리 분말의 주변부에 부착된 산화구리를 갖는 복합 입자 구조이며, 이는 이동성 및 충전 인자를 향상시킨다. [효과] 따라서, 본 발명은 금속 구리/산화 구리 함량 분말의 충전 인자 및 이동성을 개선하여, 열 사이의 등방성 압력 방법 (HIP)으로 안정적인 소결을 가능하게 한다. | 2019-044246 | 2019-03-11 | 2020-147773 | 2020-09-17 |  |  | MITSUBISHI MATERIALS CORP | 武田 拓真 ¦ 野中 荘平 ¦ 森 曉 |  |  |  | 2 | JP6447761B2(BE) ¦ JP2000-034582A(BE) | 0 |  | 17706713 | CN113365763A ¦ JP6853440B2 ¦ KR10-2021-0135516A ¦ WOWO2020-184531A1 | 4 | 소멸(연차료 불납에 의한 말소) |  | 2220038001848
KR | KR | P | A | 구리 미립자 소결체 | 본 발명이 해결하고자 하는 과제는, 구리 미립자를 반도체 장치 부품의 접합 부재로 하고, 200℃ 이상과 같은 고온 조건 하에서의 동작에 있어서, 반도체 장치 내에 크랙이나 박리 등을 발생시키지 않는 접합 부재를 제공하는 것에 있다. 반도체 장치 부품 접합용의 구리 미립자 소결체로서, 구리 미립자 소결체의 150℃에서의 비커스 경도를 Hvb로 하고, 동(同)구리 미립자 소결체의 25℃에서의 비커스 경도를 Hva로 했을 때, (Hvb/Hva)×100의 값이, 5% 이상 20% 이하인 것을 특징으로 하는 구리 미립자 소결체를 제공함으로써, 상기 과제를 해결하는 것이다. | It the copper particulate to the bonding member of the semiconductor device part. The subject which the invention solves has to provide the bonding member which does not generate crack or the exfoliation etc. within the semiconductor device as to the operation under the high temperature condition like 200℃ or greater. As the copper particulate sinter of the semiconductor device part junction for, it had the Vickers hardness at 150℃ of the copper particulate sinter as the Hvb. When it had the Vickers hardness at 25℃ of the Eastern Europe Lee corpuscle sinter as the Hva subject is solved by providing the copper particulate sinter in which the value of (Hvb/Hva) ×100 is 20% or less over 5%. | 반도체 장치 부품 접합용의 구리 미립자 소결체로서, 구리 미립자 소결체의 150℃에서의 비커스 경도를 Hvb로 하고, 동(同)구리 미립자 소결체의 25℃에서의 비커스 경도를 Hva로 했을 때, (Hvb/Hva)×100의 값이, 5% 이상 20% 이하인 것을 특징으로 하는 반도체 장치 부품 접합용의 구리 미립자 소결체. | The copper particulate sinter of the semiconductor device part junction for, wherein the value of (Hvb/Hva) ×100 it had the Vickers hardness at 25℃ of the Eastern Europe Lee corpuscle sinter as the Hva it was the copper particulate sinter of the semiconductor device part junction for ; and it had the Vickers hardness at 150℃ of the copper particulate sinter as the Hvb are 20% or less over 5%. | 1. 반도체 장치 부품 접합용의 구리 미립자 소결체로서, 구리 미립자 소결체의 150℃에서의 비커스 경도를 Hvb로 하고, 동(同)구리 미립자 소결체의 25℃에서의 비커스 경도를 Hva로 했을 때, (Hvb/Hva)×100의 값이, 5% 이상 20% 이하인 것을 특징으로 하는 반도체 장치 부품 접합용의 구리 미립자 소결체. ¦ 2. 반도체 장치 부품 접합용의 구리 미립자 소결체로서, 구리 미립자 소결체의 150℃에서의 비커스 경도를 Hvb로 하고, 동구리 미립자 소결체의 25℃에서의 비커스 경도를 Hva로 했을 때, (Hvb/Hva)×100의 값이, 7% 이상 10% 이하인 것을 특징으로 하는 반도체 장치 부품 접합용의 구리 미립자 소결체. | 1. The copper particulate sinter of the semiconductor device part junction for, wherein the value of (Hvb/Hva) ×100 it had the Vickers hardness at 25℃ of the Eastern Europe Lee corpuscle sinter as the Hva it was the copper particulate sinter of the semiconductor device part junction for ; and it had the Vickers hardness at 150℃ of the copper particulate sinter as the Hvb are 20% or less over 5%. ¦ 2. The copper particulate sinter of the semiconductor device part junction for, wherein the value of (Hvb/Hva) ×100 it had the Vickers hardness at 25℃ of the Eastern Europe Lee corpuscle sinter as the Hva it was the copper particulate sinter of the semiconductor device part junction for ; and it had the Vickers hardness at 150℃ of the copper particulate sinter as the Hvb are 10% or less over 7%. | [기술분야] 본 발명은 반도체 장치 부품의 접합을 위한 접합 부재로서 구리 미립자 소결체의 사용에 관한 것이다. [해결과제] 본 발명은 고온 조건에서 구리 기판과 SiC 칩의 선팽창 계수 차이에 의한 응력을 해결하고자 하며, 구리 미립자를 이용한 접합 기술의 실용화를 저해한다. [해결수단] 본 발명은 25°C에서 비커스 경도의 5%를 초과하여 20%이하의 150°C에서 비커스 경도를 갖는 구리 미립자 소결체의 사용을 포함한다. [특징] 여기서 주된 특징은 구리 미립자 소결체의 150°C에서의 비커스 경도의 열화율이며, 이는 25°C에서의 비커스 경도의 5%보다 20%이하이다. [효과] 따라서, 본 발명은 상기 반도체 장치의 응력을 완화시킴으로써 상기 획득된 소결 층의 상기 신뢰성을 개선한다. | 10-2020-7014303 | 2018-11-01 | 10-2020-0096507 | 2020-08-12 |  |  | 디아이씨 가부시끼가이샤 | 나가타 히로히토 ¦ 사노 요시유키 | 2017-241762 | JP | 2017-12-18 | 4 | JP6199048B2(BE) ¦ KR10-1495698B1(BE) ¦ KR10-1375703B1(BE) ¦ WOWO2017-188123A1(BE) | 0 |  | 92340322 | CN111417735B ¦ EP3730638B1 ¦ JP2017-241762 ¦ JP6638863B2 ¦ KR10-2508790B1 ¦ TWI796399B ¦ US2021-0162551A1 ¦ WOWO2019-123856A1 | 8 | 등록 |  | 3520333000226
JP | JP | P | A | 구리 미립자, 도전성 재료, 구리 미립자 제조 장치, 구리 미립자 제조 방법 | 【요약】 【과제】페이스트로 했을 때의 분산성이 충분해, 150℃이하에서 소결이 가능한 구리 미립자를 제공한다. 【해결 수단】탄산 구리 및 아산화 구리를 포함하는 피막을 표면 중 적어도 일부에 가지고 하기 Db와 하기 Dv의 비(Db/Dv)가 0.50~0.90인 구리 미립자. Dv:주사형 전자현미경을 이용하여 500개 이상의 구리 미립자에 대해 SEM상을 취득하고 화상 분석 소프트하게 따라 산출되는 구리 미립자의 면적원상당 지름의 평균치(nm). Db:비표면적계를 이용하여 구리 미립자의 비표면적 :SSA(m2/g)를 측정하고 하기 식 (1)에 의해 산출되는 구리 미립자의 입자 지름(nm). Db=6/(SSA×ρ) ×109···(1) 단, 식 (1) 중, ρ는 구리의 밀도(g/m3)이다. 【선택도】없음 | [ABSTRACT] [Technical problem] Dispersibility when a paste is used is enough and it provides the copper particulates which can be sintered below 150℃. [Means for Solution]Copper particulates whose ratios (Db/Dv) of the following Db and the following Dv it has a tunic containing carbonic acid copper and cuprous oxide on at least a part of surface, and are 0.50~0.90. Dv: Average value of the diameter of an area circle equivalent of the copper particulates which acquire a SEM image about 500 or more copper particulates, and are computed with image-analysis software using a scanning electron microscope (nm). Db: The diameter of a particle of the copper particulates which measure specific surface area:SSA (m 2 /g) of copper particulates using a specific surface area meter, and are computed by a following formula (1) (nm). Db=6/(SSA ×, ρ) ×109 ... ρ is the density (g/m 3) of copper among (1), however a formula (1). [Chosen drawing] Nothing | 【청구항1】 탄산 구리 및 아산화 구리를 포함하는 피막을 표면 중 적어도 일부에 가지고 하기 Db와 하기 Dv의 비(Db/Dv)가 0.50~0.90인 구리 미립자. Dv:주사형 전자현미경을 이용하여 500개 이상의 구리 미립자에 대해 SEM상을 취득하고 화상 분석 소프트하게 따라 산출되는 구리 미립자의 면적원상당 지름의 평균치(nm). Db:비표면적계를 이용하여 구리 미립자의 비표면적 :SSA(m2/g)를 측정하고 하기 식 (1)에 의해 산출되는 구리 미립자의 입자 지름(nm). Db=6/(SSA×ρ) ×109···(1) 단, 식 (1) 중, ρ는 구리의 밀도(g/m3)이다. | [Claim1] The copper particulates whose ratios (Db/Dv) of the following Db and the following Dv it has a tunic containing carbonic acid copper and cuprous oxide on at least a part of surface, and are 0.50~0.90. Dv: Average value of the diameter of an area circle equivalent of the copper particulates which acquire a SEM image about 500 or more copper particulates, and are computed with image-analysis software using a scanning electron microscope (nm). Db: The diameter of a particle of the copper particulates which measure specific surface area:SSA (m 2 /g) of copper particulates using a specific surface area meter, and are computed by a following formula (1) (nm). Db=6/(SSA ×, ρ) ×109 ... ρ is the density (g/m 3) of copper among (1), however a formula (1). | 【청구항1】 탄산 구리 및 아산화 구리를 포함하는 피막을 표면 중 적어도 일부에 가지고 하기 Db와 하기 Dv의 비(Db/Dv)가 0.50~0.90인 구리 미립자. Dv:주사형 전자현미경을 이용하여 500개 이상의 구리 미립자에 대해 SEM상을 취득하고 화상 분석 소프트하게 따라 산출되는 구리 미립자의 면적원상당 지름의 평균치(nm). Db:비표면적계를 이용하여 구리 미립자의 비표면적 :SSA(m2/g)를 측정하고 하기 식 (1)에 의해 산출되는 구리 미립자의 입자 지름(nm). Db=6/(SSA×ρ) ×109···(1) 단, 식 (1) 중, ρ는 구리의 밀도(g/m3)이다. | [Claim1] The copper particulates whose ratios (Db/Dv) of the following Db and the following Dv it has a tunic containing carbonic acid copper and cuprous oxide on at least a part of surface, and are 0.50~0.90. Dv: Average value of the diameter of an area circle equivalent of the copper particulates which acquire a SEM image about 500 or more copper particulates, and are computed with image-analysis software using a scanning electron microscope (nm). Db: The diameter of a particle of the copper particulates which measure specific surface area:SSA (m 2 /g) of copper particulates using a specific surface area meter, and are computed by a following formula (1) (nm). Db=6/(SSA ×, ρ) ×109 ... ρ is the density (g/m 3) of copper among (1), however a formula (1). | [기술분야] 본 발명은 구리 미립자, 전도성 재료, 구리 미립자의 제조 장치, 및 구리 미립자의 제조 방법에 관한 것이다. [해결과제] 본 발명은 높은 비용 및 은의 이동 문제를 해결하고, 보다 낮은 비용으로 은과 동등한 전도성을 갖는 구리 미립자를 함유하는 전도성 재료를 제공하고자 한다. [해결수단] 본 발명은 구리 미립자의 탄소 농도를 제어하기 위한 변형을 갖는 특허 문헌 1 및 2에 제공된 제조 방법을 포함한다. [특징] 여기서 주된 특징은 탄산 구리를 용해시켜 구리 미립자의 표면에 요철을 형성하여 비표면적 및 반응활성을 증가시키는 것이다. [효과] 따라서, 본 발명은 페이스트에 사용될 때 구리 미립자의 분산성을 향상시키고, 150°C 미만의 소결을 가능하게 한다. | 2019-008521 | 2019-01-22 | 2020-117753 | 2020-08-06 |  |  | TAIYO NIPPON SANSO CORP | 櫻本 裕二 ¦ 細川 竜平 ¦ 五十嵐 弘 |  |  |  | 4 | JP6130616B1(BE) ¦ JP2014-185372A(BE) ¦ JP2007-220551A(BE) ¦ JP1998-121116A(BE) | 2 | JP7219842B1 ¦ MY204181A | 104334351 | CN113195129A ¦ EP3871808A1 ¦ JP7139258B2 ¦ KR10-2021-0117254A ¦ MY204181A ¦ SG11202105700XA ¦ TWI837276B ¦ US2022-0139590A1 ¦ WOWO2020-153065A1 | 9 | 등록 |  | 2220031002006
JP | JP | P | A | 접합 재료 및 그것을 이용한 접합 방법 | 【요약】 【과제】대기 분위기 하에서 소성해도 충분한 접합 강도를 얻을 수 있는 접합 재료를 제공하는 것. 【해결 수단】수지상 구리 입자와 하이드록실기 및 카르복실기 중 적어도 한쪽을 가지는 화합물을 함유하는 것을 특징으로 하는 접합 재료. 【선택도】없음 | [ABSTRACT] [Technical problem] Even if you calcinate under air atmosphere, provide the charge of a jointing material from which sufficient junction intensity is obtained. [Means for Solution]A charge of a jointing material containing a tree-like copper grain child and a compound that has at least 1 side of a hydroxyl machine and the carboxyl groups. [Chosen drawing] Nothing | 【청구항1】 수지상 구리 입자와 하이드록실기 및 카르복실기 중 적어도 한쪽을 가지는 화합물을 함유하는 것을 특징으로 하는 접합 재료. | [Claim1] The charge of a jointing material containing a tree-like copper grain child and the compound that has at least 1 side of a hydroxyl machine and the carboxyl groups. | 【청구항1】 수지상 구리 입자와 하이드록실기 및 카르복실기 중 적어도 한쪽을 가지는 화합물을 함유하는 것을 특징으로 하는 접합 재료. | [Claim1] The charge of a jointing material containing a tree-like copper grain child and the compound that has at least 1 side of a hydroxyl machine and the carboxyl groups. | [기술분야] 본 발명은 트리형 구리 그레인 자식 및 적어도 하나의 수산기 및 카르복실기를 가진 화합물을 포함하는 접합 재료의 전하를 사용하는 접합 방법에 관한 것이다. [해결과제] 본 발명은 고온 환경 하에서 종래의 솔더 재료를 사용하여 회로 층에 전자 부품을 결합할 때 불충분한 접합 강도의 문제를 해결하고자 한다. [해결수단] 본 발명은 트리-유사 구리 그레인 자식 및 적어도 하나의 히드록실 기계 및 카르복실기를 갖는 화합물을 함유하는 접합 재료의 전하를 포함한다. [특징] 여기서 주요 특징은 접합 강도를 향상시키기 위해 접합 재료의 충전에서 나무와 같은 구리 그레인 자식의 사용이다. [효과] 따라서, 본 발명은 비교적 낮은 온도에서 공기 분위기 하에서 접합 강도 및 전도도를 개선한다. | 2018-245352 | 2018-12-27 | 2020-105359 | 2020-07-09 |  |  | NICCA CHEMICAL CO LTD | 高村 雅彦 ¦ 細田 正和 ¦ 斉藤 雄介 |  |  |  | 0 |  | 0 |  | 17672991 | JP2020-105359A | 1 | 취하 |  | 2220027002318
JP | JP | P | A | 금속 미립자 분산체 | 【요약】 【과제】금속 미립자의 큐물런트(cumulant) 평균 입경이 0.1μm이하이며 고온 하에서의 저장 안정성이 우수한 금속 미립자의 분산체 및 상기 금속 미립자의 분산체를 함유하는 잉크를 제공한다. 【해결 수단】[1]금속 미립자의 분산체로서, 하이드록시아세톤 및 프로필렌글리콜을 함유하고 상기 금속 미립자의 큐물런트(cumulant) 평균 입경이 0.01μm 이상 0.1μm이하인 금속 미립자의 분산체 및[2]상기[1]에 기재된 금속 미립자의 분산체를 함유하는 잉크이다. 【선택도】없음 | [ABSTRACT] [Technical problem] The ink containing the dispersing element of the metal particulates which the キュムラント average particle diameter of metal particulates is below 0.1μ m, and are excellent in the preservation stability under high temperature, and the dispersing element of the metal particulate is provided. [Means for Solution][1] Are a dispersing element of metal particulates and it contains hydroxy acetone and propylene glycol, キュムラント average particle diameter of the metal particulate is ink containing a dispersing element of metal particulates which are below 0.1μ m as for more than 0.01μ m, and a dispersing element of metal particulates given in [2] above [1]. [Chosen drawing] Nothing | 【청구항1】 금속 미립자의 분산체로서, 하이드록시아세톤 및 프로필렌글리콜을 함유하고 상기 금속 미립자의 큐물런트(cumulant) 평균 입경이 0.01μm 이상 0.1μm이하인 금속 미립자의 분산체. | [Claim1] The dispersing element of the metal particulates whose キュムラント average particle diameter of the metal particulate of more than 0.01μ m it is a dispersing element of metal particulates, and hydroxy acetone and propylene glycol are contained and is below 0.1μ m. | 【청구항1】 금속 미립자의 분산체로서, 하이드록시아세톤 및 프로필렌글리콜을 함유하고 상기 금속 미립자의 큐물런트(cumulant) 평균 입경이 0.01μm 이상 0.1μm이하인 금속 미립자의 분산체. | [Claim1] The dispersing element of the metal particulates whose キュムラント average particle diameter of the metal particulate of more than 0.01μ m it is a dispersing element of metal particulates, and hydroxy acetone and propylene glycol are contained and is below 0.1μ m. | [기술분야] 본 발명은 평균 입경이 0.1μm 미만이고 고온 하에서 보존 안정성이 우수한 금속 미립자의 분산 요소를 함유하는 잉크에 관한 것이다. [해결과제] 본 발명은 평균 입경이 0.1μm 미만이고, 기존 기술로 달성할 수 없는 고온 하에서 우수한 보존 안정성을 갖는 금속 미립자의 분산 원소를 함유하는 잉크를 제공하는 문제를 해결하고자 한다. [해결수단] 본 발명은 평균 입경이 0.1 μm 미만인 금속 미립자의 분산 요소를 포함하는 잉크, 이 잉크를 사용한 인쇄물의 제조 방법, RFID 태그용 안테나, RFID 태그, 및 라미네이션 세라믹 콘덴서를 포함한다. [특징] 여기서 주요 특징은 고온 하에서 분산 안정성 및 보존 안정성을 향상시키기 위해 금속 미립자의 분산 요소에 히드록시 아세톤 및 프로필렌 글리콜을 포함시키는 것이다. [효과] 따라서, 본 발명은 평균 입자 직경이 0.1μm 미만인 금속 미립자의 분산 요소를 함유하는 잉크의 고온 하에서의 분산 안정성 및 보존 안정성을 개선한다. | 2019-086393 | 2019-04-26 | 2020-105624 | 2020-07-09 |  |  | KAO CORP | 吉田 友秀 | 2018-245002 | JP | 2018-12-27 | 4 | JP6037821B2(BE) ¦ JP5969354B2(BE) ¦ JP5809918B2(BE) ¦ JP5971909B2(BE) | 7 | JP7654880B2 ¦ JP7745000B2 ¦ JP7785092B2 ¦ JP7562000B2 ¦ JP7658104B2 ¦ JP7655713B2 ¦ US12340950B2 | 92367483 | CN113226600A ¦ EP3903970B1 ¦ ES2966408T3 ¦ IN498254 ¦ JP2018-245002 ¦ JP7304199B2 ¦ KR10-2021-0094601A ¦ TW202024248A ¦ US2022-0204798A1 ¦ WOWO2020-136934A1 | 10 | 등록 |  | 2220027002583
JP | JP | P | A | 구리 입자, 구리 입자 제조 방법, 구리 페이스트 및 반도체 장치 및 전기 전자 부품 | 【요약】 【과제】내산화성이 우수하고, 저온 소결이 가능하며 접합층 내부와 필렛부와의 소결 속도 및 소결도가 균일하고 도막 형성성, 접합 특성이 양호한 구리 입자, 상기 구리 입자 제조 방법, 상기 제조 방법에 의해 얻어진 구리 입자를 포함하는 구리 페이스트, 상기 구리 페이스트를 사용함으로써 신뢰성이 우수한 반도체 장치 및 전기 전자 부품을 제공한다. 【해결 수단】히드라지노 에탄올 및 히드라지노 에탄올염에서 선택되는 적어도 1종의 질소 함유 화합물에 의해 피복된 구리 입자. 【선택도】없음 | [ABSTRACT] [Technical problem] Excel in oxidation resistance, low-temperature sintering is possible, and the sintering speed and the degree of sintering of the inside of a joining layer and a fillet part are uniform, The semiconductor device, and the electricity and electronic parts which were excellent in reliability by coat formation nature and the junction characteristic using copper paste including the copper grain child obtained by the manufacturing method of a good copper grain child and the copper grain child and the manufacturing method and the copper paste are provided. [Means for Solution]Hydrazino ethanol and a copper grain child covered with at least one sort of nitrogen-containing compounds chosen from hydrazino ethanol salt. [Chosen drawing] Nothing | 【청구항1】 히드라지노 에탄올 및 히드라지노 에탄올염에서 선택되는 적어도 1종의 질소 함유 화합물에 의해 피복된 구리 입자. | [Claim1] Hydrazino ethanol and the copper grain child covered with at least one sort of nitrogen-containing compounds chosen from hydrazino ethanol salt. | 【청구항1】 히드라지노 에탄올 및 히드라지노 에탄올염에서 선택되는 적어도 1종의 질소 함유 화합물에 의해 피복된 구리 입자. | [Claim1] Hydrazino ethanol and the copper grain child covered with at least one sort of nitrogen-containing compounds chosen from hydrazino ethanol salt. | [기술분야] 본 발명은 구리 그레인 자식의 제조 방법 및 상기 구리 그레인 자식을 이용한 구리 페이스트에 관한 것으로, 반도체 소자 및 전기 및 전자 부품에 적용될 수 있다. [해결과제] 본 발명은 반도체 제품 작동 중의 발열 문제, 방열을 위한 높은 열 전도성 재료에 대한 필요성, 및 다양한 응용에서 신뢰성 있는 접착을 달성하는 과제를 해결하고자 한다. [해결수단] 본 발명은 구리 화합물, 히드라지노 에탄올, 및 질소 함유 화합물을 사용하는 구리 그레인 자식의 제조 방법, 및 상기 구리 그레인 자식을 함유하는 구리 페이스트를 포함한다. [특징] 여기서 주요 특징은 구리 그레인 자식을 안정화시키고 소결 성질을 개선시키기 위한 히드라지노 에탄올 및 질소 함유 화합물의 사용이다. [효과] 따라서, 본 발명은 상기 구리 페이스트의 내산화성, 보존 안정성, 및 접합 특성을 개선하여, 다양한 응용에서 신뢰성 있는 접착을 가능하게 한다. | 2018-241510 | 2018-12-25 | 2020-100888 | 2020-07-02 |  |  | KYOCERA CORP | 菊池 知直 |  |  |  | 3 | JP6857453B2(BE) ¦ JP2016-145299A ¦ JP2009-149918A | 2 | KR10-2744312B1(FE) ¦ KR10-2744320B1(FE) | 5599621 | CN113165069B ¦ EP3903966A1 ¦ JP2020-100888A ¦ US2022-0037049A1 ¦ WOWO2020-137377A1 | 5 | 거절 |  | 2220026001687
JP | JP | P | A | 구리 클러스터, 혼합 입자, 도전성 페이스트 및 도전성 잉크 | 【요약】 【과제】저온 소결성이 우수한 구리 소결체의 새로운 원료를 제공하는 것. 【해결 수단】본 발명에 따른 혼합 입자는 평균 입경이 0.1 nm 이상 1 nm이하인 구리 클러스터와 평균 입경이 1 nm 초과 20 nm이하인 구리 산화물 입자를 포함하고 그 구리 산화물 입자는 Cu64O 입자 및 상기 Cu8O 입자 중 적어도 하나임을 특징으로 하는 것이다. 【선택도】도 1 | [ABSTRACT] [Technical problem] Provide the new materials of the copper sintered compact which is excellent in low-temperature sintering nature. [Means for Solution]A copper cluster whose average particle diameter is 0.1 nm or more and 1 nm or less, and average particle diameter mixed particles concerning this invention including the more than 1-nm copper oxide particles which are 20 nm or less the copper oxide particle, It is at least one of Cu64 O particles and Cu8 O particles. [Chosen drawing] Drawing 1 | 【청구항1】 평균 입경이 0.1 nm 이상 1 nm이하인 구리 클러스터. | [Claim1] The copper cluster whose average particle diameter is 0.1 nm or more and 1 nm or less. | 【청구항1】 평균 입경이 0.1 nm 이상 1 nm이하인 구리 클러스터. ¦ 【청구항6】 평균 입경이 0.1 nm 이상 1 nm이하인 구리 클러스터와 평균 입경이 1 nm 초과 20 nm이하인 구리 산화물 입자를 포함하고 상기 구리 산화물 입자는 Cu64O 입자 및 상기 Cu8O 입자 중 적어도 하나인 혼합 입자. ¦ 【청구항10】 평균 입경이 0.1 nm 이상 1 nm이하인 구리 클러스터와 평균 입경이 1 nm 초과 20 nm이하인 구리 산화물 입자와 평균 입경이 20 nm 초과 1μm이하의 금속구리 입자를 포함하고 상기 구리 산화물 입자는 Cu64O 입자 및 상기 Cu8O 입자 중 적어도 하나인 혼합 입자. | [Claim1] The copper cluster whose average particle diameter is 0.1 nm or more and 1 nm or less. ¦ [Claim6] The mixed particles whose copper cluster whose average particle diameter is 0.1 nm or more and 1 nm or less and average particle diameter of the above-mentioned copper oxide particles are at least one of Cu64 O particles and above-mentioned Cu8 O particles including the more than 1-nm copper oxide particles it is [ particles ] 20 nm or less. ¦ [Claim10] The copper cluster whose average particle diameter is 0.1 nm or more and 1 nm or less, and the copper oxide particles whose average particle diameter is more than 1 nm 20 nm or less, The mixed particles whose average particle diameter of the above-mentioned copper oxide particles is at least one of Cu64 O particles and above-mentioned Cu8 O particles including the metal copper grain child below more than 20-nm1μ m. | [기술분야] 본 발명은 구리 클러스터, 혼합 입자, 전도성 페이스트 및 전도성 잉크에 관한 것이며, 전자 부품 및 배선 재료에 적용될 수 있다. [해결과제] 본 발명은 Ag 입자의 높은 비용 및 이동 문제를 해결하고, 전자 부품 및 배선 재료용 저온 소결 재료를 제공하고자 한다. [해결수단] 본 발명은 평균 입경이 0.1 nm 이상 1 nm 이하인 구리 클러스터, 구리 클러스터 및 산화구리 입자를 함유하는 혼합 입자, 전도성 페이스트, 및 전도성 잉크를 포함한다. [특징] 여기서 주요 특징은 혼합 입자에 구리 클러스터 및 산화구리 입자를 포함시키는 것이며, 이는 저온 소결 및 개선된 전도도를 허용한다. [효과] 따라서, 본 발명은 전도성을 향상시키고 전자 부품 및 배선 재료에 대한 저온 소결을 가능하게 한다. | 2019-061444 | 2019-03-27 | 2020-100893 | 2020-07-02 |  |  | HOKKAIDO UNIV ¦ SUMITOMO METAL MINING CO LTD | 米澤 徹 ¦ 西本 大夢 | 2018-153705 ¦ 2018-238586 | JP ¦ JP | 2018-08-17 ¦ 2018-12-20 | 3 | JP2015-059233A(BE) ¦ JP5084145B2(BE) ¦ JP2006-097093A(BE) | 1 | JP7507511B2 | 17669476 | JP2018-153705 ¦ JP2018-238586 ¦ JP7256495B2 | 3 | 등록 |  | 2220026001692
KR | KR | P | A | 전력반도체 접합용 소결 페이스트 조성물 | 본 발명은 전력반도체 접합용 소결 페이스트 조성물에 관한 것으로, 제1금속분말, 제2금속분말 및 나노세라믹분말의 혼합분말을 포함하며, 상기 혼합분말의 비표면적이 0.1m2/g 이상 10m2/g 이하인 것을 특징으로 하는 전력반도체 접합용 소결 페이스트 조성물을 제공하여 고온의 접합온도에서 장시간 높은 신뢰성을 유지할 수 있다. | The present invention relates to a sintered paste composition for bonding a power semiconductor, which comprises: first metal powder; second metal powder; and mixed powder of nanoceramic powder, wherein a specific surface area of the mixed powder is 0.1 or more and 10 m^2/g or less, thereby maintaining high reliability for a long time at a high bonding temperature. | 제1금속분말, 제2금속분말 및 나노세라믹분말의 혼합분말을 포함하며, 상기 혼합분말의 비표면적이 0.1m2/g 이상 10m2/g 이하인 것을 특징으로 하는 전력반도체 접합용 소결 페이스트 조성물. | The sintering paste composition for the power semiconductor junction, wherein the specific surface area of the compound powder the first metal powder, and the compound powder of the nanoceramic powder and the second metal powder are included are 10m2 / g or less over 0.1m2 / g. | 1. 제1금속분말, 제2금속분말 및 나노세라믹분말의 혼합분말을 포함하며, 상기 혼합분말의 비표면적이 0.1m2/g 이상 10m2/g 이하인 것을 특징으로 하는 전력반도체 접합용 소결 페이스트 조성물. | 1. The sintering paste composition for the power semiconductor junction, wherein the specific surface area of the compound powder the first metal powder, and the compound powder of the nanoceramic powder and the second metal powder are included are 10m2 / g or less over 0.1m2 / g. | [기술분야] 본 발명은 특히 고온 및 장기 안정성 응용에 사용하도록 설계된 전력 반도체 접합을 위한 소결 페이스트 조성물에 관한 것이다. [해결과제] 본 발명은 특히 고온 및 장기 안정성 적용에서 종래의 소결 페이스트 조성물과 관련된 신뢰성 문제를 해결하고자 한다. [해결수단] 본 발명은 제 1 금속 분말, 제 2 금속 분말, 및 나노 세라믹 분말을 포함하는 전력 반도체 접합을 위한 소결 페이스트 조성물을 포함한다. [특징] 여기서 주요 특징은 고온 적용에서 안정성 및 신뢰성을 향상시키기 위해 소결 페이스트 조성물에 나노세라믹 분말을 포함시키는 것이다. [효과] 본 발명은 따라서 고온 응용에서 전력 반도체 접합의 신뢰성 및 장기 안정성을 개선한다. | 10-2018-0163181 | 2018-12-17 | 10-2020-0075944 | 2020-06-29 |  |  | 주식회사 경동원 | 손유진 ¦ 백범규 ¦ 서은석 |  |  |  | 11 | JP6323587B1 ¦ JP7005121B2 ¦ JP2015-232181A(BE) ¦ JP6380792B2 ¦ JP4412072B2(BE) ¦ KR10-2321619B1(BE) ¦ KR10-1671062B1(BE) ¦ KR10-1752931B1(BE) ¦ KR10-1204187B1(BE) ¦ KR10-1381249B1 ¦ KR10-1046197B1 | 1 | KR10-2882794B1(FE) | 17667197 | JP6855539B2 ¦ KR10-2243472B1 | 2 | 등록 |  | 3520271000178
CN | CN | P | A | Antioxidant copper nanowire, preparation method thereof and application of antioxidant copper nanowire in preparation of PEEK composites | The invention discloses a preparation method of an antioxidant copper nanowire. The preparation method comprises the following steps of uniformly mixing a copper source, an alkaline solution, a directing agent and a reducing agent, then reacting under the condition of 30-100 DEG C for at least 1 hour, and obtaining a floccule suspended in the solution, namely the antioxidant copper nanowire, wherein the reducing agent is one or a mixture of two or more of glucose, fructose and vitamin C in any ratio. According to the preparation method, reducing sugar is used as the reducing agent to solve theoxidation problem caused by product aerogel in the existing preparation process, meanwhile, the preparation method is simple, convenient, green, environment-friendly and pollution-free, is suitable for large-scale production, the prepared copper nanowire is uniform in diameter, great in length-diameter ratio and excellent in oxidation resistance, and the composites prepared by adding the copper nanowire as a filler into a polymer has the advantages that the thermal conductivity and the antifriction and antiwear performance are improved, and meanwhile, the mechanical performance is not reduced. | 본 발명은 항산화 구리 나노와이어의 제조 방법을 개시한다: 구리 소스, 알칼리 용액, 가이드 및 환원제를 혼합한 다음 30-100°C에서 적어도 1시간 동안 반응하여 용액에 현탁된 플록이 항산화 구리 나노와이어임을 얻습니다; 상기 환원제는 포도당, 과당 및 비타민 C 중 하나 또는 둘 이상의 임의의 비율의 혼합물이다. 본 발명은 환원당을 환원제로 사용하여 종래의 제조 과정에서 생성물 에어로겔에 의한 산화 문제를 해결함과 동시에 제조가 간단하고 편리하며, 친환경적이며, 무공해이며, 규모화 생산에 적합하며, 제조된 구리 나노 와이어의 직경이 균일하고, 장경비가 크다 항산화 성능이 우수합니다. 구리 나노와이어를 충전제로 중합체에 첨가하여 제조된 복합 재료는 기계적 특성을 감소시키지 않으면서 열전도성 및 마찰 방지 성능을 향상시킨다. | 1. A preparation method of an antioxidant copper nanowire is characterized in that a copper source, an alkaline solution, a guiding agent and a reducing agent are uniformly mixed and then react for at least 1 h at the temperature of 30-100 ℃ to obtain floccule suspended in the solution, namely the antioxidant copper nanowire; wherein the reducing agent is one or a mixture of more than two of glucose, fructose and vitamin C in any proportion. | 1. 구리 소스, 알칼리 용액, 가이드 및 환원제를 혼합한 후, 30-100°C 조건에서 적어도 1시간 동안 반응하여 용액에 현탁된 플록을 얻는 것을 특징으로 하는 항산화 구리 나노와이어의 제조방법; 여기서, 상기 환원제는 포도당, 과당 및 비타민 C 중 하나 또는 둘 이상의 임의의 비율의 혼합물이다. | 1. A preparation method of an antioxidant copper nanowire is characterized in that a copper source, an alkaline solution, a guiding agent and a reducing agent are uniformly mixed and then react for at least 1 h at the temperature of 30-100 ℃ to obtain floccule suspended in the solution, namely the antioxidant copper nanowire; wherein the reducing agent is one or a mixture of more than two of glucose, fructose and vitamin C in any proportion. | 1. 구리 소스, 알칼리 용액, 가이드 및 환원제를 혼합한 후, 30-100°C 조건에서 적어도 1시간 동안 반응하여 용액에 현탁된 플록을 얻는 것을 특징으로 하는 항산화 구리 나노와이어의 제조방법; 여기서, 상기 환원제는 포도당, 과당 및 비타민 C 중 하나 또는 둘 이상의 임의의 비율의 혼합물이다. | [기술분야] 본 발명은 나노 재료 제조 및 복합 재료 트라이볼로지의 기술 분야에 관한 것이며, 특히 액상 환원 방법에 의해 제조된 1 차원 나노 재료, 특히 산화 방지제 구리 나노 와이어, 제조 방법 및 PEEK 복합 재료를 제조하는데 이의 적용에 관한 것이다. [해결과제] 본 발명은 환원당을 환원제로 사용하여 기존 제조 공정에서 제품 에어로겔에 의한 산화 문제를 해결하고자 하며, 제조가 간단하고 편리하며, 환경 친화적이고, 무공해이며 대규모 생산에 적합하며, 제조된 구리 나노와이어는 균일한 직경과 큰 길이-직경 비율을 가진다. [해결수단] 본 발명은 구리 공급원, 알칼리 용액, 유도제 및 환원제를 균일하게 혼합한 다음, 30-100 °C에서 적어도 1 시간 동안 반응시켜 상기 용액에 현탁된 응집을 획득하는 것을 포함하는 내산화성 구리 나노 와이어의 제조 방법을 포함한다. [특징] 여기서 주된 특징은 산화방지제 구리 나노와이어를 제조하기 위한 환원제로 환원당을 사용하는 것인데, 이는 제조가 간단하고 편리하며 환경 친화적이며 오염이 없고 대규모 생산에 적합하다. [효과] 따라서, 본 발명은 구리 나노와이어의 내산화성을 향상시키고, 상기 제조 방법을 향상시키고, PEEK 복합 재료를 제조하는데 적용을 개선한다. | 2020-10138038 | 2020-03-03 | 111318719 | 2020-06-23 |  |  | HENAN UNIVERSITY | Zhang Chengmao ¦ Fan Shuguang ¦ Zhang Yujuan ¦ Gao Chuanping ¦ Zhang Pingyu ¦ Zhang Zhijun |  |  |  | 8 | CN109622987A ¦ CN108956735B ¦ CN107470609B ¦ CN103084581B ¦ JP2009-161838A ¦ KR10-1516953B1 ¦ WOWO2019-034623A1 ¦ WOWO2015-120960A1 | 0 |  | 58771496 | CN111318719B | 1 | 등록 |  | 8420262007450
JP | JP | P | A | 적층 조형용 구리 분말, 적층 조형용 구리 분말 제조 방법, 적층 조형물 제조 방법 및 적층 조형물 | 【요약】 【과제】본 발명은 적층 조형용 구리 분말 등에 관한 것으로서, 기계적 강도 및 도전율을 충분히 향상시킬 수 있는 적층 조형용 구리 분말의 제공을 과제로 한다. 【해결 수단】본 발명의 상기 과제를 해결하기 위한 수단은 평균 입자 지름이 1μm 이상 150μm이하로서, 산화구리를 단위 표면적 당 0.10 g/m2 이상 7.0 g/m2 이하이고 단위 질량당 0.5 질량% 이상 9.4 질량%이하 포함하는 적층 조형용 구리 분말 등이다. 【선택도】없음 | [ABSTRACT] [Technical problem] this invention is related in the end for lamination modeling of copper powder, etc., and makes a technical problem offer in the end for lamination modeling of copper powder which may fully raise mechanical strength and an electric conduction rate. [Means for Solution]As for a means for solving the above-mentioned technical problem of this invention, in more than 1μ m, a mean particle size is below 150μ m, It is the end for lamination modeling of copper powder etc. copper oxide is included [ more than 0.10 g/m 2 ] per below 7.0 g/m 2 and unit mass per unit surface area as for more than the 0.5 mass % and below the 9.4 mass %. [Chosen drawing] Nothing | 【청구항1】 평균 입자 지름이 1μm 이상 150μm이하로서, 산화구리를 단위 표면적 당 0.10 g/m2 이상 7.0 g/m2 이하이고 단위 질량당 0.5 질량% 이상 9.4 질량%이하 포함하는 적층 조형용 구리 분말. | [Claim1] In more than 1μ m, a mean particle size is below 150μ m, The end for lamination modeling of copper powder copper oxide is included [ more than 0.10 g/m 2 ] per below 7.0 g/m 2 and unit mass per unit surface area as for more than the 0.5 mass % and below the 9.4 mass %. | 【청구항1】 평균 입자 지름이 1μm 이상 150μm이하로서, 산화구리를 단위 표면적 당 0.10 g/m2 이상 7.0 g/m2 이하이고 단위 질량당 0.5 질량% 이상 9.4 질량%이하 포함하는 적층 조형용 구리 분말. ¦ 【청구항8】 구리 분말을 온도 100℃이상 500℃이하에서 0.1시간 이상 72 시간 이하 소성함으로써, 평균 입자 지름이 1μm 이상 150μm이하로서, 산화구리를 단위 표면적 당 0.10 g/m2 이상 7.0 g/m2 이하이고 단위 질량당 0.5 질량% 이상 9.4 질량%이하 포함하는 분말이 되도록 하는 공정을 포함하는 적층 조형용 구리 분말 제조 방법. ¦ 【청구항11】 평균 입자 지름이 1μm 이상 150μm이하로서, 산화구리를 단위 표면적 당 0.10 g/m2 이상 7.0 g/m2 이하이고 단위 질량당 0.5 질량% 이상 9.4 질량%이하 포함하는 적층 조형용 구리 분말의 소정 위치에 에너지를 조사해 고화시켜 조형층을 형성하는 조형 공정과 상기 조형 공정을 반복하여 수행해 상기 조형층을 적층하는 적층 공정을 포함하는 적층 조형물 제조 방법. ¦ 【청구항12】 평균 입자 지름이 1μm 이상 150μm이하로서, 산화구리를 단위 표면적 당 0.10 g/m2 이상 7.0 g/m2 이하이고 단위 질량당 0.5 질량% 이상 9.4 질량%이하 포함하는 적층 조형용 구리 분말을 소정 위치에 공급하면서 가열 용융시키고 고화시켜 조형층을 형성하는 조형 공정과 상기 조형 공정을 반복하여 수행해 상기 조형층을 적층하는 적층 공정을 포함하는 적층 조형물 제조 방법. ¦ 【청구항16】 구리를 90 질량% 이상 함유하고 상대 밀도가94% 이상이며 도전율이 50%IACS 이상인 적층 조형물. | [Claim1] In more than 1μ m, a mean particle size is below 150μ m, The end for lamination modeling of copper powder copper oxide is included [ more than 0.10 g/m 2 ] per below 7.0 g/m 2 and unit mass per unit surface area as for more than the 0.5 mass % and below the 9.4 mass %. ¦ [Claim8] By calcinating at the 100℃ or more temperature of 500℃ or less for 0.1 hour or more and 72 hours or less, the end of copper powder, In more than 1μ m, a mean particle size is below 150μ m, A manufacturing method in the end for lamination modeling of copper powder including the process of making it become the powder as for which more than the 0.5 mass % and below the 9.4 mass % contain [ more than 0.10 g/m 2 ] copper oxide per below 7.0 g/m 2 and unit mass per unit surface area. ¦ [Claim11] In more than 1μ m, a mean particle size is below 150μ m, More than 0.10 g/m 2 copper oxide per unit surface area Below 7.0 g/m 2. And a manufacturing method of a lamination modeling thing including the modeling process of irradiating with energy the prescribed position in the end for lamination modeling of copper powder which more than the 0.5 mass % and below the 9.4 mass % include per unit mass, solidifying it, and forming a modeling layer, and the lamination process of carrying out by repeating the above-mentioned modeling process, and laminating the above-mentioned modeling layer. ¦ [Claim12] In more than 1μ m, a mean particle size is below 150μ m, More than 0.10 g/m 2 copper oxide per unit surface area Below 7.0 g/m 2. And a manufacturing method of a lamination modeling thing including the modeling process of carrying out a heating melting, supplying the end for lamination modeling of copper powder more than the 0.5 mass % and below the 9.4 mass % contain per unit mass to a prescribed position, making it solidifying, and forming a modeling layer, and the lamination process of carrying out by repeating the above-mentioned modeling process, and laminating the above-mentioned modeling layer. ¦ [Claim16] The lamination modeling thing whose relative density more than the 90 mass % contains copper, and is 94% or more and whose electric conduction rate is more than 50%IACS. | [기술분야] 본 발명은 구리 분말의 라미네이션 모델링을 위한 제조 방법, 라미네이션 모델링 대상을 위한 제조 방법, 및 라미네이션 모델링을 위한 구리 분말의 단부에서의 라미네이션 모델링 대상에 관한 것이다. [해결과제] 본 발명은 구리 분말의 단부를 사용하여 라미네이션 모델링 대상의 기계적 강도 및 전기 전도율을 완전히 상승시키는 어려움을 해결하고자 한다. [해결수단] 본 발명은 특정 입자 크기, 산화구리 농도, 및 반사율을 가진 라미네이션 모델링을 위한 구리 분말 단부, 및 이를 위한 제조 방법을 포함한다. [특징] 여기서 주요 특징은 특정한 입자 크기, 산화구리 농도 및 반사율을 갖는 라미네이션 모델링을 위해 구리 분말 단부를 사용하여 높은 기계적 강도 및 전기 전도율을 갖는 라미네이션 모델링 물체를 생성하는 것이다. [효과] 따라서, 본 발명은 라미네이션 모델링을 위해 상기 구리 분말 단부를 사용하여 라미네이션 모델링 대상의 기계적 강도 및 전기 전도율을 개선한다. | 2019-160474 | 2019-09-03 | 2020-094271 | 2020-06-18 |  |  | MEC CO LTD ¦ OSAKA RESEARCH INSTITUTE OF INDUSTRIAL SCIENCE AND TECHNOLOGY | 片山 大輔 ¦ 中澤 幹人 ¦ 井神 香織 ¦ 菅原 貴広 ¦ 中本 貴之 ¦ 三木 隆生 ¦ 内田 壮平 | 2018-227428 | JP | 2018-12-04 | 4 | JP6532497B2(BE) ¦ JP6030186B1(BE) ¦ JP2013-136840A(BE) ¦ WOWO2019-017467A1(BE) | 1 | KR10-2025-0074378A(FE) | 91395421 | CA3120953A1 ¦ CN113165065A ¦ EP3892400A1 ¦ JP2018-227428 ¦ JP6721934B2 ¦ TW202031905A ¦ US2021-0387255A1 ¦ WOWO2020-116349A1 | 8 | 등록 |  | 2220024001668
JP | JP | P | A | 접합용 구리 입자 제조 방법, 접합용 페이스트 및 반도체 장치 및 전기 전자 부품 | 【요약】 【과제】높은 소결성 및 열전도율을 가지는 접합용 구리 입자 제조 방법, 당해 제조 방법에 의해 얻어진 접합용 구리 입자를 포함하는 접합용 페이스트 및 당해 접합용 페이스트를 사용함으로써, 접합 강도가 높고 신뢰성이 우수한 반도체 장치 및 전기 전자 부품을 제공한다. 【해결 수단】액상 환원법에 의해 (A) 금속구리 분말의 표면에 추가로 구리층을 형성하는 공정을 가지는 것을 특징으로 하는 접합용 구리 입자 제조 방법. 【선택도】없음 | [ABSTRACT] [Technical problem] Junction intensity provides the semiconductor device, and the electricity and electronic parts which were highly excellent in reliability by using the paste for junction including the copper grain child for junction obtained by the manufacturing method of the copper grain child for junction who has high sintering nature and thermal conductivity, and the manufacturing method concerned, and the paste for junction concerned. [Means for Solution]A manufacturing method of a copper grain child for junction having the process of forming a copper layer in the surface of (A) metal copper powder further, by liquid phase reductionism. [Chosen drawing] Nothing | 【청구항1】 액상 환원법에 의해 (A) 금속구리 분말의 표면에 추가로 구리층을 형성하는 공정을 가지는 것을 특징으로 하는 접합용 구리 입자 제조 방법. | [Claim1] A manufacturing method of the copper grain child for junction having the process of forming a copper layer in the surface of (A) metal copper powder further, by liquid phase reductionism. | 【청구항1】 액상 환원법에 의해 (A) 금속구리 분말의 표면에 추가로 구리층을 형성하는 공정을 가지는 것을 특징으로 하는 접합용 구리 입자 제조 방법. | [Claim1] A manufacturing method of the copper grain child for junction having the process of forming a copper layer in the surface of (A) metal copper powder further, by liquid phase reductionism. | [기술분야] 본 발명은 소결성 및 열전도도가 높은 접합용 구리 그레인 자식의 제조방법에 관한 것으로, 반도체 소자 및 전자부품에 적용될 수 있다. [해결과제] 본 발명은 반도체 제품 작동 중의 발열 문제, 및 효과적인 방열을 위한 높은 열 전도성 재료에 대한 필요성을 해결하고자 한다. [해결수단] 본 발명은 추가적으로 액상 환원에 의해, 금속 구리 분말의 표면에 구리 층을 형성하는 공정과 접합하기 위한 상기 구리 그레인 자식의 제조 방법을 포함한다. [특징] 여기서 주요 특징은 금속 구리 분말의 표면에 구리층을 형성하여 접합을 위한 구리 그레인 자식의 소결성 및 열 전도성을 향상시키는 것이다. [효과] 따라서, 본 발명은 접합을 위한 구리 그레인 자식의 소결 특성 및 열 전도성을 개선하여, 반도체 장치 및 전자 부품의 신뢰성을 향상시킨다. | 2018-217598 | 2018-11-20 | 2020-084242 | 2020-06-04 |  |  | KYOCERA CORP | 菊池 知直 ¦ 似内 勇哉 |  |  |  | 0 |  | 1 | JP7780622B2 | 92916056 | JP2020-084242A ¦ TW202026074A ¦ WOWO2020-105497A1 | 3 | 취하 |  | 2220022003595
JP | JP | P | A1 | 접합체 및 반도체 장치 제조 방법 및 접합용 구리 페이스트 | 【요약】 본 발명의 일 양태는 제1 부재, 접합용 구리 페이스트 및 제2 부재가 이 순서대로 적층되어 있는 적층체를 준비하는 공정과 접합용 구리 페이스트를 0.1~1 MPa의 압력을 받은 상태에서 소결하는 공정을 구비하고, 접합용 구리 페이스트는 금속 입자 및 분산매를 함유하고 금속 입자의 함유량이 접합용 구리 페이스트의 전체 질량을 기준으로서 50 질량% 이상이며 금속 입자가 상기 금속 입자의 전체 질량을 기준으로서 95 질량% 이상의 서브 마이크로 구리 입자를 함유하는 접합체 제조 방법을 제공한다. | [ABSTRACT] The process for which one mode of this invention prepares the first member, the copper paste for junction, and the layered product by which the second member is laminated on this order, Have the process of sintering the copper paste for junction in the state of having been subject to the pressure of 0.1~1MPa, and the copper paste for junction, Metal particles and carrier fluid are contained, and on the basis of the total mass of the copper paste for junction, the content of metal particles is more than the 50 mass %, and provides the manufacturing method of a zygote with which metal particles contain the submicro copper grain child more than the 95 mass % on the basis of the total mass of the above-mentioned metal particles. | 【청구항1】 제1 부재, 접합용 구리 페이스트 및 제2 부재가 이 순서대로 적층되어 있는 적층체를 준비하는 공정과 상기 접합용 구리 페이스트를 0.1~1 MPa의 압력을 받은 상태에서 소결하는 공정을 구비하고, 상기 접합용 구리 페이스트는 금속 입자 및 분산매를 함유하고 상기 금속 입자의 함유량이 상기 접합용 구리 페이스트의 전체 질량을 기준으로서 50 질량% 이상이며 상기 금속 입자가 상기 금속 입자의 전체 질량을 기준으로서 95 질량% 이상의 서브 마이크로 구리 입자를 함유하는 접합체 제조 방법. | [Claim1] The first member, the copper paste for junction, and the process for which the second member prepares the layered product laminated on this order, Have the process of sintering the above-mentioned copper paste for junction in the state of having been subject to the pressure of 0.1~1MPa, and the above-mentioned copper paste for junction, A manufacturing method of a zygote with which metal particles and carrier fluid are contained, the content of the above-mentioned metal particles is more than the 50 mass % on the basis of the total mass of the above-mentioned copper paste for junction, and the above-mentioned metal particles contain the submicro copper grain child more than the 95 mass % on the basis of the total mass of the above-mentioned metal particles. | 【청구항1】 제1 부재, 접합용 구리 페이스트 및 제2 부재가 이 순서대로 적층되어 있는 적층체를 준비하는 공정과 상기 접합용 구리 페이스트를 0.1~1 MPa의 압력을 받은 상태에서 소결하는 공정을 구비하고, 상기 접합용 구리 페이스트는 금속 입자 및 분산매를 함유하고 상기 금속 입자의 함유량이 상기 접합용 구리 페이스트의 전체 질량을 기준으로서 50 질량% 이상이며 상기 금속 입자가 상기 금속 입자의 전체 질량을 기준으로서 95 질량% 이상의 서브 마이크로 구리 입자를 함유하는 접합체 제조 방법. ¦ 【청구항2】 제1 부재, 접합용 구리 페이스트 및 제2 부재가 이 순서대로 적층되어 있는 적층체를 준비하는 공정과 상기 접합용 구리 페이스트를 0.1~1 MPa의 압력을 받은 상태에서 소결하는 공정을 구비하고, 상기 제1 부재 및 상기 제2 부재 중 적어도 하나는 반도체 소자이며 상기 접합용 구리 페이스트는 금속 입자 및 분산매를 함유하고 상기 금속 입자의 함유량이 상기 접합용 구리 페이스트의 전체 질량을 기준으로서 50 질량% 이상이며 상기 금속 입자가 상기 금속 입자의 전체 질량을 기준으로서 95 질량% 이상의 서브 마이크로 구리 입자를 함유하는 반도체 장치 제조 방법. ¦ 【청구항3】 금속 입자 및 분산매를 함유하고 상기 금속 입자의 함유량이 접합용 구리 페이스트의 전체 질량을 기준으로서 50 질량% 이상이며 상기 금속 입자가 상기 금속 입자의 전량을 기준으로서 95 질량% 이상의 서브 마이크로 구리 입자를 함유하는 접합용 구리 페이스트. | [Claim1] The first member, the copper paste for junction, and the process for which the second member prepares the layered product laminated on this order, Have the process of sintering the above-mentioned copper paste for junction in the state of having been subject to the pressure of 0.1~1MPa, and the above-mentioned copper paste for junction, A manufacturing method of a zygote with which metal particles and carrier fluid are contained, the content of the above-mentioned metal particles is more than the 50 mass % on the basis of the total mass of the above-mentioned copper paste for junction, and the above-mentioned metal particles contain the submicro copper grain child more than the 95 mass % on the basis of the total mass of the above-mentioned metal particles. ¦ [Claim2] The first member, the copper paste for junction, and the process for which the second member prepares the layered product laminated on this order, The process of sintering the above-mentioned copper paste for junction in the state of having been subject to the pressure of 0.1~1MPa, At least 1 side of a preparation, the first above-mentioned member, and the second above-mentioned member is a semiconductor device, and the above-mentioned copper paste for junction, A manufacturing method of a semiconductor device with which metal particles and carrier fluid are contained, the content of the above-mentioned metal particles is more than the 50 mass % on the basis of the total mass of the above-mentioned copper paste for junction, and the above-mentioned metal particles contain the submicro copper grain child more than the 95 mass % on the basis of the total mass of the above-mentioned metal particles. ¦ [Claim3] Copper paste for junction in which metal particles and carrier fluid are contained, the content of the above-mentioned metal particles is more than the 50 mass % on the basis of the total mass of the copper paste for junction, and the above-mentioned metal particles contain the submicro copper grain child more than the 95 mass % on the basis of the whole quantity of the above-mentioned metal particles. | [기술분야] 본 발명은 접합용 구리 페이스트를 이용한 접합체의 제조 방법 및 반도체 장치의 제조 방법에 관한 것으로, 높은 접속 신뢰성이 요구되는 반도체 장치에 적용될 수 있다. [해결과제] 본 발명은 무연 접합 재료 및 고압 접합을 필요로 하지 않고 접합을 제조하기 위한 방법을 제공함으로써, 반도체 장치, 특히 고온에서 작동하는 고용량 및 공간 절약 장치에서 높은 연결 신뢰성을 획득하는 문제를 해결하고자 한다. [해결수단] 본 발명은 금속 입자 및 캐리어 유체를 함유하는 접합을 위한 구리 페이스트를 포함하며, 상기 금속 입자는 금속 입자의 총 질량을 기준으로 적어도 95%서브마이크로 구리 그레인 자식을 포함한다. [특징] 여기서 주요 특징은 접합을 위한 구리 페이스트에서 서브마이크로 구리 그레인 자식의 사용이며, 이는 고압 없이 소결을 허용하고 접합 강도를 향상시킨다. [효과] 본 발명은 서브마이크로 구리 그레인 자식을 함유하는 접합을 위한 구리 페이스트를 사용하고 제어된 압력 하에서 소결함으로써, 고압 접합을 필요로 하지 않더라도, 반도체 장치에서 접합 강도 및 연결 신뢰성을 개선한다. | 2020-557492 | 2018-11-29 | WO2020-110271 | 2020-06-04 |  |  | RESONAC HOLDINGS CORP | 川名 祐貴 ¦ 中子 偉夫 ¦ 根岸 征央 ¦ 須鎌 千絵 ¦ 江尻 芳則 ¦ 谷中 勇一 |  |  |  | 9 | JP6617049B2(BE) ¦ JP6213584B2 ¦ JP6989242B2(BE) ¦ JP2015-220422A(BE) ¦ JP6153077B2(BE) ¦ JP2015-517184A ¦ JP5311147B2(BE) ¦ WOWO2015-029152A1(BE) ¦ WOWO2011-114747A1(BE) | 0 |  | 106322876 | CN113166945B ¦ EP3889317A1 ¦ JP2024-010136A ¦ JP7468358B2 ¦ KR10-2573004B1 ¦ MY208039A ¦ SG11202105564QA ¦ TWI841606B ¦ US11890681B2 ¦ WOWO2020-110271A1 | 10 | 등록 |  | 2521051000095
KR | KR | P | A | 페이스트 조성물, 반도체 장치, 및 전기·전자 부품 | 저온 소성에서의 도전성의 발현이 가능하며, 입자 자체의 산화가 저감되고, 또한 고수율로 제조할 수 있는 구리 미립자를 사용한 페이스트 조성물을 제공한다. (A) 두께 또는 단경이 10~500㎚이며, 화학식 (1)로 나타내는 아미노알코올에 의해 피복되어 있는 구리 미립자와, (B) 유기 용제를 포함하는 페이스트 조성물. (식 중, R1은 서로 독립적으로 동일 또는 상이해도 좋고, 수소 원자, 탄소수 1~4개의 알킬기, 히드록시기 또는 메톡시기를 나타내고, n 및 m은 0~10의 정수를 나타내고, m+n은 10 이하이다) | The conductive expression at the low temperature cofired is made possible. And the oxidation of the particle itself is reduced. The paste composition using the copper particulate can manufacture with moreover, the high yield is provided. (A) The paste composition which the thickness or the diameter is 10~500㎚ and includes the copper particulate coated onto, and (B) organic solvent with the aminoalcohol shown in terms of the chemical formula (1). (in the formula, the R1 is each other, independently, the identity or the hydrogen atom it is good it is different, and the n and m the alkyl radical of 1~4 carbon numbers, and the hydroxy radical or the methoxy group is shown are the m+n. is 10 or less the fixed number of 0~10 is shown) | (A) 두께 또는 단경이 10~500㎚이며, 하기 화학식 (1)로 나타내어지는 아미노알코올에 의해 피복되어 있는 구리 미립자와, (B) 유기 용제를 포함하고, 상기 (A) 구리 미립자를 100질량부라고 했을 때 상기 (B) 유기 용제가 2~20질량부 배합되어 있는 것을 특징으로 하는 페이스트 조성물. (식 중, R1은 동일 또는 상이해도 좋고, 서로 독립적으로 수소 원자, 탄소수 1~4개의 알킬기, 히드록시기 또는 메톡시기를 나타내고, n 및 m은 각각 0~10의 정수를 나타내고, m+n은 10 이하이다) | (A) The paste composition wherein the thickness or the diameter is 10~500㎚ ; the copper particulate coated onto, and (B) organic solvent are included with the aminoalcohol which is shown in the following chemical formula (1) ; and (B) organic solvent is mixed with 2~20 parts by mass when (A) copper particulate as 100 parts by mass.<BR\/> (in the formula, the R1 is the identity or the hydrogen atom it is good it is different, and the n and m the alkyl radical of 1~4 carbon numbers, and the hydroxy radical or the methoxy group is shown are the m+n. is 10 or less the fixed number of the respective 0~10 is shown) | 1. (A) 두께 또는 단경이 10~500㎚이며, 하기 화학식 (1)로 나타내어지는 아미노알코올에 의해 피복되어 있는 구리 미립자와, (B) 유기 용제를 포함하고, 상기 (A) 구리 미립자를 100질량부라고 했을 때 상기 (B) 유기 용제가 2~20질량부 배합되어 있는 것을 특징으로 하는 페이스트 조성물. (식 중, R1은 동일 또는 상이해도 좋고, 서로 독립적으로 수소 원자, 탄소수 1~4개의 알킬기, 히드록시기 또는 메톡시기를 나타내고, n 및 m은 각각 0~10의 정수를 나타내고, m+n은 10 이하이다) | 1. (A) The paste composition wherein the thickness or the diameter is 10~500㎚ ; the copper particulate coated onto, and (B) organic solvent are included with the aminoalcohol which is shown in the following chemical formula (1) ; and (B) organic solvent is mixed with 2~20 parts by mass when (A) copper particulate as 100 parts by mass.<BR\/> (in the formula, the R1 is the identity or the hydrogen atom it is good it is different, and the n and m the alkyl radical of 1~4 carbon numbers, and the hydroxy radical or the methoxy group is shown are the m+n. is 10 or less the fixed number of the respective 0~10 is shown) | [기술분야] 본 발명은 반도체 소자용 페이스트 조성물에 관한 것으로, 반도체 소자용 다이 부착 페이스트에 적용될 수 있다. [해결과제] 본 발명은 반도체 소자와 전자 부품을 접합하기 위한 고열 전도성 재료를 제공함으로써 반도체 제품의 작동에서 발생된 열을 효율적으로 방출하는 과제를 해결하고자 한다. [해결수단] 본 발명은 아미노알코올 및 유기 용매로 코팅된 구리 미립자를 갖는 페이스트 조성물을 포함한다. [특징] 여기서 주요 특징은 반도체 디바이스에서 다이 부착 페이스트를 위한 높은 열 전도성 및 낮은 점도를 갖는 페이스트 조성물의 사용이다. [효과] 따라서, 본 발명은 높은 열 전도성 구리 미립자 및 유기 용매를 가진 페이스트 조성물을 제공함으로써 반도체 장치의 방열 및 전도성을 개선한다. | 10-2020-7013991 | 2018-10-23 | 10-2020-0062333 | 2020-06-03 |  |  | 교세라 가부시키가이샤 | 후지와라 마사카즈 ¦ 니타나이 유야 | 2017-218316 | JP | 2017-11-13 | 6 | JP6033485B2(BE) ¦ KR10-2017-0122728A(BE) ¦ KR10-1709458B1(BE) ¦ KR10-1886263B1(BE) ¦ KR10-2013-0139270A(BE) ¦ KR10-1310415B1(BE) | 0 |  | 101753800 | CN111344815A ¦ EP3712904B1 ¦ JP2017-218316 ¦ JP7222904B2 ¦ KR10-2386033B1 ¦ TWI693266B ¦ US11859112B2 ¦ WOWO2019-093121A1 | 8 | 등록 |  | 3520233001760
KR | KR | P | A | 수열합성법에 의한 구리-아연 나노입자의 제조방법, 이 방법에 의해 제조된 구리-아연 나노입자 및 이를 함유하는 항균성 라텍스 폼 | 본 발명은 수열합성법에 의한 구리-아연 나노입자의 제조방법, 이 방법에 의해 제조된 구리-아연 나노입자 및 이를 함유하는 항균성 라텍스 폼에 관한 것으로, 보다 구체적으로는 수산화기를 가진 환원제를 사용하여 수열합성법에 의해 구리-아연 나노입자를 제조하고, 이를 라텍스에 첨가한 후 함께 발포 및 경화시켜 항균성 라텍스 폼을 제조함으로써 우수한 항균성을 구현할 수 있도록 하며, 또한, 본 발명은 상기와 같은 구리-아연 나노입자를 이용하여 콜로이드 용액을 제조하고, 여기에 라텍스 폼을 접촉(침지 또는 분사 등)시켜 라텍스 폼의 외부 표면 및 내부기공의 표면에 상기 콜로이드 용액을 도포 또는 담지시켜 항균성 라텍스 폼을 제조함으로써 우수한 항균성을 구현할 수 있도록 하는, 수열합성법에 의한 구리-아연 나노입자의 제조방법, 이 방법에 의해 제조된 구리-아연 나노입자 및 이를 함유하는 항균성 라텍스 폼에 관한 것이다. | The present invention relates to a manufacturing method of copper-zinc nanoparticles using a hydrothermal synthesis method, copper-zinc nanoparticles manufactured thereby and an antibacterial latex foam containing the same. In particular, according to a manufacturing method of copper-zinc nanoparticles using a hydrothermal synthesis method, copper-zinc nanoparticles manufactured thereby and an antibacterial latex foam containing the same, copper-zinc nanoparticles are manufactured by means of a hydrothermal synthesis method using a reducer with a hydroxyl group before being added to latex to be foamed and hardened along therewith to manufacture an antibacterial latex foam, thereby embodying excellent antibiosis. Moreover, a colloidal solution is manufactured by using the copper-zinc nanoparticles, before the latex foam comes in contact therewith (is immersed therein or is sprayed thereto). Accordingly, the colloidal solution is applied or deposited on the outer surface of the latex foam and the surface of an internal pore to manufacture the antibacterial latex foam, thereby embodying excellent antibiosis. | 수열합성법에 의한 구리-아연 나노입자의 제조방법에 있어서, 수계 반응매질에 구리 화합물을 용해한 후, 아연 화합물을 도핑(doping)하는 단계(S100); 상기 S100 단계 후, 수산화기를 가지는 환원제를 드로핑(dropping)하여, 구리와 아연을 환원시켜 결합시키는 단계(S200); 및 상기 S200 단계를 거쳐 반응이 완료된 반응물을 수세, 필터, 건조 및 소성시키는 단계(S300);를 포함하여 이루어지는 것을 특징으로 하는, 수열합성법에 의한 구리-아연 나노입자의 제조방법. | A manufacturing method of the Cu-ZN nano particle by the hydrothermal synthesis method comprising the steps of: as to the manufacturing method of the Cu-ZN nano particle by the hydrothermal synthesis method, the cupric compound is dissolved at the water-base reaction medium; the reducing agent having the hydroxyl radical after the step (S100): S100 step, the zinc compound the doping is the dropping; and returning the copper and zinc and comprising the step (S200) bound, and the washing in water the reactant, and as to the, reaction is completed after the S200 step filter, and the drying and the step (S300) plasticized. | 1. 수열합성법에 의한 구리-아연 나노입자의 제조방법에 있어서, 수계 반응매질에 구리 화합물을 용해한 후, 아연 화합물을 도핑(doping)하는 단계(S100); 상기 S100 단계 후, 수산화기를 가지는 환원제를 드로핑(dropping)하여, 구리와 아연을 환원시켜 결합시키는 단계(S200); 및 상기 S200 단계를 거쳐 반응이 완료된 반응물을 수세, 필터, 건조 및 소성시키는 단계(S300);를 포함하여 이루어지는 것을 특징으로 하는, 수열합성법에 의한 구리-아연 나노입자의 제조방법. | 1. A manufacturing method of the Cu-ZN nano particle by the hydrothermal synthesis method comprising the steps of: as to the manufacturing method of the Cu-ZN nano particle by the hydrothermal synthesis method, the cupric compound is dissolved at the water-base reaction medium; the reducing agent having the hydroxyl radical after the step (S100): S100 step, the zinc compound the doping is the dropping; and returning the copper and zinc and comprising the step (S200) bound, and the washing in water the reactant, and as to the, reaction is completed after the S200 step filter, and the drying and the step (S300) plasticized. | [기술분야] 본 발명은 수산화 라디칼을 가진 환원제를 사용하여 수열 합성법으로 Cu-ZN 나노 입자를 제조하고 이를 항균 라텍스 폼에 적용하여 우수한 항균 특성을 달성하는 것에 관한 것이다. [해결과제] 본 발명은 비용 효과적이고 효과적인 항균제를 사용함으로써 라텍스 폼, 특히 천연 고무 라텍스 폼에서 항균 개선의 필요성을 해결하고자 한다. [해결수단] 본 발명은 수산화 라디칼을 가진 환원제를 사용하여 수열 합성 방법으로 Cu-ZN 나노 입자를 제조하고 이를 항균 라텍스 폼에 적용하는 것을 포함한다. [특징] 여기서 주된 특징은 라텍스 폼에서 우수한 항균성을 달성하기 위하여 수산화 라디칼을 갖는 환원제를 이용한 수열합성법으로 제조된 Cu-ZN 나노 입자의 사용이다. [효과] 따라서, 본 발명은 히드록실 라디칼을 가진 환원제를 사용하여 수열 합성 방법으로 제조된 Cu-ZN 나노 입자를 사용함으로써 라텍스 폼의 항균 특성을 개선한다. | 10-2018-0143807 | 2018-11-20 | 10-2020-0059011 | 2020-05-28 |  |  | 김정균 | 김정균 ¦ 전유진 |  |  |  | 7 | CN105664952B ¦ KR10-1682588B1(BE) ¦ KR10-2014-0097981A ¦ KR10-1228077B1 ¦ KR10-1162700B1 ¦ KR10-0836659B1(BE) ¦ KR10-0495530B1 | 1 | KR10-2263577B1 | 24779750 | KR10-2020-0059011A | 1 | 거절 |  | 3520223000851
JP | JP | P | A | 도전막 형성용 조성물, 전구체막, 전구체막 제조 방법 및 도전막 제조 방법 | 【요약】 【과제】우수한 도전성을 가지는 도전막을 150℃이하의 온도에서 형성할 수 있는 도전막 형성용 조성물, 전구 체막, 전구 체막 제조 방법 및 도전막 제조 방법을 제공한다. 【해결 수단】금속구리의 표면이 질화 구리로 덮인 금속구리-질화 구리 복합 입자와 할로겐 화합물 및 인 함유 화합물로 이루어진 군에서 선택되는 적어도 1종 결착제를 포함하는 도전막 형성용 조성물. 【선택도】할 해 | [ABSTRACT] [Technical problem] The manufacturing method of the constituent for electric conduction film formation, precursor film, and precursor film which can form the electric conduction film which has the outstanding conductivity at the temperature of 150℃ or less, and the manufacturing method of an electric conduction film are provided. [Means for Solution]A constituent for electric conduction film formation in which the surface of metal copper contains a metal copper-nitriding copper composite particle covered with nitriding copper, and at least one sort of binders chosen from a group which consists of a halogenated compound and a Lynn content compound. [Chosen drawing] Nothing | 【청구항1】 금속구리의 표면이 질화 구리로 덮인 금속구리-질화 구리 복합 입자와 할로겐 화합물 및 인 함유 화합물로 이루어진 군에서 선택되는 적어도 1종 결착제를 포함하는 도전막 형성용 조성물. | [Claim1] The constituent for electric conduction film formation in which the surface of metal copper contains the metal copper-nitriding copper composite particle covered with nitriding copper, and at least one sort of binders chosen from the group which consists of a halogenated compound and a Lynn content compound. | 【청구항1】 금속구리의 표면이 질화 구리로 덮인 금속구리-질화 구리 복합 입자와 할로겐 화합물 및 인 함유 화합물로 이루어진 군에서 선택되는 적어도 1종 결착제를 포함하는 도전막 형성용 조성물. ¦ 【청구항8】 금속구리의 표면이 질화 구리로 덮인 금속구리-질화 구리 복합 입자와 할로겐 화합물 및 인 함유 화합물로 이루어진 군에서 선택되는 적어도 1종 결착제를 포함하는 전구 체막. ¦ 【청구항16】 금속구리의 표면이 질화 구리로 덮인 금속구리-질화 구리 복합 입자와 분산매를 포함하는 복합 입자 함유 조성물을 기재상에 부여해 상기 금속구리-질화 구리 복합 입자를 포함하는 도막을 형성하는 도막 형성 공정 및 상기 도막과 할로겐 화합물 및 인 함유 화합물로 이루어진 군에서 선택되는 적어도 1종 결착제를 접촉시켜 전구 체막을 형성하는 접촉 공정을 구비하는, 전구 체막 제조 방법. | [Claim1] The constituent for electric conduction film formation in which the surface of metal copper contains the metal copper-nitriding copper composite particle covered with nitriding copper, and at least one sort of binders chosen from the group which consists of a halogenated compound and a Lynn content compound. ¦ [Claim8] The precursor film in which the surface of metal copper contains the metal copper-nitriding copper composite particle covered with nitriding copper, and at least one sort of binders chosen from the group which consists of a halogenated compound and a Lynn content compound. ¦ [Claim16] The coat formation process which forms the coat in which the surface of metal copper gives on a substrate the composite particle containing composition containing the metal copper-nitriding copper composite particle covered with nitriding copper, and carrier fluid, and contains the above-mentioned metal copper-nitriding copper composite particle, And a manufacturing method of a precursor film provided with the contact process of contacting at least one sort of binders chosen from the group which consists of the above-mentioned coat, a halogenated compound, and a Lynn content compound, and forming a precursor film. | [기술분야] 본 발명은 전기 전도 필름 형성에 사용되는 구성 요소, 특히 전도성 필름을 필요로 하는 전자 장치에 적용될 수 있는 전구체 필름 및 상기도 필름 자체를 위한 제조 방법에 관한 것이다. [해결과제] 본 발명은 150°C 이하의 온도에서 우수한 전도성을 갖는 전기 전도 필름을 형성하는 문제를 해결하고자 하며, 이는 전형적으로 효과적인 필름 형성을 위해 더 높은 온도를 필요로 하는 종래 기술에 비해 상당한 개선이다. [해결수단] 본 발명은 할로겐화 화합물 및 Lynn 함량 화합물로부터 선택된 결합제와 함께, 질화 구리로 덮인 금속 구리-질화 구리 복합 입자를 포함하는 전기 전도 필름 형성을 위한 구성 요소를 포함한다. [특징] 여기서 주요 특징은 전도성을 향상시키는 금속 구리-질화 구리 복합 입자 및 선택된 결합제를 포함하는 특정 조성물을 사용하여 저온(150°C 이하)에서 전기 전도 필름을 형성하는 능력이다. [효과] 따라서, 본 발명은 상당히 낮은 온도에서 높은 전도성 필름의 형성을 가능하게 함으로써 전기 전도 필름 생산의 효율을 개선하며, 이는 전자 장치에서 에너지 절감 및 더 넓은 적용을 유도할 수 있다. | 2018-210444 | 2018-11-08 | 2020-077536 | 2020-05-21 |  |  | FUJIFILM CORP | 田邉 順 |  |  |  | 1 | JP5778382B2(BE) | 0 |  | 17650634 | JP7094205B2 | 1 | 등록 |  | 2220020002854
KR | KR | P | A | 수열합성법에 의한 구리-티타늄 나노입자의 제조방법, 이 방법에 의해 제조된 구리-티타늄 나노입자 및 이를 함유하는 항균성 라텍스 폼 | 본 발명은 수열합성법에 의한 구리-티타늄 나노입자의 제조방법, 이 방법에 의해 제조된 구리-티타늄 나노입자 및 이를 함유하는 항균성 라텍스 폼에 관한 것으로, 보다 구체적으로는 수산화기를 가진 환원제를 사용하여 수열합성법에 의해 구리-티타늄 나노입자를 제조하고, 이를 라텍스에 첨가한 후 함께 발포 및 경화시켜 항균성 라텍스 폼을 제조함으로써 UV 광조사 없이도 우수한 항균성을 구현할 수 있도록 하며, 또한, 본 발명은 상기와 같은 구리-티타늄 나노입자를 이용하여 콜로이드 용액을 제조하고, 여기에 라텍스 폼을 접촉(침지 또는 분사 등)시켜 라텍스 폼의 외부 표면 및 내부기공의 표면에 상기 콜로이드 용액을 도포 또는 담지시켜 항균성 라텍스 폼을 제조함으로써 UV 광조사 없이도 우수한 항균성을 구현할 수 있도록 하는, 수열합성법에 의한 구리-티타늄 나노입자의 제조방법, 이 방법에 의해 제조된 구리-티타늄 나노입자 및 이를 함유하는 항균성 라텍스 폼에 관한 것이다. 본 과제(결과물)는 교육부와 한국연구재단의 재원으로 지원을 받아 수행된 사회맞춤형 산학협력 선도대학(LINC+) 육성사업의 연구결과입니다. | The present invention relates to a manufacturing method of copper-titanium nanoparticles by a hydrothermal synthesis method, copper-titanium nanoparticles by the same and antibacterial latex foam containing the same and, more specifically, to a manufacturing method of copper-titanium nanoparticles by a hydrothermal synthesis method, copper-titanium nanoparticles by the same and antibacterial latex foam containing the same which use a reducing agent having a hydroxyl group to manufacture copper-titanium nanoparticles by a hydrothermal synthesis method, and manufacture antibacterial latex foam by foaming and hardening latex and the copper-titanium nanoparticles together after adding the copper-titanium nanoparticles to the latex to realize an excellent antibacterial property without UV light emission. The present invention also relates to a manufacturing method of copper-titanium nanoparticles by a hydrothermal synthesis method, copper-titanium nanoparticles by the same and antibacterial latex foam containing the same which use the copper-titanium nanoparticles to manufacture a colloid solution, and bring latex foam into contact with the colloid solution (immersion or spray) to immerse or coat the outer surface of the latex foam and the surfaces of internal pores with the colloid solution to manufacture antibacterial latex foam to realize an excellent antibacterial property without UV light emission. The project (output) is a research result of a society-customized industry-university collaboration lead university (LINC+) foster project carried out by receiving support with financial resources of the Ministry of Education and the National Research Foundation of Korea. | 수열합성법에 의한 구리-티타늄 나노입자의 제조방법에 있어서, 수계 반응매질에 구리 화합물을 용해한 후, 티타늄 화합물을 도핑(doping)하는 단계(S100); 상기 S100 단계 후, 수산화기를 가지는 환원제를 드로핑(dropping)하여, 구리와 티타늄을 환원시켜 결합시키는 단계(S200); 및 상기 S200 단계를 거쳐 반응이 완료된 반응물을 수세, 필터, 건조 및 소성시키는 단계(S300);를 포함하여 이루어지는 것을 특징으로 하는, 수열합성법에 의한 구리-티타늄 나노입자의 제조방법. | A manufacturing method of the copper-titanium nano particle by the hydrothermal synthesis method comprising the steps of: as to the manufacturing method of the copper-titanium nano particle by the hydrothermal synthesis method, the cupric compound is dissolved at the water-base reaction medium; the reducing agent having the hydroxyl radical after the step (S100): S100 step, the titanium compound the doping is the dropping; and returning the copper and titanium and comprising the step (S200) bound, and the washing in water the reactant, and as to the, reaction is completed after the S200 step filter, and the drying and the step (S300) plasticized. | 1. 수열합성법에 의한 구리-티타늄 나노입자의 제조방법에 있어서, 수계 반응매질에 구리 화합물을 용해한 후, 티타늄 화합물을 도핑(doping)하는 단계(S100); 상기 S100 단계 후, 수산화기를 가지는 환원제를 드로핑(dropping)하여, 구리와 티타늄을 환원시켜 결합시키는 단계(S200); 및 상기 S200 단계를 거쳐 반응이 완료된 반응물을 수세, 필터, 건조 및 소성시키는 단계(S300);를 포함하여 이루어지는 것을 특징으로 하는, 수열합성법에 의한 구리-티타늄 나노입자의 제조방법. | 1. A manufacturing method of the copper-titanium nano particle by the hydrothermal synthesis method comprising the steps of: as to the manufacturing method of the copper-titanium nano particle by the hydrothermal synthesis method, the cupric compound is dissolved at the water-base reaction medium; the reducing agent having the hydroxyl radical after the step (S100): S100 step, the titanium compound the doping is the dropping; and returning the copper and titanium and comprising the step (S200) bound, and the washing in water the reactant, and as to the, reaction is completed after the S200 step filter, and the drying and the step (S300) plasticized. | [기술분야] 본 발명은 수산화 라디칼을 갖는 환원제를 이용한 수열합성법으로 구리-티타늄 나노 입자를 제조하고 이를 항균 라텍스 폼에 적용하여 우수한 항균성을 달성하는 것에 관한 것이다. [해결과제] 본 발명은 기존의 항균 라텍스 폼 제조 방법에서 불충분한 항균 특성 및 높은 제조 비용의 문제를 해결하고자 한다. [해결수단] 본 발명은 수산화 라디칼을 갖는 환원제를 사용하여 수열 합성 방법으로 구리-티타늄 나노 입자를 제조하고 이를 항균 라텍스 폼에 적용하는 것을 포함한다. [특징] 여기서 주된 특징은 라텍스 폼에서 우수한 항균성을 달성하기 위해 수산화 라디칼을 갖는 환원제를 이용한 수열합성법으로 제조된 구리-티타늄 나노 입자의 사용이다. [효과] 본 발명은 하이드록실 라디칼을 가진 환원제를 사용하여 수열 합성 방법으로 제조된 구리-티타늄 나노 입자를 사용함으로써 UV 광 조사 없이 라텍스 폼의 항균 특성을 개선한다. | 10-2018-0131758 | 2018-10-31 | 10-2020-0049005 | 2020-05-08 |  |  | 김정균 | 유성일 ¦ 김정균 ¦ 전유진 |  |  |  | 8 | CN101322939B(BE) ¦ KR10-1682588B1(BE) ¦ KR10-1500593B1 ¦ KR10-1228077B1 ¦ KR10-2009-0035812A ¦ KR10-0836659B1(BE) ¦ KR10-0495530B1 ¦ US8293323B2 | 1 | KR10-2713665B1 | 24771158 | KR10-2020-0049005A | 1 | 거절 |  | 3520201001330
KR | KR | P | A | 벼이삭형 구리 입자 함유 페이스트 | 본 발명에 따른 구리 입자는 구리 전구체 용액에 아연 분말을 첨가하여 상온 합성되는 것으로서, 마이크로 스케일의 구리 로드(rod) 형태에 나노 스케일의 구리 입자들이 붙어 구현된 벼이삭형 형태로 페이스트의 필러(filler) 소재로 사용되며, 상기 벼이삭형 구리 입자는 내산화 유기물 표면처리된 것을 특징으로 하는 벼이삭형 구리 입자 함유 페이스트를 기술적 요지로 한다. 이에 의해 본 발명은 구리 입자에 적절한 표면처리를 하는 것과 저온에서 최대한 빠른 소결이 일어날 수 있도록 구리 입자의 형태를 나노입자 기반 벼이삭 형태로 적용하여, 저온 공정으로 고속 소결 접합 시에도 충분한 접합성을 확보할 수 있는 벼이삭형 구리 입자 함유 페이스트를 제공하는 이점이 있다. | According to the present invention, the technical point is a paste containing rice-ear-shaped copper particles, a copper particle is synthesized at room temperature by adding zinc powder to a copper precursor solution, and has a rice ear shape formed by attaching nanoscale copper particles to a microscale copper rod shape to be used as a filler material for a paste, and the surface of the rice-ear-shaped copper particle is treated with anti-oxidation organic matter. Therefore, the present invention is capable of applying a nanoparticle-based rice ear shape as a copper particle shape so as to treat the surface of a copper particle properly and maximize the speed of sintering at a low temperature, thereby securing sufficient adhesiveness even for a high-speed sintering junction in a low-temperature process. | 구리 전구체 용액에 아연 분말을 첨가하여 상온 합성되는 것으로서, 마이크로 스케일의 구리 로드(rod) 형태에 나노 스케일의 구리 입자들이 붙어 구현된 벼이삭형 구리 입자가 필러(filler)로 사용되며, 상기 벼이삭형 구리 입자는 내산화 유기물 표면처리된 것을 특징으로 하는 벼이삭형 구리 입자 함유 페이스트. | The rice plants type copper particle contain paste, wherein the rice plants type copper particle the rice plants type copper particle which is implemented the copper particles of the nanoscale stick to the copper load (rod) form of the microscale is used as the filler it is compounded with room temperature the zinc powder is added in the copper precursor solution and it is surface-treated with the oxidation resistance organic compound. | 1. 구리 전구체 용액에 아연 분말을 첨가하여 상온 합성되는 것으로서, 마이크로 스케일의 구리 로드(rod) 형태에 나노 스케일의 구리 입자들이 붙어 구현된 벼이삭형 구리 입자가 필러(filler)로 사용되며, 상기 벼이삭형 구리 입자는 내산화 유기물 표면처리된 것을 특징으로 하는 벼이삭형 구리 입자 함유 페이스트. | 1. The rice plants type copper particle contain paste, wherein the rice plants type copper particle the rice plants type copper particle which is implemented the copper particles of the nanoscale stick to the copper load (rod) form of the microscale is used as the filler it is compounded with room temperature the zinc powder is added in the copper precursor solution and it is surface-treated with the oxidation resistance organic compound. | [기술분야] 본 발명은 극저온에서 가장 빠른 소결이 발생하도록 나노 스케일 구조 베이스 벼 식물 형태의 상기 구리 입자의 형태를 적용하는 페이스트를 포함하는 상기 벼 식물 유형 구리 입자에 관한 것이며, 상기 접합 페이스트에 관한 발명으로서 상기 대기 중 산화를 방지하기 위한 페이스트의 상기 필러 재료로서 사용하는 상기 구리 입자에서의 적절한 표면 공정이다. [해결과제] 본 발명은 반도체 칩에서 소결된 조인트에 사용되는 Ag 페이스트의 높은 비용과 낮은 산업 경쟁력, 뿐만 아니라 전력 모듈에 대한 저온 및 고속 용접 기술의 필요성을 해결하고자 한다. [해결수단] 본 발명은 구리 전구체 용액에 아연 분말을 첨가하고 이를 마이크로스케일 구리 막대와 배합함으로써 상온에서 합성되는 벼 식물 유형 구리 입자를 포함한다. [특징] 여기서 주된 특징은 나노 스케일 구리 입자가 부착된 마이크로 스케일 입자를 가지고 저온에서 고속 소결을 제공하고 구리 입자의 표면의 산화를 방지하는 벼 식물형 구리 입자이다. [효과] 본 발명은 상기 벼 식물 유형 구리 입자를 사용함으로써 상기 소결 공정을 개선하며, 저온에서 고속 소결을 가능하게 하고 상기 구리 입자의 표면의 산화를 방지하며, 상기 반도체 장치에 연결된 상기 접합의 신뢰성 및 안정성을 개선시킨다. | 10-2018-0123578 | 2018-10-17 | 10-2020-0043033 | 2020-04-27 |  |  | 서울과학기술대학교 산학협력단 | 이종현 ¦ 황준호 |  |  |  | 6 | JP6002947B2 ¦ JP5188999B2 ¦ JP4071049B2 ¦ KR10-1911306B1(BE) ¦ KR10-2007-0017932A ¦ US9011570B2(BE) | 4 | KR10-2021-0147983A(FE) ¦ KR10-2460219B1(FE) ¦ KR10-2364576B1(FE) ¦ KR10-2279083B1(FE) | 24765776 | KR10-2142269B1 | 1 | 등록 |  | 3520181000354
JP | JP | P | A | 접합 재료용 입자 및 그 제조 방법, 접합용 페이스트 및 그 조제 방법 및 접합체 제조 방법 | 【요약】 【과제】보관중의 내산화성이 우수하고, 접합 시의 저온 소결성이 우수하고, 보호막이 탈리할 때 발생하는 가스 성분이 적게 접합 시의 접합 강도를 향상시킬 수 있는 접합 재료용 입자를 제공한다. 【해결 수단】접합 재료용 입자는 유기 보호막이 구리 나노 입자 표면에 형성되고 BET 비표면적이 3.5 m2/g 이상 8 m2/g이하, BET 지름이 80 nm 이상 200 nm이하의 각 범위에 있고 유기 보호막이 접합 재료용 입자에 대해 0.5 질량% 이상 2.0 질량%이하의 범위로 포함된다. 접합 재료용 입자를 비행시간형 2차 이온질량 분석법(TOF-SIMS)을 이용하여 분석했을 때, C3H3O3- 이온과 C3H4O2- 이온의 각각의 검출량이 Cu+ 이온 검출량에 대해 0.05배 이상 0.2배 이하의 범위에 있어서 C5 이상의 이온 검출량이 Cu+ 이온 검출량에 대해 0.005 배 미만의 범위에 있다. 【선택도】도 1 | [ABSTRACT] [Technical problem] It excels in the oxidation resistance under storage, and excels in the low-temperature sintering nature at the time of junction, and the gas constituents which occur when a protective film 脱離s provide the particles for the charges of a jointing material which have the junction intensity at the time of junction raised few. [Means for Solution]An organic protective film is formed in the copper-nanoparticles surface, and BET specific surface areas of more than 3.5 m2 / g are [ particles for the charges of a jointing material ] below 8 m2 / g. A diameter of BET is in each range of 80 nm or more and 200 nm or less, and an organic protective film is contained to particles for the charges of a jointing material in the range more than the 0.5 mass % and below the 2.0 mass %. When the particles for the charges of a jointing material are analyzed using flight time type secondary ion mass spectrometry (TOF-SIMS), Each amount of detection of C3 H3 O 3 and - ion and C3 H4 O 2 and - ion, It is in the range of 0.05 or more times and 0.2 or less time to the amount of detection of Cu + ion, and the amount of detection of the ion more than C 5 is in the range of less than 0.005 time to the amount of detection of Cu + ion. [Chosen drawing] Drawing 1 | 【청구항1】 유기 보호막이 구리 나노 입자 표면에 형성된 접합 재료용 입자에 있어서 상기 접합 재료용 입자는 BET 비표면적이 3.5 m2/g 이상 8 m2/g이하의 범위에 있어서 상기 비표면적보다 환산한 BET 지름이 80 nm 이상 200 nm이하의 범위에 있고 상기 유기 보호막이 상기 접합 재료용 입자 100 질량%에 대해 0.5 질량% 이상 2.0 질량%이하의 범위로 포함되어 상기 접합 재료용 입자를 비행시간형 2차 이온질량 분석법(TOF-SIMS)을 이용하여 분석했을 때, C3H3O3- 이온과 C3H4O2- 이온의 각각의 검출량이 Cu+ 이온 검출량에 대해 0.05배 이상 0.2배 이하의 범위에 있어서 C5 이상의 이온 검출량이 Cu+ 이온 검출량에 대해 0.005 배 미만의 범위에 있는 것을 특징으로 하는 접합 재료용 입자. | [Claim1] An organic protective film in the particles for the charges of a jointing material formed in the copper-nanoparticles surface the above-mentioned particles for the charges of a jointing material, The BET specific surface area of more than 3.5 m2 / g is in the range below 8 m2 / g, The diameter of BET converted from the above-mentioned specific surface area is in the range of 80 nm or more and 200 nm or less, When the above-mentioned organic protective film is contained to the above-mentioned particle 100 mass % for the charges of a jointing material in the range more than the 0.5 mass % and below the 2.0 mass % and the above-mentioned particles for the charges of a jointing material are analyzed using flight time type secondary ion mass spectrometry (TOF-SIMS), Each amount of detection of C3 H3 O 3 and - ion and C3 H4 O 2 and - ion, The particles for the charges of a jointing material, wherein it is in the range of 0.05 or more times and 0.2 or less time to the amount of detection of Cu + ion and the amount of detection of the ion more than C 5 is in the range of less than 0.005 time to the amount of detection of Cu + ion. | 【청구항1】 유기 보호막이 구리 나노 입자 표면에 형성된 접합 재료용 입자에 있어서 상기 접합 재료용 입자는 BET 비표면적이 3.5 m2/g 이상 8 m2/g이하의 범위에 있어서 상기 비표면적보다 환산한 BET 지름이 80 nm 이상 200 nm이하의 범위에 있고 상기 유기 보호막이 상기 접합 재료용 입자 100 질량%에 대해 0.5 질량% 이상 2.0 질량%이하의 범위로 포함되어 상기 접합 재료용 입자를 비행시간형 2차 이온질량 분석법(TOF-SIMS)을 이용하여 분석했을 때, C3H3O3- 이온과 C3H4O2- 이온의 각각의 검출량이 Cu+ 이온 검출량에 대해 0.05배 이상 0.2배 이하의 범위에 있어서 C5 이상의 이온 검출량이 Cu+ 이온 검출량에 대해 0.005 배 미만의 범위에 있는 것을 특징으로 하는 접합 재료용 입자. ¦ 【청구항4】 실온의 구연산 구리의 수분산액에 pH조정제를 첨가해 pH3 이상 pH7 미만으로 pH조정하고 불활성 가스 분위기 하에서 이 pH조정한 구연산 구리의 수분산액에 하이드라진 화합물을 첨가 혼합하고, 불활성 가스 분위기 하에서 이 혼합액을 60℃이상 80℃이하의 온도로 가열해 1.5시간 이상 2.5 시간 이하 유지함으로써, 상기 구연산 구리를 환원해 구리 나노 입자를 생성시키고 이 구리 나노 입자의 표면에 유기 보호막이 형성된 접합 재료용 입자를 제조하는 방법. | [Claim1] An organic protective film in the particles for the charges of a jointing material formed in the copper-nanoparticles surface the above-mentioned particles for the charges of a jointing material, The BET specific surface area of more than 3.5 m2 / g is in the range below 8 m2 / g, The diameter of BET converted from the above-mentioned specific surface area is in the range of 80 nm or more and 200 nm or less, When the above-mentioned organic protective film is contained to the above-mentioned particle 100 mass % for the charges of a jointing material in the range more than the 0.5 mass % and below the 2.0 mass % and the above-mentioned particles for the charges of a jointing material are analyzed using flight time type secondary ion mass spectrometry (TOF-SIMS), Each amount of detection of C3 H3 O 3 and - ion and C3 H4 O 2 and - ion, The particles for the charges of a jointing material, wherein it is in the range of 0.05 or more times and 0.2 or less time to the amount of detection of Cu + ion and the amount of detection of the ion more than C 5 is in the range of less than 0.005 time to the amount of detection of Cu + ion. ¦ [Claim4] Add a pH adjuster to the water dispersion of the copper citrate of room temperature, and it carries out pH control to less than seven or more pH 3pH, By carrying out addition mixture of the hydrazine compound under inactive gas atmosphere at the water dispersion of this copper citrate that carried out pH control, heating this mixed-solution in temperature of above 60℃ and below 80℃, and holding it under inactive gas atmosphere, for 1.5 hours or more and 2.5 hours or less, How to manufacture the particles for the charges of a jointing material which return the above-mentioned copper citrate and it makes generate copper nanoparticles and by which the organic protective film was formed in the surface of these copper nanoparticles. | [기술분야] 본 발명은 구리 나노입자의 표면에 형성된 유기 보호막이 형성된 접합재용 입자 및 이의 제조방법에 관한 것이다. [해결과제] 본 발명은 구리 나노입자의 산화를 제어하고 저온에서 높은 접합 강도를 갖는 접합 재료용 입자를 제공하는 기술적 문제를 해결하고자 한다. [해결수단] 본 발명은 구리 나노입자의 표면 상에 형성된 유기 보호 필름을 갖는 접합 재료용 입자를 포함한다. [특징] 여기서 주된 특징은 구리 나노입자를 덮는 유기 보호막으로, 저장 및 높은 접합 강도 하에서 내산화성을 제공한다. [효과] 따라서, 본 발명은 유기 보호 필름과 접합 재료용 입자를 제공함으로써 저온에서의 접합 강도 및 소결 특성을 개선한다. | 2018-245662 | 2018-12-27 | 2020-059914 | 2020-04-16 |  |  | MITSUBISHI MATERIALS CORP | 山口 朋彦 ¦ 乙川 光平 ¦ 樋上 晃裕 | 2018-188905 | JP | 2018-10-04 | 3 | JP6839568B2(BE) ¦ JP1997-241709A(BE) ¦ WOWO2012-043267A1(BE) | 5 | JP7666011B2 ¦ JP7711390B2 ¦ JP7589567B2 ¦ JP7589564B2 ¦ JP7589563B2 | 107047018 | CN112689545A ¦ EP3862111A1 ¦ JP2018-188905 ¦ JP2020-059914A ¦ KR10-2021-0068468A ¦ TH2101001942A ¦ TWI819113B ¦ US2022-0040759A1 ¦ WOWO2020-071432A1 | 9 | 거절 |  | 2220015001681
CN | CN | P | A | Preparation method for nano-copper powders | The invention relates to a preparation method for nano-copper powders. The preparation method comprises the following steps of: A: preparing nanoscale basic cupric carbonate by a method of precipitation: specifically, preparing a bivalent copper ion solution with certain concentration, then, preparing a precipitant solution with certain centration, starting a spiral channel type revolving bed hypergravity reactor, then, independently injecting two solutions into the reactor from different inlets according to a certain revolving speed to react to cause the two solutions to generate precipitation reaction, and after the reaction is finished, filtering, washing and drying a reaction liquid in sequence; B: carrying out calcination on a dried product to obtain a nanometer copper oxide; and C: reducing the nanometer copper oxide to obtain the nano-copper powders. The preparation method can stably produce the nano-copper powders with even particles on batch, and the produced nano-copper powders have a good application prospect on the aspects, including electric conduction, catalysis, lubrication and the like. | 본 발명은 나노 구리 분말의 제조 방법과 관련되고, 이하의 단계를 포함한다: 단계 A, 침전법 제조 나노급 알칼리성 탄산구리: 구체적으로는 일정 농도의 2가 구리 이온 용액을 배치하고 일정 농도의 침전제 용액을 배치하는 것을 포함한다; 는 나선형 채널형 회전 베드 초중력 반응기를 개방한 다음 두 용액을 특정 유속에 따라 다른 입구 주입 반응기에서 반응시켜 침전 반응을 일으킵니다. 반응 종료 후, 반응액을 순차적으로 여과, 세척, 건조한다; 은 건조된 제품을 하소하여 나노 산화구리를 얻습니다; 는 나노 산화구리를 환원시켜 나노 구리 분말을 얻습니다. 이 제조 방법은 입자가 균일한 나노 구리 분말을 대량으로 안정적으로 생산할 수 있으며 생산된 나노 구리 분말은 전도성, 촉매 및 윤활 측면에서 좋은 응용 전망을 가지고 있습니다. | 1. The preparation method of the nano copper powder is characterized by comprising the following steps of: step A, preparing nano-scale basic copper carbonate by a precipitation method: preparing a divalent copper ion solution with a certain concentration, and then preparing a precipitator solution with a certain concentration; starting a spiral channel type rotating bed hypergravity reactor, then respectively injecting two solutions into the reactor at a certain flow rate, wherein the amount of the substance of the precipitator is properly excessive compared with the amount of the substance of the divalent copper ions in the reaction process, and after the reaction solution is injected, injecting the reacted solution into the reactor for circulation for a period of time; after the reaction is finished, carrying out solid-liquid separation, washing and drying on the reaction liquid in sequence to obtain nano-scale basic copper carbonate particles; step B, calcining the basic copper carbonate to generate nano copper oxide: b, reacting the basic copper carbonate obtained in the step A at 250-400 ℃ to generate nano copper oxide, and discharging water vapor and carbon dioxide; step C, preparing the nano copper powder by reducing the nano copper oxide: placing the calcined nano copper oxide in a reducing gas atmosphere for reduction to obtain nano copper powder; or placing the calcined nano copper oxide into a surfactant, and dropwise adding a reducing agent solution for reduction to obtain the nano copper powder. | 1. 이하의 단계를 포함하는 것을 특징으로 하는 나노 구리 분말의 제조 방법: 단계 A, 침전법 제조 나노급 알칼리성 탄산구리: 일정 농도의 2가 구리 이온 용액을 배치하고 일정 농도의 침전제 용액을 배치합니다; 나선형 통로형 회전상 초중력 반응기를 작동시킨 후, 각각 일정한 유속으로 두 용액을 동시에 반응기에 주입하고, 반응 과정에서 침전제의 물질의 양이 2가 구리 이온의 물질 양에 비해 적당히 과량이며, 반응 용액 주입 후이다, 반응된 용액을 반응기에 주입하여 일정 시간 동안 순환시킨다; 반응 종료 후, 반응액을 고액 분리, 세척, 건조하여 나노 크기의 염기성 탄산구리 입자를 얻는다; 단계B:알칼리성 탄산구리를 하소하여 나노 산화구리를 생성한다: 단계 A에서 얻은 염기성 탄산구리를 250~400°C에서 반응시켜 나노 산화구리를 생성하여 수증기와 이산화탄소를 방출한다; 단계 C:나노 산화구리 환원은 나노 구리 분말을 제조한다: 소성된 나노 산화구리를 환원성 가스 분위기에 넣어 환원시켜 나노 구리 분말을 얻는다; 또는 소성된 나노 산화구리를 계면활성제에 넣고 환원제 용액을 적가하여 환원하여 나노 구리 분말을 얻는다. | 1. The preparation method of the nano copper powder is characterized by comprising the following steps of: step A, preparing nano-scale basic copper carbonate by a precipitation method: preparing a divalent copper ion solution with a certain concentration, and then preparing a precipitator solution with a certain concentration; starting a spiral channel type rotating bed hypergravity reactor, then respectively injecting two solutions into the reactor at a certain flow rate, wherein the amount of the substance of the precipitator is properly excessive compared with the amount of the substance of the divalent copper ions in the reaction process, and after the reaction solution is injected, injecting the reacted solution into the reactor for circulation for a period of time; after the reaction is finished, carrying out solid-liquid separation, washing and drying on the reaction liquid in sequence to obtain nano-scale basic copper carbonate particles; step B, calcining the basic copper carbonate to generate nano copper oxide: b, reacting the basic copper carbonate obtained in the step A at 250-400 ℃ to generate nano copper oxide, and discharging water vapor and carbon dioxide; step C, preparing the nano copper powder by reducing the nano copper oxide: placing the calcined nano copper oxide in a reducing gas atmosphere for reduction to obtain nano copper powder; or placing the calcined nano copper oxide into a surfactant, and dropwise adding a reducing agent solution for reduction to obtain the nano copper powder. | 1. 이하의 단계를 포함하는 것을 특징으로 하는 나노 구리 분말의 제조 방법: 단계 A, 침전법 제조 나노급 알칼리성 탄산구리: 일정 농도의 2가 구리 이온 용액을 배치하고 일정 농도의 침전제 용액을 배치합니다; 나선형 통로형 회전상 초중력 반응기를 작동시킨 후, 각각 일정한 유속으로 두 용액을 동시에 반응기에 주입하고, 반응 과정에서 침전제의 물질의 양이 2가 구리 이온의 물질 양에 비해 적당히 과량이며, 반응 용액 주입 후이다, 반응된 용액을 반응기에 주입하여 일정 시간 동안 순환시킨다; 반응 종료 후, 반응액을 고액 분리, 세척, 건조하여 나노 크기의 염기성 탄산구리 입자를 얻는다; 단계B:알칼리성 탄산구리를 하소하여 나노 산화구리를 생성한다: 단계 A에서 얻은 염기성 탄산구리를 250~400°C에서 반응시켜 나노 산화구리를 생성하여 수증기와 이산화탄소를 방출한다; 단계 C:나노 산화구리 환원은 나노 구리 분말을 제조한다: 소성된 나노 산화구리를 환원성 가스 분위기에 넣어 환원시켜 나노 구리 분말을 얻는다; 또는 소성된 나노 산화구리를 계면활성제에 넣고 환원제 용액을 적가하여 환원하여 나노 구리 분말을 얻는다. | [기술분야] 본 발명은 나노 구리 분말의 제조 방법에 관한 것으로, 윤활제, 전도성 물질, 촉매 등 다양한 산업에 적용될 수 있다. [해결과제] 본 발명은 간단하고 비용 효율적이며 환경 친화적인 방법을 제공함으로써 나노 물질, 특히 나노 구리 분말을 효율적이고 저렴하게 제조하는 문제를 해결하고자 한다. [해결수단] 본 발명은 나노 구리 분말을 제조하기 위한 침전 방법, 고체상 반응, 및 환원 반응을 포함한다. [특징] 여기서 주요 특징은 개선된 반응 제어성 및 생성물 성능을 위해 마이크로-혼합 및 분자-레벨 혼합을 향상시키기 위한 나선형 채널 유형 회전층 과중력 반응기의 사용이다. [효과] 따라서, 본 발명은 제어성 및 성능이 향상된 간단하고, 비용 효율적이며, 환경 친화적인 공정을 제공함으로써 나노 구리 분말의 제조 방법을 개선한다. | 2019-11417389 | 2019-12-31 | 110976901 | 2020-04-10 |  |  | XIANGTAN UNIVERSITY | ZHOU JICHENG ¦ ZHOU NIAN ¦ YU LIULI ¦ WANG JIE |  |  |  | 0 |  | 4 | CN116282124B ¦ CN114472904B ¦ CN114653963B ¦ CN111747439B | 57956319 | CN110976901A | 1 | 심사중 |  | 8420161009259
EP | EP | P | A1 | METAL PASTE AND ITS USE FOR JOINING COMPONENTS | [6 empty] | [기술분야] 본 발명은 구리 페이스트 및 상기 구리 페이스트가 소결 접합 재료로서 사용되는 전자 부품을 연결하기 위한 방법에 관한 것이다. [해결과제] 본 발명은 고객 요구 사항을 충족시키는 균형잡힌 특성 스펙트럼을 갖는 소결 결합 재료를 제공하는 문제를 해결하고자 한다. [해결수단] 본 발명은 (A)65 내지 85 중량%의 금속 입자 및 (B)10 내지 35 중량%의 유기 용매를 포함하는 금속 페이스트를 포함한다. [특징] 여기서 주요 특징은 비표면적, 산소 함량 및 탄소를 갖는 유기 코팅 구리 박편의 사용이다: 상기 구리 페이스트에서의 산소 중량비. [효과] 따라서, 본 발명은 고객 요구 사항을 충족시키는 균형잡힌 특성 스펙트럼을 가진 소결 결합 재료를 제공함으로써 전자 부품의 연결을 개선한다. | 2018-195619 | 2018-09-20 | 3626785 | 2020-03-25 |  |  | Heraeus Deutschland GmbH & Co KG | Schwarzer, Christian ¦ Schmitt, Wolfgang |  |  |  | 3 | EP3009211B1 ¦ JP4149353B2 ¦ WOWO2015-162405A1 | 0 |  | 104326294 | CN112513191B ¦ EP3626785B1 ¦ JP7113135B2 ¦ SG11202013086VB ¦ TWI711503B ¦ US11697155B2 ¦ WOWO2020-057806A1 | 7 | 등록 |  | 1520013000367
JP | JP | P | A | 은 피복 금속 분말 세척 방법, 은 피복 금속 분말 제조 방법, 은 피복 구리 분말, 은 피복 구리 합금 분말, 도전성 페이스트 및 도전막 제조 방법, 전자 부품 및 전기 장치 | 【요약】 【과제】은 피복 구리(합금) 분말을보다 도전성이 우수한 것으로 하는 방법 및 그러한 도전성이 우수한 은 피복 구리(합금) 분말을 제공하는 것. 【해결 수단】구리 및 불가피 불순물로 이루어진 구리 분말, 또는 구리, 니켈, 아연 및 불가피 불순물로 이루어진 구리 합금 분말인 금속 분말의 입자 표면에 은 피복층을 가지는 은 피복 금속 분말을 암모니아, 아민계 화합물 및 시안화합물로 이루어진 군에서 선택되는 적어도 1종의 착체 형성 화합물을 함유하는 수용액으로 세척하는 세정 공정 1과 상기 세정 공정 1에서 세척된 은 피복 금속 분말을 환원제를 함유하는 수용액으로 세척하는 세정 공정 2를 가지는 은 피복 금속 분말 세척 방법. 【선택도】없음 | [ABSTRACT] [Technical problem] Provide the silver covering copper (alloy) powder which was excellent in the method which should be more excellent in conductivity, and such conductivity in silver covering copper (alloy) powder. [Means for Solution]Silver covering metallic powder which has a silver enveloping layer in a particle surface of metallic powder which is the copper alloy powder consisting of the end of copper powder it consists of copper and inescapable impurities or copper, nickel, zinc, and inescapable impurities, The washing process 1 washed in solution containing at least one sort of complex formation compounds chosen from a group which consists of ammonia, an amine compound, and a cyanide, A cleaning method of silver covering metallic powder which has the washing process 2 which washes silver covering metallic powder washed by the washing process 1 in solution containing a reducing agent. [Chosen drawing] Nothing | 【청구항1】 구리 및 불가피 불순물로 이루어진 구리 분말, 또는 구리, 니켈, 아연 및 불가피 불순물로 이루어진 구리 합금 분말인 금속 분말의 입자 표면에 은 피복층을 가지는 은 피복 금속 분말을 암모니아, 아민계 화합물 및 시안화합물로 이루어진 군에서 선택되는 적어도 1종의 착체 형성 화합물을 함유하는 수용액으로 세척하는 세정 공정 1과 상기 세정 공정 1에서 세척된 은 피복 금속 분말을 환원제를 함유하는 수용액으로 세척하는 세정 공정 2를 가지는 은 피복 금속 분말 세척 방법. | [Claim1] The silver covering metallic powder which has a silver enveloping layer in the particle surface of the metallic powder which is the copper alloy powder consisting of the end of copper powder it consists of copper and inescapable impurities or copper, nickel, zinc, and inescapable impurities, The washing process 1 washed in solution containing at least one sort of complex formation compounds chosen from the group which consists of ammonia, an amine compound, and a cyanide, A cleaning method of the silver covering metallic powder which has the washing process 2 which washes the silver covering metallic powder washed by the washing process 1 in solution containing a reducing agent. | 【청구항1】 구리 및 불가피 불순물로 이루어진 구리 분말, 또는 구리, 니켈, 아연 및 불가피 불순물로 이루어진 구리 합금 분말인 금속 분말의 입자 표면에 은 피복층을 가지는 은 피복 금속 분말을 암모니아, 아민계 화합물 및 시안화합물로 이루어진 군에서 선택되는 적어도 1종의 착체 형성 화합물을 함유하는 수용액으로 세척하는 세정 공정 1과 상기 세정 공정 1에서 세척된 은 피복 금속 분말을 환원제를 함유하는 수용액으로 세척하는 세정 공정 2를 가지는 은 피복 금속 분말 세척 방법. ¦ 【청구항8】 구리 및 불가피 불순물로 이루어진 구리 분말, 또는 구리, 니켈, 아연 및 불가피 불순물로 이루어진 구리 합금 분말인 금속 분말의 입자 표면에 은 피복층을 형성해 은 피복 금속 분말을 얻는 은 피복 공정과 상기 은 피복 공정에서 얻어진 은 피복 금속 분말을 암모니아, 아민계 화합물 및 시안화합물로 이루어진 군에서 선택되는 적어도 1종의 착체 형성 화합물을 함유하는 수용액으로 세척하는 세정 공정 1과 상기 세정 공정 1에서 세척된 은 피복 금속 분말을 환원제를 함유하는 수용액으로 세척하는 세정 공정 2를 가지는 은 피복 금속 분말 제조 방법. ¦ 【청구항11】 구리 및 불가피 불순물로 이루어진 구리 입자의 표면에 은 피복층을 가지는 은 피복 구리 분말로서, 상기 은 피복 구리 분말의 탭 밀도 진밀도에 대한 비율의 역수(RTAP)와 은 피복 구리 분말의 산소량(O)과 은 피복 구리 분말의 레이저회절식 입도분포측정 장치에 의해 측정한 체적 기준의 누적50% 입자 지름(D50)과의 곱(RTAP×O×D50(질량% μm))가 0.80(질량% μm) 이하인 은 피복 구리 분말. ¦ 【청구항15】 구리, 니켈, 아연 및 불가피 불순물로 이루어진 구리 합금 입자의 표면에 은 피복층을 가지는 은 피복 구리 합금 분말로서, 상기 은 피복 구리 합금 분말의 탭 밀도 진밀도에 대한 비율의 역수(RTAP)와 은 피복 구리 합금 분말의 산소량(O)과 은 피복 구리 합금 분말의 레이저회절식 입도분포측정 장치에 의해 측정한 체적 기준의 누적50% 입자 지름(D50)과의 곱(RTAP×O×D50(질량% μm))가 0.58(질량% μm) 이하인 은 피복 구리 합금 분말. | [Claim1] The silver covering metallic powder which has a silver enveloping layer in the particle surface of the metallic powder which is the copper alloy powder consisting of the end of copper powder it consists of copper and inescapable impurities or copper, nickel, zinc, and inescapable impurities, The washing process 1 washed in solution containing at least one sort of complex formation compounds chosen from the group which consists of ammonia, an amine compound, and a cyanide, A cleaning method of the silver covering metallic powder which has the washing process 2 which washes the silver covering metallic powder washed by the washing process 1 in solution containing a reducing agent. ¦ [Claim8] The silver covering process of forming a silver enveloping layer in the particle surface of the metallic powder which is the copper alloy powder consisting of the end of copper powder it consists of copper and inescapable impurities or copper, nickel, zinc, and inescapable impurities, and obtaining silver covering metallic powder, The washing process 1 washed in solution containing at least one sort of complex formation compounds chosen from the group which consists of ammonia, an amine compound, and a cyanide in the silver covering metallic powder obtained at this silver covering process, A manufacturing method of the silver covering metallic powder which has the washing process 2 which washes the silver covering metallic powder washed by the washing process 1 in solution containing a reducing agent. ¦ [Claim11] The reciprocal (R TAP) of the rate [ as opposed to / are in the end of silver covering copper powder, and / the true density of the tap density in this end of silver covering copper powder ] which has a silver enveloping layer on the surface of the copper grain child who consists of copper and inescapable impurities, The amount of oxygen in the end of silver covering copper powder (O), With the laser diffraction type size distribution measuring device in the end of silver covering copper powder. A product (R TAP and × O × D 50 (mass %- μ m)) with the diameter of a 50% of accumulation particle of the measured volume standard (D 50), The end of silver covering copper powder which is below 0.80 (mass %- μ m). ¦ [Claim15] The reciprocal (R TAP) of the rate [ as opposed to / are silver covering copper alloy powder and / the true density of the tap density of this silver covering copper alloy powder ] which has a silver enveloping layer on the surface of the copper alloy particles which consist of copper, nickel, zinc, and inescapable impurities, The amount of oxygen of silver covering copper alloy powder (O), With the laser diffraction type size distribution measuring device of silver covering copper alloy powder. A product (R TAP and × O × D 50 (mass %- μ m)) with the diameter of a 50% of accumulation particle of the measured volume standard (D 50), Silver covering copper alloy powder which is below 0.58 (mass %- μ m). | [기술분야] 본 발명은 은 피복 금속 분말의 세정 방법에 관한 것이며, 전자 부품 및 전기 장치에 적용될 수 있다. [해결과제] 본 발명은 종래에 비해 전도성이 우수한 은 피복 구리(합금)분말을 제공하는 기술적인 문제점을 해결하고자 한다. [해결수단] 본 발명은 구리, 니켈, 아연, 및 회피할 수 없는 불순물로 구성된 구리 합금 분말인 금속 분말의 입자 표면에 은 포위층을 가진 은 피복 금속 분말을 포함한다. [특징] 여기서 주요 특징은 은 피복 금속 분말의 세정 방법이며, 이는 착체 형성 화합물 및 환원제를 함유하는 용액에서 분말을 세정하는 것을 포함한다. [효과] 따라서, 본 발명은 종래 기술에 비해 은 피복 금속 분말의 전도성 및 내산화성을 개선한다. | 2018-161486 | 2018-08-30 | 2020-033610 | 2020-03-05 |  |  | DOWA ELECTRONICS MATERIALS CO LTD | 飯田 悠介 ¦ 井上 健一 ¦ 増田 恭三 ¦ 江原 厚志 ¦ 道明 良幸 ¦ 山田 雄大 |  |  |  | 4 | JP6722495B2(BE) ¦ JP6186197B2(BE) ¦ JP6194166B2(BE) ¦ JP5701695B2(BE) | 4 | CN115319090B ¦ JP7491246B2 ¦ KR10-2801166B1(FE) ¦ US11817266B2 | 17616368 | JP7170464B2 | 1 | 등록 |  | 2220009002077
JP | JP | P | A | 도전성 페이스트, 도전성 페이스트 제조 방법, 인쇄회로판 및 인쇄회로판 제조 방법 | 【요약】 【과제】공기와의 접촉 빈도가 높은 환경에서의 페이스트 점도의 상승을 억제할 수 있고 우수한 인쇄성, 저항을 실현할 수 있는 도전성 페이스트 및 이것을 인쇄함으로써 얻어진 인쇄회로판과 그 제조 방법을 제공한다. 【해결 수단】도전 분말인 구리 분말 1 g 당 표면적값을 C[m2/g] , 전체 필러 중의 구리 분말 중량분율을 x[-], 폴리에스테르 수지의 산가 값을 D[μmol/g], 페이스트의 전체 고형분 중의 필러 중량분율을 F[-]로 했을 때 하기식 (1) 및 (2)의 관계를 만족할 때, 페이스트의 경시적인 점도 상승을 억제하면서, 양호한 저항과 인쇄성을 실현할 수 있는 도전성 페이스트를 얻을 수 있는 것을 발견했다. D(1-F)/(C x) ≦0.25 (1) C x≦4.0 (2)【선택도】없음 | [ABSTRACT] [Technical problem] The rise of the paste viscosity in the environment where contact frequency with air is high can be controlled, and the outstanding printability, the conductive paste which can realize resistance and the printing circuit board obtained by printing this, and its manufacturing method are provided. [Means for Solution]a surface area value per 1g of copper powder which is electric conduction powder -- C [m2 / g] When a rate of a weight part of a filler in D [μ mol/g] and all the solid content of a paste is set to F [-] for a value of acid value of x [-] and polyester resin, a rate of a weight part of copper powder in all the fillers, It found out that conductive paste which can realize good resistance and printability was obtained, controlling a temporal viscosity rise of a paste, when satisfying the following formula (1) and a relation of (2). D(1-F)/(C-x) ≦ 0.25 (1) C-x ≦ 4.0 (2 [a chosen drawing]) Nothing | 【청구항1】 도전 분말인 구리 분말과 폴리에스테르 수지와 용제를 함유하는 도전성 페이스트로서, 상기 구리 분말 1 g 당 표면적값을 C[m2/g] , 전체 필러 중의 구리 분말 중량분율을 x[-], 폴리에스테르 수지의 산가 값을 D[μmol/g], 페이스트의 전체 고형분 중의 필러 중량분율을 F[-]로 했을 때 하기식 (1) 및 (2)의 관계를 충족하는 것을 특징으로 하는 도전성 페이스트. D(1-F)/(C x) ≦0.25 (1) C x≦4.0 (2) | [Claim1] It is conductive paste containing the copper powder which is electric conduction powder, polyester resin, and a solvent, the surface area value per the 1g of copper powder -- C [m2 / g] Conductive paste characterized by filling the following formula (1) and the relation of (2) when the rate of a weight part of the filler in D [μ mol/g] and all the solid content of a paste is set [ the rate of a weight part of the copper powder in all the fillers ] to F [-] for the value of the acid value of x [-] and polyester resin. D(1-F)/(C-x) ≦ 0.25 (1) C-x ≦ 4.0 (2) | 【청구항1】 도전 분말인 구리 분말과 폴리에스테르 수지와 용제를 함유하는 도전성 페이스트로서, 상기 구리 분말 1 g 당 표면적값을 C[m2/g] , 전체 필러 중의 구리 분말 중량분율을 x[-], 폴리에스테르 수지의 산가 값을 D[μmol/g], 페이스트의 전체 고형분 중의 필러 중량분율을 F[-]로 했을 때 하기식 (1) 및 (2)의 관계를 충족하는 것을 특징으로 하는 도전성 페이스트. D(1-F)/(C x) ≦0.25 (1) C x≦4.0 (2) | [Claim1] It is conductive paste containing the copper powder which is electric conduction powder, polyester resin, and a solvent, the surface area value per the 1g of copper powder -- C [m2 / g] Conductive paste characterized by filling the following formula (1) and the relation of (2) when the rate of a weight part of the filler in D [μ mol/g] and all the solid content of a paste is set [ the rate of a weight part of the copper powder in all the fillers ] to F [-] for the value of the acid value of x [-] and polyester resin. D(1-F)/(C-x) ≦ 0.25 (1) C-x ≦ 4.0 (2) | [기술분야] 본 발명은 구리 분말, 폴리에스테르 수지, 및 용매를 함유하는 전도성 페이스트에 관한 것이며, 이는 표면 활성이 높은 구리 분말을 사용하더라도 스크린 스텐실 하에서 페이스트의 점도 상승을 제어할 수 있고, 내성 및 인쇄성이 우수하였다. [해결과제] 본 발명은 페이스트 점도가 침강시로부터 현저하게 증가되고, 인쇄 실패가 롤링 또는 코팅에 의해 증가되는 페이스트와 공기의 접촉 주파수에 의해 야기되었다는 기술적 문제를 해결하고자 한다. [해결수단] 본 발명은 구리 분말, 폴리에스테르 수지, 및 용매를 함유하는 전도성 페이스트, 구리 분말 1g 당 표면적 값, 및 특정 조건을 만족하는 폴리에스테르 수지의 산 값을 포함한다. [특징] 여기서 주된 특징은 높은 표면 활성을 갖는 구리 분말 및 특정 산가를 갖는 폴리에스테르 수지를 사용함으로써 스크린-스텐실 하에서 페이스트 점도 상승의 제어이다. [효과] 따라서, 본 발명은 스크린 스텐실 하에서 점도 상승을 제어함으로써 전도성 페이스트의 저항 및 인쇄성을 개선한다. | 2018-163372 | 2018-08-31 | 2020-035718 | 2020-03-05 |  |  | TODAKOGYO CORP | 渡田 寛之 ¦ 八塚 剛志 ¦ 伊藤 千穂 |  |  |  | 0 |  | 1 | JP7563007B2 | 17618149 | JP2020-035718A | 1 | 취하 |  | 2220009004185
JP | JP | P | A | 접합용 구리 입자 제조 방법, 접합용 페이스트 및 반도체 장치 및 전기 전자 부품 | 【요약】 【과제】환원 분위기가 아니어도 저온 소결 가능하며 접합층 내부와 필렛부와의 소결 속도 및 소결도가 균일하고 접합 특성이 양호한 구리 입자를 얻을 수 있는 접합용 구리 입자 제조 방법, 상기 제조 방법에 의해 얻어진 접합용 구리 입자를 포함하는 접합용 페이스트 및 상기 접합용 페이스트를 사용함으로써 신뢰성이 우수한 반도체 장치 및 전기 전자 부품을 제공한다. 【해결 수단】구리 화합물과 아민 화합물과 환원성 화합물를 유기 용제 중에서 혼합하고, 구리 입자 분산액을 얻는 공정과 상기 공정에서 얻어진 구리 입자 분산액을 용제 세척하고 상기 구리 입자 분산액에서 구리 입자를 고액 분리하는 세정 공정을 가지는 접합용 구리 입자 제조 방법으로서, 상기 세정 공정을 밀폐계로 실시하는 것을 특징으로 하는 접합용 구리 입자 제조 방법. 【선택도】없음 | [ABSTRACT] [Technical problem] Even if it is not a reduction atmosphere, low-temperature sintering is possible, and the sintering speed and the degree of sintering of the inside of a joining layer and a fillet part are uniform, The semiconductor device, and the electricity and electronic parts which were excellent in reliability by using the paste for junction including the copper grain child for junction obtained by the manufacturing method of the copper grain child for junction with the junction characteristic able to obtain a good copper grain child and the manufacturing method and the paste for junction are provided. [Means for Solution]A process of mixing a copper compound, an amine compound, and a reducing compound in an organic solvent, and obtaining copper grain child dispersion liquid, A manufacturing method of a copper grain child for junction who is a manufacturing method of a copper grain child for junction who has a washing process which carries out solvent washing of the copper grain child dispersion liquid obtained at the process, and carries out solid-liquid separation of the copper grain child from the copper grain child dispersion liquid, and is characterized by carrying out the washing process by a sealing system. [Chosen drawing] Nothing | 【청구항1】 구리 화합물과 아민 화합물과 환원성 화합물를 유기 용제 중에서 혼합하고, 구리 입자 분산액을 얻는 공정과 상기 공정에서 얻어진 구리 입자 분산액을 용제 세척하고 상기 구리 입자 분산액에서 구리 입자를 고액 분리하는 세정 공정을 가지는 접합용 구리 입자 제조 방법으로서, 상기 세정 공정을 밀폐계로 실시하는 것을 특징으로 하는 접합용 구리 입자 제조 방법. | [Claim1] The process of mixing a copper compound, an amine compound, and a reducing compound in the organic solvent, and obtaining copper grain child dispersion liquid, A manufacturing method of the copper grain child for junction who is a manufacturing method of the copper grain child for junction who has a washing process which carries out solvent washing of the copper grain child dispersion liquid obtained at the above-mentioned process, and carries out solid-liquid separation of the copper grain child from the above-mentioned copper grain child dispersion liquid, and is characterized by carrying out the above-mentioned washing process by a sealing system. | 【청구항1】 구리 화합물과 아민 화합물과 환원성 화합물를 유기 용제 중에서 혼합하고, 구리 입자 분산액을 얻는 공정과 상기 공정에서 얻어진 구리 입자 분산액을 용제 세척하고 상기 구리 입자 분산액에서 구리 입자를 고액 분리하는 세정 공정을 가지는 접합용 구리 입자 제조 방법으로서, 상기 세정 공정을 밀폐계로 실시하는 것을 특징으로 하는 접합용 구리 입자 제조 방법. | [Claim1] The process of mixing a copper compound, an amine compound, and a reducing compound in the organic solvent, and obtaining copper grain child dispersion liquid, A manufacturing method of the copper grain child for junction who is a manufacturing method of the copper grain child for junction who has a washing process which carries out solvent washing of the copper grain child dispersion liquid obtained at the above-mentioned process, and carries out solid-liquid separation of the copper grain child from the above-mentioned copper grain child dispersion liquid, and is characterized by carrying out the above-mentioned washing process by a sealing system. | [기술분야] 본 발명은 접합용 구리 그레인 자식의 제조 방법에 관한 것으로, 반도체 소자 및 전자 부품에 적용될 수 있다. [해결과제] 본 발명은 반도체 장치 및 전자 부품에서 높은 열 전도성 및 신뢰성을 달성하는 과제를 해결하고자 한다. [해결수단] 본 발명은 유기 용매에서 구리 화합물, 아민 화합물, 및 환원 화합물을 사용하는 접합용 구리 그레인 자식의 제조 방법을 포함한다. [특징] 여기서 주요 특징은 접합층 및 필렛부에서 저온 소결 및 균일한 소결 속도 및 소결 정도를 달성하는 능력이다. [효과] 따라서, 본 발명은 접합층 및 필렛부의 접착성 및 소결 속도를 개선하여 높은 접합 신뢰성을 유도한다. | 2018-163612 | 2018-08-31 | 2020-035978 | 2020-03-05 |  |  | KYOCERA CORP | 菊池 知直 ¦ 似内 勇哉 |  |  |  | 0 |  | 3 | JP7783457B2 ¦ JP7703273B2 ¦ KR10-2373095B1(FE) | 92914561 | JP2020-035978A ¦ TW202014260A ¦ WOWO2020-044983A1 | 3 | 취하 |  | 2220009004445
JP | JP | P | A | 접합용 구리 입자 제조 방법, 접합용 페이스트 및 반도체 장치 및 전기 전자 부품 | 【요약】 【과제】접합층 내부와 필렛부와의 소결 속도 및 소결도가 균일하고 접합 특성이 양호한 구리 입자를 얻을 수 있는 접합용 구리 입자 제조 방법, 상기 제조 방법에 의해 얻어진 접합용 구리 입자를 포함하는 접합용 페이스트 및 상기 접합용 페이스트를 사용함으로써 신뢰성이 우수한 반도체 장치 및 전기 전자 부품을 제공한다. 【해결 수단】(A) 구리 화합물을(B) 카르복실산 아민염 존재 하 , (C) 환원성 화합물에 의해 환원하는 것을 특징으로 하는 접합용 구리 입자 제조 방법. 【선택도】없음 | [ABSTRACT] [Technical problem] The sintering speed and the degree of sintering of the inside of a joining layer and a fillet part are uniform, The semiconductor device, and the electricity and electronic parts which were excellent in reliability by using the paste for junction including the copper grain child for junction obtained by the manufacturing method of the copper grain child for junction with the junction characteristic able to obtain a good copper grain child and the manufacturing method and the paste for junction are provided. [Means for Solution](A) A manufacturing method of a copper grain child for junction returning a copper compound with (C) reducing compound under (B) carboxylic acid amine salt existence. [Chosen drawing] Nothing | 【청구항1】 (A) 구리 화합물을(B) 카르복실산 아민염 존재 하 , (C) 환원성 화합물에 의해 환원하는 것을 특징으로 하는 접합용 구리 입자 제조 방법. | [Claim1] (A) A manufacturing method of the copper grain child for junction returning a copper compound with (C) reducing compound under (B) carboxylic acid amine salt existence. | 【청구항1】 (A) 구리 화합물을(B) 카르복실산 아민염 존재 하 , (C) 환원성 화합물에 의해 환원하는 것을 특징으로 하는 접합용 구리 입자 제조 방법. | [Claim1] (A) A manufacturing method of the copper grain child for junction returning a copper compound with (C) reducing compound under (B) carboxylic acid amine salt existence. | [기술분야] 본 발명은 접합용 구리 그레인 자식의 제조 방법에 관한 것으로, 반도체 소자 및 전자 부품에 적용될 수 있다. [해결과제] 본 발명은 소결 특성이 개선된 접합용 페이스트를 제공함으로써 반도체 장치 및 전자 부품에서 높은 열 전도성 및 신뢰성을 달성하는 과제를 해결하고자 한다. [해결수단] 본 발명은 특정 화합물 및 반응 조건을 사용하여 접합을 위한 구리 그레인 자식의 제조 방법을 포함한다. [특징] 여기서 주된 특징은 소결 특성을 향상시키고 균일한 소결 속도 및 소결 정도를 달성하기 위한 카르복실산 아민 염의 사용이다. [효과] 따라서, 본 발명은 소결 특성이 개선된 접합용 페이스트를 제공함으로써 반도체 장치 및 전자 부품의 신뢰성 및 열 전도성을 개선한다. | 2018-163616 | 2018-08-31 | 2020-035979 | 2020-03-05 |  |  | KYOCERA CORP | 菊池 知直 ¦ 似内 勇哉 |  |  |  | 3 | JP2017-022125A(BE) ¦ JP6099160B2(BE) ¦ JP6287611B2(BE) | 2 | JP7780622B2 ¦ JP7731972B2 | 92914562 | JP7129043B2 ¦ TW202014259A ¦ WOWO2020-044982A1 | 3 | 등록 |  | 2220009004446
JP | JP | P | A | 구리 산화물 입자 조성물, 도전성 페이스트 및 도전성 잉크 | 【요약】 【과제】금속 Cu나노 입자를 사용하지 않고 저온 소결성이 우수한 구리 소결체의 원료를 제공하는 것. 【해결 수단】본 발명에 따른 구리 산화물 입자 조성물은 Cu64O 입자 및 Cu8O 입자 중 적어도 하나를 포함하고 Cu64O 입자 및 Cu8O 입자 중 적어도 하나의 평균 입경이 20 nm이하임을 특징으로 한다. 【선택도】도 6 | [ABSTRACT] [Technical problem] Provide the materials of the copper sintered compact which is excellent in low-temperature sintering nature, without using a metal Cu nanoparticle. [Means for Solution]A copper oxide particle constituent concerning this invention contains at least one of Cu64 O particles and Cu8 O particles, At least one average particle diameter is 20 nm or less among Cu64 O particles and Cu8 O particles. [Chosen drawing] Drawing 6 | 【청구항1】 Cu64O 입자 및 Cu8O 입자 중 적어도 하나를 포함하고 상기 Cu64O 입자 및 상기 Cu8O 입자 중 적어도 하나의 평균 입경이 20 nm이하인 구리 산화물 입자 조성물. | [Claim1] The copper oxide particle constituent whose at least one average particle diameter is 20 nm or less including at least one of Cu64 O particles and Cu8 O particles among above-mentioned Cu64 O particles and above-mentioned Cu8 O particles. | 【청구항1】 Cu64O 입자 및 Cu8O 입자 중 적어도 하나를 포함하고 상기 Cu64O 입자 및 상기 Cu8O 입자 중 적어도 하나의 평균 입경이 20 nm이하인 구리 산화물 입자 조성물. ¦ 【청구항6】 평균 입경이 20 nm이하인 구리 산화물 입자와 평균 입경이 20 nm 초과 1μm이하의 금속구리 입자를 포함하고 상기 구리 산화물 입자는 Cu64O 입자 및 상기 Cu8O 입자 중 적어도 하나인 혼합 입자. | [Claim1] The copper oxide particle constituent whose at least one average particle diameter is 20 nm or less including at least one of Cu64 O particles and Cu8 O particles among above-mentioned Cu64 O particles and above-mentioned Cu8 O particles. ¦ [Claim6] The mixed particles whose copper oxide particles whose average particle diameter is 20 nm or less and average particle diameter of the above-mentioned copper oxide particles are at least one of Cu64 O particles and above-mentioned Cu8 O particles including the metal copper grain child below more than 20-nm1μ m. | [기술분야] 본 발명은 전자 부품에 사용하기 위한 산화 구리 입자 성분, 전도성 페이스트, 및 전도성 잉크에 관한 것이다. [해결과제] 본 발명은 Ag 입자의 높은 비용 및 이동 문제를 해결하고, 전자 부품을 위한 저온 소결 재료를 제공하고자 한다. [해결수단] 본 발명은 Cu64 O 입자 및 Cu8 O 입자를 함유하는 산화구리 입자 성분, 전도성 페이스트, 및 전도성 잉크를 포함한다. [특징] 여기서 주요 특징은 저온 소결을 달성하기 위해 산화구리 입자 구성성분에서 Cu64 O 및 Cu8 O 입자의 사용이다. [효과] 따라서, 본 발명은 상기 산화 구리 입자 성분을 사용함으로써 전자 부품의 전도성 및 소결 특성을 개선한다. | 2018-238587 | 2018-12-20 | 2020-029392 | 2020-02-27 |  |  | HOKKAIDO UNIV ¦ SUMITOMO METAL MINING CO LTD | 米澤 徹 ¦ 塚本 宏樹 ¦ 西本 大夢 | 2017-245424 ¦ 2018-153706 | JP ¦ JP | 2017-12-21 ¦ 2018-08-17 | 1 | WOWO2015-129466A1(BE) | 4 | JP7780622B2 ¦ JP7507511B2 ¦ JP7153769B1 ¦ US11260373B2(FE) | 17612971 | JP2017-245424 ¦ JP2018-153706 ¦ JP7150273B2 ¦ JP7398718B2 | 4 | 등록 |  | 2220008001174
JP | JP | P | A | 구리 나노 와이어 제조 방법 | 【요약】 【과제】얻어진 구리 나노 와이어의 직경 및 길이를 제어하고 원하는 종횡비를 가지는 구리 나노 와이어를 더욱 간단히 제조할 수 있고 환경으로의 부하가 감소된 구리 나노 와이어 제조 방법의 제공. 【해결 수단】아스코르브산과 염화구리와 할로겐화 알칼리 금속 또는 할로겐화 알칼리 토류 금속과 폴리비닐피롤리돈을 포함하는 수용액의 pH를 2.5~4.0으로 조정하고 구리를 와이어형으로 환원 석출시켜 구리 나노 와이어를 얻는 구리 나노 와이어 제조 방법. 【선택도】도 14 | [ABSTRACT] [Technical problem] Offer of the manufacturing method of copper nanowire which could control the diameter and length of copper nanowire which are obtained, and could manufacture more simply the copper nanowire which has a desired aspect ratio and with which the load to environment was reduced. [Means for Solution]A manufacturing method of copper nanowire which adjusts the pH of solution containing ascorbic acid, a copper chloride, alkali metal halide or alkali halide ground metal, and polyvinyl pyrrolidone to 2.5~4.0, makes the shape of a wire carry out reduction precipitation of the copper, and obtains copper nanowire. [Chosen drawing] Drawing 14 | 【청구항1】 아스코르브산과 염화구리와 할로겐화 알칼리 금속 또는 할로겐화 알칼리 토류 금속과 폴리비닐피롤리돈을 포함하는 수용액의 pH를 2.5~4.0으로 조정하고 구리를 와이어형으로 환원 석출시켜 구리 나노 와이어를 얻는 것을 특징으로 하는 구리 나노 와이어 제조 방법. | [Claim1] A manufacturing method of the copper nanowire adjusting the pH of solution containing ascorbic acid, a copper chloride, alkali metal halide or alkali halide ground metal, and polyvinyl pyrrolidone to 2.5~4.0, making the shape of a wire carry out reduction precipitation of the copper, and obtaining copper nanowire. | 【청구항1】 아스코르브산과 염화구리와 할로겐화 알칼리 금속 또는 할로겐화 알칼리 토류 금속과 폴리비닐피롤리돈을 포함하는 수용액의 pH를 2.5~4.0으로 조정하고 구리를 와이어형으로 환원 석출시켜 구리 나노 와이어를 얻는 것을 특징으로 하는 구리 나노 와이어 제조 방법. | [Claim1] A manufacturing method of the copper nanowire adjusting the pH of solution containing ascorbic acid, a copper chloride, alkali metal halide or alkali halide ground metal, and polyvinyl pyrrolidone to 2.5~4.0, making the shape of a wire carry out reduction precipitation of the copper, and obtaining copper nanowire. | [기술분야] 본 발명은 구리 나노와이어의 제조 방법에 관한 것으로, 투명 도전체의 형성에 적용될 수 있다. [해결과제] 본 발명은 직경 및 길이를 제어하고, 종래 기술의 방법들에 비해 제조 공정을 단순화하는 것과 같은 구리 나노와이어를 제조하는데 있어서의 난제들을 해결하고자 한다. [해결수단] 본 발명은 아스코르브산, 염화 구리, 알칼리 금속 할로겐화물 또는 알칼리 할로겐화물 접지 금속, 및 폴리비닐 피롤리돈을 함유하는 용액의 pH를 2.5 내지 4.0으로 조정하는 단계, 및 와이어의 형상을 제조하여 구리의 환원 침전을 수행하는 단계를 포함한다. [특징] 여기서 주된 특징은 구리 나노와이어의 직경 및 길이를 조절하고, 보다 간단하게 원하는 종횡비로 제조할 수 있는 능력이다. [효과] 본 발명은 이를 단순화하고 환경에 대한 부하를 감소시킴으로써 구리 나노와이어의 제조 공정을 개선한다. | 2018-154657 | 2018-08-21 | 2020-029580 | 2020-02-27 |  |  | TOHOKU UNIV ¦ DOWA HOLDINGS CO LTD | 横山 俊 ¦ 高橋 英志 ¦ 田路 和幸 ¦ 下位 法弘 ¦ 公文 翔一 |  |  |  | 0 |  | 3 | CN115464133B ¦ CN114427113B ¦ JP7769778B2 | 17613111 | JP2020-029580A | 1 | 취하 |  | 2220008001362
JP | JP | P | A | 구리 나노 입자 제조 방법 | 【요약】 【과제】세척 시의 수량을 경감시켜 효율적으로 구리 나노 입자의 불순물을 제거할 수 있음과 동시에, 산화가 억제되면서 분산성이 양호한 구리 나노 입자를 얻을 수 있는 구리 나노 입자 제조 방법을 제공한다. 【해결 수단】본 발명의 일 양태에 따른 구리 나노 입자 제조 방법은 환원제 및 분산제를 첨가한 수용액 중에서의 구리 이온의 환원에 의해 평균 입자 지름 200 nm이하의 구리 나노 입자 분산액을 조제하는 공정과 상기 조제하는 공정 후의 구리 나노 입자 분산액을 액상과 구리 나노 입자를 포함하는 고상에 원심 분리하는 공정과 상기 원심 분리하는 공정 후의 상기 구리 나노 입자를 포함하는 고상에 순수를 첨가하는 공정과 상기 순수를 첨가하는 공정 후에 상기 구리 나노 입자를 포함하는 고상을 터빈 및 고정자를 구비하는 고속 회전식 호모지나이저에 의해 세척하는 공정을 구비한다. 【선택도】도 1 | [ABSTRACT] [Technical problem] While reducing the amount of water at the time of washing and being able to remove the impurities of copper nanoparticles efficiently, dispersibility provides the manufacturing method of the copper nanoparticles which can obtain good copper nanoparticles, oxidization being controlled. [Means for Solution]A manufacturing method of copper nanoparticles concerning one mode of this invention, A process of preparing dispersion liquid of copper nanoparticles of 200 nm or less of mean particle sizes by reduction of a copper ion in inside of solution which added a reducing agent and a dispersing agent, A process of centrifuging dispersion liquid of copper nanoparticles after the above-mentioned process of preparing, to the liquid phase and solid phase containing copper nanoparticles, It has a process of washing solid phase containing the above-mentioned copper nanoparticles by a high velocity revolution type homogenizer provided with a turbine and a stator, after a process of adding pure water to solid phase containing the above-mentioned copper nanoparticles after the above-mentioned process of centrifuging, and a process of adding the above-mentioned pure water. [Chosen drawing] Drawing 1 | 【청구항1】 환원제 및 분산제를 첨가한 수용액 중에서의 구리 이온의 환원에 의해 평균 입자 지름 200 nm이하의 구리 나노 입자 분산액을 조제하는 공정과 상기 조제하는 공정 후의 구리 나노 입자 분산액을 액상과 구리 나노 입자를 포함하는 고상에 원심 분리하는 공정과 상기 원심 분리하는 공정 후의 상기 구리 나노 입자를 포함하는 고상에 순수를 첨가하는 공정과 상기 순수를 첨가하는 공정 후에 상기 구리 나노 입자를 포함하는 고상을 터빈 및 고정자를 구비하는 고속 회전식 호모지나이저에 의해 세척하는 공정을 구비하는 구리 나노 입자 제조 방법. | [Claim1] The process of preparing the dispersion liquid of the copper nanoparticles of 200 nm or less of mean particle sizes by reduction of the copper ion in the inside of the solution which added the reducing agent and the dispersing agent, The process of centrifuging the dispersion liquid of the copper nanoparticles after the above-mentioned process of preparing, to the liquid phase and the solid phase containing copper nanoparticles, A manufacturing method of the copper nanoparticles provided with the process of washing the solid phase containing the above-mentioned copper nanoparticles by a high velocity revolution type homogenizer provided with a turbine and a stator, after the process of adding pure water to the solid phase containing the above-mentioned copper nanoparticles after the above-mentioned process of centrifuging, and the process of adding the above-mentioned pure water. | 【청구항1】 환원제 및 분산제를 첨가한 수용액 중에서의 구리 이온의 환원에 의해 평균 입자 지름 200 nm이하의 구리 나노 입자 분산액을 조제하는 공정과 상기 조제하는 공정 후의 구리 나노 입자 분산액을 액상과 구리 나노 입자를 포함하는 고상에 원심 분리하는 공정과 상기 원심 분리하는 공정 후의 상기 구리 나노 입자를 포함하는 고상에 순수를 첨가하는 공정과 상기 순수를 첨가하는 공정 후에 상기 구리 나노 입자를 포함하는 고상을 터빈 및 고정자를 구비하는 고속 회전식 호모지나이저에 의해 세척하는 공정을 구비하는 구리 나노 입자 제조 방법. | [Claim1] The process of preparing the dispersion liquid of the copper nanoparticles of 200 nm or less of mean particle sizes by reduction of the copper ion in the inside of the solution which added the reducing agent and the dispersing agent, The process of centrifuging the dispersion liquid of the copper nanoparticles after the above-mentioned process of preparing, to the liquid phase and the solid phase containing copper nanoparticles, A manufacturing method of the copper nanoparticles provided with the process of washing the solid phase containing the above-mentioned copper nanoparticles by a high velocity revolution type homogenizer provided with a turbine and a stator, after the process of adding pure water to the solid phase containing the above-mentioned copper nanoparticles after the above-mentioned process of centrifuging, and the process of adding the above-mentioned pure water. | [기술분야] 본 발명은 구리 나노입자의 제조 방법에 관한 것이며, 구리 나노, Inc의 건식 도장 필름의 소결된 컴팩트 층의 형성에 적용될 수 있다. [해결과제] 본 발명은 액상 환원법에서 원심 분리 후 구리 나노입자를 포함하는 고체상의 분산성을 향상시키는 기술적 문제를 해결하고자 한다. [해결수단] 본 발명은 구리 나노입자의 분산액을 제조하는 공정, 상기 분산액을 원심분리하는 공정, 순수를 첨가하는 공정, 및 고속 회전형 균질기를 사용하여 구리 나노입자를 함유하는 고체상을 세척하는 공정을 포함한다. [특징] 여기서 주요 특징은 구리 나노입자를 함유하는 고체상을 세척하기 위한 고속 회전형 균질기의 사용, 필요한 물의 양을 감소시키고 구리 나노입자의 분산성을 개선시키는 것이다. [효과] 따라서, 본 발명은 구리 나노입자의 분산성을 향상시키고, 불순물 제거 효과를 향상시키고, 구리 나노입자의 산화를 제어한다. | 2018-157832 | 2018-08-24 | 2020-029611 | 2020-02-27 |  |  | SUMITOMO ELECTRIC IND LTD | 岡田 一誠 ¦ 杉浦 元彦 ¦ 覚道 浩樹 |  |  |  | 0 |  | 1 | CN114749677B | 17613136 | JP2020-029611A | 1 | 취하 |  | 2220008001393
JP | JP | P | A | 접합용 금속 페이스트, 접합체 및 접합체 제조 방법 | 【요약】 【과제】무가압에서의 접합을 하는 경우에도 충분한 접합 강도를 얻을 수 있는 접합용 금속 페이스트를 제공하는 것. 【해결 수단】금속 입자와 금속 입자를 분산하는 분산매를 함유하고 금속 입자는 입자 지름이 2μm 이상인 플레이크형 제1 구리 입자와 입자 지름이 0.8μm이하인 제2 구리 입자를 포함하고 분산매는 제1 분산매로서 비점이 235℃이하이며 중량 평균 분자량이130~170인 유기 화합물과 제2 분산매로서 중량 평균 분자량이200~600인 폴리에틸렌글리콜를 포함하는, 접합용 금속 페이스트. 【선택도】없음 | [ABSTRACT] [Technical problem] Even if you are a case where junction by no pressurizing is performed, provide the metal paste for junction which can obtain sufficient junction intensity. [Means for Solution]Contain metal particles and carrier fluid which distributes metal particles, and metal particles, Including the 1st copper grain child of the shape of flakes whose particle diameter is more than 2μ m, and the 2nd copper grain child whose particle diameter is below 0.8μ m, carrier fluid, A metal paste for junction containing an organic compound whose boiling point is 235℃ or less, and whose weight average molecular weight is 130~170 as the 1st carrier fluid, and polyethylene glycols whose weight average molecular weight is 200~600 as the 2nd carrier fluid. [Chosen drawing] Nothing | 【청구항1】 금속 입자와 상기 금속 입자를 분산하는 분산매를 함유하고 상기 금속 입자는 입자 지름이 2μm 이상인 플레이크형 제1 구리 입자와 입자 지름이 0.8μm이하인 제2 구리 입자를 포함하고 상기 분산매는 제1 분산매로서 비점이 235℃이하이며 중량 평균 분자량이130~170인 유기 화합물과 제2 분산매로서 중량 평균 분자량이200~600인 폴리에틸렌글리콜를 포함하는, 접합용 금속 페이스트. | [Claim1] Contain metal particles and the carrier fluid which distributes the above-mentioned metal particles, and the above-mentioned metal particles, Including the 1st copper grain child of the shape of flakes whose particle diameter is more than 2μ m, and the 2nd copper grain child whose particle diameter is below 0.8μ m, the above-mentioned carrier fluid, The metal paste for junction containing the organic compound whose boiling point is 235℃ or less, and whose weight average molecular weight is 130~170 as the 1st carrier fluid, and the polyethylene glycols whose weight average molecular weight is 200~600 as the 2nd carrier fluid. | 【청구항1】 금속 입자와 상기 금속 입자를 분산하는 분산매를 함유하고 상기 금속 입자는 입자 지름이 2μm 이상인 플레이크형 제1 구리 입자와 입자 지름이 0.8μm이하인 제2 구리 입자를 포함하고 상기 분산매는 제1 분산매로서 비점이 235℃이하이며 중량 평균 분자량이130~170인 유기 화합물과 제2 분산매로서 중량 평균 분자량이200~600인 폴리에틸렌글리콜를 포함하는, 접합용 금속 페이스트. | [Claim1] Contain metal particles and the carrier fluid which distributes the above-mentioned metal particles, and the above-mentioned metal particles, Including the 1st copper grain child of the shape of flakes whose particle diameter is more than 2μ m, and the 2nd copper grain child whose particle diameter is below 0.8μ m, the above-mentioned carrier fluid, The metal paste for junction containing the organic compound whose boiling point is 235℃ or less, and whose weight average molecular weight is 130~170 as the 1st carrier fluid, and the polyethylene glycols whose weight average molecular weight is 200~600 as the 2nd carrier fluid. | [기술분야] 본 발명은 접합용 금속 페이스트의 제조 방법에 관한 것으로, 반도체 소자에 적용될 수 있다. [해결과제] 본 발명은 제조 효율의 저하 및 수율 저하를 초래할 수 있는 가압을 수반하는 열-압축-접합 공정의 필요성과 같은 종래 기술의 기술적 문제를 해결하고자 한다. [해결수단] 본 발명은 금속 입자 및 상기 금속 입자를 분배하는 캐리어 유체를 포함하는 접합을 위한 금속 페이스트를 포함한다. [특징] 여기서 주요 특징은 접합 강도를 높이기 위한 특정 폴리에틸렌 글리콜의 사용이다. [효과] 따라서, 본 발명은 반도체 장치의 생산 안정성 및 접합 강도를 개선한다. | 2018-146163 | 2018-08-02 | 2020-020015 | 2020-02-06 |  |  | RESONAC HOLDINGS CORP | 川名 祐貴 ¦ 中子 偉夫 ¦ 根岸 征央 ¦ 須鎌 千絵 ¦ 江尻 芳則 |  |  |  | 3 | JP2017-155166A(BE) ¦ JP7005121B2(BE) ¦ JP2010-177084A(BE) | 7 | CN116964689B ¦ JP7793594B2 ¦ JP7767765B2 ¦ JP7687135B2 ¦ JP7766900B2 ¦ JP7651822B2 ¦ US12485478B2 | 17605610 | JP7200527B2 | 1 | 등록 |  | 2220005001846
CN | CN | P | A | Oil-soluble nano copper and preparation method thereof. | The invention belongs to the technical field of nano material preparation, and particularly relates to oil-soluble nano copper and a preparation method thereof. The preparation method adopts high-concentration heteroatom-free copper oxide and hydroxide as precursors, and an intermediate formed by the copper precursors and a modifier is reduced in a water phase system by utilizing a one-step methodto efficiently prepare the oil-soluble nano copper. The preparation method comprises the following steps: 1) uniformly mixing the copper precursors with a mixed solvent, adding an organic modifier at20-80 DEG C and 80 DEG C, and reacting for 0.5 3h to obtain an oil-soluble nano copper intermediate emulsion; 2) adjusting the pH value of the oil-soluble nano copper intermediate emulsion in the step 1) to 7-9, and adding a reducing agent at 20-85 DEG C to carry out a reduction reaction for 0.5-24h to obtain an oil-soluble nano copper reaction solution; and 3) carrying out reduced pressure distillation on the oil-soluble nano copper reaction solution in the step 2) to obtain the oil-soluble nano copper. The preparation method is a simple, green and environment-friendly production method anda circulation process, has the characteristics of energy conservation, safety and high yield, and meanwhile, does not generate three wastes. | 본 발명은 나노 재료 제조 기술 영역에 속하고, 구체적으로 유용성 나노 구리 및 그 제조 방법과 관련된다. 상기 제조 방법은 고농도의 헤테로 원자가 없는 구리 산화물과 수산화물을 전구체로 사용하고, 수상 시스템에서 한 단계의 방법을 이용하여 구리 전구체와 변형제로 형성된 중간체를 환원시켜 유용성 나노 구리를 효율적으로 제조하는 단계, 이하의 단계를 포함한다: 1) 구리 전구체를 혼합 용매와 균일하게 혼합하고 20-30 °C에서 유기 변형제를 첨가하고 0.5-3시간 동안 반응하여 유용성 나노 구리 중간체 에멀젼을 얻습니다; 2)조절 단계 1)의 유용성 나노 구리 중간체 에멀젼의 pH는 7-9, 20-85°C에서 환원제 환원 반응 0.5-24h를 첨가하여 유용성 나노 구리 반응액을 얻는다; 3)단계 2)의 유용성 나노 구리 반응액을 감압 증류하여 유용성 나노 구리를 얻는다. 본 발명은 간단하고 친환경적인 생산 방법 및 순환 공정이며, 에너지 절약, 안전, 생산량이 높은 특징을 가지고 있으며, 동시에 3가지 폐기물이 발생하지 않는다. | 1. The preparation method of the oil-soluble nano copper is characterized by comprising the following steps of: 1) uniformly mixing the copper precursor with the mixed solvent, adding an organic modifier at the temperature of 20-80 ℃, and reacting for 0.5-3h to obtain oil-soluble nano copper intermediate emulsion; 2) adjusting the pH value of the oil-soluble nano-copper intermediate emulsion obtained in the step 1) to 7-9, and adding a reducing agent to carry out reduction reaction for 0.5-24h at the temperature of 20-85 ℃ to obtain oil-soluble nano-copper reaction liquid; 3) and (3) carrying out reduced pressure distillation on the oil-soluble nano-copper reaction solution obtained in the step 2) to obtain the oil-soluble nano-copper. | 1. 이하의 단계를 포함하는 것을 특징으로 하는 유용성 나노 구리의 제조 방법: 1) 구리 전구체를 혼합 용매와 균일하게 혼합하고 20-80°C에서 유기 변형제를 첨가하고 0.5-3시간 동안 반응시켜 유용성 나노 구리 중간체 에멀젼을 얻었다; 2) 조절 단계 1)의 유용성 나노 구리 중간체 에멀젼의 pH는 7-9이고, 20-85°C에서 환원제 환원 반응 0.5-24h를 첨가하여 유용성 나노 구리 반응액을 얻는다; 3) 단계 2)의 유용성 나노 구리 반응액을 감압 증류하여 상기 유용성 나노 구리를 얻는다. | 1. The preparation method of the oil-soluble nano copper is characterized by comprising the following steps of: 1) uniformly mixing the copper precursor with the mixed solvent, adding an organic modifier at the temperature of 20-80 ℃, and reacting for 0.5-3h to obtain oil-soluble nano copper intermediate emulsion; 2) adjusting the pH value of the oil-soluble nano-copper intermediate emulsion obtained in the step 1) to 7-9, and adding a reducing agent to carry out reduction reaction for 0.5-24h at the temperature of 20-85 ℃ to obtain oil-soluble nano-copper reaction liquid; 3) and (3) carrying out reduced pressure distillation on the oil-soluble nano-copper reaction solution obtained in the step 2) to obtain the oil-soluble nano-copper. | 1. 이하의 단계를 포함하는 것을 특징으로 하는 유용성 나노 구리의 제조 방법: 1) 구리 전구체를 혼합 용매와 균일하게 혼합하고 20-80°C에서 유기 변형제를 첨가하고 0.5-3시간 동안 반응시켜 유용성 나노 구리 중간체 에멀젼을 얻었다; 2) 조절 단계 1)의 유용성 나노 구리 중간체 에멀젼의 pH는 7-9이고, 20-85°C에서 환원제 환원 반응 0.5-24h를 첨가하여 유용성 나노 구리 반응액을 얻는다; 3) 단계 2)의 유용성 나노 구리 반응액을 감압 증류하여 상기 유용성 나노 구리를 얻는다. | [기술분야] 본 발명은 원-단계 방법에 의해 오일-가용성 나노 구리를 합성하기 위한 제조 방법에 관한 것이며, 전도성 물질, 윤활유 첨가제 등에 적용될 수 있다. [해결과제] 본 발명은 안정성 및 분산성이 떨어지는 문제점, 및 종래 기술에 비해 오일-가용성 나노-구리를 합성하는데 있어서 고농도 및 고수율의 필요성을 해결하고자 한다. [해결수단] 본 발명은 상기 구리 전구체를 상기 혼합 용매와 균일하게 혼합하는 단계, 20-80 °C의 온도에서 유기 개질제를 첨가하는 단계, 및 0.5-3h 동안 반응시켜 오일 가용성 나노 구리 중간 에멀젼을 획득하는 단계를 포함한다. [특징] 여기서 주요 특징은 전구체로서 고농도 헤테로원자-유리 산화구리 및 수산화물의 사용 및 원-단계 방법에 의해 수상 시스템에서 구리 전구체 및 개질제에 의해 형성된 중간체를 감소시키는 것이다. [효과] 따라서, 본 발명은 생산 안전성을 향상시키고, 용매의 사용량을 감소시키고, 오일 가용성 나노 구리의 수율을 향상시킨다. | 2019-10999944 | 2019-10-21 | 110744068 | 2020-02-04 |  |  | Henan University ¦ HENAN UNIVERSITY ENGINEERING RESEARCH CENTER FOR NANOMATERIALS Co.,Ltd. | NIU LIYONG ¦ LI XIAOHONG ¦ TIAN LULU ¦ ZHANG ZHIJUN |  |  |  | 11 | CN108795537B ¦ CN105562709B ¦ CN104028778B ¦ CN103264167A ¦ CN102407344B ¦ CN101693297B ¦ CN100579688C ¦ CN001709617A ¦ CN001618799A ¦ CN001184037C ¦ US11254825B2 | 3 | CN116210686B ¦ CN115404115B ¦ CN110129110B | 57496558 | CN110744068B | 1 | 등록 |  | 8420062004233
JP | JP | P | A | 아산화구리 분말 제조 방법, 아산화구리 분말, 구리 분말 제조 방법 및 구리 분말 | 【요약】 【과제】평균 입경이 작고 산화 환원 전위가 구리보다 비인 원소의 함유율이 적은 아산화 구리 분말을 제조할 수 있는 아산화 구리 분말 제조 방법 및 아산화 구리 분말 및 그 아산화 구리 분말을 이용하여 얻어진 구리 분말 제조 방법 및 구리 분말을 제공한다. 【해결 수단】2가의 구리 이온 또는 구리 착이온 중 하나를 적어도 함유하는 용액에 알칼리 및 환원제를 첨가해 아산화 구리 분말을 생성하는, 아산화 구리 분말 제조 방법으로서, 아산화 구리 분말의 생성 과정에서 2가의 구리 화합물이 생성되지 않도록 알칼리 및 환원제를 첨가하는 아산화 구리 분말 제조 방법이다. 얻어진 아산화 구리 분말은 평균 입경이 0.01μm 이상 0.50μm이하이며 산화 환원 전위가 구리보다 비인 원소의 함유율이 0.01 질량%미만이다. 또한 얻어진 구리 분말은 평균 입경이 0.1μm 이상 5.0μm이하이며 산화 환원 전위가 구리보다 비인 원소의 함유율이 0.01 질량%미만이다. 【선택도】도 2 | [ABSTRACT] [Technical problem] The manufacturing method in the manufacturing method of the cuprous oxide powder which can manufacture cuprous oxide powder with little content of an element with small average particle diameter and an oxidation-reduction potential more base than copper, cuprous oxide powder, and the end of copper powder it is obtained using the cuprous oxide powder, and the end of copper powder are provided. [Means for Solution]In solution contained at least, either a divalent copper ion or copper complex ion, It is a manufacturing method of cuprous oxide powder which adds alkali and a reducing agent and generates cuprous oxide powder, and is a manufacturing method of cuprous oxide powder which adds alkali and a reducing agent so that a divalent copper compound may not generate in a generation process of cuprous oxide powder. The average particle diameter of more than 0.01μ m is below 0.50μ m, and the content of the element whose oxidation-reduction potential is more base than copper of the cuprous oxide powder obtained is less than the 0.01 mass %. The average particle diameter of more than 0.1μ m is below 5.0μ m the end of copper powder it is obtained, and the content of the element whose oxidation-reduction potential is more base than copper is less than the 0.01 mass %. [Chosen drawing] Drawing 2 | 【청구항1】 2가의 구리 이온 또는 구리 착이온 중 하나를 적어도 함유하는 용액에 알칼리 및 환원제를 첨가해 아산화 구리 분말을 생성하는, 아산화 구리 분말 제조 방법으로서, 상기 아산화 구리 분말의 생성 과정에서 2가의 구리 화합물이 생성되지 않도록 상기 알칼리 및 상기 환원제를 첨가하는 아산화 구리 분말 제조 방법. | [Claim1] In the solution contained at least, either a divalent copper ion or copper complex ion, A manufacturing method of the cuprous oxide powder which is a manufacturing method of cuprous oxide powder, and adds the above-mentioned alkali and the above-mentioned reducing agent so that a divalent copper compound may not generate in the generation process of the above-mentioned cuprous oxide powder which adds alkali and a reducing agent and generates cuprous oxide powder. | 【청구항1】 2가의 구리 이온 또는 구리 착이온 중 하나를 적어도 함유하는 용액에 알칼리 및 환원제를 첨가해 아산화 구리 분말을 생성하는, 아산화 구리 분말 제조 방법으로서, 상기 아산화 구리 분말의 생성 과정에서 2가의 구리 화합물이 생성되지 않도록 상기 알칼리 및 상기 환원제를 첨가하는 아산화 구리 분말 제조 방법. ¦ 【청구항7】 평균 입경이 0.01μm 이상 0.50μm이하이며 산화 환원 전위가 구리보다 비인 원소의 함유율이 0.01 질량%미만인 아산화 구리 분말. ¦ 【청구항10】 평균 입경이 0.1μm 이상 5.0μm이하이며 산화 환원 전위가 구리보다 비인 원소의 함유율이 0.01 질량%미만인 구리 분말. | [Claim1] In the solution contained at least, either a divalent copper ion or copper complex ion, A manufacturing method of the cuprous oxide powder which is a manufacturing method of cuprous oxide powder, and adds the above-mentioned alkali and the above-mentioned reducing agent so that a divalent copper compound may not generate in the generation process of the above-mentioned cuprous oxide powder which adds alkali and a reducing agent and generates cuprous oxide powder. ¦ [Claim7] Cuprous oxide powder whose average particle diameter of more than 0.01μ m is below 0.50μ m and whose content of the element whose oxidation-reduction potential is more base than copper is less than the 0.01 mass %. ¦ [Claim10] The end of copper powder whose average particle diameter of more than 0.1μ m is below 5.0μ m and whose content of the element whose oxidation-reduction potential is more base than copper is less than the 0.01 mass %. | [기술분야] 본 발명은 산화구리 분말의 제조 방법에 관한 것이며, 전자 산업에서 상기 구리 분말을 위한 재료, 세라믹 전자 회로용 기판의 배선 재료, 세라믹 콘덴서의 외부 전극, 또는 선박 바닥 페인트와 같은 페인트 재료를 포함하는 다양한 용도에 적용될 수 있다. [해결과제] 본 발명은 용해도가 높은 작은 평균 입경 산화제2구리 분말을 얻는 문제 및 산화제2구리 분말의 생성 공정을 제어함으로써 불순물이 매우 적은 구리 분말을 얻는 문제를 해결하고자 한다. [해결수단] 본 발명은 산화구리 분말의 제조 방법 및 구리 분말의 제조 방법을 포함한다. [특징] 여기서 주된 특징은 2가 구리 화합물의 생성을 방지하고 작은 평균 입경 산화구리 분말을 얻기 위한 산화구리 분말의 생성 공정의 제어이다. [효과] 따라서, 본 발명은 2가 구리 화합물의 생성을 방지하고 용해도가 높은 작은 평균 입경 산화 구리 분말을 획득함으로써 산화 구리 분말의 제조 방법을 개선한다. | 2019-058335 | 2019-03-26 | 2020-015975 | 2020-01-30 |  |  | SUMITOMO METAL MINING CO LTD | 山岡 尚樹 ¦ 村上 明弘 ¦ 松村 吉章 ¦ 行延 雅也 | 2018-134258 | JP | 2018-07-17 | 0 |  | 2 | CN114516654B ¦ CN112742388B | 17602307 | JP2018-134258 ¦ JP2020-015975A | 2 | 취하 |  | 2220004001591
JP | JP | P | A | 도체 형성용 조성물 및 도체층을 가지는 물품 제조 방법 | 【요약】 (수정유) 【과제】소결에 의해 기재에 대한 높은 밀착성을 가지는 도체층이 형성 가능한, 도체 형성용 조성물을 제공한다. 【해결 수단】(A) 구리 함유 입자와(B) 메디안 직경 또는 모드지름이 200 nm이하인 산화구리 입자와(C) 분산매를 함유하는 도체 형성용 조성물. (B) 산화구리 입자의 양에 대한(A) 구리 함유 입자의 양의 질량비가 2.5~30이며(A) 구리 함유 입자가 (A1) 구형 제1 구리 함유 입자와(A2) 편평형 제2 구리 함유 입자를 포함한다. 【선택도】도 1 | [ABSTRACT] (Correction possession) [Technical problem] The constituent for conductor formation which can form the conductor layer which has the high adhesion nature to a substrate by sintering is provided. [Means for Solution](A) A constituent for conductor formation containing copper content particles, copper oxide particles whose (B) median size or modal diameters are 200 nm or less, and (C) carrier fluid. (B) The mass ratio of the quantity of (A) copper content particles to the quantity of copper oxide particles is 2.5~30, and (A) copper content particles contain the first spherical (A1) copper content particle and the second flat (A2)-like copper content particle. [Chosen drawing] Drawing 1 | 【청구항1】 (A) 구리 함유 입자와(B) 메디안 직경 또는 모드지름이 200 nm이하인 산화구리 입자와(C) 분산매를 함유하는 도체 형성용 조성물. | [Claim1] (A) The constituent for conductor formation containing copper content particles, the copper oxide particles whose (B) median size or modal diameters are 200 nm or less, and (C) carrier fluid. | 【청구항1】 (A) 구리 함유 입자와(B) 메디안 직경 또는 모드지름이 200 nm이하인 산화구리 입자와(C) 분산매를 함유하는 도체 형성용 조성물. | [Claim1] (A) The constituent for conductor formation containing copper content particles, the copper oxide particles whose (B) median size or modal diameters are 200 nm or less, and (C) carrier fluid. | [기술분야] 본 발명은 도체 형성을 위한 구성 요소의 제조 방법 및 도체 층을 가진 물품에 관한 것이다. [해결과제] 본 발명은 기판 상에 소결에 의해 형성된 전도체 층의 불충분한 접착력의 기술적 문제를 해결하고자 하며, 신뢰성의 예약이 어려워질 수 있다. [해결수단] 본 발명은 구리 함량 입자, 중간 크기가 200 nm 이하인 구리 산화물 입자, 및 캐리어 유체를 포함하는 전도체 형성을 위한 구성 요소를 포함한다. [특징] 여기서 주된 특징은 도체 형성용 성분을 사용하여 기판에 대한 접착성이 높은 도체층을 형성하는 것이다. [효과] 따라서, 본 발명은 도체 형성을 위한 상기 구성 요소를 사용하여 기판 상에 형성된 상기 도체 층의 기판에 대한 접착 특성을 개선한다. | 2018-136177 | 2018-07-19 | 2020-013735 | 2020-01-23 |  |  | RESONAC HOLDINGS CORP | 浦島 航介 ¦ 納堂 高明 ¦ 米倉 元気 ¦ 明比 龍史 ¦ 江尻 芳則 |  |  |  | 6 | JP6623919B2(BE) ¦ JP2015-142128A(BE) ¦ JP2015-018674A(BE) ¦ JP2005-268519A(BE) ¦ JP3507084B2(BE) ¦ WOWO2013-077448A1(BE) | 3 | JP7574317B2 ¦ JP7563007B2 ¦ US12279378B2 | 17600595 | JP7172224B2 | 1 | 등록 |  | 2220003003135
JP | JP | P | A | 필러 형성용 도전 페이스트 | 【요약】 【과제】종래 방법인 전해 도금법에 있어서는 언더컷의 영향을 받지 않고 미세한 필러를 형성하기 어렵다고 하는 문제가 있었다. 또한 무전해 도금법에 있어서는 보이드 없이 동일 형상의 필러를 형성하기 어렵다고 하는 문제가 있었다. 그래서 본 발명의 필러 형성용 도전 페이스트를 이용하여 내장해 법에 의해 필러를 제작함으로써, 언더컷을 방지할 수 있음과 동시에, 재현성 자주(잘) 동일 형상의 금속 필러를 제공하는 것을 목적으로 한다. 【해결 수단】미세한 금속 미립자이며 특정 미립자 함유율을 특징으로 하는 도전 페이스트가 필러의 형성에 있어서 특별에 효과가 있는 것을 발견했다. 【선택도】도 1 | [ABSTRACT] [Technical problem] There was a problem that it was difficult to form a detailed pillar, without being subject to the influence of undercut in the electrolytic plating method which is the conventional method. There was a problem that it was difficult to form a pillar-shaped [ same ] without Boyd in an electroless deposition method. Then, while being able to prevent undercut by producing a pillar by an embedding method using conductive paste for pillar formation of this invention, it aims at providing the metal pillar of the same shape with sufficient reproducibility. [Means for Solution]It is detailed metal particulates and conductive paste characterized by content of specific particulates found out that special had an effect in formation of a pillar. [Chosen drawing] Drawing 1 | 【청구항1】 금속 미립자와 보호제를 함유하는 필러 형성용 도전 페이스트로서, 상기 금속 미립자의 입자 지름이 1μm미만이며 상기 도전 페이스트 중의 금속 미립자 함유율이 40 이상 95 질량%농도 미만임을 특징으로 하는 필러 형성용 도전 페이스트. | [Claim1] Conductive paste for pillar formation, wherein it is conductive paste for pillar formation containing metal particulates and a protecting agent, and the diameter of a particle of the above-mentioned metal particulates is less than 1μ m and the metal particulate content in the above-mentioned conductive paste is less than or more 40 95 mass % concentration. | 【청구항1】 금속 미립자와 보호제를 함유하는 필러 형성용 도전 페이스트로서, 상기 금속 미립자의 입자 지름이 1μm미만이며 상기 도전 페이스트 중의 금속 미립자 함유율이 40 이상 95 질량%농도 미만임을 특징으로 하는 필러 형성용 도전 페이스트. | [Claim1] Conductive paste for pillar formation, wherein it is conductive paste for pillar formation containing metal particulates and a protecting agent, and the diameter of a particle of the above-mentioned metal particulates is less than 1μ m and the metal particulate content in the above-mentioned conductive paste is less than or more 40 95 mass % concentration. | [기술분야] 본 발명은 금속 미립자 및 보호제를 함유하는 기둥 형성용 전도성 페이스트에 관한 것이며, 반도체 칩 패키징에 적용될 수 있다. [해결과제] 본 발명은 전해도금법에서 언더컷의 기술적 문제 및 무전해증착법에서 재현성의 기술적 문제를 해결하고자 한다. [해결수단] 본 발명은 금속 미립자 및 보호제를 함유하는 필라 형성을 위한 전도성 페이스트를 포함하고, 상기 금속 미립자의 입자의 직경은 1μm 미만이고, 상기 전도성 페이스트 중 상기 금속 미립자 함량은 40 95 질량%이상의 농도이다. [특징] 여기서 주요 특징은 금속 미립자 및 보호제를 함유하는 필라 형성을 위한 전도성 페이스트의 사용이며, 언더컷 없이 상세한 필라의 형성을 가능하게 하고 재현성을 개선한다. [효과] 따라서, 본 발명은 언더컷 없이 상세한 필라의 형성을 개선하고 반도체 칩 패키징에서 재현성을 향상시킨다. | 2018-121936 | 2018-06-27 | 2020-004816 | 2020-01-09 |  |  | DIC CORP | 山口 亮太 ¦ 関根 信博 ¦ 矢田 真 ¦ 佐野 義之 |  |  |  | 1 | JP5558547B2(BE) | 0 |  | 92913528 | CN112272863A ¦ JP2020-004816A ¦ KR10-2021-0023811A ¦ TW202000806A ¦ US2021-0229172A1 ¦ WOWO2020-003725A1 | 6 | 거절 |  | 2220001004816
KR | KR | P | A | 은 코팅 구리 입자의 제조 방법 | 본 발명은 은 코팅 구리 입자의 제조 방법에 관한 것으로, 구체적으로 구리 입자를 에칭하는 에칭 단계, 그리고 상기 에칭된 구리 입자를 은 화합물이 포함된 도금 용액에 투입하여 은 도금하는 도금 단계를 포함하며, 각 공정의 특징을 고려하여 적정 분산 속도를 사용하여 분산시키는 것을 특징으로 한다. 상기 제조 방법에 의하면, 구리 입자의 형태를 유지하면서, 구리 입자 표면에서 은의 밀착성이 높고, 구리 입자의 내부 부식성과 전도성이 향상된 은 도금 구리 입자를 얻을 수 있다. | The present invention relates to a method for manufacturing silver coating copper particles, which includes: an etching step of etching copper particles; and a plating step of inserting the etched copper particles into a plating solution having a silver compound to silver-plate the same, thereby considering features of each process to disperse the copper particles by using an optimal dispersion speed. According to the manufacturing method, adhesion of silver is enhanced at a copper particle surface and inner corrosiveness and conductivity of the copper particles are improved while maintaining a shape of the copper particles. | 구리 입자를 에칭하는 에칭 단계, 그리고 상기 에칭된 구리 입자를 은 화합물이 포함된 도금 용액에 투입하여 은 도금하는 도금 단계를 포함하며, 상기 에칭 단계의 분산 속도는 1600 rpm 내지 3400 rpm으로 상승 유지되고, 상기 도금 단계의 분산 속도는 3400 rpm 내지 3800 rpm으로 상승 유지되는 것인 은 도금 구리 입자의 제조 방법. | The phosphorus is the manufacturing method of the plating copper particle the dissipation rate of the plating step is risen and maintained to 3400 rpm to 3800 rpm the etching step etching the copper particle, and the plating step which injects the copper particle which the Lee solid is etched in the plating solution are included and the dissipation rate of the etching step is risen and maintained to 1600 rpm to 3400 rpm. As to the, the argentous compound is included and plated with silver. | 1. 구리 입자를 에칭하는 에칭 단계, 그리고 상기 에칭된 구리 입자를 은 화합물이 포함된 도금 용액에 투입하여 은 도금하는 도금 단계를 포함하며, 상기 에칭 단계의 분산 속도는 1600 rpm 내지 3400 rpm으로 상승 유지되고, 상기 도금 단계의 분산 속도는 3400 rpm 내지 3800 rpm으로 상승 유지되는 것인 은 도금 구리 입자의 제조 방법. | 1. The phosphorus is the manufacturing method of the plating copper particle the dissipation rate of the plating step is risen and maintained to 3400 rpm to 3800 rpm the etching step etching the copper particle, and the plating step which injects the copper particle which the Lee solid is etched in the plating solution are included and the dissipation rate of the etching step is risen and maintained to 1600 rpm to 3400 rpm. As to the, the argentous compound is included and plated with silver. | [기술분야] 본 발명은 은 코팅 구리 입자의 제조 방법에 관한 것이며, 전자기 간섭 차폐를 위한 전자 장치 및 재료에 적용될 수 있다. [해결과제] 본 발명은 전자 장치에 의해 야기되는 전자기 간섭의 문제 및 전자기 간섭 차폐를 위한 비용 효과적인 재료에 대한 필요성을 해결하고자 한다. [해결수단] 본 발명은 에칭된 구리 입자를 무수 화합물을 함유하는 도금 용액에 주입하는 것을 포함하고, 균일한 은 코팅을 달성하기 위한 도금 및 에칭 단계를 포함한다. [특징] 여기서 주요 특징은 구리 입자의 형태를 유지하고 은 코팅의 높은 접착력을 달성하기 위한 적절한 소산 속도의 사용이다. [효과] 본 발명은 균일한 은 코팅을 통해 구리 입자의 전도성 및 내부 부식 특성을 개선한다. | 10-2018-0167012 | 2018-12-21 | 10-2020-0000791 | 2020-01-03 |  |  | 호서대학교 산학협력단 ¦ 엡실론 주식회사 | 홍성철 ¦ 김정훈 ¦ 김연화 ¦ 김동욱 ¦ 탁민주 ¦ 조용국 | 10-2018-0072674 | KR | 2018-06-25 | 5 | JP6900278B2 ¦ JP6956459B2(BE) ¦ KR10-1738494B1(BE) ¦ KR10-1101359B1(BE) ¦ WOWO2006-129886A1(BE) | 3 | KR10-2023-0094840A(FE) ¦ KR10-2344652B1(FE) ¦ KR10-2193224B1(FE) | 24729945 | KR10-2018-0072674 ¦ KR10-2175700B1 | 2 | 등록 |  | 3520021001212
JP | JP | P | A | 도체 형성용 조성물 및 그 제조 방법 및 도체층을 가지는 물품 및 그 제조 방법 | 【요약】 【과제】소결에 의해 구리를 함유하는 도체를 형성하는 도체 형성용 조성물을 이용하여 비교적 두꺼운 도체층을 형성할 경우에 도체층의 균열 발생을 억제하는 것. 【해결 수단】(A) 메디안 직경 또는 모드지름이 0.3~2.0인 구형 제1 구리 함유 입자와(B) 메디안 직경 또는 모드지름이 0.03~9.0인 편평형 제2 구리 함유 입자와(C) 분산매를 함유하는 도체 형성용 조성물이 개시된다. (B) 제2 구리 함유 입자의 양에 대한(A) 제1 구리 함유 입자의 양의 질량비가 0.25~4.0이다. 【선택도】도 1 | [ABSTRACT] [Technical problem] When you form a comparatively thick conductor layer using the constituent for conductor formation which forms the conductor which contains copper by sintering, control generating of the crack of a conductor layer. [Means for Solution](A) A constituent for conductor formation containing the first spherical copper content particle whose a median size or modal diameter is 0.3~2.0, the second copper content particle of the shape of flat whose (B) median size or modal diameter is 0.03~9.0, and (C) carrier fluid is indicated. (B) (A) to the quantity of the second copper content particle -- the mass ratio of the quantity of the first copper content particle is 0.25~4.0. [Chosen drawing] Drawing 1 | 【청구항1】 (A) 메디안 직경 또는 모드지름이 0.3~2.0인 구형 제1 구리 함유 입자와(B) 메디안 직경 또는 모드지름이 0.03~9.0인 편평형 제2 구리 함유 입자와(C) 분산매를 함유하고 (B) 제2 구리 함유 입자의 양에 대한(A) 제1 구리 함유 입자의 양의 질량비가 0.25~4.0인 도체 형성용 조성물. | [Claim1] (A) The first spherical copper content particle whose median size or modal diameter is 0.3~2.0, (B) containing the second copper content particle of the shape of flat whose median size or modal diameter is 0.03~9.0, and (C) carrier fluid -- (B) -- (A) to the quantity of the second copper content particle -- the constituent for conductor formation whose mass ratio of the quantity of the first copper content particle is 0.25~4.0. | 【청구항1】 (A) 메디안 직경 또는 모드지름이 0.3~2.0인 구형 제1 구리 함유 입자와(B) 메디안 직경 또는 모드지름이 0.03~9.0인 편평형 제2 구리 함유 입자와(C) 분산매를 함유하고 (B) 제2 구리 함유 입자의 양에 대한(A) 제1 구리 함유 입자의 양의 질량비가 0.25~4.0인 도체 형성용 조성물. ¦ 【청구항2】 (A) 메디안 직경 또는 모드지름이 0.3~2.0인 구형 제1 구리 함유 입자와(B) 메디안 직경 또는 모드지름이 0.03~9.0인 편평형 제2 구리 함유 입자를(C) 분산매 중에 분산시키는 공정을 구비하고,(B) 제2 구리 함유 입자의 양에 대한(A) 제1 구리 함유 입자의 양의 질량비가 0.25~4.0인 도체 형성용 조성물을 제조하는 방법. | [Claim1] (A) The first spherical copper content particle whose median size or modal diameter is 0.3~2.0, (B) containing the second copper content particle of the shape of flat whose median size or modal diameter is 0.03~9.0, and (C) carrier fluid -- (B) -- (A) to the quantity of the second copper content particle -- the constituent for conductor formation whose mass ratio of the quantity of the first copper content particle is 0.25~4.0. ¦ [Claim2] (A) It has a process which disperses the second copper content particle of the shape of flat whose the first spherical copper content particles, (B) median size, or modal diameter whose median size or modal diameter is 0.3~2.0 is 0.03~9.0 in (C) carrier fluid, (B) (A) to the quantity of the second copper content particle -- the way the mass ratio of the quantity of the first copper content particle manufactures the constituent for conductor formation which is 0.25~4.0. | [기술분야] 본 발명은 도체 형성을 위한 구성 요소, 이를 위한 제조 방법, 도체 층을 가지는 물품, 및 동일한 것을 위한 제조 방법에 관한 것이다. [해결과제] 본 발명은 균열 발생을 제어하고 비교적 큰 두께를 가진 전도체 층을 형성함으로써, 특히 두꺼운 전도체 층을 형성할 때 소결에 의해 형성된 전도체 층에서의 균열 발생 문제를 해결하고자 한다. [해결수단] 본 발명은 캐리어 유체와 함께, 구형 구리 함량 입자 및 평평한 구리 함량 입자를 함유하는 전도체 형성을 위한 성분을 포함한다. [특징] 여기서 주된 특징은 크랙 발생을 제어하고 두꺼운 전도체 층을 형성하기 위해 전도체 형성을 위한 구성성분에서 구형 및 평평한 구리 함량 입자의 사용이다. [효과] 본 발명은 따라서 크랙 발생을 제어하고 저온 소결을 가능하게 함으로써 두꺼운 전도체 층을 형성하는 능력을 개선한다. | 2018-116104 | 2018-06-19 | 2019-220316 | 2019-12-26 |  |  | RESONAC HOLDINGS CORP | 浦島 航介 ¦ 江尻 芳則 ¦ 納堂 高明 ¦ 米倉 元気 ¦ 明比 龍史 |  |  |  | 5 | JP6343812B2(BE) ¦ JP2015-038898A(BE) ¦ JP4916107B2(BE) ¦ JP4200274B2(BE) ¦ WOWO2017-188123A1(BE) | 0 |  | 17588828 | JP7187835B2 | 1 | 등록 |  | 2219052003710
US | US | P | A1 | HIGH-YIELD PREPARATION OF TWO-DIMENSIONAL COPPER NANOSHEETS | Cu-based nanostructures have excellent catalytic, electronic, and plasmonic performance due to their unique chemical and physical properties. A range of Cu materials including foil, spherical nanoparticles, nanowires, and nanocubes have been explored for catalyzing CO2 electroreduction. However, practical application of the CO2 electroreduction reaction requires Cu catalysts hold a high percentage of exposed surface atoms for improved product selectivity. The present disclosure describes a high temperature reduction method to prepare Cu nanosheets with size range from about 40 nm to about 13 μm in a hydrophobic system. The purity of trioctyphosphine (TOP) plays an important role for shape-controlled synthesis of Cu nanosheets. The morphology evolution was investigated by adjusting the feeding molar ratio of TOP/Cu-tetradecylamine complex. The Cu nanosheets formed by the methods of the present disclosure have high surface area and stability in solution for more than three months. These Cu nanosheets have applications in reducing CO2 to fuels. | 구리 기반 나노구조체는 우수한 촉매, 전자, 독특한 화학적 및 물리적 특성으로 인한 플라즈모닉 성능. 호일, 구형 나노 입자, 나노 와이어를 포함하는 Cu 물질의 범위 그리고 나노큐브는 촉매화를 위해 탐구되었다. CO2 전기 환원. 그러나, 상기 장치의 실제 적용 CO2 전기 환원 반응은 Cu 촉매가 개선된 제품 선택성을 위해 노출된 표면 원자의 높은 비율을 유지한다. 본 발명은 소수성 시스템에서 약 40 nm 내지 약 13 μm의 크기 범위를 갖는 Cu 나노시트를 제조하기 위한 고온 환원 방법을 기술한다. 트리옥틸포스핀 (TOP)의 순도는 Cu 나노시트의 형태-조절된 합성에 중요한 역할을 한다. TOP/Cu-테트라데실아민 복합체의 공급 몰비를 조절하여 형태 진화를 조사하였다. 본 발명의 방법에 의해 형성된 Cu 나노시트는 높은 표면적 및 3개월 이상 용액에서의 안정성을 갖는다. 이러한 Cu 나노시트는 감소하는 응용을 가지고 있다. CO2 연료에 대해. | 1. A method of making a copper nanosheet, the method comprising: heating a reactant solution comprising a reducing agent and one or more surfactants to a temperature of about 280° C. to about 330° C., to form a heated solution; andinjecting a hot solution of copper-containing precursor into the heated solution to form the copper nanosheet. | 1. 구리 나노시트를 제조하는 방법, 상기 방법은 다음을 포함한다: 가열된 용액을 형성하기 위해 환원제와 하나 이상의 계면활성제를 포함하는 반응물 용액을 약 280℃내지 약 330℃의 온도로 가열한다. 구리 나노시트를 형성하기 위해 구리 함유 전구체의 핫 용액을 가열된 용액에 주입한다. | 1. A method of making a copper nanosheet, the method comprising: heating a reactant solution comprising a reducing agent and one or more surfactants to a temperature of about 280° C. to about 330° C., to form a heated solution; andinjecting a hot solution of copper-containing precursor into the heated solution to form the copper nanosheet. ¦ 15. A method of making a carbon dioxide conversion catalyst the method comprising: heating a reactant solution comprising oleylamine and trioctylphosphine (TOP) to a temperature of about 280° C. to about 330° C., to form a heated solution; andinjecting a hot solution of copper tetradecylamine (Cu-TDA) into the heated solution to form the copper nanosheet. ¦ 21. A carbon dioxide reduction catalyst comprising: a copper nanosheet characterized by a thickness of less than 100 nm; anda length of about 40 nm to about 13 μm. | 1. 구리 나노시트를 제조하는 방법, 상기 방법은 다음을 포함한다: 가열된 용액을 형성하기 위해 환원제와 하나 이상의 계면활성제를 포함하는 반응물 용액을 약 280℃내지 약 330℃의 온도로 가열한다. 구리 나노시트를 형성하기 위해 구리 함유 전구체의 핫 용액을 가열된 용액에 주입한다. ¦ 15. 상기 방법을 포함하는 이산화탄소 전환 촉매의 제조 방법 가열된 용액을 형성하기 위해 올레일아민 및 트리옥틸포스핀 (TOP)을 포함하는 반응물 용액을 약 280℃내지 약 330℃의 온도로 가열한다. 구리 테트라데실아민 (Cu-TDA)의 핫 용액을 가열된 용액에 주입하여 구리 나노시트를 형성하는 것. ¦ 21. 다음을 포함하는 이산화탄소 환원 촉매. 100 nm 미만의 두께를 특징으로 하는 구리 나노시트. 그리고, 약 40 nm 내지 약 13 μm의 길이를 갖는다. | [기술분야] 본 발명은 구리 나노 입자, 특히 구리 나노 시트, 동일한 것을 제조하는 방법, 및 동일한 것을 촉매적으로 적용하는 것에 관한 것이다. [해결과제] 본 발명은 촉매 적용을 위해 제어된 크기 및 형상을 갖는 순수하고 안정적인 구리 나노시트를 합성하는 과제를 해결하고자 한다. [해결수단] 본 발명은 반응물 용액을 가열하고 구리 함유 전구체의 고온 용액을 주입함으로써 구리 나노시트를 제조하는 방법을 포함한다. [특징] 여기서 주요 특징은 Cu 나노시트를 합성하기 위한 형상-조절 리간드로서 상이한 순도를 갖는 트리옥틸포스핀(TOP)의 사용이다. [효과] 따라서, 본 발명은 촉매 적용을 위한 Cu 나노시트의 안정성 및 선택성을 개선한다. | 16/006673 | 2018-06-12 | 2019-0376194 | 2019-12-12 |  |  | HONDA MOTOR CO., LTD. | Shutang CHEN ¦ Gugang Chen |  |  |  | 17 | CN108127125B(BE) ¦ CN103112885A ¦ KR10-1963224B1 ¦ US9751071B2 ¦ US9634326B2 ¦ US2014-0179941A1 ¦ US2013-0230717A1 ¦ US10490624B2 ¦ US8076261B2 ¦ US2011-0056564A1 ¦ US8178585B2 ¦ US7829059B2 ¦ US7547347B2 ¦ WOWO2017-091831A1 ¦ WOWO2017-046268A1 ¦ WOWO2016-049430A1 ¦ WOWO2015-195650A1 | 7 | CN115465886B ¦ CN113059173B ¦ CN112795961B ¦ CN112517921B ¦ JP7722347B2(FE) ¦ JP2023-020511A ¦ US11311939B2(FE) | 17608374 | CN110586953B ¦ DE10-2019-208252A1 ¦ JP2020-023745A ¦ US11131031B2 | 4 | 등록 |  | 5419050002412
KR | KR | P | A | 구리 입자 및 그 제조 방법 | 본 발명의 구리 입자는, 구리를 포함하는 코어부와, 해당 코어부의 표면에 형성된 CuO 및 Cu2O를 포함하는 산화구리층을 갖는다. 구리 입자 중에 포함되는 산소의 함유 비율(질량%)을 X라고 하고, 산화구리층 중에 포함되는 Cu2O의 결정자 크기(㎚)를 Y라고 했을 때, Y≥36X-18의 조건을 만족시킨다. 레이저 회절 산란식 입도 분포 측정법에 의한 누적 체적 50용량%에 있어서의 체적 누적 입경 D50(㎛)에 대한, 코어부 중에 포함되는 금속 구리의 결정자 크기 DC(㎛)의 비율인 DC/D50의 값이 0.10 이상 0.40 이하인 것도 적합하다. 또한, 산소의 함유 비율이 0.80질량% 이상 1.80질량% 이하인 것도 적합하다. | The copper particle of the present invention has the copper oxide layer including the core unit including the copper, the CuO formed in the surface of the corresponding core unit, and the Cu2O. The containing rate (the mass %) of the oxygen included among the copper particle was done as X. When the crystal size (㎚) of the Cu2O included among the copper oxide layer was done as Y the condition of the Y≥36X-18 is satisfied. It is suitable that the value which is the rate of the crystal size D3 (㎛) of the metal copper included among the volume accumulation particle diameter D2 (㎛), in the accumulated volume 50 capacity % by the laser diffraction scattering formula granularity distribution measurement method the core unit of the DC / D50 is 0.40 or less over 0.10. Moreover, it is suitable that the containing rate of oxygen is 1.80 mass % or less over 0.80 mass %. | 구리를 포함하는 코어부와, 해당 코어부의 표면에 형성된 CuO 및 Cu2O를 포함하는 산화구리층을 갖고, 하기 식 (1)의 관계를 만족시키는, 구리 입자. 식 중, X는 구리 입자 중에 포함되는 산소의 함유 비율(질량%)이고, Y는 산화구리층 중에 포함되는 Cu2O의 결정자 크기(㎚)이다. | The copper particle to satisfy the relation of the following equation (1) it has the copper oxide layer which comprises the core unit including the copper, the CuO formed in the surface of the corresponding core unit, and the Cu2O. Among the type, X is the containing rate (mass %) of the oxygen included among the copper particle. Y is the crystal size (㎚) of the Cu2O included among the copper oxide layer. | 1. 구리를 포함하는 코어부와, 해당 코어부의 표면에 형성된 CuO 및 Cu2O를 포함하는 산화구리층을 갖고, 하기 식 (1)의 관계를 만족시키는, 구리 입자. 식 중, X는 구리 입자 중에 포함되는 산소의 함유 비율(질량%)이고, Y는 산화구리층 중에 포함되는 Cu2O의 결정자 크기(㎚)이다. ¦ 5. 구리 원소를 포함하는 원료 분말을 플라스마 불꽃 속에 도입하여 기상 상태의 구리로 만들고, 상기 기상 상태의 구리의 냉각에 의해 구리 입자를 생성시키면서, 생성한 해당 구리 입자를 산소 함유 분위기에 노출시키고, 산소 함유 분위기에 노출된 후의 상기 구리 입자의 표면을 산화시켜 CuO 및 Cu2O를 포함하는 산화구리층을 생성시키는 공정을 갖는, 구리 입자의 제조 방법. | 1. The copper particle to satisfy the relation of the following equation (1) it has the copper oxide layer which comprises the core unit including the copper, the CuO formed in the surface of the corresponding core unit, and the Cu2O. Among the type, X is the containing rate (mass %) of the oxygen included among the copper particle. Y is the crystal size (㎚) of the Cu2O included among the copper oxide layer. ¦ 5. The manufacturing method of copper particle having the process it introduces the material powder including the copper element in the plasma flame and it makes with the copper of the wake up and while it creates the copper particle with the cooling of the copper of the wake up exposing the corresponding copper particle produced to the oxygen surrounding and of creating the copper oxide layer oxidizing the surface of the copper particle after being exposed to the oxygen surrounding and includes the CuO and Cu2O. | [기술분야] 본 발명은 인쇄 회로 기판 또는 전기 회로에 사용되는 전도성 페이스트에 적용될 수 있는 구리 입자 및 이의 제조 방법에 관한 것이다. [해결과제] 본 발명은 전도성 페이스트용 구리 입자, 특히 미세 피치 적용에서 강한 소결성 및 양호한 전도성을 달성하는 과제를 해결하고자 한다. [해결수단] 본 발명은 CuO 및 Cu2O를 포함하는 구리 산화물 층을 가진 구리 입자, 및 물리적 기상 증착을 포함하는 제조 방법을 포함한다. [특징] 여기서 주된 특징은 CuO와 Cu2O를 포함하는 구리 입자의 산화구리층과 물리기상증착법을 이용한 제조방법이다. [효과] 따라서, 본 발명은 상기 제조 공정에서 구리 입자의 분산성을 개선시키고, 전도성을 향상시키고 일관성을 방지한다. | 10-2019-7024034 | 2018-03-28 | 10-2019-0132351 | 2019-11-27 |  |  | 미쓰이킨조쿠주식회사 | 마츠야마 도시카즈 ¦ 오타 고유 ¦ 우와즈미 요시아키 ¦ 엔도 야스토시 | 2017-072054 | JP | 2017-03-31 | 3 | JP5241984B2(BE) ¦ JP3674501B2(BE) ¦ WOWO2016-052373A1(BE) | 0 |  | 93012185 | CN110325303B ¦ JP2017-072054 ¦ JP7050756B2 ¦ KR10-2403998B1 ¦ TWI803486B ¦ WOWO2018-181482A1 | 6 | 등록 |  | 3519483000760
JP | JP | P | A | 구리 나노 입자, 그것을 이용한 구리 나노 입자 페이스트, 구리 나노 입자 코어 셸 금속, 구리 나노 입자 제조 장치, 구리 나노 입자 제조 방법 | 【요약】 【과제】 수율 자주 저비용으로 제조한 구리 나노 입자, 그것을 이용한 구리 나노 입자 페이스트, 구리 나노 입자 코어 셸 금속, 구리 나노 입자 제조 장치, 구리 나노 입자 제조 방법의 제공. 【해결 수단】 수산화 구리와 초산동을 같은 용제에 용해시키고 그에 분산제로서의 폴리카르복실산과 디에틸렌글리콜 모노부틸에테르(C8H18O3) 또는2-에틸헥산올(C8H18O)과 도데칸(C12H26)을 혼합하고, 구리염의 환원제로서 하이드라진을 혼합한 반응액을 마이크로파 조사 캐비티를 통과시킴으로써 거울이나 석출물의 부착을 방지해 구리 나노 입자의 연속 작성을 실현했다. 【선택도】도 3 | [ABSTRACT] [Technical problem] Offer of the copper-nanoparticles paste using the copper nanoparticles and it which were cheaply manufactured with the sufficient yield, copper-nanoparticles core shell metal, a copper-nanoparticles manufacture device, and the manufacturing method of copper nanoparticles. [Means for Solution] Dissolve copper hydroxide and a cupric nitrate in the same solvent, and it mixes polycarboxylic acid, diethylene-glycol-mono butyl ether (C8H18O3) or 2-ethyl ヘキサノール (C8H18O), and ドデカン (C12H26) as a dispersing agent to it, By passing a microwave exposure cavity for the reaction liquid with which hydrazine was mixed as a reducing agent of 銅塩, adhesion of a mirror and a precipitation thing was prevented and continuation creation of copper nanoparticles was realized. [Chosen drawing] Drawing 3 | 【청구항1】 수산화 구리를 포함한 복수 종류의 구리염과 분산제와 환원제와 반응관 내벽으로의 석출물 부착 억제제 내지 석출 방지제로서의 물과 혼화하지 않는 도데칸(C12H26) 혹은 유동 파라핀이나 나프탈렌계를 포함한 열매체유에서 선택되는 적어도 1종류를 포함한 반응 용액을 각각 준비하는 공정과 반응관에 상기 용액을 유통시키는 공정과 상기 용액을 마이크로파가 조사되는 장소에 있는 반응관을 통과시키는 공정을 가지는 것을 특징으로 하는 구리 나노 입자 콜로이드 제조 방법을 이용하여 합성한 구리 나노 입자 콜로이드의 구리 나노 입자를 코어에 가져 코어 셸 금속 나노 입자를 형성한 구리 코어 셸 금속 나노 입자 콜로이드. | [Claim1] Two or more kinds of 銅塩 containing copper hydroxide, a dispersing agent, and a reducing agent, The process of preparing reaction solution including at least one kind chosen from the heat carrier oil containing ドデカン (C12H26) or the liquid paraffin which is not mixed with water as the precipitation thing adhesion depressant thru/or precipitation prevention agent to the wall in a reaction pipe, and a ナフタレン system, respectively, The process which circulates the above-mentioned solution in a reaction pipe, Copper core shell metal nanoparticle colloid which has to a core copper nanoparticles of the copper-nanoparticles colloid compounded using the manufacturing method of the copper-nanoparticles colloid having a process which passes the reaction pipe at the place where microwave is irradiated with the above-mentioned solution, and formed the core shell metal nanoparticle. | 【청구항1】 수산화 구리를 포함한 복수 종류의 구리염과 분산제와 환원제와 반응관 내벽으로의 석출물 부착 억제제 내지 석출 방지제로서의 물과 혼화하지 않는 도데칸(C12H26) 혹은 유동 파라핀이나 나프탈렌계를 포함한 열매체유에서 선택되는 적어도 1종류를 포함한 반응 용액을 각각 준비하는 공정과 반응관에 상기 용액을 유통시키는 공정과 상기 용액을 마이크로파가 조사되는 장소에 있는 반응관을 통과시키는 공정을 가지는 것을 특징으로 하는 구리 나노 입자 콜로이드 제조 방법을 이용하여 합성한 구리 나노 입자 콜로이드의 구리 나노 입자를 코어에 가져 코어 셸 금속 나노 입자를 형성한 구리 코어 셸 금속 나노 입자 콜로이드. ¦ 【청구항2】 구리염과 분산제와 환원제를 포함한 반응 원료 수용액을 이용하여 합성한 구리 나노 입자 분산액의 정제에 있어서 구리 나노 입자 분산액에 디카르복실산을 첨가하는 공정을 가지는 것을 특징으로 하는 구리 나노 입자의 정제 방법. ¦ 【청구항3】 금속염과 분산제와 환원제를 포함한 반응 원료액을 가열해 연속법에 의해 합성하는 금속 나노 입자의 합성 방법에 있어서 상기 반응 원료액의 구성요소로서 도데칸 혹은 유동 파라핀이나 나프탈렌계를 포함한 열매체유에서 선택되는 적어도 1종류의 반응관 내벽으로의 석출물 부착 억제제 내지 석출 방지제, 디에틸렌글리콜 모노부틸에테르(C8H18O3)(BDG라고 한다),2-에틸헥산올(C8H18O), 저분자 W/O유화제에서 선택되는 적어도 1종류의 석출물 부착 억제제 내지 석출 방지제의 보조제, (을)를 포함하는 것을 특징으로 하는 금속 나노 입자 제조 방법. | [Claim1] Two or more kinds of 銅塩 containing copper hydroxide, a dispersing agent, and a reducing agent, The process of preparing reaction solution including at least one kind chosen from the heat carrier oil containing ドデカン (C12H26) or the liquid paraffin which is not mixed with water as the precipitation thing adhesion depressant thru/or precipitation prevention agent to the wall in a reaction pipe, and a ナフタレン system, respectively, The process which circulates the above-mentioned solution in a reaction pipe, Copper core shell metal nanoparticle colloid which has to a core copper nanoparticles of the copper-nanoparticles colloid compounded using the manufacturing method of the copper-nanoparticles colloid having a process which passes the reaction pipe at the place where microwave is irradiated with the above-mentioned solution, and formed the core shell metal nanoparticle. ¦ [Claim2] A refining method of the copper nanoparticles having the process of adding dicarboxylic acid to copper-nanoparticles dispersion liquid, in refining of the copper-nanoparticles dispersion liquid compounded using reaction materials solution containing 銅塩, a dispersing agent, and a reducing agent. ¦ [Claim3] In the synthesizing method of the metal nanoparticle which heats the reaction materials liquid containing metal salt, a dispersing agent, and a reducing agent, and it compounds with a continuous magnetization method, it is as a component of the above-mentioned reaction materials liquid, The precipitation thing adhesion depressant thru/or precipitation prevention agent to the wall in [ at least one kind of ] a reaction pipe chosen from the heat carrier oil containing ドデカン or a liquid paraffin, and a ナフタレン system, At least one kind of precipitation thing adhesion depressant chosen from diethylene-glycol-mono butyl ether (C8H18O3) (it is called BDG), 2-ethyl ヘキサノール (C8H18O), and a low-molecular W/O emulsifier thru/or the auxiliary agent of a precipitation prevention agent, を含む -- the manufacturing method of the metal nanoparticle characterized by things. | [기술분야] 본 발명은 구리 나노입자에 관한 것으로, 구리-나노입자 페이스트, 코어 쉘 메탈, 제조 장치 등의 다양한 제품에 적용될 수 있다. [해결과제] 본 발명은 더 강한 환원력을 필요로 하고 산화되기 쉬워 지속적인 제조 및 산업적 생산에 어려움을 초래하는 구리 나노입자를 취급하는 문제를 해결하고자 한다. [해결수단] 본 발명은 상기 제조 공정에서 구리 나노 입자, 분산제, 및 환원제의 사용을 포함한다. [특징] 여기서 주요 특징은 구리 나노입자의 침전을 제어하고 산화를 방지하기 위한 첨가제로서 BDG 및 2-에틸의 사용이다. [효과] 따라서, 본 발명은 석출 및 산화를 방지함으로써 구리 나노 입자의 제조 공정을 개선하여 생산성 및 비용 효율성을 향상시킨다. | 2019-149616 | 2019-08-19 | 2019-199652 | 2019-11-21 |  |  | SHINKO KAGAKU KOGYOSHO:KK | 渡辺 健一 ¦ 甲田 秀和 |  |  |  | 2 | JP5068614B2(BE) ¦ JP3131075B2 | 1 | RU0002776050C1 | 17572533 | JP2019-199652A | 1 | 거절 |  | 2219047001421
JP | JP | P | A | 도전성 페이스트 | 【요약】 【과제】칩형 세라믹 전자 부품의 외부 전극 형성용 도전성 페이스트로서, 소성 시에 블리스터 결함이 잘 발생하지 않게 한다. 【해결 수단】칩형 세라믹 전자 부품 1의 외부 전극 2를 형성하기 위해 이용되는 도전성 페이스트로서, 구리 분말과 유리 분말을 포함하고 구리 분말은 입자 지름이 300 nm이하에서 입자 지름/결정자 지름이 1.0을 초과하고 3.8 이하이며 구리 분말 및 유리 분말의 합계 체적에서 차지하는 유리 분말의 체적 비율이 35 체적%이하이다. 소성 공정을 실시했을 때, 부품 본체 4의 니켈을 포함한 내부 전극 9의 노출 끝부근에서는 내부 전극 9에 포함되는 니켈과 도전성 페이스트에 포함되는 구리가 서로 확산하고 외부 전극 2 중에 Ni-Cu합금층 11이 형성된다. 또한 외부 전극 2와 부품 본체 4와 접하는 영역에서는 도전성 페이스트에 포함되는 유리 분말에서 유래하는 유리층 12가 형성된다. 【선택도】도 1 | [ABSTRACT] [Technical problem] Blister fault is made hard to be conductive paste for exterior electrode formation in tipped type ceramic electronic parts, and to produce at the time of calcination. [Means for Solution]Are conductive paste used in order to form the exterior electrode 2 in the tipped type ceramic electronic parts 1, and including the end of copper powder, and glass powder the end of copper powder, A diameter of a particle is 300 nm or less, and the diameter of a particle / crystal 子径 exceeds 1.0, and it is 3.8 or less, and a volume rate of glass powder to sum total volume of the end of copper powder and glass powder is below the 35 volume %. When a calcination process is carried out, near the exposure end of the internal electrode 9 containing nickel in the main part 4 of parts, the nickel contained in the internal electrode 9 and the copper contained in conductive paste are spread mutually, and the nickel-Cu alloy layer 11 is formed into the exterior electrode 2. In the field which touches the exterior electrode 2 and the main part 4 of parts, the glass layer 12 originating in the glass powder contained in conductive paste is formed. [Chosen drawing] Drawing 1 | 【청구항1】 칩형 세라믹 전자 부품의 외부 전극 형성용 도전성 페이스트로서, 구리 분말과 유리 분말을 포함하고 상기 구리 분말은 입자 지름이 300 nm이하에서 입자 지름/결정자 지름이 1.0을 초과하고 3.8 이하이며 상기 구리 분말 및 상기 유리 분말의 합계 체적에서 차지하는 상기 유리 분말의 체적 비율이 35 체적%이하인 도전성 페이스트. | [Claim1] Are conductive paste for exterior electrode formation in tipped type ceramic electronic parts, and including the end of copper powder, and glass powder the above-mentioned end of copper powder, Conductive paste whose volume rate of the above-mentioned glass powder which the diameter of a particle / crystal 子径 exceeds 1.0, and the diameter of a particle is 3.8 or less, and accounts at 300 nm or less for the sum total volume of the above-mentioned end of copper powder and the above-mentioned glass powder is below the 35 volume %. | 【청구항1】 칩형 세라믹 전자 부품의 외부 전극 형성용 도전성 페이스트로서, 구리 분말과 유리 분말을 포함하고 상기 구리 분말은 입자 지름이 300 nm이하에서 입자 지름/결정자 지름이 1.0을 초과하고 3.8 이하이며 상기 구리 분말 및 상기 유리 분말의 합계 체적에서 차지하는 상기 유리 분말의 체적 비율이 35 체적%이하인 도전성 페이스트. | [Claim1] Are conductive paste for exterior electrode formation in tipped type ceramic electronic parts, and including the end of copper powder, and glass powder the above-mentioned end of copper powder, Conductive paste whose volume rate of the above-mentioned glass powder which the diameter of a particle / crystal 子径 exceeds 1.0, and the diameter of a particle is 3.8 or less, and accounts at 300 nm or less for the sum total volume of the above-mentioned end of copper powder and the above-mentioned glass powder is below the 35 volume %. | [기술분야] 본 발명은 세라믹 커패시터와 같은 팁형 세라믹 전자 부품에서 외부 전극을 형성하는데 사용되는 전도성 페이스트에 관한 것이다. [해결과제] 본 발명은 소결 난연제에 의존하지 않고 소성 동안 블리스터 결함을 생성하는 기술적 문제를 해결하고자 한다. [해결수단] 본 발명은 구리 분말에 대한 특정 입자 직경 및 결정 특성을 갖는 전도성 페이스트, 및 35%미만의 유리 분말 부피율을 포함한다. [특징] 여기서 주요 특징은 소결 시작을 지연시키고 입자들 사이의 틈새에서 유리 함량을 감소시킴으로써 블리스터 결함의 제어이다. [효과] 따라서, 본 발명은 내부 전극에 대한 외부 전극의 접촉 성능을 향상시키고, 수분 밀봉 특성을 향상시킨다. | 2018-094191 | 2018-05-16 | 2019-200896 | 2019-11-21 |  |  | MURATA MFG CO LTD | 西坂 康弘 ¦ 木村 真人 |  |  |  | 1 | JP2002-110444A(BE) | 4 | JP7355182B2 ¦ JP6704083B1 ¦ KR10-2025-0109739A ¦ US11476050B2(FE) | 17573598 | CN110504042B ¦ JP6787364B2 ¦ JP7355182B2 ¦ JP7475259B2 ¦ KR10-2226688B1 ¦ KR10-2426098B1 | 6 | 등록 |  | 2219047002665
JP | JP | P | A | 구리 나노 분말, 구리 나노 잉크 및 도전막 형성 방법 | 【요약】 【과제】 광 소성 소결 에너지를 감소시킬 수 있는 구리 나노 분말, 구리 나노 잉크 및 도전막 형성 방법을 제공한다. 【해결 수단】 구리 나노 분말은 평균 입자 지름이 10 nm 이상 100 nm미만의 구리 나노 분말로서, 인을 0.15 mass% 이상 함유하고 상기 구리 나노 분말의 산소 농도는 0.54 mass% 이상 1.1 mass%이하임을 특징으로 한다. 구리 나노 잉크는 상기 구리 나노 분말과 용제와 상기 구리 나노 분말을 상기 용제 중에서 분산시키는 분산제를 구비하는 것을 특징으로 한다. 도전막 형성 방법은 상기 구리 나노 잉크의 피막을 물체 표면에 형성하고 상기 피막을 건조시키고 건조한 상기 피막에 광을 조사하는 광 소성에 의해 도전막을 형성하는 것을 특징으로 한다. 【선택도】 도 1 | [ABSTRACT] [Technical problem] The copper nano powder which can reduce light calcination sintering energy, copper nano ink, and an electric conduction film formation method are provided. [Means for Solution]a mean particle size of copper nano powder is the 10-nm or more copper nano powder below 100 nm -- Lynn -- more than 0.15mass% -- containing, oxygen concentration of the copper nano powder is less than more than 0.54mass%1.1mass% Copper Nano, Inc. has the above-mentioned copper nano powder, a solvent, and a dispersing agent that distributes the above-mentioned copper nano powder in the above-mentioned solvent. An electric conduction film formation method forms the coat of above-mentioned Copper Nano, Inc. in the object surface, and it forms an electric conduction film by optical calcination which irradiates the above-mentioned coat which was made to dry the above-mentioned coat and was dried. [Chosen drawing] figure 1 | 【청구항1】 평균 입자 지름이 10 nm 이상 100 nm미만의 구리 나노 분말로서, 인을 0.15 mass% 이상 함유하고 상기 구리 나노 분말의 산소 농도는 0.54 mass% 이상 1.1 mass%이하임을 특징으로 하는 구리 나노 분말. | [Claim1] a mean particle size is the 10-nm or more copper nano powder below 100 nm -- Lynn -- more than 0.15mass% -- the copper nano powder which contains and is characterized by the oxygen concentration of the above-mentioned copper nano powder being less than more than 0.54mass%1.1mass%. | 【청구항1】 평균 입자 지름이 10 nm 이상 100 nm미만의 구리 나노 분말로서, 인을 0.15 mass% 이상 함유하고 상기 구리 나노 분말의 산소 농도는 0.54 mass% 이상 1.1 mass%이하임을 특징으로 하는 구리 나노 분말. | [Claim1] a mean particle size is the 10-nm or more copper nano powder below 100 nm -- Lynn -- more than 0.15mass% -- the copper nano powder which contains and is characterized by the oxygen concentration of the above-mentioned copper nano powder being less than more than 0.54mass%1.1mass%. | [기술분야] 본 발명은 구리 나노 분말, 구리 나노 잉크, 및 전기 전도막 형성 방법에 관한 것이다. [해결과제] 본 발명은 전기 전도 필름을 형성함에 있어서 높은 광학 소성 소결 에너지 및 기판에 대한 잠재적인 손상의 문제를 해결하고자 한다. [해결수단] 본 발명은 특정 입자 크기 및 산소 농도를 갖는 구리 나노 분말, 구리 나노 잉크, 및 전기 전도 필름 형성 방법을 포함한다. [특징] 여기서 주요 특징은 광학 소성 소결 에너지를 감소시키고 분산 안정성을 향상시키기 위해 인-함유 구리 나노 분말의 사용이다. [효과] 따라서, 본 발명은 분산 안정성을 향상시키고 전기 전도 필름을 형성할 때 광학 소성 소결 에너지를 감소시킨다. | 2018-090112 | 2018-05-08 | 2019-196510 | 2019-11-14 |  |  | ISHIHARA CHEMICAL CO LTD | 濱野 翼 ¦ 川戸 祐一 ¦ 有村 英俊 |  |  |  | 2 | JP5700864B2(BE) ¦ JP2010-059469A(BE) | 0 |  | 17570093 | JP7280665B2 | 1 | 등록 |  | 2219046001242
KR | KR | P | A | 접합용 금속 페이스트, 접합체 및 그의 제조 방법, 및 반도체 장치 및 그의 제조 방법 | 본 발명은, 금속 입자와, 탄소수 1∼20의 직쇄형 또는 분지형의 1가 지방족 알코올을 함유하고, 금속 입자는, 체적 평균 입경이 0.12∼0.8 ㎛인 서브마이크로 구리 입자를 포함하는, 접합용 금속 페이스트를 제공한다. | The invention provides the metal paste for the junction comprising the sub mike in which 1 of the straight-chain of the metal particle, and carbon number 1∼20 or the basin-type contain the aliphatic alcohol ; and the volume average particle diameter as to the metal particle, is 0.12∼0.8 ㎛. The copper particle. | 금속 입자와, 탄소수 1∼20의 직쇄형 또는 분지형의 1가 지방족 알코올을 함유하고, 상기 금속 입자는, 체적 평균 입경이 0.12∼0.8 ㎛인 서브마이크로 구리 입자를 포함하는, 접합용 금속 페이스트. | The metal paste for the junction including metal particle, and the sub mike. As to the sub mike, 1 of the straight-chain of the carbon number 1∼20 or the basin-type contains the aliphatic alcohol and the volume average particle diameter the metal particle is 0.12∼0.8 ㎛. The copper particle. | 1. 금속 입자와, 탄소수 1∼20의 직쇄형 또는 분지형의 1가 지방족 알코올을 함유하고, 상기 금속 입자는, 체적 평균 입경이 0.12∼0.8 ㎛인 서브마이크로 구리 입자를 포함하는, 접합용 금속 페이스트. | 1. The metal paste for the junction including metal particle, and the sub mike. As to the sub mike, 1 of the straight-chain of the carbon number 1∼20 or the basin-type contains the aliphatic alcohol and the volume average particle diameter the metal particle is 0.12∼0.8 ㎛. The copper particle. | [기술분야] 본 발명은 특정 지방족 알코올 함량을 가진 접합을 위해 금속 페이스트를 사용하여 반도체 장치를 제조하기 위한 방법에 관한 것이며, 저온 용접을 용이하게 하고 압력 없이 충분한 결합 강도를 획득한다. [해결과제] 본 발명은 지지 부재와 반도체 장치 사이의 잔류 열 응력과 관련된 문제를 해결하여 손상 및 신뢰성 저하를 초래한다. [해결수단] 본 발명은 구리 입자를 갖는 금속 입자를 서브 마이크론 수준으로 포함하는 접합을 위한 금속 페이스트를 포함한다. [특징] 여기서 주된 특징은 저온에서 용접할 수 있고 압력 없이 충분한 결합 강도를 얻을 수 있다는 것이다. [효과] 본 발명은 따라서 비용 효율성을 향상시키고 납땜 공정에서 에너지 소비를 감소시킨다. | 10-2019-7022341 | 2018-01-18 | 10-2019-0126297 | 2019-11-11 |  |  | 가부시끼가이샤 레조낙 | 가와나 유키 ¦ 나카코 히데오 ¦ 네기시 모토히로 ¦ 이시카와 다이 ¦ 스가마 치에 ¦ 에지리 요시노리 | 2017-050088 | JP | 2017-03-15 | 4 | KR10-1558462B1 ¦ KR10-1709302B1 ¦ WOWO2016-031619A1(BE) ¦ WOWO2013-090570A1 | 1 | KR10-2911157B1 | 107929351 | CN110430951B ¦ EP3597331B1 ¦ JP2017-050088 ¦ JP7251470B2 ¦ KR10-2499025B1 ¦ MY203007A ¦ SG11201906718UB ¦ TWI756352B ¦ US11462502B2 ¦ WOWO2018-168186A1 | 10 | 등록 |  | 3519461000437
KR | KR | P | A | 접합용 금속 페이스트, 접합체 및 그 제조 방법, 그리고 반도체 장치 및 그 제조 방법 | 금속 입자와, 탄소수 1∼9의 1가 카르복실산을 함유하고, 금속 입자는, 체적 평균 입경이 0.12∼0.8 ㎛인 서브마이크로 구리 입자를 포함하고, 탄소수 1∼9의 1가 카르복실산의 함유량은, 금속 입자 100 질량부에 대하여 0.015∼0.2 질량부인, 접합용 금속 페이스트. | In the content of the carboxylic acid, 1 of the carbon number 1∼9 0.015∼0.2 parts by mass phosphorus about the metal particle 100 parts by mass, and the metal paste for the junction metal particle, and the sub mike are included. As to the sub mike, 1 of the carbon number 1∼9 contains the carboxylic acid and the volume average particle diameter as to the metal particle, is 0.12∼0.8 ㎛. The copper particle. | 금속 입자와, 탄소수 1∼9의 1가 카르복실산을 함유하고, 상기 금속 입자는, 체적 평균 입경이 0.12∼0.8 ㎛인 서브마이크로 구리 입자를 포함하고, 상기 탄소수 1∼9의 1가 카르복실산의 함유량은, 상기 금속 입자 100 질량부에 대하여 0.015∼0.2 질량부인, 접합용 금속 페이스트. | In the content of the carboxylic acid, 1 of the carbon number 1∼9 0.015∼0.2 parts by mass phosphorus about the metal particle 100 parts by mass, and the metal paste for the junction metal particle, and the sub mike are included. As to the sub mike, 1 of the carbon number 1∼9 contains the carboxylic acid and the volume average particle diameter the metal particle is 0.12∼0.8 ㎛. The copper particle. | 1. 금속 입자와, 탄소수 1∼9의 1가 카르복실산을 함유하고, 상기 금속 입자는, 체적 평균 입경이 0.12∼0.8 ㎛인 서브마이크로 구리 입자를 포함하고, 상기 탄소수 1∼9의 1가 카르복실산의 함유량은, 상기 금속 입자 100 질량부에 대하여 0.015∼0.2 질량부인, 접합용 금속 페이스트. | 1. In the content of the carboxylic acid, 1 of the carbon number 1∼9 0.015∼0.2 parts by mass phosphorus about the metal particle 100 parts by mass, and the metal paste for the junction metal particle, and the sub mike are included. As to the sub mike, 1 of the carbon number 1∼9 contains the carboxylic acid and the volume average particle diameter the metal particle is 0.12∼0.8 ㎛. The copper particle. | [기술분야] 본 발명은 접합용 금속 페이스트, 이의 제조 방법, 및 상기 접합용 금속 페이스트가 장착된 상기 조립체용 금속 페이스트의 소결체 및 250°C 미만의 상기 저온에서 충분한 접합 강도 용접을 가지는 조립체를 포함하기 위한 동일한 것을 제조하기 위한 반도체 장치와 방법에 관한 것이다. [해결과제] 본 발명은 작동 온도가 높은 반도체 장치에서 연결 신뢰성을 확보하는 문제와 환경 규제로 인한 무연 접합 재료의 필요성을 해결하고자 한다. [해결수단] 본 발명은 접합을 위한 금속 페이스트, 이의 제조 방법, 및 충분한 결합 강도를 가진 어셈블리를 포함하기 위한 반도체 장치와 동일한 것을 제조하기 위한 방법을 포함한다. [특징] 여기서 주요 특징은 저온 용접 및 충분한 결합 강도를 달성하기 위해 특정 부피 평균 입자 직경을 갖는 구리 입자 및 카르복실산을 포함하는 접합을 위한 금속 페이스트의 사용이다. [효과] 따라서, 본 발명은 높은 동작 온도를 가진 반도체 장치에서 연결 신뢰성을 향상시키고 접합 온도를 감소시킨다. | 10-2019-7022623 | 2018-01-18 | 10-2019-0126299 | 2019-11-11 |  |  | 가부시끼가이샤 레조낙 | 가와나 유키 ¦ 나카코 히데오 ¦ 네기시 모토히로 ¦ 이시카와 다이 ¦ 스가마 치에 ¦ 에지리 요시노리 | 2017-050091 | JP | 2017-03-15 | 3 | KR10-1558462B1(BE) ¦ KR10-1709302B1(BE) ¦ WOWO2013-090570A1(BE) | 0 |  | 107929349 | CN110461504B ¦ EP3597330A1 ¦ JP2017-050091 ¦ JP7222346B2 ¦ KR10-2499022B1 ¦ MY198526A ¦ SG11201908356WB ¦ TWI756359B ¦ US11370066B2 ¦ WOWO2018-168187A1 | 10 | 등록 |  | 3519461000439
KR | KR | P | B1 | 은과 구리의 고용체를 포함하는 금속 나노 분말 | 본 발명은 전도성이 우수한 금속 나노 분말에 관한 것으로, 보다 구체적으로 멀티페이스 및 균일한 다공성을 갖는 결정질을 나타내는 은과 비결정질을 나타내는 구리의 고용체(solid solution)로 형성된 금속 나노 분말의 형태로 존재하여 공기 중에 노출되어 있어도 단일 금속과 비교하여 산화되는 속도가 현저히 저하시킬 수 있고, 분말의 형태이지만 우수한 전도성을 띄게 되고, 이로 인해 금속 가운데 가장 낮은 전기저항을 나타내는 은과 비교해서도 현저히 낮은 전기저항을 갖는 금속 나노 분말에 관한 것이다. | The present invention relates to a metal nanopowder having excellent conductivity. More specifically, the present invention relates to the metal nanopowder capable of significantly reducing a rate of oxidation compared to a single metal even when exposed to the air by existing in being in a form of a metal nanopowder formed of a solid solution of copper exhibiting silver exhibiting crystalline with multi-phase and uniform porosity and noncrystalline, and exhibits excellent conductivity even though in powder form, thereby significantly lowering an electrical resistance compared to silver exhibiting a lowest electrical resistance among metals. | 질산은에 암모니아수를 첨가하여 투명한 수산화 은 콜로이드를 생성하고, 상기 투명한 수산화 은 콜로이드에 동 나노분말을 첨가하여 결정질의 은과 비결정질의 구리의 고용체(solid solution)로 형성되고, Cu-Kα 방사선을 사용하는 X-선 분말 회절 스펙트럼 피크가 회절각 2θ에서 38.18, 44.6, 64.50, 77.48 및 81.58에서 피크를 나타내며, 은 : 구리의 조성 비율은 6.0 내지 7.0 : 3.0 내지 4.0 at%이고, DSC 1 STARE system을 사용하여 승온 속도 10 ℃/min으로 DSC(Differential Scanning Calorimeter)를 측정하였을 때 179 내지 181 ℃의 흡열 전이 온도를 갖는 것을 특징으로 하는 금속 나노 분말. | The Cu, and - K 945 silver the powder diffraction spectrum peak standing with X- using radiation shows the peak in the angle of diffraction 2θ in 38.18, 44.6, 64.50, 77.48 and 81.58 it is formed with the solid solution of the copper of the silver of the crystalline and noncrystalline the copper nanopowder is added in the transparent hydroxide silver colloid as described above and the transparent hydroxide silver colloid is produced the ammonia solution is added in the silver nitrate: the metal nano powder, wherein the mole fraction of the copper it is 6.0 through 7.0 : 3.0 through 4.0 at% and it has the endoergic transition temperature of 179 through 181 ℃ when measuring the DSC (Differential Scanning Calorimeter) to be the ramp-up rate 10 ℃ / min by using DSC, and 1 STARE system. | 1. 질산은에 암모니아수를 첨가하여 투명한 수산화 은 콜로이드를 생성하고, 상기 투명한 수산화 은 콜로이드에 동 나노분말을 첨가하여 결정질의 은과 비결정질의 구리의 고용체(solid solution)로 형성되고, Cu-Kα 방사선을 사용하는 X-선 분말 회절 스펙트럼 피크가 회절각 2θ에서 38.18, 44.6, 64.50, 77.48 및 81.58에서 피크를 나타내며, 은 : 구리의 조성 비율은 6.0 내지 7.0 : 3.0 내지 4.0 at%이고, DSC 1 STARE system을 사용하여 승온 속도 10 ℃/min으로 DSC(Differential Scanning Calorimeter)를 측정하였을 때 179 내지 181 ℃의 흡열 전이 온도를 갖는 것을 특징으로 하는 금속 나노 분말. | 1. The Cu, and - K 945 silver the powder diffraction spectrum peak standing with X- using radiation shows the peak in the angle of diffraction 2θ in 38.18, 44.6, 64.50, 77.48 and 81.58 it is formed with the solid solution of the copper of the silver of the crystalline and noncrystalline the copper nanopowder is added in the transparent hydroxide silver colloid as described above and the transparent hydroxide silver colloid is produced the ammonia solution is added in the silver nitrate: the metal nano powder, wherein the mole fraction of the copper it is 6.0 through 7.0 : 3.0 through 4.0 at% and it has the endoergic transition temperature of 179 through 181 ℃ when measuring the DSC (Differential Scanning Calorimeter) to be the ramp-up rate 10 ℃ / min by using DSC, and 1 STARE system. | [기술분야] 본 발명은 다양한 재료 분야에 적용 가능한, 전기 저항이 현저하게 낮고 전도성이 우수한 금속 나노 분말에 관한 것이다. [해결과제] 본 발명은 산화 및 높은 비용으로 인한 나노 분말 재료의 안정성 문제 및 금속 나노 분말의 제한된 사용성을 해결하고자 한다. [해결수단] 본 발명은 결정질 및 비결정질 특성을 갖는 구리 및 은의 고용체를 갖는 금속 나노 분말을 포함한다. [특징] 여기서 주된 특징은 금속 나노 분말의 현저하게 낮은 전기 저항 및 우수한 전도성이다. [효과] 따라서, 본 발명은 산화를 감소시키고 구리 및 은의 고용체를 향상시킴으로써 금속 나노 분말의 사용성 및 전도성을 향상시킨다. | 10-2018-0101685 | 2018-08-29 |  |  | 10-2040020 | 2019-10-29 | 주식회사 영동테크 | 윤찬헌 ¦ 박성덕 |  |  |  | 9 | JP6224933B2(BE) ¦ KR10-1980561B1(BE) ¦ KR10-1999795B1(BE) ¦ KR10-1279640B1 ¦ KR10-1078253B1 ¦ KR10-2010-0046459A ¦ KR10-2007-0104802A(BE) ¦ KR10-0781586B1 ¦ KR10-0428948B1 | 2 | KR10-2649007B1(FE) ¦ KR10-2151376B1(FE) | 5559797 | CN111699060B ¦ EP3845331A1 ¦ JP2020-535303A ¦ KR10-2040020B1 ¦ US2020-0406346A1 ¦ WOWO2020-045728A1 | 6 | 등록 | 주식회사 영동테크 | 3519452001788
JP | JP | P | A | 수지형 코어 셸 입자 및 그 제조 방법 및 접합 재료 및 그것을 이용한 접합 방법 | 【요약】 【과제】수소 등의 환원 분위기 하에서 처리할 필요가 없고 보다 낮은 접합 온도에서도 높은 접합 강도를 얻을 수 있는 접합 재료 및 그에 이용하는 코어 셸 입자를 제공하는 것. 【해결 수단】수지상 금속구리를 포함한 코어층과 상기 코어층의 표면에 배치되어 있는 질화 구리를 포함한 쉘층을 구비하는 것을 특징으로 하는 수지상 코어 셸 입자 및 이 수지상 코어 셸 입자를 함유하는 접합 재료. 【선택도】없음 | [ABSTRACT] [Technical problem] Don't process under reduction atmospheres, such as hydrogen, and provide the core shell particles used for the charge of a jointing material and it from which high junction intensity is obtained also with lower welding temperature. [Means for Solution]A charge of a jointing material containing a tree-like core shell particle provided with a core layer containing tree-like metal copper and a shell layer containing nitriding copper arranged on the surface of the core layer, and this tree-like core shell particle. [Chosen drawing] Nothing | 【청구항1】 수지상 금속구리를 포함한 코어층과 상기 코어층의 표면에 배치되어 있는 질화 구리를 포함한 쉘층을 구비하는 것을 특징으로 하는 수지상 코어 셸 입자. | [Claim1] Tree-like core shell particles provided with the core layer containing tree-like metal copper and the shell layer containing the nitriding copper arranged on the surface of the core layer. | 【청구항1】 수지상 금속구리를 포함한 코어층과 상기 코어층의 표면에 배치되어 있는 질화 구리를 포함한 쉘층을 구비하는 것을 특징으로 하는 수지상 코어 셸 입자. | [Claim1] Tree-like core shell particles provided with the core layer containing tree-like metal copper and the shell layer containing the nitriding copper arranged on the surface of the core layer. | [기술분야] 본 발명은 질화 구리를 함유하는 트리형 코어 쉘 입자를 사용하는 접합 방법, 이를 위한 제조 방법, 및 상기 트리형 코어 쉘 입자에 관한 것이다. [해결과제] 본 발명은 산화은이 회송된 Ag의 소성물에서 이온 이동의 문제를 해결하고, 단락의 인자가 되기 쉽다. [해결수단] 본 발명은 트리형 금속 구리를 포함하는 코어 층과 질화 구리를 포함하는 쉘 층을 가진 트리형 코어 쉘 입자를 포함한다. [특징] 여기서 주요 특징은 트리-유사 코어 쉘 입자의 쉘 층에서 질화 구리의 사용이다. [효과] 따라서, 본 발명은 상기 쉘 층에서 질화 구리를 가진 트리 유사 코어 쉘 입자를 사용함으로써 접합 강도를 개선한다. | 2018-074713 | 2018-04-09 | 2019-183220 | 2019-10-24 |  |  | NICCA CHEMICAL CO LTD | 高村 雅彦 ¦ 細田 正和 |  |  |  | 0 |  | 0 |  | 17559591 | JP2019-183220A | 1 | 취하 |  | 2219043002982
JP | JP | P | A | 구리 분말 | 【요약】 【과제】산화에 의한 변색이 잘 발생하지 않는 구리 분말을 제공하는 것. 【해결 수단】표면의 명도 L*가 46.3 이상인 구리 분말. 【선택도】도 1 | [ABSTRACT] [Technical problem] Provide the copper powder to which discoloration by oxidization does not take place easily. [Means for Solution]Copper powder whose surface brightness L * is 46.3 or more. [Chosen drawing] Drawing 1 | 【청구항1】 표면의 명도 L*가 46.3 이상인 구리 분말. | [Claim1] Copper powder whose surface brightness L * is 46.3 or more. | 【청구항1】 표면의 명도 L*가 46.3 이상인 구리 분말. | [Claim1] Copper powder whose surface brightness L * is 46.3 or more. | [기술분야] 본 발명은 구리 분말에 관한 것이며, 소결 오일 보유 베어링 및 전자기파 차폐물과 같은 다양한 소결 제품에 적용될 수 있다. [해결과제] 본 발명은 더 높은 여름철 온도로 인해 증가하고 있는 구리 분말의 표면 산화에 의한 변색 문제를 해결하고자 한다. [해결수단] 본 발명은 비표면 밝기 및 입자 크기 특성을 갖는 구리 분말을 포함한다. [특징] 여기서 주된 특징은 구리 분말 표면 밝기 L*가 46.3 이상인 것을 보장함으로써 산화 반응의 억제이다. [효과] 따라서, 본 발명은 비표면 밝기 및 입자 크기 특성을 보장함으로써 구리 분말의 방청 능력을 향상시킨다. | 2018-077728 | 2018-04-13 | 2019-183242 | 2019-10-24 |  |  | JX NIPPON MINING & METALS CORP | 根本 峰雄 ¦ 伊藤 政行 |  |  |  | 3 | JP6271231B2(BE) ¦ JP4223754B2(BE) ¦ WOWO2018-062527A1(BE) | 1 | JP6704083B1 | 17559612 | JP7029341B2 | 1 | 등록 |  | 2219043003004
JP | JP | P | A | 은 피복 금속 분말 및 그 제조 방법, 은 피복 금속 분말을 포함한 도전성 페이스트 및 도전성 페이스트를 이용한 도전막 제조 방법 | 【요약】 【과제】입자끼리의 응집이 억제되고 도전성이 우수한 은 피복 구리(합금) 분말 및 그 제조 방법을 제공하는 것. 【해결 수단】은 이온과 액상 매체를 포함한 혼합액 중에서 구리의 질량 비율이 80 질량% 이상인 금속 분말의 입자 표면에 은 피복층을 형성하는 은 피복 공정을 가지는 은 피복 금속 분말 제조 방법으로서, 상기 혼합액이 킬레이트제를 포함하고 상기 혼합액의 pH를 2.6 이하로 유지하면서 상기 은 피복 공정을 실시하는 은 피복 금속 분말 제조 방법. 【선택도】없음 | [ABSTRACT] [Technical problem] Condensation of particles should be controlled and provide silver covering copper (alloy) powder excellent in conductivity, and a manufacturing method for the same. [Means for Solution]It is a manufacturing method of silver covering metallic powder which has the silver covering process of forming a silver enveloping layer in a particle surface of metallic powder whose copper mass rate is more than the 80 mass % in a mixed-solution containing a silver ion and a fluid medium, A manufacturing method of silver covering metallic powder which carries out the silver covering process while the mixed-solution holds the pH of the mixed-solution or less to 2.6 including a chelating agent. [Chosen drawing] Nothing | 【청구항1】 은 이온과 액상 매체를 포함한 혼합액 중에서 구리의 질량 비율이 80 질량% 이상인 금속 분말의 입자 표면에 은 피복층을 형성하는 은 피복 공정을 가지는 은 피복 금속 분말 제조 방법으로서, 상기 혼합액이 킬레이트제를 포함하고 상기 혼합액의 pH를 2.6 이하로 유지하면서 상기 은 피복 공정을 실시하는 은 피복 금속 분말 제조 방법. | [Claim1] It is a manufacturing method of the silver covering metallic powder which has the silver covering process of forming a silver enveloping layer in the particle surface of metallic powder whose copper mass rate is more than the 80 mass % in the mixed-solution containing a silver ion and a fluid medium, A manufacturing method of the silver covering metallic powder which carries out the above-mentioned silver covering process while the above-mentioned mixed-solution holds the pH of the above-mentioned mixed-solution or less to 2.6 including a chelating agent. | 【청구항1】 은 이온과 액상 매체를 포함한 혼합액 중에서 구리의 질량 비율이 80 질량% 이상인 금속 분말의 입자 표면에 은 피복층을 형성하는 은 피복 공정을 가지는 은 피복 금속 분말 제조 방법으로서, 상기 혼합액이 킬레이트제를 포함하고 상기 혼합액의 pH를 2.6 이하로 유지하면서 상기 은 피복 공정을 실시하는 은 피복 금속 분말 제조 방법. ¦ 【청구항11】 구리의 질량 비율이 80 질량% 이상인 금속 코어 입자와 상기 코어 금속 입자를 피복하는 은으로 구성되는 은 피복층을 가지는 은 피복 금속 분말로서, 상기 은 피복 금속 분말의 BET1점법에 의해 측정한 비표면적에서 산출한 진구 환산의 입자 지름(DBET)에 대한 레이저회절식 입도분포측정 장치에 의해 측정한 체적 기준의 누적50% 입자 지름(D50)의 비(D50/DBET)가 1.65 이하인 은 피복 금속 분말. | [Claim1] It is a manufacturing method of the silver covering metallic powder which has the silver covering process of forming a silver enveloping layer in the particle surface of metallic powder whose copper mass rate is more than the 80 mass % in the mixed-solution containing a silver ion and a fluid medium, A manufacturing method of the silver covering metallic powder which carries out the above-mentioned silver covering process while the above-mentioned mixed-solution holds the pH of the above-mentioned mixed-solution or less to 2.6 including a chelating agent. ¦ [Claim11] It is the silver covering metallic powder which has a metal core particle whose copper mass rate is more than the 80 mass %, and a silver enveloping layer which consists of silver which covers the core metal particle, The above-mentioned silver covering metallic powder, With the laser diffraction type size distribution measuring device to the diameter of a particle of the real ball conversion computed from the specific surface area measured by the one BET method (D BET). Silver covering metallic powder whose ratio (D 50 /D BET) of the diameter of a 50% of accumulation particle of the measured volume standard (D 50) is 1.65 or less. | [기술분야] 본 발명은 은 피복 금속 분말의 제조 방법에 관한 것이며, 전자 부품 및 배선용 도전성 페이스트에 적용될 수 있다. [해결과제] 본 발명은 입자들의 응축이 더 제어되고 전도성이 우수한 은 피복 구리 (합금)분말을 제공하는 기술적인 문제, 및 이를 위한 제조 방법을 해결하고자 한다. [해결수단] 본 발명은 은 피복 공정 및 킬레이트제로 은 피복 금속 분말의 제조 방법을 포함한다. [특징] 여기서 주요 특징은 입자들의 응축의 제어 및 금속 분말의 입자 표면에 은 포위층의 형성이다. [효과] 따라서, 본 발명은 은 피복 구리 (합금)분말의 전도성 및 내산화성을 개선한다. | 2018-069247 | 2018-03-30 | 2019-178400 | 2019-10-17 |  |  | DOWA ELECTRONICS MATERIALS CO LTD | 藤本 英幸 ¦ 尾木 孝造 ¦ 井上 健一 |  |  |  | 4 | JP2017-128788A(BE) ¦ JP6762718B2(BE) ¦ JP6549924B2(BE) ¦ JP6186197B2(BE) | 0 |  | 17555544 | JP7065676B2 | 1 | 등록 |  | 2219042001662
JP | JP | P | A | 구리 잉크 및 그것으로 제조된 도전성 납땜 가능한 구리 트레이스 | 【요약】 잉크는 구리 나노 입자, 구리 전구체 분자(예를 들면 구리-아민 디올 착물) 및 폴리머 결합제를 디올과 상용성 및/또는 가용성으로 하는 표면 5 작용기를 가지는 폴리에스테르, 폴리이미드, 폴리에테르이미드, 또는 이들의 임의 혼합물을 함유하는 폴리머 결합제의 혼합물을 함유한다. 잉크는 도전성으로 직접 납땜 가능하며 다른 타입 폴리머 결합제를 함유하는 구리 잉크보다 우수한 기계적 강도를 가지는 트레이스를 제공하는 기판상에 퇴적되어도 좋다. | [ABSTRACT] Ink is copper nanoparticles and a copper precursor molecule (for example, copper-amine diol complex). And the mixture of the polymer linkage agent containing polyester, polyimide and polyether imide which have surface 5 functional group which makes a polymer linkage agent a diol, compatibility, and/or solubility, or those arbitrary mixtures is contained. Soldering by conductivity is directly possible for ink, and it may deposit it on the substrate which provides the trace which has the mechanical strength superior to the copper ink containing the polymer linkage agent of other types. | 【청구항1】 (a) 구리 나노 입자와(b) 구리 전구체 분자와(c) 폴리머 결합제로서, 디올과 상용성 및/또는 디올 중에서 가용성으로 하는 표면 관능기를 가지는 폴리에스테르, 폴리이미드, 폴리에테르이미드, 또는 이들의 임의 혼합물을 포함한 상기 폴리머 결합제의 혼합물을 포함한, 잉크. | [Claim1] (a) They are copper nanoparticles, (b) copper precursor molecule, and (c) polymer linkage agent, Ink containing the mixture of the above-mentioned polymer linkage agent containing polyester, polyimide and polyether imide which have a surface functional group made into solubility in a diol, compatibility, and/or a diol, or those arbitrary mixtures, and 、. | 【청구항1】 (a) 구리 나노 입자와(b) 구리 전구체 분자와(c) 폴리머 결합제로서, 디올과 상용성 및/또는 디올 중에서 가용성으로 하는 표면 관능기를 가지는 폴리에스테르, 폴리이미드, 폴리에테르이미드, 또는 이들의 임의 혼합물을 포함한 상기 폴리머 결합제의 혼합물을 포함한, 잉크. | [Claim1] (a) They are copper nanoparticles, (b) copper precursor molecule, and (c) polymer linkage agent, Ink containing the mixture of the above-mentioned polymer linkage agent containing polyester, polyimide and polyether imide which have a surface functional group made into solubility in a diol, compatibility, and/or a diol, or those arbitrary mixtures, and 、. | [기술분야] 본 발명은 구리 잉크 제형에 관한 것이며, 전자 장치 및 프린트 배선판에 적용될 수 있다. [해결과제] 본 발명은 특히 무연 솔더링 조건 하에서 높은 전기적 및 기계적 특성, 낮은 시트 저항, 및 양호한 솔더링성을 갖는 인쇄된 구리 트레이스를 형성하는 문제를 해결하고자 한다. [해결수단] 본 발명은 구리 나노 입자, 구리 전구체 분자, 및 중합체 결합제를 함유하는 구리 잉크 제제를 포함한다. [특징] 여기서 주요 특징은 구리 전구체 분자로서 구리 나노 입자 및 구리 포르메이트-아민 디올 착물의 사용이며, 이는 인쇄된 구리 트레이스의 전도성, 기계적 강도 및 솔더링성을 향상시킨다. [효과] 따라서, 본 발명은 인쇄된 구리 트레이스의 전기적 및 기계적 특성을 향상시키고, 시트 저항을 감소시키고, 특히 무연 솔더링 조건 하에서 솔더링 가능성을 향상시킨다. | 2019-504746 | 2017-07-19 | 2019-529599 | 2019-10-17 |  |  | NATIONAL RESEARCH COUNCIL OF CANADA | デオール、バーヴァナ ¦ パケ、シャンタル ¦ リュー、シャン ヤン ¦ マレファン、パトリック | 62/367810 | US | 2016-07-28 | 7 | JP2016-029638A(BE) ¦ JP2014-182913A(BE) ¦ JP5899022B2(BE) ¦ JP5821551B2(BE) ¦ JP1989-168867A(BE) ¦ WOWO2015-178696A1(BE) ¦ WOWO2014-156326A1(BE) | 1 | JP7269565B2 | 91365150 | CA3032252A1 ¦ CN109790409B ¦ EP3491082B1 ¦ IN408218 ¦ JP6901549B2 ¦ KR10-2360657B1 ¦ TWI752986B ¦ US10844238B2 ¦ US62/367810 ¦ WOWO2018-018136A1 | 10 | 등록 |  | 2419042000926
KR | KR | P | B1 | 산화 안정성이 향상된 고순도의 구리 나노 분말의 제조방법 | 본 발명은 산화 안정성이 향상된 고순도의 구리 나노 분말의 제조방법에 관한 것으로, 보다 구체적으로 습식공정으로 인해 건식공정과 비교하여 제조함에 필요한 시간과 비용을 절감할 수 있으며, 염기성 용매를 사용하지 않아 적정 pH 조절이 필요한 중화단계가 필요로 하지 않으며, 종래의 구리 나노 분말과 비교하여 산화 안정성이 현저히 향상되고, 이로 인해 전기적 특성이 향상되어 전극, 페이스트 등의 다양한 분야에 적용하기 용이한 고순도의 구리 나노 분말의 제조방법에 관한 것이다. | The present invention relates to a method for preparing high-purity copper nano powder improved in oxidation stability and, more specifically, relates to a method for preparing high-purity copper nano powder, which can reduce time and cost required for production by comparing a wet process with a dry process. Moreover, a neutralization step required for appropriate pH control without using a basic solvent is not required, and oxidation stability is significantly improved by comparison of conventional copper nano powder. Therefore, electrical properties are improved for the method to be easily applied to various fields such as an electrode, paste, or the like. | (S1) 구리(Cu, copper)를 질산 수용액에 용해시키는 단계; (S2) 상기 용액에 환원제를 첨가하는 단계; 및 (S3) 상기 (S2) 단계 수행 후, 플라즈마 후처리를 수행하여 구리 나노 분말을 제조하는 단계;를 포함하고, 상기 (S3) 단계에서 수행되는 플라즈마 후처리는 하기 [표 1]의 조건으로 수행되는 것을 특징으로 하는 구리 나노 분말의 제조방법. [표 1] | (S1) The manufacturing method of the copper nanopowder, wherein the plasma after treatment which includes the step of dissolving in the nitric acid solution the copper (Cu, copper), the step of adding the reducing agent in (S2) solution, and the step of manufacturing the copper nanopowder it performs ; and is performed in (S3) step it is performed to the condition of below . . | 1. (S1) 구리(Cu, copper)를 질산 수용액에 용해시키는 단계; (S2) 상기 용액에 환원제를 첨가하는 단계; 및 (S3) 상기 (S2) 단계 수행 후, 플라즈마 후처리를 수행하여 구리 나노 분말을 제조하는 단계;를 포함하고, 상기 (S3) 단계에서 수행되는 플라즈마 후처리는 하기 [표 1]의 조건으로 수행되는 것을 특징으로 하는 구리 나노 분말의 제조방법. [표 1] | 1. (S1) The manufacturing method of the copper nanopowder, wherein the plasma after treatment which includes the step of dissolving in the nitric acid solution the copper (Cu, copper), the step of adding the reducing agent in (S2) solution, and the step of manufacturing the copper nanopowder it performs ; and is performed in (S3) step it is performed to the condition of below . . | [기술분야] 본 발명은 전극 및 페이스트를 포함하는 다양한 분야에 적용 가능한, 산화 안정성이 개선되고 전기적 특성이 용이한 고순도 구리 나노 분말의 제조 방법에 관한 것이다. [해결과제] 본 발명은 염기성 용매의 필요성, 부적절한 pH 조절, 및 감소된 산화 안정성과 같은 종래의 구리 나노 분말 제조 방법의 한계를 해결하고자 한다. [해결수단] 본 발명은 질산 용액에 구리를 용해시키는 것, 환원제를 첨가하는 것, 및 구리 나노 분말을 제조하는 것을 포함한다. [특징] 여기서 주요 특징은 열 이력(heat history)을 통해 입자 크기를 제어하여, 벌크 산업에 균일한 크기 제조 및 적용을 용이하게 하는 능력이다. [효과] 따라서, 본 발명은 산화 안정성을 향상시키고 구리 나노 분말의 전기적 특성을 용이하게 하여 제조에 있어서 시간 및 비용을 감소시킨다. | 10-2019-0084841 | 2019-07-15 |  |  | 10-2031753 | 2019-10-07 | 파워팩 주식회사 | 박성철 ¦ 이성호 ¦ 채주현 ¦ 조상욱 ¦ 이문환 |  |  |  | 5 | KR10-1249967B1(BE) ¦ KR10-1210420B1 ¦ KR10-1055991B1 ¦ KR10-1482532B1(BE) ¦ KR10-0814295B1(BE) | 2 | CN113996799B ¦ KR10-2405859B1(FE) | 24704211 | KR10-2031753B1 | 1 | 등록 | 파워팩 주식회사 | 3519422001488
JP | JP | P | A | 구리 나노 입자 제조 방법 | 【요약】 【과제】본 발명은 원료 비용을 억제하고 제조 효율을 향상시킬 수 있는 구리 나노 입자 제조 방법을 제공하는 것을 과제로 한다. 【해결 수단】본 발명의 일 양태에 따른 구리 나노 입자 제조 방법은 액상 환원법에 의해 구리 나노 입자 분산액을 조제하는 공정을 구비하고, 상기 조제 공정이 수용성 구리 화합물을 포함한 구리 화합물 용액과 상기 구리 화합물에서 구리 이온을 환원 및 석출시키는 환원제를 포함한 환원제 용액을 인라인에서 혼합하는 공정을 가지며, 상기 인라인 혼합 공정으로 혼합되는 상기 구리 화합물의 산화 환원 당량수에 대한 상기 환원제의 산화 환원 당량수의 비가 1.0 이상 1.2 이하이다. 【선택도】도 1 | [ABSTRACT] [Technical problem] this invention makes it a technical problem to provide the manufacturing method of the copper nanoparticles which can hold down materials cost and can improve manufacturing efficiency. [Means for Solution]A manufacturing method of copper nanoparticles concerning one mode of this invention, Copper compound solution which is equipped with a process of preparing copper-nanoparticles dispersion liquid and in which the above-mentioned manufacture processes contain a water-soluble copper compound by liquid phase reductionism, Ratios of the number of oxidization reducing equivalents of the above-mentioned reducing agent to the number of oxidization reducing equivalents of the above-mentioned copper compound which has the process of mixing reducing agent solution containing a reducing agent which returns and deposits a copper ion from the above-mentioned copper compound by in-line one, and is mixed at the above-mentioned inline mixing process are 1.0 or more and 1.2 or less. [Chosen drawing] Drawing 1 | 【청구항1】 액상 환원법에 의해 구리 나노 입자 분산액을 조제하는 공정을 구비하고, 상기 조제 공정이 수용성 구리 화합물을 포함한 구리 화합물 용액과 상기 구리 화합물에서 구리 이온을 환원 및 석출시키는 환원제를 포함한 환원제 용액을 인라인에서 혼합하는 공정을 가지며, 상기 인라인 혼합 공정으로 혼합되는 상기 구리 화합물의 산화 환원 당량수에 대한 상기 환원제의 산화 환원 당량수의 비가 1.0 이상 1.2 이하인 구리 나노 입자 제조 방법. | [Claim1] The copper compound solution which is equipped with the process of preparing copper-nanoparticles dispersion liquid and in which the above-mentioned manufacture processes contain a water-soluble copper compound by liquid phase reductionism, It has the process of mixing the reducing agent solution containing the reducing agent which returns and deposits a copper ion from the above-mentioned copper compound by in-line one, A manufacturing method of the copper nanoparticles whose ratios of the number of oxidization reducing equivalents of the above-mentioned reducing agent to the number of oxidization reducing equivalents of the above-mentioned copper compound mixed at the above-mentioned inline mixing process are 1.0 or more and 1.2 or less. | 【청구항1】 액상 환원법에 의해 구리 나노 입자 분산액을 조제하는 공정을 구비하고, 상기 조제 공정이 수용성 구리 화합물을 포함한 구리 화합물 용액과 상기 구리 화합물에서 구리 이온을 환원 및 석출시키는 환원제를 포함한 환원제 용액을 인라인에서 혼합하는 공정을 가지며, 상기 인라인 혼합 공정으로 혼합되는 상기 구리 화합물의 산화 환원 당량수에 대한 상기 환원제의 산화 환원 당량수의 비가 1.0 이상 1.2 이하인 구리 나노 입자 제조 방법. | [Claim1] The copper compound solution which is equipped with the process of preparing copper-nanoparticles dispersion liquid and in which the above-mentioned manufacture processes contain a water-soluble copper compound by liquid phase reductionism, It has the process of mixing the reducing agent solution containing the reducing agent which returns and deposits a copper ion from the above-mentioned copper compound by in-line one, A manufacturing method of the copper nanoparticles whose ratios of the number of oxidization reducing equivalents of the above-mentioned reducing agent to the number of oxidization reducing equivalents of the above-mentioned copper compound mixed at the above-mentioned inline mixing process are 1.0 or more and 1.2 or less. | [기술분야] 본 발명은 구리 나노입자의 제조방법에 관한 것으로, 프린트 배선판의 금속층 형성을 위한 구리 나노입자의 제조방법에 적용될 수 있다. [해결과제] 본 발명은 종래의 구리 나노입자의 배치식 제조 방법에서 높은 재료비와 낮은 제조 효율의 문제를 해결하고자 한다. [해결수단] 본 발명은 액상 환원법에 의해 구리-나노입자 분산액을 제조하는 공정 및 상기 구리 화합물 용액과 상기 환원제 용액을-라인 1로 혼합하는 공정을 포함한다. [특징] 여기서 주된 특징은 인-라인 혼합 공정에서 구리 화합물의 산화 환원 당량에 대한 환원제의 산화 환원 당량의 비율의 제어이다. [효과] 따라서, 본 발명은 구리 나노입자의 제조 방법에서 제조 효율을 향상시키고 재료 비용을 억제한다. | 2018-057471 | 2018-03-26 | 2019-167596 | 2019-10-03 |  |  | SUMITOMO ELECTRIC IND LTD | 岡田 一誠 ¦ 覚道 浩樹 |  |  |  | 0 |  | 0 |  | 17546620 | JP2019-167596A | 1 | 취하 |  | 2219040001963
KR | KR | P | A | 무가압 접합용 구리 페이스트, 접합체 및 반도체 장치 | 무가압 접합용 구리 페이스트는, 금속 입자와 분산매를 포함하는 무가압 접합용 구리 페이스트이며, 금속 입자가, 체적 평균 입경이 0.01 ㎛ 이상 0.8 ㎛ 이하인 서브 마이크로 구리 입자와, 체적 평균 입경이 2.0 ㎛ 이상 50 ㎛ 이하인 마이크로 구리 입자를 포함하고, 분산매가 300℃ 이상의 비점을 갖는 용매를 포함하고, 300℃ 이상의 비점을 갖는 용매의 함유량이, 무가압 접합용 구리 페이스트의 전체 질량을 기준으로 2 질량% 이상이다. | The content of the solvent having the boiling point more than 300℃ it includes is solvent having the sub mike in which the copper paste for the pressureless junction is the copper paste for the pressureless junction including the metal particle and dispersing medium and the volume average particle diameter of the metal particle is 0.8 ㎛ or less over 0.01 ㎛. The copper particle, and dispersing medium is the boiling point more than 300℃ the volume average particle diameter includes the micro copper particle which is 50 ㎛ or less over 2.0 ㎛ 2 mass % or greater based on the total mass of the copper paste for the pressureless junction. | 금속 입자와 분산매를 포함하는 무가압 접합용 구리 페이스트로서, 상기 금속 입자는, 체적 평균 입경이 0.01 ㎛ 이상 0.8 ㎛ 이하인 서브 마이크로 구리 입자와, 체적 평균 입경이 2.0 ㎛ 이상 50 ㎛ 이하인 마이크로 구리 입자를 포함하고, 상기 분산매는 300℃ 이상의 비점을 갖는 용매를 포함하며, 상기 300℃ 이상의 비점을 갖는 용매의 함유량은, 상기 무가압 접합용 구리 페이스트의 전체 질량을 기준으로 2 질량% 이상인 것인 무가압 접합용 구리 페이스트. | The copper paste for the pressureless junction which the content of the solvent having the boiling point more than 300℃ it includes is solvent having the sub mike which is the copper paste for the pressureless junction including the metal particle and dispersing medium and in which the volume average particle diameter the metal particle is 0.8 ㎛ or less over 0.01 ㎛. The copper particle, and dispersing medium is the boiling point more than 300℃ the volume average particle diameter includes the micro copper particle which is 50 ㎛ or less over 2.0 ㎛ 2 mass % or greater based on the total mass of the copper paste for the pressureless junction. | 1. 금속 입자와 분산매를 포함하는 무가압 접합용 구리 페이스트로서, 상기 금속 입자는, 체적 평균 입경이 0.01 ㎛ 이상 0.8 ㎛ 이하인 서브 마이크로 구리 입자와, 체적 평균 입경이 2.0 ㎛ 이상 50 ㎛ 이하인 마이크로 구리 입자를 포함하고, 상기 분산매는 300℃ 이상의 비점을 갖는 용매를 포함하며, 상기 300℃ 이상의 비점을 갖는 용매의 함유량은, 상기 무가압 접합용 구리 페이스트의 전체 질량을 기준으로 2 질량% 이상인 것인 무가압 접합용 구리 페이스트. ¦ 2. 금속 입자와 분산매를 포함하는 무가압 접합용 구리 페이스트로서, 상기 금속 입자는, 체적 평균 입경이 0.01 ㎛ 이상 0.8 ㎛ 이하인 서브 마이크로 구리 입자와, 체적 평균 입경이 2.0 ㎛ 이상 50 ㎛ 이하인 마이크로 구리 입자를 포함하고, 상기 분산매는 300℃ 이상의 비점을 갖는 용매를 포함하며, 상기 300℃ 이상의 비점을 갖는 용매의 함유량이, 상기 무가압 접합용 구리 페이스트의 총용량을 기준으로 8 체적% 이상인 것인 무가압 접합용 구리 페이스트. | 1. The copper paste for the pressureless junction which the content of the solvent having the boiling point more than 300℃ it includes is solvent having the sub mike which is the copper paste for the pressureless junction including the metal particle and dispersing medium and in which the volume average particle diameter the metal particle is 0.8 ㎛ or less over 0.01 ㎛. The copper particle, and dispersing medium is the boiling point more than 300℃ the volume average particle diameter includes the micro copper particle which is 50 ㎛ or less over 2.0 ㎛ 2 mass % or greater based on the total mass of the copper paste for the pressureless junction. ¦ 2. The copper paste for the pressureless junction in which the content of the solvent having the boiling point more than 300℃ it includes is solvent having the sub mike which is the copper paste for the pressureless junction including the metal particle and dispersing medium and in which the volume average particle diameter the metal particle is 0.8 ㎛ or less over 0.01 ㎛. The copper particle, and dispersing medium is the boiling point more than 300℃ the volume average particle diameter includes the micro copper particle which is 50 ㎛ or less over 2.0 ㎛ 8 volume % or greater based on the total capacity of the copper paste for the pressureless junction. | [기술분야] 본 발명은 무압 접합용 구리 페이스트에 관한 것으로, 반도체 소자에 적용될 수 있다. [해결과제] 본 발명은 상이한 열 팽창 계수를 갖는 무압 접합부에서 충분한 결합 강도를 얻는 문제를 해결하고자 한다. [해결수단] 본 발명은 금속 입자, 분산 매질, 및 특정 구리 입자를 포함하는 무압 접합용 구리 페이스트를 포함한다. [특징] 여기서 주된 특징은 부피 평균 입경이 0.8 μm 이하 및 0.01 μm 이상인 특정 구리 입자의 포함이다. [효과] 따라서, 본 발명은 상이한 열 팽창 계수를 갖는 무압 접합에서 접합 강도 및 연결 신뢰성을 개선한다. | 10-2019-7023237 | 2017-01-11 | 10-2019-0105610 | 2019-09-17 |  |  | 가부시끼가이샤 레조낙 | 나카코 히데오 ¦ 구라후치 가즈히코 ¦ 에지리 요시노리 ¦ 이시카와 다이 ¦ 스가마 치에 ¦ 가와나 유키 |  |  |  | 1 | WOWO2011-114747A1(BE) | 0 |  | 107929261 | CN110167695A ¦ EP3569329B1 ¦ JP6988831B2 ¦ KR10-2687424B1 ¦ MY195254A ¦ SG11201906411TB ¦ US10930612B2 ¦ US11532588B2 ¦ WOWO2018-131095A1 | 9 | 등록 |  | 3519381000454
JP | JP | P | A | 금속 입자 응집체 및 그 제조 방법 및 페이스트형 금속 입자 응집체 조성물 및 이것을 이용한 복합체 제조 방법 | 【요약】 【과제】전자 부품 등의 부재를 접합하는 접합층을 비교적 저온에서 소결 가능하게 함과 동시에, 이 접합층에 의한 전자 부품 등의 부재의 접합 강도를 향상시킨다. 【해결 수단】금속 입자 응집체는 금속 입자와 유기물을 포함한다. 금속 입자는 은 또는 구리 중 어느 한쪽 또는 쌍방의 금속을 모든 금속 100 질량%에 대해서 70 질량% 이상 함유하고 입자 지름이 100 nm 이상 500 nm미만인 제1 입자를20~30개수%의 비율로 포함하고 입자 지름이 50 nm 이상 100 nm미만인 제2 입자와 입자 지름이 50 nm미만인 제3 입자를 합계로80~70개수%의 비율로 포함한다. 또한 제1~제3 입자의 각 입자 표면을 피복하는 보호막은 동일하다. 【선택도】도 1 | [ABSTRACT] [Technical problem] While comparatively enabling sintering of the joining layer which joins members, such as electronic parts, at low temperature, the junction intensity of members, such as electronic parts by this joining layer, is improved. [Means for Solution]A metal particle condensation object contains metal particles and an organic matter. As for metal particles, more than the 70 mass % contains the metal of either one of silver or copper and both sides to all the metal 100 mass %, Particle diameter contains the 100-nm or more 1st particle it is [ particle ] less than 500 nm at 20~30-piece a rate of several percent, and particle diameter contains in total the 2nd particle they are [ particle ] 50 nm or more and less than 100 nm, and the 3rd particle whose particle diameter is less than 50 nm at 80~70-piece a rate of several percent. the -- the protective film which covers the surface of each particle of the 1~3rd particle is the same. [Chosen drawing] Drawing 1 | 【청구항1】 은 또는 구리 중 어느 한쪽 또는 쌍방의 금속을 모든 금속 100 질량%에 대해서 70 질량% 이상 함유하고 입자 지름이 100 nm 이상 500 nm미만인 제1 입자를20~30개수%의 비율로 포함하고 입자 지름이 50 nm 이상 100 nm미만인 제2 입자와 입자 지름이 50 nm미만인 제3 입자를 합계로80~70개수%의 비율로 포함한 금속 입자와 유기물을 포함하고 상기 제1~제3 입자의 각 입자 표면을 피복하는 보호막이 동일한 것을 특징으로 하는 금속 입자 응집체. | [Claim1] More than the 70 mass % contains the metal of either one of silver or copper and both sides to all the metal 100 mass %, Particle diameter contains the 100-nm or more 1st particle which is less than 500 nm at 20~30-piece a rate of several percent, the metal particles in which particle diameter contains in total the 2nd particle they are [ particle ] 50 nm or more and less than 100 nm, and the 3rd particle whose particle diameter is less than 50 nm at 80~70-piece a rate of several percent, and an organic matter are included -- the [ above-mentioned ] -- a metal particle condensation object, wherein the protective film which covers the surface of each particle of the 1~3rd particle is the same. | 【청구항1】 은 또는 구리 중 어느 한쪽 또는 쌍방의 금속을 모든 금속 100 질량%에 대해서 70 질량% 이상 함유하고 입자 지름이 100 nm 이상 500 nm미만인 제1 입자를20~30개수%의 비율로 포함하고 입자 지름이 50 nm 이상 100 nm미만인 제2 입자와 입자 지름이 50 nm미만인 제3 입자를 합계로80~70개수%의 비율로 포함한 금속 입자와 유기물을 포함하고 상기 제1~제3 입자의 각 입자 표면을 피복하는 보호막이 동일한 것을 특징으로 하는 금속 입자 응집체. ¦ 【청구항3】 은 또는 구리 중 어느 한쪽 또는 쌍방의 금속을 포함한 금속염 수용액과 카르복실산염 수용액을 수중에 떨어져 카르복실산 금속 슬러리를 조제하는 공정과 상기 카르복실산 금속 슬러리에 유기 환원제의 수용액을 적하시킨 후에 15℃/시간초과 40℃/시간 이하의 승온 속도로 65℃이상 85℃이하의 범위 내의 소정 온도까지 승온해 이 온도로 2시간 이상 3 시간 이하 유지하는 환원 열처리를 함으로써, 금속 입자를 생성해 응집시켜 금속 입자 응집체를 얻는 공정과 상기 금속 입자 응집체를 건조하는 공정을 포함한 금속 입자 응집체 제조 방법으로서, 상기 금속 입자 응집 체내의 금속 입자가 은 또는 구리 중 어느 한쪽 또는 쌍방의 금속을 모든 금속 100 질량%에 대해서 70 질량% 이상 함유하고 입자 지름이 100 nm 이상 500 nm미만인 제1 입자를20~30개수%의 비율로 포함하고 입자 지름이 50 nm 이상 100 nm미만인 제2 입자와 입자 지름이 50 nm미만인 제3 입자를 합계로80~70개수%의 비율로 포함하는 것을 특징으로 하는 금속 입자 응집체 제조 방법. | [Claim1] More than the 70 mass % contains the metal of either one of silver or copper and both sides to all the metal 100 mass %, Particle diameter contains the 100-nm or more 1st particle which is less than 500 nm at 20~30-piece a rate of several percent, the metal particles in which particle diameter contains in total the 2nd particle they are [ particle ] 50 nm or more and less than 100 nm, and the 3rd particle whose particle diameter is less than 50 nm at 80~70-piece a rate of several percent, and an organic matter are included -- the [ above-mentioned ] -- a metal particle condensation object, wherein the protective film which covers the surface of each particle of the 1~3rd particle is the same. ¦ [Claim3] The process of metal salt solution and carboxylate salt solution containing the metal of either one of silver or copper and both sides being dropped underwater, and preparing carboxylic acid metal slurry, After solution of organic reductant is dropped at the above-mentioned carboxylic acid metal slurry, By performing reduction heat treatment which exceeds an hour in 15℃ /, carries out a temperature rising with the heating rate of 40℃/hour or less to the prescribed temperature within the limits above 65℃ and below 85℃, and it holds to this temperature for 2 hours or more and 3 hours or less, It is a manufacturing method of a metal particle condensation object including the process of making metal particles generating and condensing and acquiring a metal particle condensation object, and the process of drying the above-mentioned metal particle condensation object, In more than the 70 mass %, the metal particles of the above-mentioned metal particle condensation inside of the body contain the metal of either one of silver or copper and both sides to all the metal 100 mass %, A manufacturing method of a metal particle condensation object, wherein particle diameter contains the 100-nm or more 1st particle it is [ particle ] less than 500 nm at 20~30-piece a rate of several percent and particle diameter contains in total the 2nd particle they are [ particle ] 50 nm or more and less than 100 nm, and the 3rd particle whose particle diameter is less than 50 nm at 80~70-piece a rate of several percent. | [기술분야] 본 발명은 전자 부품 접합 재료에 적용될 수 있는 금속 입자 응축 물체 및 페이스트 유사 금속 입자 응축 물체 구성 요소를 제조하는 방법에 관한 것이다. [해결과제] 본 발명은 접합 공정 동안 고압을 필요로 하지 않는 보다 효과적인 접합 방법을 제공함으로써, 나노 크기의 금속 입자를 사용하는 것에 비해 상당한 단점인 서브미크론 크기의 금속 입자를 사용하는 접합 재료에서 낮은 접합 강도의 문제를 해결하고자 한다. [해결수단] 본 발명은 제조 공정을 돕는 유기물과 함께 다양한 크기의 금속 입자, 특히 서브미크론 및 나노 크기의 입자를 포함하는 금속 입자 축합 물체를 포함한다. [특징] 여기서 주요 특징은 상이한 크기의 금속 입자, 특히 서브미크론 및 나노 크기의 입자의 조합의 사용이며, 이는 전자 부품 조립체에서 효과적인 저온 소결 및 개선된 접합 강도를 허용한다. [효과] 따라서, 본 발명은 고압의 필요 없이 더 낮은 온도에서 효과적인 소결을 가능하게 함으로써 전자 부품 조립체의 신뢰성 및 접합 강도를 향상시키고, 따라서 기존의 접합 재료의 단점을 해결한다. | 2018-039518 | 2018-03-06 | 2019-151908 | 2019-09-12 |  |  | MITSUBISHI MATERIALS CORP | 山口 朋彦 ¦ 増山 弘太郎 ¦ 山崎 和彦 ¦ 樋上 晃裕 |  |  |  | 3 | JP6668735B2(BE) ¦ JP6428339B2(BE) ¦ JP5502434B2(BE) | 1 | JP7596674B2 | 92345725 | CN111699064B ¦ EP3763464A1 ¦ JP6958434B2 ¦ KR10-2459748B1 ¦ TWI758588B ¦ US11801556B2 ¦ WOWO2019-171908A1 | 7 | 등록 |  | 2219037001972
JP | JP | P | A | 구리의 치환 원소 선택 방법, 구리 제조 방법 | 【요약】 【과제】구리의 내산화성을 향상시킬 수 있는 구리의 치환 원소 선택 방법을 제공한다. 【해결 수단】 구리에 포함되는 구리 원소의 일부를 치환함으로써 구리의 내산화성을 향상시키는 치환 원소의 선택 방법으로서, 치환 원소의 후보인 후보 원소에 의해 상기 구리에 포함되는 구리 원소의 일부를 치환했을 때 상기 후보 원소가 고용하는지를 판정하는 고용 여부 판정 공정과 상기 후보 원소에 의해 상기 구리에 포함되는 구리 원소의 일부를 치환했을 때의 구리의 결정 표면에서의 산소 분자의 흡착 에너지 Ea가 상기 후보 원소로 치환하기 전의 상기 구리의 결정 표면에서의 산소 분자의 흡착 에너지 Eb보다 작은가를 판정하는 흡착 에너지 판정 공정과 상기 고용 여부 판정 공정으로 상기 후보 원소가 고용한다고 판정되고 상기 흡착 에너지 판정 공정으로 Ea<Eb로 판정된 경우에 상기 후보 원소를 상기 구리에 포함되는 구리 원소의 일부를 치환하는 치환 원소로서 선택하는 선택 공정을 가지는 구리의 치환 원소 선택 방법을 제공한다. 【선택도】없음 | [ABSTRACT] [Technical problem] The selection method of the substitution element of the copper which can improve copper oxidation resistance is provided. [Means for Solution] It is a selection method of the substitution element which raises copper oxidation resistance in replacing some copper elements contained in copper, The dissolution propriety judging process of judging whether the above-mentioned candidate element dissolving when some copper elements contained in the above-mentioned copper with the candidate element which is a candidate of a substitution element are replaced, The adsorption energy Ea of the oxygen molecule in the crystal surface of copper at the time of replacing some copper elements contained in the above-mentioned copper with the above-mentioned candidate element, Whether it is smaller than the adsorption energy Eb of the oxygen molecule in the crystal surface of the above-mentioned copper before the above-mentioned candidate element replaces at the adsorption energy judging process to judge and the above-mentioned dissolution propriety judging process, When it is judged with the above-mentioned candidate element dissolving and is judged with Ea<Eb at the above-mentioned adsorption energy judging process, the selection method of the substitution element of the copper which has a selection process chosen as a substitution element which replaces some copper elements contained in the above-mentioned copper in the above-mentioned candidate element is provided. [Chosen drawing] Nothing | 【청구항1】 구리에 포함되는 구리 원소의 일부를 치환함으로써 구리의 내산화성을 향상시키는 치환 원소의 선택 방법으로서, 치환 원소의 후보인 후보 원소에 의해 상기 구리에 포함되는 구리 원소의 일부를 치환했을 때 상기 후보 원소가 고용하는지를 판정하는 고용 여부 판정 공정과 상기 후보 원소에 의해 상기 구리에 포함되는 구리 원소의 일부를 치환했을 때의 구리의 결정 표면에서의 산소 분자의 흡착 에너지 Ea가 상기 후보 원소로 치환하기 전의 상기 구리의 결정 표면에서의 산소 분자의 흡착 에너지 Eb보다 작은가를 판정하는 흡착 에너지 판정 공정과 상기 고용 여부 판정 공정으로 상기 후보 원소가 고용한다고 판정되고 상기 흡착 에너지 판정 공정으로 Ea<Eb로 판정된 경우에 상기 후보 원소를 상기 구리에 포함되는 구리 원소의 일부를 치환하는 치환 원소로서 선택하는 선택 공정을 가지는 구리의 치환 원소 선택 방법. | [Claim1] It is a selection method of the substitution element which raises copper oxidation resistance in replacing some copper elements contained in copper, The dissolution propriety judging process of judging whether the above-mentioned candidate element dissolving when some copper elements contained in the above-mentioned copper with the candidate element which is a candidate of a substitution element are replaced, The adsorption energy Ea of the oxygen molecule in the crystal surface of copper at the time of replacing some copper elements contained in the above-mentioned copper with the above-mentioned candidate element, Whether it is smaller than the adsorption energy Eb of the oxygen molecule in the crystal surface of the above-mentioned copper before the above-mentioned candidate element replaces at the adsorption energy judging process to judge and the above-mentioned dissolution propriety judging process, A selection method of the substitution element of the copper which has a selection process chosen as a substitution element which replaces some copper elements contained in the above-mentioned copper in the above-mentioned candidate element when it is judged with the above-mentioned candidate element dissolving and is judged with Ea<Eb at the above-mentioned adsorption energy judging process. | 【청구항1】 구리에 포함되는 구리 원소의 일부를 치환함으로써 구리의 내산화성을 향상시키는 치환 원소의 선택 방법으로서, 치환 원소의 후보인 후보 원소에 의해 상기 구리에 포함되는 구리 원소의 일부를 치환했을 때 상기 후보 원소가 고용하는지를 판정하는 고용 여부 판정 공정과 상기 후보 원소에 의해 상기 구리에 포함되는 구리 원소의 일부를 치환했을 때의 구리의 결정 표면에서의 산소 분자의 흡착 에너지 Ea가 상기 후보 원소로 치환하기 전의 상기 구리의 결정 표면에서의 산소 분자의 흡착 에너지 Eb보다 작은가를 판정하는 흡착 에너지 판정 공정과 상기 고용 여부 판정 공정으로 상기 후보 원소가 고용한다고 판정되고 상기 흡착 에너지 판정 공정으로 Ea<Eb로 판정된 경우에 상기 후보 원소를 상기 구리에 포함되는 구리 원소의 일부를 치환하는 치환 원소로서 선택하는 선택 공정을 가지는 구리의 치환 원소 선택 방법. | [Claim1] It is a selection method of the substitution element which raises copper oxidation resistance in replacing some copper elements contained in copper, The dissolution propriety judging process of judging whether the above-mentioned candidate element dissolving when some copper elements contained in the above-mentioned copper with the candidate element which is a candidate of a substitution element are replaced, The adsorption energy Ea of the oxygen molecule in the crystal surface of copper at the time of replacing some copper elements contained in the above-mentioned copper with the above-mentioned candidate element, Whether it is smaller than the adsorption energy Eb of the oxygen molecule in the crystal surface of the above-mentioned copper before the above-mentioned candidate element replaces at the adsorption energy judging process to judge and the above-mentioned dissolution propriety judging process, A selection method of the substitution element of the copper which has a selection process chosen as a substitution element which replaces some copper elements contained in the above-mentioned copper in the above-mentioned candidate element when it is judged with the above-mentioned candidate element dissolving and is judged with Ea<Eb at the above-mentioned adsorption energy judging process. | [기술분야] 본 발명은 구리 치환 원소의 선택 방법 및 구리 제조 방법에 관한 것이다. [해결과제] 본 발명은 구리 내산화성을 향상시키기 위해 구리 치환 원소를 효율적으로 선택하는 기술적 문제를 해결하고자 한다. [해결수단] 본 발명은 용해 적정성 판단 공정, 흡착 에너지 판단 공정, 및 선택 공정을 포함한다. [특징] 여기서 주된 특징은 궁극적인 원인 계산을 이용한 구리 치환 원소의 선택 방법이다. [효과] 따라서, 본 발명은 구리 치환 원소를 효율적으로 선택함으로써 내산화성을 향상시킨다. | 2018-032504 | 2018-02-26 | 2019-147977 | 2019-09-05 |  |  | SUMITOMO METAL MINING CO LTD | 吉尾 里司 ¦ 槙 孝一郎 |  |  |  | 4 | JP4211048B2(BE) ¦ WOWO2013-015172A1(BE) ¦ WOWO2009-054466A1(BE) ¦ WOWO2006-025347A1(BE) | 0 |  | 17530578 | JP6954179B2 | 1 | 등록 |  | 2219036001491
CN | CN | P | A | Nano copper particle and preparation method and application thereof | The invention provides a nano copper particle and a preparation method thereof. The preparation method of the nano copper particle comprises the following steps of: conducting mixing treatment on cuprous salt or divalent copper salt, a polymer dispersant, red phosphorus and an aqueous solvent so as to obtain a first mixture, and placing the first mixture in a reaction vessel to carry out the heating reaction, and then obtaining cuprous phosphide with the polymer dispersant coated on the surface; conducting reduction treatment on the obtained cuprous phosphide under a reducing atmosphere to obtain the nano copper particle. The nano copper particle obtained by the preparation method for the nano copper particle provided by the invention has uniform particle size; the polymer dispersant is reduced to carbon to be coated on the surface of the nano copper particle by a reducing agent, so that the carbon nano copper particle is not oxidized in the air and exists stably; and with simple conditions and low requirements on equipment, the preparation method is suitable for large scale production. | 본 발명은 나노 구리 입자 및 그 제조 방법을 제공한다. 상기 나노 구리 입자의 제조 방법은 이하의 단계를 포함한다: 구리염 또는 2가 구리염, 고분자 분산제, 적린과 함수의 용매를 혼합하여 제1 혼합물 재료를 얻고, 상기 제1 혼합물 재료를 반응 용기에 넣고 가열 반응하여 표면에 고분자 분산제가 코팅된 인화 구리를 얻는다; 환원 분위기 하에서, 얻어진 상기 인화 구리를 환원 처리하여 나노 구리 입자를 얻는다. 본 발명이 제공하는 나노 구리 입자의 제조 방법(manufacturing method)이 획득되는 나노 구리 입자는 입자크기가 균일하고 폴리머 분산제(polymer dispersive)는 환원제에 의해 탄소로 환원되어 나노 구리 입자 표면에서 코팅되기 때문에, 나노 구리 입자가 공기 중에 산화되지 않고 안정적으로 존재하도록 하고, 본 제조 방법(manufacturing method)조건은 간단하다 설비에 대한 요구가 낮아 대량 생산에 적합하다. | 1. a kind of preparation method of nano copper particle, which is characterized in that at least include the following steps: Cuprous salt or cupric salt, polymeric dispersant, red phosphorus and aqueous solvent are subjected to mixing treatment, obtain the first mixing First mixed material is placed in heat in reaction vessel and react, obtains the phosphorus that surface is coated with polymeric dispersant by material Change cuprous; Under reducing atmosphere, reduction treatment is carried out to the copper phosphide of acquisition, obtains nano copper particle. | 1. 적어도 이하의 단계를 포함하는 것을 특징으로 하는 나노 구리 입자의 제조 방법: 구리염 또는 2가 구리염, 고분자 분산제, 적린과 함수의 용매를 혼합하여 제1 혼합물 재료를 얻고, 상기 제1 혼합물 재료를 반응 용기에 넣고 가열 반응하여 표면에 고분자 분산제가 코팅된 인화 구리를 얻는다; 환원 분위기 하에, 획득하는 상기 인화 구리 서브구리에 대해 환원 처리를 진행하고, 나노 구리 과립을 획득된다. | 1. a kind of preparation method of nano copper particle, which is characterized in that at least include the following steps: Cuprous salt or cupric salt, polymeric dispersant, red phosphorus and aqueous solvent are subjected to mixing treatment, obtain the first mixing First mixed material is placed in heat in reaction vessel and react, obtains the phosphorus that surface is coated with polymeric dispersant by material Change cuprous; Under reducing atmosphere, reduction treatment is carried out to the copper phosphide of acquisition, obtains nano copper particle. ¦ 9. a kind of nano copper particle, which is characterized in that the nano copper particle is using as described in any one of claims 1 to 8 It is prepared by method. | 1. 적어도 이하의 단계를 포함하는 것을 특징으로 하는 나노 구리 입자의 제조 방법: 구리염 또는 2가 구리염, 고분자 분산제, 적린과 함수의 용매를 혼합하여 제1 혼합물 재료를 얻고, 상기 제1 혼합물 재료를 반응 용기에 넣고 가열 반응하여 표면에 고분자 분산제가 코팅된 인화 구리를 얻는다; 환원 분위기 하에, 획득하는 상기 인화 구리 서브구리에 대해 환원 처리를 진행하고, 나노 구리 과립을 획득된다. ¦ 9. 제1항 내지 제8항 중 어느 한 항에 따른 방법으로 제조된 것을 특징으로 하는 나노 구리 입자. | [기술분야] 본 발명은 일종의 나노 구리 입자와 이의 제조 방법 및 사용에 관한 것이다. [해결과제] 본 발명은 종래 기술에 비해 환경 친화적이지 않고 입경이 불균일한 문제 등이 아닌 현재의 나노 구리 입자의 합성을 위해 기존의 높은 생산 비용을 해결하고자 한다. [해결수단] 본 발명은 나노 구리 입자의 제조 방법의 종류를 포함하며, 적어도 다음 단계를 포함한다: 구리염 또는 제2구리염, 고분자 분산제, 적린 및 수성 용매를 혼합 처리하고, 제1 혼합 재료를 획득하고, 반응 용기에서 열에 위치시키고, 반응하고, 표면을 획득하고, 환원 분위기 하에서, 획득 구리 인화물에 환원 처리가 수행되고, 나노 구리 입자를 획득한다. [특징] 본 발명에 의해 제공된 나노 구리 입자의 제조 방법은 적린을 사용하여 인을 생성하는 수성 용매와 반응하고, 구리 이온 (또는 2가 구리 이온)으로 생성된 인화수소에 의해 반응하고 구리 인화물, 중합체 분산제 부착 구리 인화물이 구리 인화물 표면에서 재결합되는 것을 방지한다. [효과] 따라서, 본 발명은 종래 기술에 비해 나노 구리 입자의 환경 친화성 및 입경 균일성을 향상시킨다. | 2018-10982155 | 2018-08-27 | 110026560 | 2019-07-19 |  |  | Southern University of Science and Technology | Gu Meng ¦ Xia Yu |  |  |  | 0 |  | 3 | CN114378300B ¦ CN111793336B ¦ CN111793337B | 56025856 | CN110026560B | 1 | 등록 |  | 8419301005788
JP | JP | P | A1 | 구리 분말 제조 방법, 상기 제조 방법에 의해 얻어진 구리 분말, 상기 구리 분말을 함유하는 수지 조성물, 상기 수지 조성물의 경화물을 형성하는 방법 및 상기 경화물 | 【요약】 본 발명은 경화 후에 낮은 체적 저항값을 나타내는 도막의 원료가 되는 구리 분말 제조 방법, 상기 구리 분말, 상기 구리 분말을 포함하는 수지 조성물, 경화물을 형성하는 방법 및 상기 경화물을 제공한다. 구체적으로 본 발명은 구리 입자를 수중에서 수소화붕소 칼륨, 수소화붕소 나트륨 및 수소화붕소 리튬으로 이루어진 군에서 선택되는 적어도 1종을 이용하여 환원 처리하는 공정과 상기 구리 입자를 물 , 메탄올 및 에탄올로 이루어진 군에서 선택되는 적어도 1종에서 처리하는 공정과 상기 구리 입자를 에테르 화합물 및 알코올 화합물로 이루어진 군에서 선택되는 적어도 1종에서 처리하는 공정과 상기 구리 입자를 일반식(1)으로 표시되는 화합물에 접촉시키는 공정을 포함하는 구리 분말 제조 방법, 상기 제조 방법에 의해 얻어진 구리 분말, 상기 구리 분말을 함유하는 수지 조성물, 상기 수지 조성물의 경화물을 형성하는 방법 및 상기 경화물이다. 【화학식 1】 (식 중, X1는 탄소 원자수14~20의 알킬기 또는 알케닐기를 나타내고 X2는 탄소 원자수1~5의 알킬기를 나타내고 M는 티타늄 원자, 지르코늄 원자 또는 하프늄 원자를 나타내고 a는1~3의 정수를 나타낸다. ) | [ABSTRACT] this invention provides the method of forming the resin composition containing the manufacturing method of the copper powder used as the materials of a coat in which a low volume resistance value is shown after hardening, the copper powder, and the copper powder, and a hardened material, and the hardened material. The process of carrying out reduction processing of this invention concretely using at least one sort chosen from the group which is underwater and consists a copper grain child of potassium borohydride, sodium borohydride, and lithium borohydride, The process of processing the above-mentioned copper grain child by at least one sort chosen from the group which consists of water, methanol, and ethanol, The process of processing the above-mentioned copper grain child by at least one sort chosen from the group which consists of an ether compound and an alcoholic compound, They are the method of forming the hardened material of the resin composition containing the copper powder obtained by the manufacturing method of copper powder including the process which contacts the above-mentioned copper grain child to the compound denoted by a general formula (1), and the manufacturing method, and the copper powder, and the resin composition, and the hardened material. [Formula 1] (X 1 among a formula an alkyl machine or an alkenyl group with 14~20 carbon atoms) [ express and ] X 2 expresses an alkyl machine with 1~5 carbon atoms, M expresses a titanium atom, a zirconium atom, or a hafnium atom, and a expresses the integer of 1~3. ) | 【청구항1】 구리 입자를 수중에서 수소화붕소 칼륨, 수소화붕소 나트륨 및 수소화붕소 리튬으로 이루어진 군에서 선택되는 적어도 1종의 수소화붕소 화합물을 이용하여 환원 처리하는 제1 공정; 제1의 공정에서 얻어진 상기 구리 입자를 물 , 메탄올 및 에탄올로 이루어진 군에서 선택되는 적어도 1종에서 처리하는 제2 공정; 제2의 공정에서 얻어진 상기 구리 입자를 에테르 화합물 및 알코올 화합물로 이루어진 군에서 선택되는 적어도 1종의 용제로 처리하는 제3 공정;및 제3의 공정에서 얻어진 상기 구리 입자를 일반식(1)으로 표시되는 화합물에 접촉시키는 제4 공정;을 포함하는 구리 분말 제조 방법. 【화1】 (식 중, X1는 탄소 원자수14~20의 알킬기 또는 알케닐기를 나타내고 X2는 탄소 원자수1~5의 알킬기를 나타내고 M는 티타늄 원자, 지르코늄 원자 또는 하프늄 원자를 나타내고 a는1~3의 정수를 나타낸다. ) | [Claim1] The 1st process of carrying out reduction processing of the copper grain child using at least one sort of boron hydride compounds underwater chosen from the group which consists of potassium borohydride, sodium borohydride, and lithium borohydride; The 2nd process of processing the above-mentioned copper grain child obtained at the 1st process by at least one sort chosen from the group which consists of water, methanol, and ethanol; A manufacturing method of copper powder including the 4th process; that contacts the above-mentioned copper grain child obtained at the 3rd process; and 3rd process of processing the above-mentioned copper grain child obtained at the 2nd process with at least one sort of solvents chosen from the group which consists of an ether compound and an alcoholic compound to the compound denoted by a general formula (1). [FORMULA1] (X 1 among a formula an alkyl machine or an alkenyl group with 14~20 carbon atoms) [ express and ] X 2 expresses an alkyl machine with 1~5 carbon atoms, M expresses a titanium atom, a zirconium atom, or a hafnium atom, and a expresses the integer of 1~3. ) | 【청구항1】 구리 입자를 수중에서 수소화붕소 칼륨, 수소화붕소 나트륨 및 수소화붕소 리튬으로 이루어진 군에서 선택되는 적어도 1종의 수소화붕소 화합물을 이용하여 환원 처리하는 제1 공정; 제1의 공정에서 얻어진 상기 구리 입자를 물 , 메탄올 및 에탄올로 이루어진 군에서 선택되는 적어도 1종에서 처리하는 제2 공정; 제2의 공정에서 얻어진 상기 구리 입자를 에테르 화합물 및 알코올 화합물로 이루어진 군에서 선택되는 적어도 1종의 용제로 처리하는 제3 공정;및 제3의 공정에서 얻어진 상기 구리 입자를 일반식(1)으로 표시되는 화합물에 접촉시키는 제4 공정;을 포함하는 구리 분말 제조 방법. 【화1】 (식 중, X1는 탄소 원자수14~20의 알킬기 또는 알케닐기를 나타내고 X2는 탄소 원자수1~5의 알킬기를 나타내고 M는 티타늄 원자, 지르코늄 원자 또는 하프늄 원자를 나타내고 a는1~3의 정수를 나타낸다. ) | [Claim1] The 1st process of carrying out reduction processing of the copper grain child using at least one sort of boron hydride compounds underwater chosen from the group which consists of potassium borohydride, sodium borohydride, and lithium borohydride; The 2nd process of processing the above-mentioned copper grain child obtained at the 1st process by at least one sort chosen from the group which consists of water, methanol, and ethanol; A manufacturing method of copper powder including the 4th process; that contacts the above-mentioned copper grain child obtained at the 3rd process; and 3rd process of processing the above-mentioned copper grain child obtained at the 2nd process with at least one sort of solvents chosen from the group which consists of an ether compound and an alcoholic compound to the compound denoted by a general formula (1). [FORMULA1] (X 1 among a formula an alkyl machine or an alkenyl group with 14~20 carbon atoms) [ express and ] X 2 expresses an alkyl machine with 1~5 carbon atoms, M expresses a titanium atom, a zirconium atom, or a hafnium atom, and a expresses the integer of 1~3. ) | [기술분야] 본 발명은 구리 분말의 제조 방법 및 상기 구리 분말을 함유하는 수지 조성물에 관한 것이며, 세라믹 콘덴서의 전기 회로 및 외부 전극의 형성에 사용되는 전도성 페이스트의 전기 전도 재료와 같은 다양한 용도에 적용될 수 있다. [해결과제] 본 발명은 통상적인 방법에 의해 제조된 구리 분말과 조합된 수지 조성물을 사용하여 형성된 코트의 높은 체적 저항값의 문제를 해결하여 전도성을 악화시키는 것을 목적으로 한다. [해결수단] 본 발명은 특정 수소화붕소 화합물을 사용한 구리 분말의 제조 방법 및 상기 구리 분말을 함유하는 수지 조성물을 포함한다. [특징] 여기서 주된 특징은 구리 분말의 제조 방법에서의 특정 수소화붕소 화합물의 사용 및 수지 조성물에서의 구리 분말의 포함이다. [효과] 따라서, 본 발명은 상기 특정 방법을 통해 제조된 구리 분말을 사용함으로써 수지 조성물로 형성된 코트의 전도성을 개선한다. | 2019-561572 | 2018-12-19 | WO2019-131378 | 2019-07-04 |  |  | ADEKA CORP | 縫田 祐介 ¦ 細川 仁 ¦ 森田 博 | 2017-253344 | JP | 2017-12-28 | 1 | JP5519938B2(BE) | 0 |  | 93014946 | JP2017-253344 ¦ JP7162617B2 ¦ TWI801476B ¦ WOWO2019-131378A1 | 4 | 등록 |  | 2521010000013
JP | JP | P | A | 고전도율 비금속 후막 도체 페이스트 조제 방법 | 【요약】 (수정유) 【과제】저비용 고전도율 비금속 후막 도체 페이스트의 조제 방법의 제공. 【해결 수단】저온 혹은 고온의 대기에 있어서 소결할 수 있고 금속 알루미늄 분말 1의 표면에 약수10 nm~수μm까지의 두께의 구리 과립을 피복시키고 그 도전율을 향상시키고 또한 은으로 구리 과립 피막 2를 알루미늄 과립의 표면으로 환원시켜 금속 알루미늄 분말의 표면에 약수10 nm~수μm까지의 두께의 은 과립을 피복시키고 고전도율의 은 클래드 알루미늄 분말체를 얻을 수 있는, 고전도율 비금속 후막 도체 페이스트 제조 방법. 【효과】nm크기의 은 클래드 알루미늄이면 소결 온도가 350°C까지 저하할 수 있고 PCB에 구리 전극을 전기 도금할 때의 노랑 신호 현상이 높은 공정과 전기 도금액의 오염 문제를 해소할 수 있고 기판에 금속 은전극을 스크린 인쇄할 때의 재료가 고가, 또는 금속구리 전극의 스크린 인쇄가 환원 분위기에서 수행하는 공정이 고가인 문제를 해소할 수 있다. 【선택도】도 3 | [ABSTRACT] (Correction possession) [Technical problem] Offer of the preparing method of a low-cost high electric conduction rate base metal thick film conductor paste. [Means for Solution]Can sinter in low temperature or the hot atmosphere, make the surface of the metal aluminum dust 1 cover copper granulation of thickness to the 10 nm of divisor~number μ m, improve it for the electric conduction rate, and it with silver, A manufacturing method of a high electric conduction rate base metal thick film conductor paste which makes the copper granulation tunic 2 return on the surface of an aluminum granule, and makes the surface of metal aluminum dust cover silver granulation of thickness to the 10 nm of divisor~number μ m and in which a silver clad aluminum dust object of a high electric conduction rate is acquired. [Effect]If it is silver clad aluminum of nm size, sintering temperature by 350° C, It can fall, the pollution problem of the high process of yellow light development when carrying out electroplating of the copper electrode to PCB, and electroplating liquid can be solved, and the process which screen-stencil of a high price or a metal copper electrode performs by a reduction atmosphere in material when screen-stenciling a metal silver electrode to a substrate can solve an expensive problem. [Chosen drawing] Drawing 3 | 【청구항1】 적어도 금속구리 분말을 금속구리 용액에 용해하는(A) 단계와, 전처리 후의 금속 알루미늄 분말과 상기 금속구리 용액을 혼합하여 제1 금속 혼합 용액이 형성되고 상기 제1 금속 혼합 용액 중 화학 치환 반응(Displacement Reaction)을 하게 해서, 상기 금속구리가 전리된 구리 이온을 상기의 전처리된 금속 알루미늄 분말의 표면으로 이동시키고 상기의 전처리된 금속 알루미늄 분말의 표면에 구리층이 형성되고 그 중, 상기 구리층의 피복 두께가 수십 나노 미터에서 수 마이크로미터까지의 범위 내에 있는(B) 단계와, 상기 제1 금속 혼합 용액을 여과 건조한 후, 구리 클래드 알루미늄 분말을 취득하는(C) 단계와, 상기 구리 클래드 알루미늄 분말을 대기에 있어서 소결하여 구리 클래드 알루미늄 후막 페이스트를 얻을 수 있는(D) 단계와,가 포함되는, 것을 특징으로 하는 고전도율 비금속 후막 도체 페이스트의 조제 방법. | [Claim1] The above-mentioned metal copper solution is mixed with the (A) step which dissolves metal copper powder in metal copper solution, and the metal aluminum dust after a pretreatment at least, the first metal mixed solution is formed, and it is under [ above-mentioned first metal mixed solution ] setting, A chemicals displacement reaction (Displacement Reaction) is made to perform. The copper ion in which the above-mentioned metal copper was ionized is moved to the surface of the pretreated above-mentioned metal aluminum dust, The (B) step where a copper layer is formed in the surface of the pretreated above-mentioned metal aluminum dust and which has the covering thickness of the above-mentioned copper layer in within the limits from tens of nanometers to several micrometers in it, In the atmosphere after carrying out filtration dryness of the above-mentioned first metal mixed solution, the (C) step which acquires copper clad aluminum dust, and the above-mentioned copper clad aluminum dust, A preparing method of the high electric conduction rate base metal thick film conductor paste characterized by the fact that sinter and the (D) step from which a copper clad aluminum thick film paste is obtained is contained. | 【청구항1】 적어도 금속구리 분말을 금속구리 용액에 용해하는(A) 단계와, 전처리 후의 금속 알루미늄 분말과 상기 금속구리 용액을 혼합하여 제1 금속 혼합 용액이 형성되고 상기 제1 금속 혼합 용액 중 화학 치환 반응(Displacement Reaction)을 하게 해서, 상기 금속구리가 전리된 구리 이온을 상기의 전처리된 금속 알루미늄 분말의 표면으로 이동시키고 상기의 전처리된 금속 알루미늄 분말의 표면에 구리층이 형성되고 그 중, 상기 구리층의 피복 두께가 수십 나노 미터에서 수 마이크로미터까지의 범위 내에 있는(B) 단계와, 상기 제1 금속 혼합 용액을 여과 건조한 후, 구리 클래드 알루미늄 분말을 취득하는(C) 단계와, 상기 구리 클래드 알루미늄 분말을 대기에 있어서 소결하여 구리 클래드 알루미늄 후막 페이스트를 얻을 수 있는(D) 단계와,가 포함되는, 것을 특징으로 하는 고전도율 비금속 후막 도체 페이스트의 조제 방법. | [Claim1] The above-mentioned metal copper solution is mixed with the (A) step which dissolves metal copper powder in metal copper solution, and the metal aluminum dust after a pretreatment at least, the first metal mixed solution is formed, and it is under [ above-mentioned first metal mixed solution ] setting, A chemicals displacement reaction (Displacement Reaction) is made to perform. The copper ion in which the above-mentioned metal copper was ionized is moved to the surface of the pretreated above-mentioned metal aluminum dust, The (B) step where a copper layer is formed in the surface of the pretreated above-mentioned metal aluminum dust and which has the covering thickness of the above-mentioned copper layer in within the limits from tens of nanometers to several micrometers in it, In the atmosphere after carrying out filtration dryness of the above-mentioned first metal mixed solution, the (C) step which acquires copper clad aluminum dust, and the above-mentioned copper clad aluminum dust, A preparing method of the high electric conduction rate base metal thick film conductor paste characterized by the fact that sinter and the (D) step from which a copper clad aluminum thick film paste is obtained is contained. | [기술분야] 본 발명은 특히 저온 및 대기 조건에서 소결된 은 또는 구리 클래드 알루미늄 과립을 사용하여 높은 전기 전도율을 가진 베이스 금속 전도성 페이스트의 제조에 초점을 맞춘 높은 전기 전도율 베이스 금속 후막 전도체 페이스트의 제조 방법에 관한 것이다. [해결과제] 본 발명은 높은 환원 전위를 갖는 베이스 금속 알루미늄을 사용하고 화학적 변위 반응을 적용하여 상기 금속 알루미늄 더스트의 상기 표면 상에 보호 층을 형성함으로써 해결되는 종래의 구리 페이스트 및 은 페이스트에서 산화 및 낮은 전도율 문제를 해결하고자 한다. [해결수단] 본 발명은 높은 환원 전위를 가진 베이스 금속 알루미늄의 사용, 상기 금속 알루미늄 분진의 상기 표면 상에 보호 층의 형성, 및 상기도 속도를 개선하기 위한 화학적 변위 반응의 적용을 포함한다. [특징] 여기서 주된 특징은 베이스 금속 후막 도체 페이스트의 전기 전도율을 향상시키기 위해 높은 환원 전위를 갖는 베이스 금속 알루미늄의 사용이다. [효과] 따라서, 본 발명은 높은 환원 전위를 가진 베이스 금속 알루미늄을 사용하고 상기 금속 알루미늄 먼지의 상기 표면 상에 보호 층을 형성하기 위해 화학적 변위 반응을 적용함으로써 상기도 속도를 개선하고 재료 비용을 감소시킨다. | 2017-215432 | 2017-11-08 | 2019-085621 | 2019-06-06 |  |  | NATIONAL CHENG KUNG UNIV | リー,ウェン‐シ |  |  |  | 2 | WOWO2014-156978A1(BE) ¦ JP1975-096434 A (미포함) | 3 | CN116532653B ¦ CN114360760B ¦ JP7623045B2 | 17480098 | JP6698059B2 | 1 | 등록 |  | 2219021001931
JP | JP | P | A1 | 저온 소결성 구리 입자와 그것을 이용한 소결체 제조 방법 | 【요약】 예를 들면 100℃정도 이하의 저온에서도 소결이 가능한, 신규한 저온 소결성 구리 입자와 그것을 이용한 소결체 제조 방법을 제공한다. 본 발명의 저온 소결성 구리 입자는 카르복실산류에 의해 피복되고 구리 입자 중의 아산화 구리분율(Cu2O/(Cu+Cu2O))가 4 질량%이하, 또는 아산화 구리의 평균 피복 두께가 10 nm이하가 되도록 그 표면이 산화되어 있다. 이 저온 소결성 구리 입자를 0.01 Pa이하의 분위기에서 저온 소성한다. | [ABSTRACT] For example, the manufacturing method of a sintered compact using a new low-temperature sintering copper grain child and it which can sinter even low temperature about 100℃ or less is provided. the low-temperature sintering copper grain child of this invention being covered with carboxylic acid, and, The surface has oxidized so that the average covering thickness of cuprous oxide of the rate of a cuprous oxide part in a copper grain child (Cu 2 O/(Cu+Cu 2 O)) may be [ below the 4 mass % ] 10 nm or less. Low-temperature calcination of this low-temperature sintering copper grain child is carried out in 0.01 Pa or less of atmosphere. | 【청구항1】 카르복실산류에 의해 피복되고 구리 입자 중의 아산화 구리분율(Cu2O/(Cu+Cu2O))가 4 질량%이하, 또는 아산화 구리의 평균 피복 두께가 10 nm이하가 되도록 그 표면이 산화되어 있는 것을 특징으로 하는 저온 소결성 구리 입자. | [Claim1] It is covered with carboxylic acid and the rate of a cuprous oxide part in a copper grain child (Cu 2 O/(Cu+Cu 2 O)) Below the 4 mass %. Or a low-temperature sintering copper grain child, wherein the surface has oxidized so that the average covering thickness of cuprous oxide may be set to 10 nm or less. | 【청구항1】 카르복실산류에 의해 피복되고 구리 입자 중의 아산화 구리분율(Cu2O/(Cu+Cu2O))가 4 질량%이하, 또는 아산화 구리의 평균 피복 두께가 10 nm이하가 되도록 그 표면이 산화되어 있는 것을 특징으로 하는 저온 소결성 구리 입자. | [Claim1] It is covered with carboxylic acid and the rate of a cuprous oxide part in a copper grain child (Cu 2 O/(Cu+Cu 2 O)) Below the 4 mass %. Or a low-temperature sintering copper grain child, wherein the surface has oxidized so that the average covering thickness of cuprous oxide may be set to 10 nm or less. | [기술분야] 본 발명은 저온 소결 구리 그레인 자식의 제조 방법에 관한 것으로, 다양한 전기 전도 물체에 적용될 수 있다. [해결과제] 본 발명은 종래 기술에서 저온에서 소결하고 구리 그레인 자식의 산화를 방지하는 기술적 문제를 해결하고자 한다. [해결수단] 본 발명은 카르복실산으로 피복된 저온 소결 구리 그레인 자식 및 이를 위한 제조 방법을 포함한다. [특징] 여기서 주요 특징은 구리 그레인 자식을 덮고 산화를 조절하기 위해 카르복실산을 사용하는 것이다. [효과] 따라서, 본 발명은 저온 소결을 가능하게 하고 구리 그레인 자식의 산화를 방지함으로써 소결 공정을 개선한다. | 2019-556446 | 2017-11-29 | WO2019-106739 | 2019-06-06 |  |  | HOKKAIDO UNIV | 米澤 徹 ¦ 塚本 宏樹 |  |  |  | 2 | JP6368925B2(BE) ¦ WOWO2016-031860A1(BE) | 0 |  | 5475115 | CN111526952B ¦ EP3718661A1 ¦ JP7006872B2 ¦ US11590569B2 ¦ WOWO2019-106739A1 | 5 | 등록 |  | 2520049000222
JP | JP | P | A | 복합 구리 입자, 구리 잉크 및 복합 구리 입자 제조 방법 | 【요약】 【과제】 구리 잉크에 함유시킨 경우에 시트 저항율이 낮은 구리 도전막을 형성할 수 있는, 복합 구리 입자를 제공한다. 【해결 수단】 구리베이스 입자와 구리베이스 입자의 표면에 피착된, 구리베이스 입자보다 입자 지름이 작은 구리 미립자를 구비하고, 구리베이스 입자는 표면 중 적어도 일부에 탄소수가 1 이상, 3 이하의 저급 카르복실산이 배위되고 구리 미립자가 저급 카르복실산을 통해 구리베이스 입자에 피착된 것으로 한다. 저급 카르복실산은 열분해성이 우수하다. 【선택도】 도 1 | [ABSTRACT] [Technical problem] When copper ink is made to contain, the compound copper grain child who can form a copper electric conduction film with a low rate of sheet resistance is provided. [Means for Solution]Have copper base particles and copper particulates which were laminated on the surface of copper base particles and whose diameter of a particle is smaller than copper base particles, and copper base particles, One or more / 3 or less low-grade carboxylic acid should be made 配 at least a part of surface for a carbon number, and copper particulates should be laminated on it via low-grade carboxylic acid at copper base particles. Low-grade carboxylic acid is excellent in thermal decomposition nature. [Chosen drawing] figure 1 | 【청구항1】 구리베이스 입자와 상기 구리베이스 입자의 표면에 피착된, 상기 구리베이스 입자보다 입자 지름이 작은 구리 미립자를 구비한 복합 구리 입자로서, 상기 구리베이스 입자는 표면 중 적어도 일부에 탄소수가 1 이상, 3 이하의 저급 카르복실산이 배위되고 상기 구리 미립자가 상기 저급 카르복실산을 통해 상기 구리베이스 입자에 피착된, 복합 구리 입자. | [Claim1] Are copper base particles and the copper particulates which were laminated on the surface of the above-mentioned copper base particles and whose diameter of a particle is smaller than the above-mentioned copper base particles the compound copper grain child who had, and the above-mentioned copper base particles, The compound copper grain child by whom one or more / 3 or less low-grade carboxylic acid was made 配 at least a part of surface for the carbon number, and the above-mentioned copper particulates were laminated on it via the above-mentioned low-grade carboxylic acid at the above-mentioned copper base particles. | 【청구항1】 구리베이스 입자와 상기 구리베이스 입자의 표면에 피착된, 상기 구리베이스 입자보다 입자 지름이 작은 구리 미립자를 구비한 복합 구리 입자로서, 상기 구리베이스 입자는 표면 중 적어도 일부에 탄소수가 1 이상, 3 이하의 저급 카르복실산이 배위되고 상기 구리 미립자가 상기 저급 카르복실산을 통해 상기 구리베이스 입자에 피착된, 복합 구리 입자. ¦ 【청구항6】 베이스 구리 입자를 준비하는 공정과 상기 베이스 구리 입자를 탄소수가 1 이상, 3 이하의 저급 카르복실산에 침지하고 상기 구리베이스 입자의 표면 중 적어도 일부에 상기 저급 카르복실산을 배위시키는 공정과 구리 이온을 포함한 금속염 용액을 준비하는 공정과 상기 금속염 용액에 표면에 상기 저급 카르복실산이 배위된 상기 구리베이스 입자를 분산시키는 공정과 상기 구리베이스 입자가 분산된 상기 금속염 용액으로 환원제를 첨가하고 상기 구리베이스 입자의 표면에 상기 저급 카르복실산을 통해 상기 구리베이스 입자보다 입자 지름이 작은 구리 미립자를 석출시키는 공정를 구비한 복합 구리 입자 제조 방법. | [Claim1] Are copper base particles and the copper particulates which were laminated on the surface of the above-mentioned copper base particles and whose diameter of a particle is smaller than the above-mentioned copper base particles the compound copper grain child who had, and the above-mentioned copper base particles, The compound copper grain child by whom one or more / 3 or less low-grade carboxylic acid was made 配 at least a part of surface for the carbon number, and the above-mentioned copper particulates were laminated on it via the above-mentioned low-grade carboxylic acid at the above-mentioned copper base particles. ¦ [Claim6] The process of preparing a base copper grain child, and the process which a carbon number immerses the above-mentioned base copper grain child in one or more / 3 or less low-grade carboxylic acid, and at least 配 makes make the above-mentioned low-grade carboxylic acid at least a part of surface of the above-mentioned copper base particles, The process of preparing the metal salt solution containing a copper ion, and the process, to which the above-mentioned low-grade carboxylic acid makes the above-mentioned metal salt solution distribute on the surface the above-mentioned copper base particles which at least 配 was made, A manufacturing method of the compound copper grain child who added the reducing agent in the above-mentioned metal salt solution in which the above-mentioned copper base particles were distributed, and equipped the surface of the above-mentioned copper base particles with the process which deposits the copper particulates whose diameter of a particle is smaller than the above-mentioned copper base particles via the above-mentioned low-grade carboxylic acid. | [기술분야] 본 발명은 구리 베이스 입자의 표면에 구리 미립자를 적층함으로써 형성된 복합 구리 그레인 자식에 관한 것이며, 전도성 필름을 생성하기 위한 전자 장비에 사용되는 구리 잉크에 적용될 수 있다. [해결과제] 본 발명은 베이킹 후 전도성 경로의 형성을 방해하는 종래의 구리 잉크에 사용된 장쇄 지방산으로부터의 잔류 물질에 의해 야기된 구리 전기 전도 필름에서 높은 시트 저항의 문제를 해결하고자 한다. [해결수단] 본 발명은 구리 베이스 입자와 그 표면 상에 적층된 구리 미립자를 포함하며, 상기 구리 미립자는 상기 구리 베이스 입자보다 작은 직경을 가지고, 상기 구리 베이스 입자의 상기 표면 상에 존재하는 적어도 하나의 저 등급 카르복실산을 포함한다. [특징] 여기서 주요 특징은 베이킹 후 구리 베이스 입자 상의 잔류 물질을 감소시키고 전도성을 개선시키기 위해 탄소 사슬이 짧은 저등급 카르복실산을 사용하는 것이다. [효과] 따라서, 본 발명은 종래의 방법에 비해 시트 저항의 속도를 상당히 낮춤으로써 구리 전기 전도 필름의 전도도를 개선하여, 전자 응용에서 더 나은 성능을 허용한다. | 2017-206688 | 2017-10-25 | 2019-077926 | 2019-05-23 |  |  | MURATA MFG CO LTD | 出村 隆充 ¦ 坂井田 俊 |  |  |  | 3 | JP2013-159830A(BE) ¦ JP5410850B2(BE) ¦ WOWO2018-190246A1(BE) | 4 | JP7121884B1 ¦ JP7766900B2 ¦ JP7302487B2 ¦ US12485478B2 | 17474026 | JP6922648B2 | 1 | 등록 |  | 2219019001936
JP | JP | P | A1 | 소결 접합용 조성물, 소결 접합용 시트 및 소결 접합용 시트 부착 다이싱 테이프 | 【요약】 본 발명의 소결 접합용 조성물은 도전성 금속 함유 소결성 입자를 포함한다. 이 소결성 입자의 평균 입경은 2μm이하이며 당해 소결성 입자의 입자 지름 100 nm이하의 입자 비율은 40 질량% 이상이고 80 질량%미만이다. 본 발명의 소결 접합용 시트(10)는 이러한 소결 접합용 조성물이 이루는 점착층을 구비한다. 본 발명의 소결 접합용 시트 부착 다이싱 테이프(X)는 이러한 소결 접합용 시트(10) 및 다이싱 테이프(20)를 구비한다. 다이싱 테이프(20)는 기재(21)와 점착제층(22)을 포함하는 적층 구조를 가지며, 소결 접합용 시트(10)는 다이싱 테이프(20)의 점착제층(22) 상에 위치한다. 본 발명의 소결 접합용 조성물, 소결 접합용 시트 및 소결 접합용 시트 부착 다이싱 테이프는 고밀도의 소결층에 의한 소결 접합을 실현하는데 적합하다. | [ABSTRACT] The constituent for sintering junction of this invention contains the sintering particles of conductive metal content. The average particle diameter of this sintering particle is below 2μ m, and the rates of the particles of 100 nm or less of particle diameter in the sintering particle concerned are more than the 40 mass % and less than the 80 mass %. The sheet for sintering junction of this invention (10) is provided with the adhesive layer which such a constituent for sintering junction makes. Dicing tape with sheet for sintering junction (X) of this invention is provided with such a sheet for sintering junction (10), and a dicing tape (20). A dicing tape (20) has the lamination structure containing a substrate (21) and an adhesive layer (22), and the sheet for sintering junction (10) is located on the adhesive layer (22) of a dicing tape (20). The dicing tape with the constituent for sintering junction of this invention, the sheet for sintering junction, and the sheet for sintering junction is suitable for realizing sintering junction by a high-density sintering layer. | 【청구항1】 평균 입경이 2μm이하이며 입자 지름 100 nm이하의 입자 비율이 40 질량% 이상이고 80 질량%미만인 도전성 금속 함유 소결성 입자를 포함하는 소결 접합용 조성물. | [Claim1] The constituent for sintering junction whose average particle diameter is below 2μ m and, whose rates of the particles of 100 nm or less of particle diameter are more than the 40 mass % and less than the 80 mass % containing the sintering particles of conductive metal content. | 【청구항1】 평균 입경이 2μm이하이며 입자 지름 100 nm이하의 입자 비율이 40 질량% 이상이고 80 질량%미만인 도전성 금속 함유 소결성 입자를 포함하는 소결 접합용 조성물. | [Claim1] The constituent for sintering junction whose average particle diameter is below 2μ m and, whose rates of the particles of 100 nm or less of particle diameter are more than the 40 mass % and less than the 80 mass % containing the sintering particles of conductive metal content. | [기술분야] 본 발명은 반도체 장치의 제조에 사용될 수 있는 소결 접합을 위한 구성 요소를 가진 다이싱 테이프, 소결 접합을 위한 시트, 및 소결 접합을 위한 시트에 관한 것이다. [해결과제] 본 발명은 지지 보드, 특히 전력 반도체 장치에서 반도체 칩의 다이 본딩에서 고온에서 신뢰성 있는 접합 상태를 실현하는 문제를 해결하고자 한다. [해결수단] 본 발명은 소결 접합을 위한 구성 요소, 소결 접합을 위한 시트, 및 소결 접합을 위한 시트를 갖는 다이싱 테이프를 포함한다. [특징] 여기서 주요 특징은 고밀도 소결 층을 달성하고 접합 신뢰성을 향상시키기 위해 특정 입자 크기 분포 및 조성을 갖는 소결 접합을 위한 구성성분의 사용이다. [효과] 따라서, 본 발명은 상기 소결 접합용 성분을 사용하여 고밀도 소결 층을 형성함으로써 상기 소결 층에서의 접합 신뢰성을 개선한다. | 2019-551896 | 2018-08-31 | WO2019-092959 | 2019-05-16 |  |  | NITTO DENKO CORP | 市川 智昭 ¦ 菅生 悠樹 ¦ 下田 麻由 ¦ 三田 亮太 | 2017-218354 | JP | 2017-11-13 | 6 | JP5972490B1(BE) ¦ JP6396189B2(BE) ¦ JP6372978B2(BE) ¦ JP6033734B2(BE) ¦ JP5887086B2(BE) ¦ JP5502434B2(BE) | 0 |  | 92337178 | CN111344813B ¦ EP3712905A1 ¦ JP2017-218354 ¦ JP7350653B2 ¦ TWI814750B ¦ US2021-0174984A1 ¦ WOWO2019-092959A1 | 7 | 등록 |  | 2520050000036
PCT | PCT | P | A1 | PASTE COMPOSITION, SEMICONDUCTOR DEVICE, AND ELECTRICAL/ELECTRONIC COMPONENT | The present invention provides a paste composition that has exceptional high thermal conductivity and heat dissipation properties and is capable of satisfactorily bonding a semiconductor element and a light-emitting element to a substrate without pressure. The present invention provides: a paste composition including (A) copper microparticles in which the thickness or minor axis is 10-500 nm, and (B) a sintering auxiliary agent that includes an acid anhydride structure, 0.01-1 parts by mass of the (B) sintering auxiliary member being mixed per 100 parts by mass of the (A) copper microparticles; a semiconductor device in which said paste composition is used as a die-attach paste; and an electrical/electronic component in which said paste composition is used as a material for bonding a heat dissipation member. | 고열 전도성, 열방산성이 우수하고, 반도체 소자 및 발광 소자를 기판에 무가압으로 양호하게 접합할 수 있는 페이스트 조성물을 제공한다. (A) 두께 또는 단경이 10~500nm의 구리 미립자와(B) 산 무수물 구조를 포함하는 소결조제를 포함하고(A) 구리 미립자 100질량부에 대해 (B) 소결조재가 0.01~1질량부, 배합되어 있는 페이스트 조성물, 상기 페이스트 조성물을 다이어태치 페이스트로서 사용한 반도체 장치 및 방열 부재 접착용 재료로서 사용한 전기 전자 부품. | (A) thickness or minor axis 10 c 500 nm of copper particles, including acid anhydride (B) sintering aid, comprising, The copper fine particles relative to 100 parts by mass of (A), 0.01 - 1 parts by mass of a sintering aid are mixed paste composition is the (B). | (A) 두께 또는 단경이 10~500nm의 구리 미립자와(B) 산 무수물 구조를 포함하는 소결조제를 포함하고 상기 (A) 구리 미립자 100질량부에 대해 상기 (B) 소결조재가 0.01~1질량부 배합되어 있는 페이스트 조성물. |  |  | [기술분야] 본 발명은 전자 부품용 페이스트 조성물에 관한 것으로, 반도체 소자 및 전자 장비에 적용될 수 있다. [해결과제] 본 발명은 반도체 장치 및 전자 장비, 특히 열 확산기 및 방열 부재를 위한 고열 전도성 접착 재료에 대한 필요성을 해결하고자 한다. [해결수단] 본 발명은 구리 미립자, 소결 보조제, 및 유기 용매를 함유하는 페이스트 조성물을 포함한다. [특징] 여기서 주된 특징은 높은 열전도도 및 낮은 응력 특성을 달성하기 위해 직경 10-500 nm의 구리 미립자 및 산 무수물 구조를 갖는 소결 보조제의 사용이다. [효과] 따라서, 본 발명은 상기 페이스트 조성물의 열 전도성 및 결합 특성을 개선하여, 반도체 장치 및 전자 장비에서 이의 신뢰성 및 성능을 향상시킨다. | PCT-JP2018-039344 | 2018-10-23 | WO2019-093119 | 2019-05-16 |  |  | KYOCERA CORPORATION | FUJIWARA Masakazu ¦ NITANAI Yuya | 2017-218317 | JP | 2017-11-13 |  |  |  |  | 93450758 | JP2017-218317 ¦ TWI699412B ¦ WOWO2019-093119A1 | 3 |  |  | 6019020002828
JP | JP | P | A | 표면 처리 구리 미립자 제조 방법 | 【요약】 【과제】 저온 영역에서 사용 가능한 페이스트에 적합하게 사용할 수 있는 신규한 표면 처리 구리 미립자를 수용액과의 혼합에 의한 표면 처리에 의해 제조하는 방법을 제공한다. 【해결 수단】 BET 비표면적이 0.1~10.0 m2/g인 구리 미립자와 비이온계 계면활성제를 포함한 수용액을 혼합하는 공정를 포함한, 저온 소결성 표면 처리 구리 미립자 제조 방법으로서, 비이온계 계면활성제가 그리핀법에 의한 HLB값이 9 이상 18 이하이며 에틸렌옥사이드쇄를 가지는 비이온계 계면활성제인 제조 방법. 【선택도】없음 | [ABSTRACT] [Technical problem] The method of manufacturing the new surface treatment copper particulates which can be used conveniently for an usable paste in low-temperature region by the surface treatment by mixture with solution is provided. [Means for Solution]Copper particulates whose BET specific surface areas are 0.1~10.0 m2 / g, A manufacturing method which is a ノニオン system surface-active agent including a process of mixing solution containing a ノニオン system surface-active agent, and in which it is a manufacturing method of low-temperature sintering surface treatment copper particulates, and HLB values according [ a ノニオン system surface-active agent ] to the Griffin method are 9 or more and 18 or less, and have an ethylene oxide chain. [Chosen drawing] Nothing | 【청구항1】 BET 비표면적이 0.1~10.0 m2/g인 구리 미립자와 비이온계 계면활성제를 포함한 수용액을 혼합하는 공정를 포함한, 저온 소결성 표면 처리 구리 미립자 제조 방법으로서, 비이온계 계면활성제가 그리핀법에 의한 HLB값이 9 이상 18 이하이며 에틸렌옥사이드쇄를 가지는 비이온계 계면활성제인 제조 방법. | [Claim1] The copper particulates whose BET specific surface areas are 0.1~10.0 m2 / g, A manufacturing method which is a ノニオン system surface-active agent including the process of mixing solution containing a ノニオン system surface-active agent, and in which it is a manufacturing method of low-temperature sintering surface treatment copper particulates, and the HLB values according [ a ノニオン system surface-active agent ] to the Griffin method are 9 or more and 18 or less, and have an ethylene oxide chain. | 【청구항1】 BET 비표면적이 0.1~10.0 m2/g인 구리 미립자와 비이온계 계면활성제를 포함한 수용액을 혼합하는 공정를 포함한, 저온 소결성 표면 처리 구리 미립자 제조 방법으로서, 비이온계 계면활성제가 그리핀법에 의한 HLB값이 9 이상 18 이하이며 에틸렌옥사이드쇄를 가지는 비이온계 계면활성제인 제조 방법. ¦ 【청구항10】 그리핀법에 의한 HLB값이 9 이상 18 이하이며 에틸렌옥사이드쇄를 가지는 비이온계 계면활성제로서, 다음식(I)~(X)로 나타나는 비이온계 계면활성제 및 (XI)~(XIV)의 비이온계 계면활성제로 구성되는 군에서 선택된 비이온계 계면활성제로 구성되는, 구리 미립자용 저온 소결화 표면 처리제:(I) : (단, 식(I)에 있어서 R는 C8~C20의 알킬기 또는 C8~C20의 알케닐기를 나타내며 x는 1 이상의 정수이며 y는 1 이상의 정수이며 x+y는2~45의 정수이다); (II) : (단, 식(II)에 있어서 R는 C8~C20의 알킬기 또는 C8~C20의 알케닐기를 나타내며 x는 1 이상의 정수이며 y는 1 이상의 정수이며 z는 1 이상의 정수이며 w는 1 이상의 정수이며 x+y는2~45의 정수이며 z+w는2~45의 정수이다); (III) : (단, 식(III)에 있어서 R는 C8~C20의 알킬기 또는 C8~C20의 알케닐기를 나타내며 x는 1 이상의 정수이며 y는 1 이상의 정수이며 z는 1 이상의 정수이며 x+y+z는3~45의 정수이다); (IV) :R-O-(CH2CH2O) n-H(단, 식(IV)에 있어서 R는 C8~C20의 알킬기, 또는 C8~C20의 알케닐기를 나타내고 n는 1 이상 60 이하의 정수를 나타낸다); (V) :R-Ph-(CH2CH2O) n-H(단, 식(V)에 있어서 R는 C8~C20의 알킬기, 또는 C8~C20의 알케닐기를 나타내고 Ph는 페닐렌기를 나타내고 n는 1 이상 50 이하의 정수를 나타낸다); (VI) :Np-(CH2CH2O) n-H(단, 식(VI)에 있어서 Np는 나프틸기를 나타내고 n는 1 이상 30 이하의 정수를 나타낸다); (VII) :HO-(CH2CH2O) m-Ph-C(CH3) 2-Ph-(OCH2CH2) n-OH(단, 식(VII)에 있어서 Ph는 페닐렌기를 나타내고 n는 1 이상의 정수를 나타내고 m는 1 이상의 정수를 나타내고 n+m는 50 이하이다); (VIII) :HO-(CH2CH2O) m-Ph-CH2-Ph-(OCH2CH2) n-OH(단, 식(VIII)에 있어서 Ph는 페닐렌기를 나타내고 n는 1 이상의 정수를 나타내고 m는 1 이상의 정수를 나타내고 n+m는 20 이하이다); (IX) : (단, 식(IX)에 있어서 R는 C8~C20의 알킬기, 또는 C8~C20의 알케닐기를 나타내고 n는 1 이상의 정수를 나타내고 m는 1 이상의 정수를 나타내고 n+m는 60 이하이다); (X) :R-COO(CH2CH2O) n-H(단, 식(X)에 있어서 R는 C8~C20의 알킬기, 또는 C8~C20의 알케닐기를 나타내고 n는 1 이상 20 이하의 정수를 나타낸다); (XI):피말산, 이소피말산, 데하이드로아비에트산, 아비에트산, 네오아비에트산 및 파라스트린산으로 구성되는 군에서 선택된 수지산 또는 그 혼합물을 포함한 로진산의 에틸렌옥사이드 부가물인 폴리옥시에틸렌 로진산 에스테르(단, 에틸렌옥사이드의 반복 단위수 n는 20 이하이다); (XII):하기 식으로 표시되는 폴리옥시에틸렌 라놀린 알코올 에테르 :R-(OCH2CH2) n-OH(단, 식(XII)에 있어서 R는 C12~C24의 분지 또는 비분지의 알킬기, 또는 C12~C24의 분지 또는 비분지의 알케닐기를 나타내고 n는 1 이상 30 이하의 정수를 나타낸다); (XIII):시노레인산의 글리세린에스테르를 포함한 피마자유의 에테르인 폴리옥시에틸렌 피마자유 에테르; (XIV):하기 식으로 표시되는 글리세린에스테르와 폴리옥시에틸렌 옥사이드의 에테르를 포함한, 폴리옥시에틸렌 경화 피마자유 에테르 : (단, 상기 식 중, POE기는-(CH2CH2O) n-H 로 표시되는 기이며 n는 1 이상 100 이하의 정수이다). ¦ 【청구항12】 BET 비표면적이 0.1~10.0 m2/g인 구리 미립자와 그리핀법에 의한 HLB값이 9 이상 18 이하이며 에틸렌옥사이드쇄를 가지는 비이온계 계면활성제가 포함되는 수용액을 혼합해 얻어진, 저온 소결성 표면 처리 구리 미립자. | [Claim1] The copper particulates whose BET specific surface areas are 0.1~10.0 m2 / g, A manufacturing method which is a ノニオン system surface-active agent including the process of mixing solution containing a ノニオン system surface-active agent, and in which it is a manufacturing method of low-temperature sintering surface treatment copper particulates, and the HLB values according [ a ノニオン system surface-active agent ] to the Griffin method are 9 or more and 18 or less, and have an ethylene oxide chain. ¦ [Claim10] The HLB value by the Griffin method is or more 9 ノニオン system surface-active agent which is 18 or less and has an ethylene oxide chain, It consists of a ノニオン system surface-active agent chosen from the group which consists of a ノニオン system surface-active agent shown by the following formula (I)~(X), and a ノニオン system surface-active agent of (XI)~(XIV), The low-temperature sintering-ized finishing agent for copper particulates: (I) : (however, in formula (I), R shows the alkyl machine of C8~C20, or the alkenyl group of C8~C20, x is one or more integers, y is one or more integers, and x+y is an integer of 2~45); (II) : (however, R in formula (II)) The alkyl machine of C8~C20 or the alkenyl group of C8~C20 is shown, x is one or more integers, y is one or more integers, z is one or more integers, w is one or more integers, x+y is an integer of 2~45, and z+w is an integer of 2~45; (III) : (however, in formula (III), R shows the alkyl machine of C8~C20, or the alkenyl group of C8~C20, x is one or more integers, y is one or more integers, z is one or more integers, and x+y+z is an integer of 3~45); (IV) :R-O-(CH2 CH2 O) n-H (however, in formula (IV), R expresses the alkyl machine of C8~C20, or the alkenyl group of C8~C20, and n expresses 1 or more and 60 or less integer); (V) :R-Ph-(CH2 CH2 O) n-H (however, R in formula (V)) The alkyl machine of C8~C20 or the alkenyl group of C8~C20 is expressed, Ph expresses a phenylene group, and n expresses 1 or more and 50 or less integer; (VI) :Np-(CH2 CH2 O) n-H (however, in formula (VI), Np expresses a naphthyl group and n expresses 1 or more and 30 or less integer); (VII):HO-(CH2CH2O)m-Ph-C(CH3)2-Ph-(OCH2CH2)]-OH (however, in formula (VII), Ph expresses a phenylene group, n expresses one or more integers, m expresses one or more integers, and n+m is 50 or less); (VIII):HO-(CH2CH2O)m-Ph-CH2-Ph-(OCH2CH2)n-OH (however) In formula (VIII), Ph expresses a phenylene group, n expresses one or more integers, m expresses one or more integers, and n+m is 20 or less; (IX) : (however, in formula (IX), R expresses the alkyl machine of C8~C20, or the alkenyl group of C8~C20, n expresses one or more integers, m expresses one or more integers, and n+m is 60 or less); (X) :R-COO(CH2 CH2 O) n-H (however, in formula (X), R expresses the alkyl machine of C8~C20, or the alkenyl group of C8~C20, and n expresses 1 or more and 20 or less integer); (XI): ピマール acid and イソピ -- marc -- acid, dehydroabietic acid, and abietic acid -- Polyoxy ethylene rosin acid ester which is an ethylene oxide addition of the rosin acid containing neoabietic acid and the resin acid chosen from the group which consists of parous トリン acid, or its mixture (however, the number n of repeat units of an ethylene oxide is 20 or less); (XII): polyoxy エチレンラノリン alcoholic ether:R-(OCH 2 CH 2) n-OH (however, in formula (XII)) denoted by a following formula R expresses the alkenyl group of the alkyl machine of branching of C12~C24, or not branching, branching of C12~C24, or not branching, and n expresses 1 or more and 30 or less integer; (XIII): the polyoxyethylene-castor-oil ether; which is ether of castor oil containing the glycerin ester of シノレイン acid (XIV): the ether of the glycerin ester denoted by a following formula and polyoxy ethylene oxide is included -- : (however, a POE basis is a basis denoted by -(CH2 CH2 O) n-H among the above-mentioned formula, and n is 1 or more and 100 or less integer) polyoxy ethylene hydrogenated-castor-oil ether ¦ [Claim12] The low-temperature sintering surface treatment copper particulates produced by BET specific surface area mixing the solution in which the ノニオン system surface-active agent which the HLB values by the Griffin method are 9 or more and 18 or less, and has an ethylene oxide chain is contained with the copper particulates which are 0.1~10.0 m2 / g. | [기술분야] 본 발명은 표면 처리 구리 미립자를 제조하기 위한 방법에 관한 것이며, 금속 분말 페이스트 전극 및 회로와 같은 전자 부품에 적용될 수 있다. [해결과제] 본 발명은 용액에서 표면 처리에 의해 낮은 온도 영역에서 사용 가능한 페이스트에 편리하게 사용될 수 있는 표면 처리 구리 미립자를 얻는 문제를 해결하고자 한다. [해결수단] 본 발명은 특정 유기 화합물 및 구리 미립자를 사용하여 저온 소결 표면 처리 구리 미립자를 제조하기 위한 방법을 포함한다. [특징] 여기서 주요 특징은 저온 소결 표면 처리 구리 미립자를 달성하기 위한 특정 유기 화합물의 사용이다. [효과] 따라서, 본 발명은 표면 처리 구리 미립자의 저온 소결 특성을 개선하여, 350°C 미만의 온도에서 소결된 컴팩트의 제조를 가능하게 한다. | 2017-194701 | 2017-10-04 | 2019-065369 | 2019-04-25 |  |  | JX NIPPON MINING & METALS CORP | 古澤 秀樹 ¦ 熊谷 正志 |  |  |  | 0 |  | 0 |  | 17464393 | JP2019-065369A | 1 | 취하 |  | 2219016002629
JP | JP | P | A | 표면 처리 구리 미립자 제조 방법 | 【요약】 【과제】 저온 영역에서 사용 가능한 페이스트에 적합하게 사용할 수 있는 신규한 표면 처리 구리 미립자를 수용액과의 혼합에 의해 표면 처리함으로써 제조하는 방법을 제공한다. 【해결 수단】 BET 비표면적이 0.1~10.0 m2/g인 구리 미립자와 비이온계 계면활성제를 포함한 수용액을 혼합하는 공정를 포함한, 저온 소결성 표면 처리 구리 미립자 제조 방법으로서, 비이온계 계면활성제가 그리핀법에 의한 HLB값이 9 이상 18 이하이며 에틸렌옥사이드쇄를 가지는 비이온계 계면활성제인 제조 방법. 【선택도】없음 | [ABSTRACT] [Technical problem] The method of manufacturing the new surface treatment copper particulates which can be used conveniently for an usable paste in low-temperature region by carrying out a surface treatment by mixture with solution is provided. [Means for Solution]Copper particulates whose BET specific surface areas are 0.1~10.0 m2 / g, A manufacturing method which is a ノニオン system surface-active agent including a process of mixing solution containing a ノニオン system surface-active agent, and in which it is a manufacturing method of low-temperature sintering surface treatment copper particulates, and HLB values according [ a ノニオン system surface-active agent ] to the Griffin method are 9 or more and 18 or less, and have an ethylene oxide chain. [Chosen drawing] Nothing | 【청구항1】 BET 비표면적이 0.1~10.0 m2/g인 구리 미립자와 비이온계 계면활성제를 포함한 수용액을 혼합하는 공정를 포함한, 저온 소결성 표면 처리 구리 미립자 제조 방법으로서, 비이온계 계면활성제가 그리핀법에 의한 HLB값이 9 이상 18 이하이며 에틸렌옥사이드쇄를 가지는 비이온계 계면활성제인 제조 방법. | [Claim1] The copper particulates whose BET specific surface areas are 0.1~10.0 m2 / g, A manufacturing method which is a ノニオン system surface-active agent including the process of mixing solution containing a ノニオン system surface-active agent, and in which it is a manufacturing method of low-temperature sintering surface treatment copper particulates, and the HLB values according [ a ノニオン system surface-active agent ] to the Griffin method are 9 or more and 18 or less, and have an ethylene oxide chain. | 【청구항1】 BET 비표면적이 0.1~10.0 m2/g인 구리 미립자와 비이온계 계면활성제를 포함한 수용액을 혼합하는 공정를 포함한, 저온 소결성 표면 처리 구리 미립자 제조 방법으로서, 비이온계 계면활성제가 그리핀법에 의한 HLB값이 9 이상 18 이하이며 에틸렌옥사이드쇄를 가지는 비이온계 계면활성제인 제조 방법. ¦ 【청구항10】 그리핀법에 의한 HLB값이 9 이상 18 이하이며 에틸렌옥사이드쇄를 가지는 비이온계 계면활성제로서, 다음식(I)~(X)로 나타나는 비이온계 계면활성제 및 (XI)~(XIV)의 비이온계 계면활성제로 구성되는 군에서 선택된 비이온계 계면활성제로 구성되는, 구리 미립자용 저온 소결화 표면 처리제:(I) : (단, 식(I)에 있어서 R는 C8~C20의 알킬기 또는 C8~C20의 알케닐기를 나타내며 x는 1 이상의 정수이며 y는 1 이상의 정수이며 x+y는2~45의 정수이다); (II) : (단, 식(II)에 있어서 R는 C8~C20의 알킬기 또는 C8~C20의 알케닐기를 나타내며 x는 1 이상의 정수이며 y는 1 이상의 정수이며 z는 1 이상의 정수이며 w는 1 이상의 정수이며 x+y는2~45의 정수이며 z+w는2~45의 정수이다); (III) : (단, 식(III)에 있어서 R는 C8~C20의 알킬기 또는 C8~C20의 알케닐기를 나타내며 x는 1 이상의 정수이며 y는 1 이상의 정수이며 z는 1 이상의 정수이며 x+y+z는3~45의 정수이다); (IV) :R-O-(CH2CH2O) n-H(단, 식(IV)에 있어서 R는 C8~C20의 알킬기, 또는 C8~C20의 알케닐기를 나타내고 n는 1 이상 60 이하의 정수를 나타낸다); (V) :R-Ph-(CH2CH2O) n-H(단, 식(V)에 있어서 R는 C8~C20의 알킬기, 또는 C8~C20의 알케닐기를 나타내고 Ph는 페닐렌기를 나타내고 n는 1 이상 50 이하의 정수를 나타낸다); (VI) :Np-(CH2CH2O) n-H(단, 식(VI)에 있어서 Np는 나프틸기를 나타내고 n는 1 이상 30 이하의 정수를 나타낸다); (VII) :HO-(CH2CH2O) m-Ph-C(CH3) 2-Ph-(OCH2CH2) n-OH(단, 식(VII)에 있어서 Ph는 페닐렌기를 나타내고 n는 1 이상의 정수를 나타내고 m는 1 이상의 정수를 나타내고 n+m는 50 이하이다); (VIII) :HO-(CH2CH2O) m-Ph-CH2-Ph-(OCH2CH2) n-OH(단, 식(VIII)에 있어서 Ph는 페닐렌기를 나타내고 n는 1 이상의 정수를 나타내고 m는 1 이상의 정수를 나타내고 n+m는 20 이하이다); (IX) : (단, 식(IX)에 있어서 R는 C8~C20의 알킬기, 또는 C8~C20의 알케닐기를 나타내고 n는 1 이상의 정수를 나타내고 m는 1 이상의 정수를 나타내고 n+m는 60 이하이다); (X) :R-COO(CH2CH2O) n-H(단, 식(X)에 있어서 R는 C8~C20의 알킬기, 또는 C8~C20의 알케닐기를 나타내고 n는 1 이상 20 이하의 정수를 나타낸다); (XI):피말산, 이소피말산, 데하이드로아비에트산, 아비에트산, 네오아비에트산 및 파라스트린산으로 구성되는 군에서 선택된 수지산 또는 그 혼합물을 포함한 로진산의 에틸렌옥사이드 부가물인 폴리옥시에틸렌 로진산 에스테르(단, 에틸렌옥사이드의 반복 단위수 n는 20 이하이다); (XII):하기 식으로 표시되는 폴리옥시에틸렌 라놀린 알코올 에테르 :R-(OCH2CH2) n-OH(단, 식(XII)에 있어서 R는 C12~C24의 분지 또는 비분지의 알킬기, 또는 C12~C24의 분지 또는 비분지의 알케닐기를 나타내고 n는 1 이상 30 이하의 정수를 나타낸다); (XIII):시노레인산의 글리세린에스테르를 포함한 피마자유의 에테르인 폴리옥시에틸렌 피마자유 에테르; (XIV):하기 식으로 표시되는 글리세린에스테르와 폴리옥시에틸렌 옥사이드의 에테르를 포함한, 폴리옥시에틸렌 경화 피마자유 에테르 : (단, 상기 식 중, POE기는-(CH2CH2O) n-H 로 표시되는 기이며 n는 1 이상 100 이하의 정수이다). ¦ 【청구항12】 BET 비표면적이 0.1~10.0 m2/g인 구리 미립자와 그리핀법에 의한 HLB값이 9 이상 18 이하이며 에틸렌옥사이드쇄를 가지는 비이온계 계면활성제가 포함되는 수용액을 혼합해 얻어진, 저온 소결성 표면 처리 구리 미립자. | [Claim1] The copper particulates whose BET specific surface areas are 0.1~10.0 m2 / g, A manufacturing method which is a ノニオン system surface-active agent including the process of mixing solution containing a ノニオン system surface-active agent, and in which it is a manufacturing method of low-temperature sintering surface treatment copper particulates, and the HLB values according [ a ノニオン system surface-active agent ] to the Griffin method are 9 or more and 18 or less, and have an ethylene oxide chain. ¦ [Claim10] The HLB value by the Griffin method is or more 9 ノニオン system surface-active agent which is 18 or less and has an ethylene oxide chain, It consists of a ノニオン system surface-active agent chosen from the group which consists of a ノニオン system surface-active agent shown by the following formula (I)~(X), and a ノニオン system surface-active agent of (XI)~(XIV), The low-temperature sintering-ized finishing agent for copper particulates: (I) : (however, in formula (I), R shows the alkyl machine of C8~C20, or the alkenyl group of C8~C20, x is one or more integers, y is one or more integers, and x+y is an integer of 2~45); (II) : (however, R in formula (II)) The alkyl machine of C8~C20 or the alkenyl group of C8~C20 is shown, x is one or more integers, y is one or more integers, z is one or more integers, w is one or more integers, x+y is an integer of 2~45, and z+w is an integer of 2~45; (III) : (however, in formula (III), R shows the alkyl machine of C8~C20, or the alkenyl group of C8~C20, x is one or more integers, y is one or more integers, z is one or more integers, and x+y+z is an integer of 3~45); (IV) :R-O-(CH2 CH2 O) n-H (however, in formula (IV), R expresses the alkyl machine of C8~C20, or the alkenyl group of C8~C20, and n expresses 1 or more and 60 or less integer); (V) :R-Ph-(CH2 CH2 O) n-H (however, R in formula (V)) The alkyl machine of C8~C20 or the alkenyl group of C8~C20 is expressed, Ph expresses a phenylene group, and n expresses 1 or more and 50 or less integer; (VI) :Np-(CH2 CH2 O) n-H (however, in formula (VI), Np expresses a naphthyl group and n expresses 1 or more and 30 or less integer); (VII):HO-(CH2CH2O)m-Ph-C(CH3)2-Ph-(OCH2CH2)]-OH (however, in formula (VII), Ph expresses a phenylene group, n expresses one or more integers, m expresses one or more integers, and n+m is 50 or less); (VIII):HO-(CH2CH2O)m-Ph-CH2-Ph-(OCH2CH2)n-OH (however) In formula (VIII), Ph expresses a phenylene group, n expresses one or more integers, m expresses one or more integers, and n+m is 20 or less; (IX) : (however, in formula (IX), R expresses the alkyl machine of C8~C20, or the alkenyl group of C8~C20, n expresses one or more integers, m expresses one or more integers, and n+m is 60 or less); (X) :R-COO(CH2 CH2 O) n-H (however, in formula (X), R expresses the alkyl machine of C8~C20, or the alkenyl group of C8~C20, and n expresses 1 or more and 20 or less integer); (XI): ピマール acid and イソピ -- marc -- acid, dehydroabietic acid, and abietic acid -- Polyoxy ethylene rosin acid ester which is an ethylene oxide addition of the rosin acid containing neoabietic acid and the resin acid chosen from the group which consists of parous トリン acid, or its mixture (however, the number n of repeat units of an ethylene oxide is 20 or less); (XII): polyoxy エチレンラノリン alcoholic ether:R-(OCH 2 CH 2) n-OH (however, in formula (XII)) denoted by a following formula R expresses the alkenyl group of the alkyl machine of branching of C12~C24, or not branching, branching of C12~C24, or not branching, and n expresses 1 or more and 30 or less integer; (XIII): the polyoxyethylene-castor-oil ether; which is ether of castor oil containing the glycerin ester of シノレイン acid (XIV): the ether of the glycerin ester denoted by a following formula and polyoxy ethylene oxide is included -- : (however, a POE basis is a basis denoted by -(CH2 CH2 O) n-H among the above-mentioned formula, and n is 1 or more and 100 or less integer) polyoxy ethylene hydrogenated-castor-oil ether ¦ [Claim12] The low-temperature sintering surface treatment copper particulates produced by BET specific surface area mixing the solution in which the ノニオン system surface-active agent which the HLB values by the Griffin method are 9 or more and 18 or less, and has an ethylene oxide chain is contained with the copper particulates which are 0.1~10.0 m2 / g. | [기술분야] 본 발명은 표면 처리 구리 미립자를 제조하기 위한 방법에 관한 것이며, 금속 분말 페이스트 전극 및 회로와 같은 전자 부품에 적용될 수 있다. [해결과제] 본 발명은 특히 생산량이 증가할 때, 유기 용매를 사용하지 않고 저온에서 표면 처리 구리 미립자를 얻는 문제를 해결하고자 한다. [해결수단] 본 발명은 특정 유기 화합물 및 구리 미립자를 사용하여 저온 소결 표면 처리 구리 미립자를 제조하기 위한 방법을 포함한다. [특징] 여기서 주요 특징은 저온 소결 표면 처리 구리 미립자를 생성하기 위한 특정 유기 화합물의 사용이다. [효과] 따라서, 본 발명은 저온 소결 표면 처리 구리 미립자의 전기 전도도 및 제조 효율을 향상시킨다. | 2017-194702 | 2017-10-04 | 2019-065370 | 2019-04-25 |  |  | JX NIPPON MINING & METALS CORP | 古澤 秀樹 ¦ 熊谷 正志 |  |  |  | 0 |  | 0 |  | 17464394 | JP2019-065370A | 1 | 취하 |  | 2219016002630
JP | JP | P | A | 표면 처리 구리 미립자 제조 방법 | 【요약】 【과제】저온 영역에서 사용 가능한 페이스트에 적합하게 사용할 수 있는 신규한 표면 처리 구리 미립자를 수용액과의 혼합에 의해 표면 처리함으로써 제조하는 방법을 제공한다. 【해결 수단】BET 비표면적이 0.1~10.0 m2/g인 구리 미립자와 비이온계 계면활성제를 포함한 수용액을 혼합하는 공정, 포함한, 저온 소결성 표면 처리 구리 미립자 제조 방법으로서, 비이온계 계면활성제가 그리핀법에 의한 HLB값이 9 이상 18 이하이며 에틸렌옥사이드쇄를 가지는 비이온계 계면활성제인 제조 방법. 【선택도】없음 | [ABSTRACT] [Technical problem] The method of manufacturing the new surface treatment copper particulates which can be used conveniently for an usable paste in a low-temperature region by carrying out a surface treatment by mixture with solution is provided. [Means for Solution]Copper particulates whose BET specific surface areas are 0.1~10.0 m2 / g, A manufacturing method which is a ノニオン system surface-active agent in which it is a manufacturing method of a process of mixing solution containing a ノニオン system surface-active agent, and included low-temperature sintering surface treatment copper particulates, and HLB values according [ a ノニオン system surface-active agent ] to the Griffin method are 9 or more and 18 or less, and have an ethylene oxide chain. [Chosen drawing] Nothing | 【청구항1】 BET 비표면적이 0.1~10.0 m2/g인 구리 미립자와 비이온계 계면활성제를 포함한 수용액을 혼합하는 공정를 포함한, 저온 소결성 표면 처리 구리 미립자 제조 방법으로서, 비이온계 계면활성제가 그리핀법에 의한 HLB값이 9 이상 18 이하이며 에틸렌옥사이드쇄를 가지는 비이온계 계면활성제인 제조 방법. | [Claim1] The copper particulates whose BET specific surface areas are 0.1~10.0 m2 / g, A manufacturing method which is a ノニオン system surface-active agent including the process of mixing solution containing a ノニオン system surface-active agent, and in which it is a manufacturing method of low-temperature sintering surface treatment copper particulates, and the HLB values according [ a ノニオン system surface-active agent ] to the Griffin method are 9 or more and 18 or less, and have an ethylene oxide chain. | 【청구항1】 BET 비표면적이 0.1~10.0 m2/g인 구리 미립자와 비이온계 계면활성제를 포함한 수용액을 혼합하는 공정를 포함한, 저온 소결성 표면 처리 구리 미립자 제조 방법으로서, 비이온계 계면활성제가 그리핀법에 의한 HLB값이 9 이상 18 이하이며 에틸렌옥사이드쇄를 가지는 비이온계 계면활성제인 제조 방법. ¦ 【청구항10】 그리핀법에 의한 HLB값이 9 이상 18 이하이며 에틸렌옥사이드쇄를 가지는 비이온계 계면활성으로서, 다음식(I)~(X)로 나타나는 비이온계 계면활성제 및 (XI)~(XIV)의 비이온계 계면활성제로 구성되는 군에서 선택된 비이온계 계면활성제로 구성되는, 구리 미립자용 저온 소결화 표면 처리제:(I) : (단, 식(I)에 있어서 R는 C8~C20의 알킬기 또는 C8~C20의 알케닐기를 나타내며 x는 1 이상의 정수이며 y는 1 이상의 정수이며 x+y는2~45의 정수이다); (II) : (단, 식(II)에 있어서 R는 C8~C20의 알킬기 또는 C8~C20의 알케닐기를 나타내며 x는 1 이상의 정수이며 y는 1 이상의 정수이며 z는 1 이상의 정수이며 w는 1 이상의 정수이며 x+y는2~45의 정수이며 z+w는2~45의 정수이다); (III) : (단, 식(III)에 있어서 R는 C8~C20의 알킬기 또는 C8~C20의 알케닐기를 나타내며 x는 1 이상의 정수이며 y는 1 이상의 정수이며 z는 1 이상의 정수이며 x+y+z는3~45의 정수이다); (IV) :R-O-(CH2CH2O) n-H(단, 식(IV)에 있어서 R는 C8~C20의 알킬기, 또는 C8~C20의 알케닐기를 나타내고 n는 1 이상 60 이하의 정수를 나타낸다); (V) :R-Ph-(CH2CH2O) n-H(단, 식(V)에 있어서 R는 C8~C20의 알킬기, 또는 C8~C20의 알케닐기를 나타내고 Ph는 페닐렌기를 나타내고 n는 1 이상 50 이하의 정수를 나타낸다); (VI) :Np-(CH2CH2O) n-H(단, 식(VI)에 있어서 Np는 나프틸기를 나타내고 n는 1 이상 30 이하의 정수를 나타낸다); (VII) :HO-(CH2CH2O) m-Ph-C(CH3) 2-Ph-(OCH2CH2) n-OH(단, 식(VII)에 있어서 Ph는 페닐렌기를 나타내고 n는 1 이상의 정수를 나타내고 m는 1 이상의 정수를 나타내고 n+m는 50 이하이다); (VIII) :HO-(CH2CH2O) m-Ph-CH2-Ph-(OCH2CH2) n-OH(단, 식(VIII)에 있어서 Ph는 페닐렌기를 나타내고 n는 1 이상의 정수를 나타내고 m는 1 이상의 정수를 나타내고 n+m는 20 이하이다); (IX) : (단, 식(IX)에 있어서 R는 C8~C20의 알킬기, 또는 C8~C20의 알케닐기를 나타내고 n는 1 이상의 정수를 나타내고 m는 1 이상의 정수를 나타내고 n+m는 60 이하이다); (X) :R-COO(CH2CH2O) n-H(단, 식(X)에 있어서 R는 C8~C20의 알킬기, 또는 C8~C20의 알케닐기를 나타내고 n는 1 이상 20 이하의 정수를 나타낸다); (XI):피말산, 이소피말산, 데하이드로아비에트산, 아비에트산, 네오아비에트산 및 파라스트린산으로 구성되는 군에서 선택된 수지산 또는 그 혼합물을 포함한 로진산의 에틸렌옥사이드 부가물인 폴리옥시에틸렌 로진산 에스테르(단, 에틸렌옥사이드의 반복 단위수 n는 20 이하이다); (XII):하기 식으로 표시되는 폴리옥시에틸렌 라놀린 알코올 에테르 :R-(OCH2CH2) n-OH(단, 식(XII)에 있어서 R는 C12~C24의 분지 또는 비분지의 알킬기, 또는 C12~C24의 분지 또는 비분지의 알케닐기를 나타내고 n는 1 이상 30 이하의 정수를 나타낸다); (XIII):시노레인산의 글리세린에스테르를 포함한 피마자유의 에테르인 폴리옥시에틸렌 피마자유 에테르; (XIV):하기 식으로 표시되는 글리세린에스테르와 폴리옥시에틸렌 옥사이드의 에테르를 포함한, 폴리옥시에틸렌 경화 피마자유 에테르 : (단, 상기 식 중, POE기는-(CH2CH2O) n-H 로 표시되는 기이며 n는 1 이상 100 이하의 정수이다). ¦ 【청구항12】 BET 비표면적이 0.1~10.0 m2/g인 구리 미립자와 그리핀법에 의한 HLB값이 9 이상 18 이하이며 에틸렌옥사이드쇄를 가지는 비이온계 계면활성제가 포함되는 수용액을 혼합해 얻어진, 저온 소결성 표면 처리 구리 미립자. | [Claim1] The copper particulates whose BET specific surface areas are 0.1~10.0 m2 / g, A manufacturing method which is a ノニオン system surface-active agent including the process of mixing solution containing a ノニオン system surface-active agent, and in which it is a manufacturing method of low-temperature sintering surface treatment copper particulates, and the HLB values according [ a ノニオン system surface-active agent ] to the Griffin method are 9 or more and 18 or less, and have an ethylene oxide chain. ¦ [Claim10] The HLB value by the Griffin method is or more 9 ノニオン system surface activity which is 18 or less and has an ethylene oxide chain, It consists of a ノニオン system surface-active agent chosen from the group which consists of a ノニオン system surface-active agent shown by the following formula (I)~(X), and a ノニオン system surface-active agent of (XI)~(XIV), The low-temperature sintering-ized finishing agent for copper particulates: (I) : (however, in formula (I), R shows the alkyl machine of C8~C20, or the alkenyl group of C8~C20, x is one or more integers, y is one or more integers, and x+y is an integer of 2~45); (II) : (however, R in formula (II)) The alkyl machine of C8~C20 or the alkenyl group of C8~C20 is shown, x is one or more integers, y is one or more integers, z is one or more integers, w is one or more integers, x+y is an integer of 2~45, and z+w is an integer of 2~45; (III) : (however, in formula (III), R shows the alkyl machine of C8~C20, or the alkenyl group of C8~C20, x is one or more integers, y is one or more integers, z is one or more integers, and x+y+z is an integer of 3~45); (IV) :R-O-(CH2 CH2 O) n-H (however, in formula (IV), R expresses the alkyl machine of C8~C20, or the alkenyl group of C8~C20, and n expresses 1 or more and 60 or less integer); (V) :R-Ph-(CH2 CH2 O) n-H (however, R in formula (V)) The alkyl machine of C8~C20 or the alkenyl group of C8~C20 is expressed, Ph expresses a phenylene group, and n expresses 1 or more and 50 or less integer; (VI) :Np-(CH2 CH2 O) n-H (however, in formula (VI), Np expresses a naphthyl group and n expresses 1 or more and 30 or less integer); (VII):HO-(CH2CH2O)m-Ph-C(CH3)2-Ph-(OCH2CH2)]-OH (however, in formula (VII), Ph expresses a phenylene group, n expresses one or more integers, m expresses one or more integers, and n+m is 50 or less); (VIII):HO-(CH2CH2O)m-Ph-CH2-Ph-(OCH2CH2)n-OH (however) In formula (VIII), Ph expresses a phenylene group, n expresses one or more integers, m expresses one or more integers, and n+m is 20 or less; (IX) : (however, in formula (IX), R expresses the alkyl machine of C8~C20, or the alkenyl group of C8~C20, n expresses one or more integers, m expresses one or more integers, and n+m is 60 or less); (X) :R-COO(CH2 CH2 O) n-H (however, in formula (X), R expresses the alkyl machine of C8~C20, or the alkenyl group of C8~C20, and n expresses 1 or more and 20 or less integer); (XI): ピマール acid and イソピ -- marc -- acid, dehydroabietic acid, and abietic acid -- Polyoxy ethylene rosin acid ester which is an ethylene oxide addition of the rosin acid containing neoabietic acid and the resin acid chosen from the group which consists of parous トリン acid, or its mixture (however, the number n of repeat units of an ethylene oxide is 20 or less); (XII): polyoxy エチレンラノリン alcoholic ether:R-(OCH 2 CH 2) n-OH (however, in formula (XII)) denoted by a following formula R expresses the alkenyl group of the alkyl machine of branching of C12~C24, or not branching, branching of C12~C24, or not branching, and n expresses 1 or more and 30 or less integer; (XIII): the polyoxyethylene-castor-oil ether; which is ether of castor oil containing the glycerin ester of シノレイン acid (XIV): the ether of the glycerin ester denoted by a following formula and polyoxy ethylene oxide is included -- : (however, a POE basis is a basis denoted by -(CH2 CH2 O) n-H among the above-mentioned formula, and n is 1 or more and 100 or less integer) polyoxy ethylene hydrogenated-castor-oil ether ¦ [Claim12] The low-temperature sintering surface treatment copper particulates produced by BET specific surface area mixing the solution in which the ノニオン system surface-active agent which the HLB values by the Griffin method are 9 or more and 18 or less, and has an ethylene oxide chain is contained with the copper particulates which are 0.1~10.0 m2 / g. | [기술분야] 본 발명은 저온 소결 표면 처리 구리 미립자를 제조하기 위한 방법에 관한 것이며, 금속 분말 페이스트 전극 및 회로와 같은 전자 부품에 적용될 수 있다. [해결과제] 본 발명은 용액을 이용한 표면 처리에 의해 저온 영역에서 사용 가능한 페이스트에 편리하게 사용될 수 있는 표면 처리 구리 미립자를 얻는 문제를 해결하고자 한다. [해결수단] 본 발명은 특정 유기 화합물 및 시스템 표면 활성제를 사용하여 저온 소결 표면 처리 구리 미립자를 제조하기 위한 방법을 포함한다. [특징] 여기서 주요 특징은 저온 소결 표면 처리 구리 미립자를 달성하기 위한 특정 유기 화합물 및 시스템 표면 활성제의 사용이다. [효과] 따라서, 본 발명은 저온 표면 처리 구리 미립자의 전기 전도성 및 소결 특성을 개선한다. | 2017-194703 | 2017-10-04 | 2019-065371 | 2019-04-25 |  |  | JX NIPPON MINING & METALS CORP | 古澤 秀樹 ¦ 熊谷 正志 |  |  |  | 1 | JP4196500B2(BE) | 2 | JP6956765B2(FE) ¦ JP6956766B2(FE) | 92908308 | CN111163880B ¦ CN114178523B ¦ JP2019-065399A ¦ JP6561100B2 ¦ KR10-2288667B1 ¦ TWI710549B ¦ WOWO2019-069635A1 | 7 | 등록 |  | 2219016002631
JP | JP | P | A | 도체 형성용 조성물 및 접합체 및 그 제조 방법 | 【요약】 【과제】저온(예를 들면 250℃이하)에서 도체화 가능하며 금속 접합 재료로서 이용할 수 있는 도체 형성용 조성물을 제공하는 것. 【해결 수단】금속구리를 포함한 코어 입자와 코어 입자의 표면 중 적어도 일부를 피복하는 유기물을 가지는 제1 입자와 산화구리를 포함한 제2 입자와 분산매를 함유하는 도체 형성용 조성물. 【선택도】없음 | [ABSTRACT] [Technical problem] Provide that conductor-izing is possible and there is a constituent for conductor formation which can be used as a charge of a metal jointing material at low temperature (for example, 250℃ or less). [Means for Solution]A constituent for conductor formation containing the 1st particle that has a core particle containing metal copper and an organic matter which covers at least one copy of the surface of a core particle, the 2nd particle containing copper oxide, and carrier fluid. [Chosen drawing] Nothing | 【청구항1】 금속구리를 포함한 코어 입자와 상기 코어 입자의 표면 중 적어도 일부를 피복하는 유기물을 가지는 제1 입자와 산화구리를 포함한 제2 입자와 분산매를 함유하는 도체 형성용 조성물. | [Claim1] The constituent for conductor formation containing the 1st particle that has a core particle containing metal copper and an organic matter which covers at least one copy of the surface of the above-mentioned core particle, the 2nd particle containing copper oxide, and carrier fluid. | 【청구항1】 금속구리를 포함한 코어 입자와 상기 코어 입자의 표면 중 적어도 일부를 피복하는 유기물을 가지는 제1 입자와 산화구리를 포함한 제2 입자와 분산매를 함유하는 도체 형성용 조성물. | [Claim1] The constituent for conductor formation containing the 1st particle that has a core particle containing metal copper and an organic matter which covers at least one copy of the surface of the above-mentioned core particle, the 2nd particle containing copper oxide, and carrier fluid. | [기술분야] 본 발명은 도체 배선재, 열전달재, 열교환재, 방열재 등 다양한 제품에 적용될 수 있는 도체 형성용 구성 요소, 접합체 및 이의 제조 방법에 관한 것이다. [해결과제] 본 발명은 도체 형성을 위한 구성 요소 및 동일한 것을 위한 제조 방법을 제공함으로써, 특히 250°C 미만의 저온에서 도체-화를 달성하는 과제를 해결하고자 한다. [해결수단] 본 발명은 금속 구리를 함유하는 코어 입자와 코어 입자의 상기 표면의 적어도 하나의 카피를 커버하는 유기물을 포함하는 상기 제 1 입자를 포함하는 전도체 형성을 위한 구성 요소, 산화 구리를 포함하는 제 2 입자, 및 캐리어 유체를 포함한다. [특징] 여기서 주요 특징은 저온에서 전도체-화(conductor-ization)를 달성하기 위한 환원제의 사용이며, 접합체의 접착 특성을 향상시킨다. [효과] 따라서, 본 발명은 상기 제 1 입자와 상기 제 2 입자의 분산성을 개선하여, 상기 접합체의 접착 특성을 향상시키고 저온에서 전도체-화를 달성한다. | 2017-188715 | 2017-09-28 | 2019-067514 | 2019-04-25 |  |  | RESONAC HOLDINGS CORP | 小川 禎宏 ¦ 浦島 航介 ¦ 米倉 元気 ¦ 納堂 高明 |  |  |  | 4 | JP2017-101307A(BE) ¦ JP2016-146291A(BE) ¦ JP6016664B2(BE) ¦ JP2014-148732A(BE) | 5 | JP7153769B1(FE) ¦ US12202996B2 ¦ US11328835B2 ¦ US11760895B2 ¦ US11270809B2 | 17466148 | JP7139590B2 | 1 | 등록 |  | 2219016004774
JP | JP | P | A | 도체 형성용 조성물 및 접합체 및 그 제조 방법 | 【요약】 【과제】저온(예를 들면 250℃이하)에서 도체화 가능하며 금속 접합 재료로서 이용할 수 있는 도체 형성용 조성물을 제공하는 것. 【해결 수단】구리 함유 입자와 분산매를 함유하고 구리 함유 입자가 구리를 포함한 코어 입자와 코어 입자의 표면 중 적어도 일부를 피복하는 유기물를 가지며, 분산매가 다가 알코올을 포함한, 도체 형성용 조성물. 【선택도】없음 | [ABSTRACT] [Technical problem] Provide that conductor-izing is possible and there is a constituent for conductor formation which can be used as a charge of a metal jointing material at low temperature (for example, 250℃ or less). [Means for Solution]A constituent for conductor formation in which contains copper content particles and carrier fluid, copper content particles have a core particle containing copper and an organic matter which covers at least one copy of the surface of a core particle, and carrier fluid contains polyhydric alcohol. [Chosen drawing] Nothing | 【청구항1】 구리 함유 입자와 분산매를 함유하고 상기 구리 함유 입자가 구리를 포함한 코어 입자와 상기 코어 입자의 표면 중 적어도 일부를 피복하는 유기물를 가지며, 상기 분산매가 다가 알코올을 포함한, 도체 형성용 조성물. | [Claim1] The constituent for conductor formation in which contains copper content particles and carrier fluid, the above-mentioned copper content particles have a core particle containing copper and an organic matter which covers at least one copy of the surface of the above-mentioned core particle, and the above-mentioned carrier fluid contains polyhydric alcohol. | 【청구항1】 구리 함유 입자와 분산매를 함유하고 상기 구리 함유 입자가 구리를 포함한 코어 입자와 상기 코어 입자의 표면 중 적어도 일부를 피복하는 유기물를 가지며, 상기 분산매가 다가 알코올을 포함한, 도체 형성용 조성물. | [Claim1] The constituent for conductor formation in which contains copper content particles and carrier fluid, the above-mentioned copper content particles have a core particle containing copper and an organic matter which covers at least one copy of the surface of the above-mentioned core particle, and the above-mentioned carrier fluid contains polyhydric alcohol. | [기술분야] 본 발명은 도체 배선재, 열전달재, 열교환재, 방열재 등 다양한 제품에 적용될 수 있는 도체 형성용 구성 요소, 접합체 및 이의 제조 방법에 관한 것이다. [해결과제] 본 발명은 전도체 형성을 위한 구성 요소 및 접합체를 위한 제조 방법을 제공함으로써 저온, 특히 250°C 미만의 전도체-화의 문제를 해결하고자 한다. [해결수단] 본 발명은 구리 함량 입자 및 캐리어 유체를 함유하는 전도체 형성을 위한 구성 요소, 접합체를 위한 제조 방법, 및 접합체를 포함한다. [특징] 여기서 주요 특징은 다가 알코올을 함유하는 캐리어 유체와 함께, 구리를 함유하는 코어 입자 및 코어 입자의 표면의 적어도 하나의 카피를 커버하는 유기물을 갖는 구리 함량 입자의 사용이다. [효과] 따라서, 본 발명은 기판 간의 접착 특성을 향상시키고 상기 접합체에서 상기 전도체 층의 전도도를 향상시킨다. | 2017-188716 | 2017-09-28 | 2019-067515 | 2019-04-25 |  |  | RESONAC HOLDINGS CORP | 納堂 高明 ¦ 浦島 航介 ¦ 米倉 元気 ¦ 小川 禎宏 ¦ 明比 龍史 |  |  |  | 4 | JP6842836B2(BE) ¦ JP2017-101307A(BE) ¦ JP2016-146291A(BE) ¦ JP2014-148732A(BE) | 0 |  | 17466149 | JP2019-067515A | 1 | 거절 |  | 2219016004775
KR | KR | P | A | 구리 분말의 제조 방법 | (A) 아산화구리, (B) 붕산 및 그 염으로 이루어지는 군에서 선택되는 적어도 1 종, (C) 암모니아 및 암모늄 이온 공급원으로 이루어지는 군에서 선택되는 적어도 1 종, 그리고 (D) 단당류, 이당류 및 다당류로 이루어지는 군에서 선택되는 적어도 1 종을 원료로서 사용하는 것을 특징으로 하는 구리 분말의 제조 방법. (C) 성분은, 암모니아, 염화암모늄, 브롬화암모늄, 포름산암모늄 및 아세트산암모늄으로 이루어지는 군에서 선택되는 적어도 1 종인 것이 바람직하다. | (A) The manufacturing method of the copper powder wherein at least one kind selected from the group consisting of at least one kind and (D) monosaccharide selected from group, and the disaccharide and polysaccharide consisting of at least one kind selected from group, and (C) ammonia and ammonium ion supply source consisting of the Cuprous Oxide, and (B) boric acid and salt is used as the raw material. (C) It is preferable that the component it is at least one kind selected from the group consisting of the ammonia, the ammonium chloride, the ammonium bromide, the ammonium formic acid and ammonium acetic acid. | (A) 아산화구리, (B) 붕산 및 그 염으로 이루어지는 군에서 선택되는 적어도 1 종, (C) 암모니아 및 암모늄 이온 공급원으로 이루어지는 군에서 선택되는 적어도 1 종, 그리고 (D) 단당류, 이당류 및 다당류로 이루어지는 군에서 선택되는 적어도 1 종을 원료로서 사용하는 것을 특징으로 하는 구리 분말의 제조 방법. | (A) The manufacturing method of the copper powder wherein at least one kind selected from the group consisting of at least one kind and (D) monosaccharide selected from group, and the disaccharide and polysaccharide consisting of at least one kind selected from group, and (C) ammonia and ammonium ion supply source consisting of the Cuprous Oxide, and (B) boric acid and salt is used as the raw material. | 1. (A) 아산화구리, (B) 붕산 및 그 염으로 이루어지는 군에서 선택되는 적어도 1 종, (C) 암모니아 및 암모늄 이온 공급원으로 이루어지는 군에서 선택되는 적어도 1 종, 그리고 (D) 단당류, 이당류 및 다당류로 이루어지는 군에서 선택되는 적어도 1 종을 원료로서 사용하는 것을 특징으로 하는 구리 분말의 제조 방법. | 1. (A) The manufacturing method of the copper powder wherein at least one kind selected from the group consisting of at least one kind and (D) monosaccharide selected from group, and the disaccharide and polysaccharide consisting of at least one kind selected from group, and (C) ammonia and ammonium ion supply source consisting of the Cuprous Oxide, and (B) boric acid and salt is used as the raw material. | [기술분야] 본 발명은 특정 원료를 이용한 구리 분말의 제조 방법에 관한 것으로, 전자부품용 도전성 페이스트의 도전성 재료에 적용될 수 있다. [해결과제] 본 발명은 종래의 제조 방법을 사용하여 형성된 전도성 부품에서 체적 저항률 확대 문제를 해결하고자 한다. [해결수단] 본 발명은 단당류, 이당류, 및 다당류, 암모니아, 및 암모늄 이온 공급원으로 이루어진 군으로부터 선택된 적어도 하나의 종류를 포함하는 특정 원료를 사용하는 것을 포함한다. [특징] 여기서 주요 특징은 전도성 부분에서 0.5 μm 내지 10 μm의 평균 입자 크기 D50 및 낮은 부피 저항률을 달성하기 위한 특정 원료의 사용이다. [효과] 따라서, 본 발명은 전도성 부분에서 0.5 μm 내지 10 μm의 평균 입자 크기 D50 및 낮은 부피 저항률을 달성함으로써 구리 분말의 제조 방법을 개선한다. | 10-2019-7003890 | 2017-07-05 | 10-2019-0037256 | 2019-04-05 |  |  | 가부시키가이샤 아데카 | 누이다 유스케 ¦ 모리타 히로시 | 2016-152693 | JP | 2016-08-03 | 8 | JP5439057B2(BE) ¦ JP4756652B2(BE) ¦ JP4496026B2(BE) ¦ KR10-1933247B1(BE) ¦ KR10-0743844B1(BE) ¦ US9211587B2(BE) ¦ US2005-0182161A1(BE) ¦ US2001-0002558A1(BE) | 0 |  | 92299856 | CN109475942B ¦ EP3495079A1 ¦ JP2016-152693 ¦ JP6868627B2 ¦ KR10-2282809B1 ¦ TWI727070B ¦ US2019-0168308A1 ¦ WOWO2018-025562A1 | 8 | 등록 |  | 3519151002016
JP | JP | P | A | 저온 소결성 표면 처리 구리 미립자 제조 방법 | 【요약】 【과제】저온 영역에서 사용 가능한 페이스트에 적합하게 사용할 수 있는 신규한 표면 처리 구리 미립자를 수용액 중에서의 표면 처리에 의해 제조하는 방법을 제공한다. 【해결 수단】BET 비표면적이 0.1~10.0 m2/g인 구리 미립자와 식(I)~(IV)로 표시되는 화합물에서 선택된 화합물의 수용액을 혼합하는 공정를 포함한, 저온 소결성 표면 처리 구리 미립자 제조 방법. 【선택도】없음 | [ABSTRACT] [Technical problem] The method of manufacturing the new surface treatment copper particulates which can be used conveniently for an usable paste in a low-temperature region by the surface treatment in the inside of solution is provided. [Means for Solution]A manufacturing method of low-temperature sintering surface treatment copper particulates including a process of mixing solution of a compound chosen from a compound expressed in formula (I)~(IV) as copper particulates whose BET specific surface areas are 0.1~10.0 m2 / g. [Chosen drawing] Nothing | 【청구항1】 BET 비표면적이 0.1~10.0 m2/g인 구리 미립자와 다음 식(I)~(IV)로 표시되는 화합물에서 선택된 화합물의 수용액을 혼합하는 공정를 포함한, 저온 소결성 표면 처리 구리 미립자 제조 방법:식(I) : (단, 식(I)에 있어서 R는 C8~C20의 알킬기 또는 C8~C20의 알케닐기를 나타내며 x는 1 이상의 정수이며 y는 1 이상의 정수이며 x+y는2~45의 정수이다) 식(II) : (단, 식(II)에 있어서 R는 C8~C20의 알킬기 또는 C8~C20의 알케닐기를 나타내며 x는 1 이상의 정수이며 y는 1 이상의 정수이며 z는 1 이상의 정수이며 x+y+z는3~45의 정수이다) 식(III) : (단, 식(III)에 있어서 R는 C8~C20의 알킬기 또는 C8~C20의 알케닐기를 나타내며 n는 1 이상의 정수이며 m는 1 이상의 정수이며 2≦n+m≦45를 충족한다) 식(IV) : (단, 식(IV)에 있어서 R는 C8~C20의 알킬기 또는 C8~C20의 알케닐기를 나타내며 x는 1 이상의 정수이며 y는 1 이상의 정수이며 z는 1 이상의 정수이며 w는 1 이상의 정수이며 x+y는2~45의 정수이며 z+w는2~45의 정수이다). | [Claim1] The copper particulates whose BET specific surface areas are 0.1~10.0 m2 / g, A manufacturing method of low-temperature sintering surface-treatment copper particulates including the process of mixing solution of the compound chosen from the compound denoted by formula (I)~(IV) of the following: Formula (I) : (however, in formula (I)) R shows the alkyl machine of C8~C20, or the alkenyl group of C8~C20, x is one or more integers, y is one or more integers, and x+y is a certain formula (II): (however, R in formula (II)) at the integer of 2~45. The alkyl machine of C8~C20 or the alkenyl group of C8~C20 is shown, x is one or more integers, y is one or more integers, z is one or more integers, and x+y+z is a certain formula (III): (however, in formula (III)) at the integer of 3~45. Formula (IV) which R shows the alkyl machine of C8~C20, or the alkenyl group of C8~C20, n is one or more integers, and m is one or more integers, and fills 2 ≦ n+m≦ 45 : (however, R in formula (IV)) The alkyl machine of C8~C20 or the alkenyl group of C8~C20 is shown, x is one or more integers, y is one or more integers, z is one or more integers, w is one or more integers, x+y is an integer of 2~45, and z+w is an integer of 2~45. | 【청구항1】 BET 비표면적이 0.1~10.0 m2/g인 구리 미립자와 다음 식(I)~(IV)로 표시되는 화합물에서 선택된 화합물의 수용액을 혼합하는 공정를 포함한, 저온 소결성 표면 처리 구리 미립자 제조 방법:식(I) : (단, 식(I)에 있어서 R는 C8~C20의 알킬기 또는 C8~C20의 알케닐기를 나타내며 x는 1 이상의 정수이며 y는 1 이상의 정수이며 x+y는2~45의 정수이다) 식(II) : (단, 식(II)에 있어서 R는 C8~C20의 알킬기 또는 C8~C20의 알케닐기를 나타내며 x는 1 이상의 정수이며 y는 1 이상의 정수이며 z는 1 이상의 정수이며 x+y+z는3~45의 정수이다) 식(III) : (단, 식(III)에 있어서 R는 C8~C20의 알킬기 또는 C8~C20의 알케닐기를 나타내며 n는 1 이상의 정수이며 m는 1 이상의 정수이며 2≦n+m≦45를 충족한다) 식(IV) : (단, 식(IV)에 있어서 R는 C8~C20의 알킬기 또는 C8~C20의 알케닐기를 나타내며 x는 1 이상의 정수이며 y는 1 이상의 정수이며 z는 1 이상의 정수이며 w는 1 이상의 정수이며 x+y는2~45의 정수이며 z+w는2~45의 정수이다). ¦ 【청구항7】 다음 식(I)~(IV)로 표시되는 화합물에서 선택된 화합물로 구성되는, 구리 미립자용 저온 소결화 표면 처리제:식(I) : (단, 식(I)에 있어서 R는 C8~C20의 알킬기 또는 C8~C20의 알케닐기를 나타내며 x는 1 이상의 정수이며 y는 1 이상의 정수이며 x+y는2~45의 정수이다) 식(II) : (단, 식(II)에 있어서 R는 C8~C20의 알킬기 또는 C8~C20의 알케닐기를 나타내며 x는 1 이상의 정수이며 y는 1 이상의 정수이며 z는 1 이상의 정수이며 x+y+z는3~45의 정수이다) 식(III) : (단, 식(III)에 있어서 R는 C8~C20의 알킬기 또는 C8~C20의 알케닐기를 나타내며 n는 1 이상의 정수이며 m는 1 이상의 정수이며 2≦n+m≦45를 충족한다) 식(IV) : (단, 식(IV)에 있어서 R는 C8~C20의 알킬기 또는 C8~C20의 알케닐기를 나타내며 x는 1 이상의 정수이며 y는 1 이상의 정수이며 z는 1 이상의 정수이며 w는 1 이상의 정수이며 x+y는2~45의 정수이며 z+w는2~45의 정수이다). | [Claim1] The copper particulates whose BET specific surface areas are 0.1~10.0 m2 / g, A manufacturing method of low-temperature sintering surface-treatment copper particulates including the process of mixing solution of the compound chosen from the compound denoted by formula (I)~(IV) of the following: Formula (I) : (however, in formula (I)) R shows the alkyl machine of C8~C20, or the alkenyl group of C8~C20, x is one or more integers, y is one or more integers, and x+y is a certain formula (II): (however, R in formula (II)) at the integer of 2~45. The alkyl machine of C8~C20 or the alkenyl group of C8~C20 is shown, x is one or more integers, y is one or more integers, z is one or more integers, and x+y+z is a certain formula (III): (however, in formula (III)) at the integer of 3~45. Formula (IV) which R shows the alkyl machine of C8~C20, or the alkenyl group of C8~C20, n is one or more integers, and m is one or more integers, and fills 2 ≦ n+m≦ 45 : (however, R in formula (IV)) The alkyl machine of C8~C20 or the alkenyl group of C8~C20 is shown, x is one or more integers, y is one or more integers, z is one or more integers, w is one or more integers, x+y is an integer of 2~45, and z+w is an integer of 2~45. ¦ [Claim7] The low-temperature sintering-ized finishing agent for the copper particulates consisting of the compound chosen from the compound denoted by formula (I)~(IV) of the following: Formula (I) : (however, in formula (I)) R shows the alkyl machine of C8~C20, or the alkenyl group of C8~C20, x is one or more integers, y is one or more integers, and x+y is a certain formula (II): (however, R in formula (II)) at the integer of 2~45. The alkyl machine of C8~C20 or the alkenyl group of C8~C20 is shown, x is one or more integers, y is one or more integers, z is one or more integers, and x+y+z is a certain formula (III): (however, in formula (III)) at the integer of 3~45. R shows the alkyl machine of C8~C20, or the alkenyl group of C8~C20, Formula (IV) which n is one or more integers, and m is one or more integers, and fills 2 ≦ n+m≦ 45 : (however, in formula (IV)) R shows the alkyl machine of C8~C20, or the alkenyl group of C8~C20, x is one or more integers, y is one or more integers, and z is one or more integers. w is one or more integers, x+y is an integer of 2~45, and z+w is an integer of 2~45. | [기술분야] 본 발명은 저온 소결 표면 처리 구리 미립자의 제조 방법에 관한 것이며, 파워 모듈용 전도성 페이스트의 제조에 적용될 수 있다. [해결과제] 본 발명은 기존의 표면 처리 방법들에 대한 저온에서의 접합 능력의 개선의 여지가 있다는 문제를 해결하고자 한다. [해결수단] 본 발명은 화학식 (I)~(IV)로 표시된 화합물로부터 선택된 화합물의 용액을 구리 미립자와 혼합하는 공정을 포함하는 저온 소결 표면 처리 구리 미립자의 제조 방법을 포함한다. [특징] 여기서 주요 특징은 저온 소결 특성을 달성하기 위한 구리 미립자의 표면 처리를 위한 특정 유기 화합물의 사용이다. [효과] 따라서, 본 발명은 전력 모듈에 사용되는 전도성 페이스트에 대한 저온에서의 접합 능력을 개선한다. | 2017-175110 | 2017-09-12 | 2019-052330 | 2019-04-04 |  |  | JX NIPPON MINING & METALS CORP | 古澤 秀樹 ¦ 熊谷 正志 |  |  |  | 0 |  | 0 |  | 17454090 | JP2019-052330A | 1 | 취하 |  | 2219013001600
JP | JP | P | A | 표면 처리 구리 미립자 제조 방법 | 【요약】 【과제】저온 영역에서 사용 가능한 페이스트에 적합하게 사용할 수 있는 신규한 표면 처리 구리 미립자를 수용액 중에서의 표면 처리에 의해 제조하는 방법을 제공한다. 【해결 수단】BET 비표면적이 0.1~10.0 m2/g인 구리 미립자와 식(I)~(IV)로 표시되는 화합물에서 선택된 화합물의 수용액을 혼합하는 공정를 포함한, 저온 소결성 표면 처리 구리 미립자 제조 방법. 【선택도】없음 | [ABSTRACT] [Technical problem] The method of manufacturing the new surface treatment copper particulates which can be used conveniently for an usable paste in a low-temperature region by the surface treatment in the inside of solution is provided. [Means for Solution]A manufacturing method of low-temperature sintering surface treatment copper particulates including a process of mixing solution of a compound chosen from a compound expressed in formula (I)~(IV) as copper particulates whose BET specific surface areas are 0.1~10.0 m2 / g. [Chosen drawing] Nothing | 【청구항1】 BET 비표면적이 0.1~10.0 m2/g인 구리 미립자와 다음 식(I)~(IV)로 표시되는 화합물에서 선택된 화합물의 수용액을 혼합하는 공정를 포함한, 저온 소결성 표면 처리 구리 미립자 제조 방법:식(I) : (단, 식(I)에 있어서 R는 C8~C20의 알킬기 또는 C8~C20의 알케닐기를 나타내며 x는 1 이상의 정수이며 y는 1 이상의 정수이며 x+y는2~45의 정수이다) 식(II) : (단, 식(II)에 있어서 R는 C8~C20의 알킬기 또는 C8~C20의 알케닐기를 나타내며 x는 1 이상의 정수이며 y는 1 이상의 정수이며 z는 1 이상의 정수이며 x+y+z는3~45의 정수이다) 식(III) : (단, 식(III)에 있어서 R는 C8~C20의 알킬기 또는 C8~C20의 알케닐기를 나타내며 n는 1 이상의 정수이며 m는 1 이상의 정수이며 2≦n+m≦45를 충족한다) 식(IV) : (단, 식(IV)에 있어서 R는 C8~C20의 알킬기 또는 C8~C20의 알케닐기를 나타내며 x는 1 이상의 정수이며 y는 1 이상의 정수이며 z는 1 이상의 정수이며 w는 1 이상의 정수이며 x+y는2~45의 정수이며 z+w는2~45의 정수이다). | [Claim1] The copper particulates whose BET specific surface areas are 0.1~10.0 m2 / g, A manufacturing method of low-temperature sintering surface-treatment copper particulates including the process of mixing solution of the compound chosen from the compound denoted by formula (I)~(IV) of the following: Formula (I) : (however, in formula (I)) R shows the alkyl machine of C8~C20, or the alkenyl group of C8~C20, x is one or more integers, y is one or more integers, and x+y is a certain formula (II): (however, R in formula (II)) at the integer of 2~45. The alkyl machine of C8~C20 or the alkenyl group of C8~C20 is shown, x is one or more integers, y is one or more integers, z is one or more integers, and x+y+z is a certain formula (III): (however, in formula (III)) at the integer of 3~45. Formula (IV) which R shows the alkyl machine of C8~C20, or the alkenyl group of C8~C20, n is one or more integers, and m is one or more integers, and fills 2 ≦ n+m≦ 45 : (however, R in formula (IV)) The alkyl machine of C8~C20 or the alkenyl group of C8~C20 is shown, x is one or more integers, y is one or more integers, z is one or more integers, w is one or more integers, x+y is an integer of 2~45, and z+w is an integer of 2~45. | 【청구항1】 BET 비표면적이 0.1~10.0 m2/g인 구리 미립자와 다음 식(I)~(IV)로 표시되는 화합물에서 선택된 화합물의 수용액을 혼합하는 공정를 포함한, 저온 소결성 표면 처리 구리 미립자 제조 방법:식(I) : (단, 식(I)에 있어서 R는 C8~C20의 알킬기 또는 C8~C20의 알케닐기를 나타내며 x는 1 이상의 정수이며 y는 1 이상의 정수이며 x+y는2~45의 정수이다) 식(II) : (단, 식(II)에 있어서 R는 C8~C20의 알킬기 또는 C8~C20의 알케닐기를 나타내며 x는 1 이상의 정수이며 y는 1 이상의 정수이며 z는 1 이상의 정수이며 x+y+z는3~45의 정수이다) 식(III) : (단, 식(III)에 있어서 R는 C8~C20의 알킬기 또는 C8~C20의 알케닐기를 나타내며 n는 1 이상의 정수이며 m는 1 이상의 정수이며 2≦n+m≦45를 충족한다) 식(IV) : (단, 식(IV)에 있어서 R는 C8~C20의 알킬기 또는 C8~C20의 알케닐기를 나타내며 x는 1 이상의 정수이며 y는 1 이상의 정수이며 z는 1 이상의 정수이며 w는 1 이상의 정수이며 x+y는2~45의 정수이며 z+w는2~45의 정수이다). ¦ 【청구항7】 다음 식(I)~(IV)로 표시되는 화합물에서 선택된 화합물로 구성되는, 구리 미립자용 저온 소결화 표면 처리제:식(I) : (단, 식(I)에 있어서 R는 C8~C20의 알킬기 또는 C8~C20의 알케닐기를 나타내며 x는 1 이상의 정수이며 y는 1 이상의 정수이며 x+y는2~45의 정수이다) 식(II) : (단, 식(II)에 있어서 R는 C8~C20의 알킬기 또는 C8~C20의 알케닐기를 나타내며 x는 1 이상의 정수이며 y는 1 이상의 정수이며 z는 1 이상의 정수이며 x+y+z는3~45의 정수이다) 식(III) : (단, 식(III)에 있어서 R는 C8~C20의 알킬기 또는 C8~C20의 알케닐기를 나타내며 n는 1 이상의 정수이며 m는 1 이상의 정수이며 2≦n+m≦45를 충족한다) 식(IV) : (단, 식(IV)에 있어서 R는 C8~C20의 알킬기 또는 C8~C20의 알케닐기를 나타내며 x는 1 이상의 정수이며 y는 1 이상의 정수이며 z는 1 이상의 정수이며 w는 1 이상의 정수이며 x+y는2~45의 정수이며 z+w는2~45의 정수이다). | [Claim1] The copper particulates whose BET specific surface areas are 0.1~10.0 m2 / g, A manufacturing method of low-temperature sintering surface-treatment copper particulates including the process of mixing solution of the compound chosen from the compound denoted by formula (I)~(IV) of the following: Formula (I) : (however, in formula (I)) R shows the alkyl machine of C8~C20, or the alkenyl group of C8~C20, x is one or more integers, y is one or more integers, and x+y is a certain formula (II): (however, R in formula (II)) at the integer of 2~45. The alkyl machine of C8~C20 or the alkenyl group of C8~C20 is shown, x is one or more integers, y is one or more integers, z is one or more integers, and x+y+z is a certain formula (III): (however, in formula (III)) at the integer of 3~45. Formula (IV) which R shows the alkyl machine of C8~C20, or the alkenyl group of C8~C20, n is one or more integers, and m is one or more integers, and fills 2 ≦ n+m≦ 45 : (however, R in formula (IV)) The alkyl machine of C8~C20 or the alkenyl group of C8~C20 is shown, x is one or more integers, y is one or more integers, z is one or more integers, w is one or more integers, x+y is an integer of 2~45, and z+w is an integer of 2~45. ¦ [Claim7] The low-temperature sintering-ized finishing agent for the copper particulates consisting of the compound chosen from the compound denoted by formula (I)~(IV) of the following: Formula (I) : (however, in formula (I)) R shows the alkyl machine of C8~C20, or the alkenyl group of C8~C20, x is one or more integers, y is one or more integers, and x+y is a certain formula (II): (however, R in formula (II)) at the integer of 2~45. The alkyl machine of C8~C20 or the alkenyl group of C8~C20 is shown, x is one or more integers, y is one or more integers, z is one or more integers, and x+y+z is a certain formula (III): (however, in formula (III)) at the integer of 3~45. R shows the alkyl machine of C8~C20, or the alkenyl group of C8~C20, Formula (IV) which n is one or more integers, and m is one or more integers, and fills 2 ≦ n+m≦ 45 : (however, in formula (IV)) R shows the alkyl machine of C8~C20, or the alkenyl group of C8~C20, x is one or more integers, y is one or more integers, and z is one or more integers. w is one or more integers, x+y is an integer of 2~45, and z+w is an integer of 2~45. | [기술분야] 본 발명은 표면 처리된 구리 미립자를 제조하기 위한 방법에 관한 것이며, 파워 모듈용 저온 소결 페이스트의 제조에 적용될 수 있다. [해결과제] 본 발명은 개선된 저온 소결 특성을 갖는 표면 처리된 구리 미립자를 제조하기 위한 방법을 제공함으로써 전력 모듈에서 낮은 접합 강도 및 비저항 문제를 해결하고자 한다. [해결수단] 본 발명은 저온 소결 표면 처리 구리 미립자를 얻기 위해 특정 유기 화합물의 용액을 구리 미립자와 혼합하는 것을 포함한다. [특징] 여기서 주요 특징은 파워 모듈 적용을 위한 구리 미립자의 저온 소결 특성을 향상시키기 위한 특정 유기 화합물의 사용이다. [효과] 따라서, 본 발명은 개선된 저온 소결 특성을 가진 표면 처리된 구리 미립자를 제조하기 위한 방법을 제공함으로써 전력 모듈의 접합 강도 및 비저항을 개선한다. | 2017-175118 | 2017-09-12 | 2019-052331 | 2019-04-04 |  |  | JX NIPPON MINING & METALS CORP | 古澤 秀樹 ¦ 熊谷 正志 |  |  |  | 0 |  | 0 |  | 17454091 | JP2019-052331A | 1 | 취하 |  | 2219013001601
JP | JP | P | A | 저온 소결성 표면 처리 구리 미립자 제조 방법 | 【요약】 【과제】저온 영역에서 사용 가능한 페이스트에 적합하게 사용할 수 있는 신규한 표면 처리 구리 미립자를 수용액 중에서의 표면 처리에 의해 제조하는 방법을 제공한다. 【해결 수단】BET 비표면적이 0.1~10.0 m2/g인 구리 미립자와 식(I)~(IV)로 표시되는 화합물에서 선택된 화합물의 수용액을 혼합하는 공정를 포함한, 저온 소결성 표면 처리 구리 미립자 제조 방법. 【선택도】없음 | [ABSTRACT] [Technical problem] The method of manufacturing the new surface treatment copper particulates which can be used conveniently for an usable paste in a low-temperature region by the surface treatment in the inside of solution is provided. [Means for Solution]A manufacturing method of low-temperature sintering surface treatment copper particulates including a process of mixing solution of a compound chosen from a compound expressed in formula (I)~(IV) as copper particulates whose BET specific surface areas are 0.1~10.0 m2 / g. [Chosen drawing] Nothing | 【청구항1】 BET 비표면적이 0.1~10.0 m2/g인 구리 미립자와 다음 식(I)~(IV)로 표시되는 화합물에서 선택된 화합물의 수용액을 혼합하는 공정를 포함한, 저온 소결성 표면 처리 구리 미립자 제조 방법:식(I) : (단, 식(I)에 있어서 R는 C8~C20의 알킬기 또는 C8~C20의 알케닐기를 나타내며 x는 1 이상의 정수이며 y는 1 이상의 정수이며 x+y는2~45의 정수이다) 식(II) : (단, 식(II)에 있어서 R는 C8~C20의 알킬기 또는 C8~C20의 알케닐기를 나타내며 x는 1 이상의 정수이며 y는 1 이상의 정수이며 z는 1 이상의 정수이며 x+y+z는3~45의 정수이다) 식(III) : (단, 식(III)에 있어서 R는 C8~C20의 알킬기 또는 C8~C20의 알케닐기를 나타내며 n는 1 이상의 정수이며 m는 1 이상의 정수이며 2≦n+m≦45를 충족한다) 식(IV) : (단, 식(IV)에 있어서 R는 C8~C20의 알킬기 또는 C8~C20의 알케닐기를 나타내며 x는 1 이상의 정수이며 y는 1 이상의 정수이며 z는 1 이상의 정수이며 w는 1 이상의 정수이며 x+y는2~45의 정수이며 z+w는2~45의 정수이다). | [Claim1] The copper particulates whose BET specific surface areas are 0.1~10.0 m2 / g, A manufacturing method of low-temperature sintering surface-treatment copper particulates including the process of mixing solution of the compound chosen from the compound denoted by formula (I)~(IV) of the following: Formula (I) : (however, in formula (I)) R shows the alkyl machine of C8~C20, or the alkenyl group of C8~C20, x is one or more integers, y is one or more integers, and x+y is a certain formula (II): (however, R in formula (II)) at the integer of 2~45. The alkyl machine of C8~C20 or the alkenyl group of C8~C20 is shown, x is one or more integers, y is one or more integers, z is one or more integers, and x+y+z is a certain formula (III): (however, in formula (III)) at the integer of 3~45. Formula (IV) which R shows the alkyl machine of C8~C20, or the alkenyl group of C8~C20, n is one or more integers, and m is one or more integers, and fills 2 ≦ n+m≦ 45 : (however, R in formula (IV)) The alkyl machine of C8~C20 or the alkenyl group of C8~C20 is shown, x is one or more integers, y is one or more integers, z is one or more integers, w is one or more integers, x+y is an integer of 2~45, and z+w is an integer of 2~45. | 【청구항1】 BET 비표면적이 0.1~10.0 m2/g인 구리 미립자와 다음 식(I)~(IV)로 표시되는 화합물에서 선택된 화합물의 수용액을 혼합하는 공정를 포함한, 저온 소결성 표면 처리 구리 미립자 제조 방법:식(I) : (단, 식(I)에 있어서 R는 C8~C20의 알킬기 또는 C8~C20의 알케닐기를 나타내며 x는 1 이상의 정수이며 y는 1 이상의 정수이며 x+y는2~45의 정수이다) 식(II) : (단, 식(II)에 있어서 R는 C8~C20의 알킬기 또는 C8~C20의 알케닐기를 나타내며 x는 1 이상의 정수이며 y는 1 이상의 정수이며 z는 1 이상의 정수이며 x+y+z는3~45의 정수이다) 식(III) : (단, 식(III)에 있어서 R는 C8~C20의 알킬기 또는 C8~C20의 알케닐기를 나타내며 n는 1 이상의 정수이며 m는 1 이상의 정수이며 2≦n+m≦45를 충족한다) 식(IV) : (단, 식(IV)에 있어서 R는 C8~C20의 알킬기 또는 C8~C20의 알케닐기를 나타내며 x는 1 이상의 정수이며 y는 1 이상의 정수이며 z는 1 이상의 정수이며 w는 1 이상의 정수이며 x+y는2~45의 정수이며 z+w는2~45의 정수이다). ¦ 【청구항7】 다음 식(I)~(IV)로 표시되는 화합물에서 선택된 화합물로 구성되는, 구리 미립자용 저온 소결화 표면 처리제:식(I) : (단, 식(I)에 있어서 R는 C8~C20의 알킬기 또는 C8~C20의 알케닐기를 나타내며 x는 1 이상의 정수이며 y는 1 이상의 정수이며 x+y는2~45의 정수이다) 식(II) : (단, 식(II)에 있어서 R는 C8~C20의 알킬기 또는 C8~C20의 알케닐기를 나타내며 x는 1 이상의 정수이며 y는 1 이상의 정수이며 z는 1 이상의 정수이며 x+y+z는3~45의 정수이다) 식(III) : (단, 식(III)에 있어서 R는 C8~C20의 알킬기 또는 C8~C20의 알케닐기를 나타내며 n는 1 이상의 정수이며 m는 1 이상의 정수이며 2≦n+m≦45를 충족한다) 식(IV) : (단, 식(IV)에 있어서 R는 C8~C20의 알킬기 또는 C8~C20의 알케닐기를 나타내며 x는 1 이상의 정수이며 y는 1 이상의 정수이며 z는 1 이상의 정수이며 w는 1 이상의 정수이며 x+y는2~45의 정수이며 z+w는2~45의 정수이다). | [Claim1] The copper particulates whose BET specific surface areas are 0.1~10.0 m2 / g, A manufacturing method of low-temperature sintering surface-treatment copper particulates including the process of mixing solution of the compound chosen from the compound denoted by formula (I)~(IV) of the following: Formula (I) : (however, in formula (I)) R shows the alkyl machine of C8~C20, or the alkenyl group of C8~C20, x is one or more integers, y is one or more integers, and x+y is a certain formula (II): (however, R in formula (II)) at the integer of 2~45. The alkyl machine of C8~C20 or the alkenyl group of C8~C20 is shown, x is one or more integers, y is one or more integers, z is one or more integers, and x+y+z is a certain formula (III): (however, in formula (III)) at the integer of 3~45. Formula (IV) which R shows the alkyl machine of C8~C20, or the alkenyl group of C8~C20, n is one or more integers, and m is one or more integers, and fills 2 ≦ n+m≦ 45 : (however, R in formula (IV)) The alkyl machine of C8~C20 or the alkenyl group of C8~C20 is shown, x is one or more integers, y is one or more integers, z is one or more integers, w is one or more integers, x+y is an integer of 2~45, and z+w is an integer of 2~45. ¦ [Claim7] The low-temperature sintering-ized finishing agent for the copper particulates consisting of the compound chosen from the compound denoted by formula (I)~(IV) of the following: Formula (I) : (however, in formula (I)) R shows the alkyl machine of C8~C20, or the alkenyl group of C8~C20, x is one or more integers, y is one or more integers, and x+y is a certain formula (II): (however, R in formula (II)) at the integer of 2~45. The alkyl machine of C8~C20 or the alkenyl group of C8~C20 is shown, x is one or more integers, y is one or more integers, z is one or more integers, and x+y+z is a certain formula (III): (however, in formula (III)) at the integer of 3~45. R shows the alkyl machine of C8~C20, or the alkenyl group of C8~C20, Formula (IV) which n is one or more integers, and m is one or more integers, and fills 2 ≦ n+m≦ 45 : (however, in formula (IV)) R shows the alkyl machine of C8~C20, or the alkenyl group of C8~C20, x is one or more integers, y is one or more integers, and z is one or more integers. w is one or more integers, x+y is an integer of 2~45, and z+w is an integer of 2~45. | [기술분야] 본 발명은 저온 소결 표면 처리 구리 미립자의 제조 방법에 관한 것이며, 파워 모듈의 제조에 적용될 수 있다. [해결과제] 본 발명은 유기 용매의 필요성 및 페이스트 코팅 방법에 대한 제한과 같은 구리 미립자를 표면 처리하기 위한 기존 방법의 한계를 해결하고자 한다. [해결수단] 본 발명은 특정 유기 화합물 및 결정립 성장 억제제를 사용하는 저온 소결 표면 처리 구리 미립자의 제조 방법을 포함한다. [특징] 여기서 주요 특징은 저온 소결 표면 처리 구리 미립자를 달성하기 위한 특정 유기 화합물 및 결정립 성장 억제제의 사용이다. [효과] 따라서, 본 발명은 저온 소결 표면 처리 구리 미립자를 제공함으로써 전력 모듈의 접합 능력 및 비저항을 개선한다. | 2017-175125 | 2017-09-12 | 2019-052332 | 2019-04-04 |  |  | JX NIPPON MINING & METALS CORP | 古澤 秀樹 ¦ 熊谷 正志 |  |  |  | 5 | JP2016-047964A(BE) ¦ JP2015-048531A(BE) ¦ JP6097578B2(BE) ¦ JP2010-209366A(BE) ¦ JP1987-141078A(BE) | 0 |  | 92907852 | JP6611770B2 ¦ TWI677488B ¦ WOWO2019-054339A1 | 3 | 등록 |  | 2219013001602
JP | JP | P | A1 | 복합체 입자 및 그 제조 방법, 복합체 입자 조성물, 접합재 및 접합 방법 및 접합체 | 【요약】 복합체 입자 제조 방법은 공정 A) 금속염 및 환원제를 혼합해 금속착화 반응액을 얻는 공정 및 공정 B) 상기 금속착화 반응액을 가열하여 상기 금속착화 반응액 중의 금속 이온을 환원하고 복합체 입자의 슬러리를 얻는 공정, 을 포함하고 상기 공정 A에서 상기 공정 B에서 상기 금속착화 반응액을 가열할 때까지의 동안 중 하나의 타이밍에 평균 입자 지름이 0.03~50μm의 금속 입자 또는 금속 산화물 입자 및 알칼리 금속계 유기 금속 화합물 또는 알칼리토류 금속계 유기 금속 화합물에서 선택되는 유기 금속 화합물을 첨가한다. | [ABSTRACT] The process [ of the manufacturing method of complex particles mixing process A metal salt and a reducing agent, and obtaining 金属錯-ized reaction liquid ], and process B above-mentioned 金属錯-ized reaction liquid is heated, From the above-mentioned process A including the process of returning the metal ion in this 金属錯-ized reaction liquid, and obtaining the slurry of complex particles, to one until it heats the above-mentioned 金属錯-ized reaction liquid in the above-mentioned process B of timing, A mean particle size adds the organic metallic compound chosen from the metal particles or the metal oxide particles and alkaline metal system organic metallic compound, or alkaline-earth-metals system organic metallic compound of 0.03~50μ m. | 【청구항1】 하기 공정 A 및 B; A) 금속염 및 환원제를 혼합해 금속착화 반응액을 얻는 공정, B) 상기 금속착화 반응액을 가열하여 상기 금속착화 반응액 중의 금속 이온을 환원하고 복합체 입자의 슬러리를 얻는 공정, 을 포함하고 상기 공정 A에서 상기 공정 B에서 상기 금속착화 반응액을 가열할 때까지의 동안 중 하나의 타이밍에 평균 입자 지름이 0.03~50μm의 금속 입자 또는 금속 산화물 입자 및 알칼리 금속계 유기 금속 화합물 또는 알칼리토류 금속계 유기 금속 화합물에서 선택되는 유기 금속 화합물을 첨가하는 것을 특징으로 하는 복합체 입자 제조 방법. | [Claim1] The following processes A and B; A) The process and the B above-mentioned 金属錯-ized reaction liquid which mix metal salt and a reducing agent and obtain 金属錯-ized reaction liquid are heated, From the above-mentioned process A including the process of returning the metal ion in this 金属錯-ized reaction liquid, and obtaining the slurry of complex particles, to one until it heats the above-mentioned 金属錯-ized reaction liquid in the above-mentioned process B of timing, A manufacturing method of complex particles, wherein a mean particle size adds the organic metallic compound chosen from the metal particles or the metal oxide particles and alkaline metal system organic metallic compound, or alkaline-earth-metals system organic metallic compound of 0.03~50μ m. | 【청구항1】 하기 공정 A 및 B; A) 금속염 및 환원제를 혼합해 금속착화 반응액을 얻는 공정, B) 상기 금속착화 반응액을 가열하여 상기 금속착화 반응액 중의 금속 이온을 환원하고 복합체 입자의 슬러리를 얻는 공정, 을 포함하고 상기 공정 A에서 상기 공정 B에서 상기 금속착화 반응액을 가열할 때까지의 동안 중 하나의 타이밍에 평균 입자 지름이 0.03~50μm의 금속 입자 또는 금속 산화물 입자 및 알칼리 금속계 유기 금속 화합물 또는 알칼리토류 금속계 유기 금속 화합물에서 선택되는 유기 금속 화합물을 첨가하는 것을 특징으로 하는 복합체 입자 제조 방법. ¦ 【청구항7】 코어층 금속(II) 입자 또는 코어층 금속 산화물(III) 입자와 상기 코어층 금속(II) 입자 또는 상기 코어층 금속 산화물(III) 입자를 피복하고 상기 코어층 금속(II) 입자 또는 상기 코어층 금속 산화물(III) 입자의 주성분과는 다른 금속종을 주성분으로서 함유하는 피복층 금속(I)을 함유하는 복합체 입자로서, ICP 질량분석법에 의한 알칼리 금속 또는 알칼리토류 금속의 함유량이 복합체 입자 중에 0.1 mg/kg 이상, 2,000 mg/kg이하인 복합체 입자. ¦ 【청구항8】 코어층 금속(II) 입자 또는 코어층 금속 산화물(III) 입자와 상기 코어층 금속(II) 입자 또는 상기 코어층 금속 산화물(III) 입자를 피복하고 상기 코어층 금속(II) 입자 또는 상기 코어층 금속 산화물(III) 입자의 주성분과는 다른 금속종을 주성분으로서 함유하는 피복층 금속(I)을 함유하는 복합체 입자를 함유하는 복합체 입자 조성물로서, ICP 질량분석법에 의한 알칼리 금속 또는 알칼리토류 금속의 함유량이 조성물 전체의 피복층 금속(I)의 주성분 원소 함유량에 대해 0.1 mg/kg 이상, 2,000 mg/kg이하인 복합체 입자 조성물. | [Claim1] The following processes A and B; A) The process and the B above-mentioned 金属錯-ized reaction liquid which mix metal salt and a reducing agent and obtain 金属錯-ized reaction liquid are heated, From the above-mentioned process A including the process of returning the metal ion in this 金属錯-ized reaction liquid, and obtaining the slurry of complex particles, to one until it heats the above-mentioned 金属錯-ized reaction liquid in the above-mentioned process B of timing, A manufacturing method of complex particles, wherein a mean particle size adds the organic metallic compound chosen from the metal particles or the metal oxide particles and alkaline metal system organic metallic compound, or alkaline-earth-metals system organic metallic compound of 0.03~50μ m. ¦ [Claim7] Core layer metal (II) particles or core layer metal oxide (III) particles, and the above-mentioned core layer metal (II) particles or the above-mentioned core layer metal oxide (III) particles are covered, Enveloping layer metal (I) which contains a different metal kind from the main ingredients of the above-mentioned core layer metal (II) particles or the above-mentioned core layer metal oxide (III) particles as the main ingredients, The complex particles whose content of the alkaline metal by ICP mass spectrometry or alkaline-earth metals it is the complex particles to contain and is 0.1mg [ kg ] /or more and 2,000mg/kg or less in complex particles. ¦ [Claim8] Core layer metal (II) particles or core layer metal oxide (III) particles, and the above-mentioned core layer metal (II) particles or the above-mentioned core layer metal oxide (III) particles are covered, Enveloping layer metal (I) which contains a different metal kind from the main ingredients of the above-mentioned core layer metal (II) particles or the above-mentioned core layer metal oxide (III) particles as the main ingredients, As opposed to the content of the element of the main ingredients of enveloping layer metal (I) [ in / in the content containing the complex particles to contain of the alkaline metal are a complex particle constituent and according to ICP mass spectrometry, or alkaline-earth metals / the whole constituent ], The complex particle constituent which are 0.1mg [ kg ] /or more and 2,000mg/kg or less. | [기술분야] 본 발명은 접합 재료에 적합한 복합 입자에 관한 것이며, 전력 장치용 반도체 모듈에 적용될 수 있다. [해결과제] 본 발명은 기존의 접합 재료에서 높은 비용, 신뢰성 문제, 및 열 전도성 제한의 과제를 해결하고자 한다. [해결수단] 본 발명은 열 전도성이 우수한 층과 높은 신뢰성을 기대할 수 있는 층을 모두 가지는 코어 쉘 유형 입자를 가진 복합 입자를 포함한다. [특징] 여기서 주요 특징은 높은 열 전도성 및 신뢰성을 달성하기 위해 포위층 금속 (I)으로 덮인 코어층 금속 (II)입자 또는 코어층 금속 산화물 (III)입자의 사용이다. [효과] 따라서, 본 발명은 코어 쉘 유형 입자를 가진 복합 입자를 사용함으로써 접합 재료에서 열 전도성 및 신뢰성을 개선한다. | 2019-545207 | 2018-09-29 | WO2019-066081 | 2019-04-04 |  |  | NIPPON STEEL CHEMICAL & MATERIAL CO LTD | 岡村 一人 ¦ 清水 隆之 ¦ 千葉 将之 ¦ 宇野 智裕 | 2017-191994 ¦ 2017-254778 | JP ¦ JP | 2017-09-29 ¦ 2017-12-28 | 5 | JP6815071B2(BE) ¦ JP2016-108649A(BE) ¦ JP2016-219129A(BE) ¦ JP4182234B2(BE) ¦ WOWO2012-115076A1(BE) | 0 |  | 20831365 | JP2017-191994 ¦ JP2017-254778 ¦ JP7245165B2 ¦ WOWO2019-066081A1 | 4 | 등록 |  | 2520043000241
CN | CN | P | A | Self-assembly copper ball, conductive ink as well as preparation method and application of self-assembly copper ball | The invention provides a self-assembly copper ball, conductive ink as well as a preparation method and application of the self-assembly copper ball. The self-assembly copper ball comprises a compositecopper ball and a polymer coated on the surface of the composite copper ball, wherein the composite copper ball comprises copper particles and oxidation products of a reducing agent, and the oxidation products are adsorbed on the surfaces of the copper particles. The prepared self-assembly copper ball is comparatively good in oxidation resistance; in addition, the self-assembly copper ball is simple in preparation process and easily available in raw materials, so that the self-assembly copper ball is suitable for large-scale industrial volume production; additionally, the conductive ink prepared from the self-assembly copper ball is comparatively high in conductivity and is comparatively low in sintering temperature, so that comparatively high energy loss cannot be caused. | 본 발명은 자가조립 구리 볼, 전도성 잉크 및 그 제조 방법과 적용을 제공하고, 상기 자가조립 구리 볼은 복합 구리 볼 및 복합 구리 볼 표면에 피복된 중합체를 포함하고, 상기 복합 구리 볼은 구리 입자 및 구리 입자 표면에 흡착된 환원제의 산화 생성물을 포함한다; 본 발명이 제조하는 자가조립 동구는 비교적 좋은 항산화성을 가지고 있고, 또한 제조 공정이 간단하고, 원료는 쉽게 얻을 수 있고, 산업 대량 생산에 적용된다; 및 자기 조립 구리 볼로부터 제조된 전도성 잉크는 전도성이 높고 소결 온도가 낮아 높은 에너지 손실을 일으키지 않는다. | 1. a kind of self assembly copper ball, which is characterized in that the self assembly copper ball includes compound copper ball and is coated on compound copper ball The polymer on surface, the compound copper ball include the oxidation product of copper particle and the reducing agent for being adsorbed on copper particle surface. | 1. 복합 구리 볼 및 상기 복합 구리 볼 표면에 코팅된 폴리머를 포함하고, 상기 복합 구리 볼은 구리 입자 및 상기 구리 입자의 표면에 흡착된 환원제의 산화 생성물을 포함하는 것을 특징으로 하는 자기 조립 구리 볼. | 1. a kind of self assembly copper ball, which is characterized in that the self assembly copper ball includes compound copper ball and is coated on compound copper ball The polymer on surface, the compound copper ball include the oxidation product of copper particle and the reducing agent for being adsorbed on copper particle surface. ¦ 8. a kind of electrically conductive ink, which is characterized in that the electrically conductive ink includes such as self assembly copper ball claimed in claims 1-2. | 1. 복합 구리 볼 및 상기 복합 구리 볼 표면에 코팅된 폴리머를 포함하고, 상기 복합 구리 볼은 구리 입자 및 상기 구리 입자의 표면에 흡착된 환원제의 산화 생성물을 포함하는 것을 특징으로 하는 자기 조립 구리 볼. ¦ 8. 제1항 내지 제2항 중 어느 한 항에 따른 자기 조립 구리 볼을 포함하는 것을 특징으로 하는 전도성 잉크. | [기술분야] 본 발명은 자기 조립 구리 볼, 전기 전도성 잉크 및 이의 제조 방법과 응용에 관한 것이다. [해결과제] 본 발명은 나노 구리 입자 하에서 산화성 및 저온 소결의 문제를 해결하고자 한다. [해결수단] 본 발명은 자기 조립 구리 볼, 전기 전도성 잉크 및 이의 제조 방법을 포함한다. [특징] 여기서 주된 특징은 바람직한 산화불능 및 간단한 제조 공정을 갖는 자가 조립 구리 볼이다. [효과] 따라서, 본 발명은 전기 전도성을 향상시키고 전기 전도성 잉크의 저항률을 낮춘다. | 2018-11210272 | 2018-10-17 | 109467984 | 2019-03-15 |  |  | SHENZHEN INSTITUTES OF ADVANCED TECHNOLOGY | LI GANG ¦ HU XINYAN ¦ ZHU PENGLI ¦ ZHAO TAO ¦ SUN RONG |  |  |  | 7 | CN107460459A ¦ CN105598468B ¦ CN105754414B ¦ CN103087582A ¦ CN102205422A ¦ CN101880493B ¦ WOWO2010-035258A2 | 0 |  | 20681847 | CN109467984B ¦ JP7197685B2 ¦ WOWO2020-077879A1 | 3 | 등록 |  | 8419121010125
JP | JP | P | A | 구리 나노 입자 분체 제조 방법 | 【요약】 【과제】본 발명이 해결하고자 하는 과제는 분무 건조를 이용하여 효율적으로 구리 나노 입자 수분산체를 분체화해, 용매에 혼합했을 때 손으로 흔들어 섞는, 단시간의 초음파 조사를 하는 등의 매우 온화한 조건에서 원래의 나노 입자 크기를 반영하는 분산체를 얻는 구리 나노 입자 분체 제조 방법을 제공하는 데 있다. 【해결 수단】금속 나노 입자의 수분산체를 분무 건조하는 금속 나노 입자 분체 제조 방법으로서, 상기 금속 나노 입자가 탄소수8~200의 폴리에틸렌옥사이드 함유 유기 화합물이 복합한 구리 나노 입자인 것을 특징으로 하는 매체와 혼합해 얻어진 분산체에 표면 플라즈몬 공명 흡수가 관측되는 구리 나노 입자 분체 제조 방법을 제공함으로써, 상기 과제를 해결하는 것이다. 【선택도】도 1 | [ABSTRACT] [Technical problem] The issue which this invention tends to solve granular-material-izes a copper-nanoparticles water dispersing element efficiently using spray drying, When it mixes to a solvent, it is in providing the manufacturing method of the copper-nanoparticles granular material which obtains the dispersing element which reflects the size of the original nanoparticle a very quiet condition [ performing short-time ultrasonic irradiation etc. ] which shakes by hand. [Means for Solution]It is a manufacturing method of a metal nanoparticle granular material which carries out spray drying of the water dispersing element of a metal nanoparticle, It is characterized by the metal nanoparticles being the copper nanoparticles which a polyethylene oxide content organic compound of the carbon number 8~200 compounded, The above-mentioned technical problem is solved by providing a manufacturing method of a copper-nanoparticles granular material in which surface plasmon resonance absorption is observed by dispersing element produced by mixing with a medium. [Chosen drawing] Drawing 1 | 【청구항1】 금속 나노 입자의 수분산체를 분무 건조하는 금속 나노 입자 분체 제조 방법으로서, 상기 금속 나노 입자가 탄소수8~200의 폴리에틸렌옥사이드 함유 유기 화합물이 복합한 구리 나노 입자인 것을 특징으로 하는 매체와 혼합해 얻어진 분산체에 표면 플라즈몬 공명 흡수가 관측되는 구리 나노 입자 분체 제조 방법. | [Claim1] It is a manufacturing method of the metal nanoparticle granular material which carries out spray drying of the water dispersing element of a metal nanoparticle, A manufacturing method of the copper-nanoparticles granular material in which surface plasmon resonance absorption is observed by the dispersing element produced by mixing with a medium, wherein the above-mentioned metal nanoparticles are the copper nanoparticles which the polyethylene oxide content organic compound of the carbon number 8~200 compounded. | 【청구항1】 금속 나노 입자의 수분산체를 분무 건조하는 금속 나노 입자 분체 제조 방법으로서, 상기 금속 나노 입자가 탄소수8~200의 폴리에틸렌옥사이드 함유 유기 화합물이 복합한 구리 나노 입자인 것을 특징으로 하는 매체와 혼합해 얻어진 분산체에 표면 플라즈몬 공명 흡수가 관측되는 구리 나노 입자 분체 제조 방법. | [Claim1] It is a manufacturing method of the metal nanoparticle granular material which carries out spray drying of the water dispersing element of a metal nanoparticle, A manufacturing method of the copper-nanoparticles granular material in which surface plasmon resonance absorption is observed by the dispersing element produced by mixing with a medium, wherein the above-mentioned metal nanoparticles are the copper nanoparticles which the polyethylene oxide content organic compound of the carbon number 8~200 compounded. | [기술분야] 본 발명은 폴리에틸렌 옥사이드 함량 유기 화합물과 배합된 구리 나노입자의 물 분산 요소의 분무 건조에 의한 구리 나노입자 과립 물질의 제조 방법에 관한 것이다. [해결과제] 본 발명은 분무 건조를 이용하여 금속 나노 입자 수분산체를 효율적으로 입상화하고, 재분산성이 우수한 구리 나노 입자 입상체를 얻기 위한 제조 방법을 제공하는 기술적 과제를 해결하고자 한다. [해결수단] 본 발명은 폴리에틸렌 옥사이드 함량 유기 화합물로 이루어진 분산제와 배합된 구리 나노입자를 함유하는 물 분산 요소의 분무 건조를 포함한다. [특징] 여기서 주된 특징은 구리 나노입자의 표면을 덮기 위한 분산제로서 폴리에틸렌 옥사이드 함량 유기 화합물의 사용이다. [효과] 따라서, 본 발명은 분산제로서 폴리에틸렌 옥사이드 함량 유기 화합물의 사용을 통해 건조 응축을 방지함으로써 구리 나노 입자 과립 재료의 재분산성을 개선한다. | 2017-146606 | 2017-07-28 | 2019-026885 | 2019-02-21 |  |  | DIC CORP | 長田 裕仁 ¦ 佐野 義之 |  |  |  | 4 | JP5077728B1(BE) ¦ JP5861912B2(BE) ¦ JP4784847B1(BE) ¦ JP5632855B2(BE) | 1 | KR10-2735916B1 | 17433867 | JP2019-026885A | 1 | 거절 |  | 2219007002565
JP | JP | P | A | 도전성 페이스트 | 【요약】 【과제】은가루와 은 피복 구리 분말을 이용한 수지 몰드 도전성 페이스트에 의해 형성한 도전막을 380℃정도의 납땜 온도로 가열해도, 도전막의 체적 저항률 상승을 방지할 수 있는, 도전성 페이스트를 제공한다. 【해결 수단】구리 분말의 표면이 은 층으로 피복된 은 피복 구리 분말과 은가루와 수지를 포함한 도전성 페이스트에 있어서 나프탈렌 골격을 가지는 에폭시 수지를 사용하고 디카르복실산, 바람직하게는, 시성식이 HOOC-(CH2) n-COOH(n=1~8)의 디카르복실산(또한 바람직하게는, 이 시성식 중의 n가4~7인 디카르복실산)을 첨가한다. 【선택도】없음 | [ABSTRACT] [Technical problem] Even if it heats the electric conduction film formed with the resin type conductive paste using silver dust and silver covering copper powder to the temperature of about 380℃ soldering, the conductive paste which can prevent the rise of the volume resistivity of an electric conduction film is provided. [Means for Solution]in silver covering copper powder covered with a silver larer, silver dust, and conductive paste containing resin, the surface of copper powder uses an epoxy resin which has a ナフタレン frame -- dicarboxylic acid -- desirable, A rational formula adds dicarboxylic acid (dicarboxylic acid whose n in this rational formula is 4~7 still more preferably) of HOOC-(CH 2) n-COOH (n= 1~8). [Chosen drawing] Nothing | 【청구항1】 구리 분말의 표면이 은 층으로 피복된 은 피복 구리 분말과 은가루와 나프탈렌 골격을 가지는 에폭시 수지를 포함하는 것을 특징으로 하는 도전성 페이스트. | [Claim1] Conductive paste, wherein the surface of copper powder contains the silver covering copper powder covered with the silver larer, silver dust, and the epoxy resin which has a ナフタレン frame. | 【청구항1】 구리 분말의 표면이 은 층으로 피복된 은 피복 구리 분말과 은가루와 나프탈렌 골격을 가지는 에폭시 수지를 포함하는 것을 특징으로 하는 도전성 페이스트. | [Claim1] Conductive paste, wherein the surface of copper powder contains the silver covering copper powder covered with the silver larer, silver dust, and the epoxy resin which has a ナフタレン frame. | [기술분야] 본 발명은 전도성 페이스트에 관한 것이며, 태양 전지 및 회로 기판과 같은 기판의 전극과 같은 전자 부품에 적용될 수 있다. [해결과제] 본 발명은 은 먼지의 높은 비용 및 열악한 보존 안정성의 문제, 및 선행 기술에서 고온 소성 동안 산화를 방지하기 위한 특수 기술에 대한 필요성을 해결하고자 한다. [해결수단] 본 발명은 구리 분말, 은 더스트, 및 에폭시 수지를 덮는 은을 함유하는 전도성 페이스트를 포함한다. [특징] 여기서 주요 특징은 전도성을 향상시키고 체적 저항률 상승을 방지하기 위한 디카르복실산의 사용이다. [효과] 따라서, 본 발명은 전도성을 향상시키고 전기 전도 필름에서 체적 저항률의 상승을 방지한다. | 2018-119745 | 2018-06-25 | 2019-016592 | 2019-01-31 |  |  | DOWA ELECTRONICS MATERIALS CO LTD | 平田 愛子 ¦ 野上 徳昭 | 2017-130031 | JP | 2017-07-03 | 8 | JP6231977B2(BE) ¦ JP5516672B2(BE) ¦ JP5762729B2(BE) ¦ JP2011-086397A(BE) ¦ JP5157038B2(BE) ¦ JP3526183B2(BE) ¦ JP1995-090239A(BE) ¦ WOWO2006-129487A1(BE) | 1 | KR10-2020-0101196A(FE) | 92906716 | CN110809806B ¦ JP2017-130031 ¦ JP6681437B2 ¦ KR10-2560073B1 ¦ TWI714867B ¦ US11270810B2 ¦ WOWO2019-009146A1 | 7 | 등록 |  | 2219004003442
JP | JP | P | A1 | 구리 은 합금의 합성 방법, 도통부 형성 방법, 구리 은 합금 및 도통부 | 【요약】 저온 및 단시간에 간단히 구리 은 합금을 합성할 수 있는 구리 은 합금의 합성 방법 및 도통부 형성 방법 및 구리 은 합금 및 도통부를 제공한다. 본 발명은 구리염 입자, 아민계 용제 및 은염 입자를 혼합해 구리 은 잉크를 조제하는 잉크 조제 공정과 구리 은 잉크를 피도포 부재에 도포하는 도포 공정과 구리 은 잉크에서 결정립 지름이 0.2μm이하의 구리 결정핵 및 결정립 지름이 0.2μm이하의 은 결정핵 중 적어도 하나를 생성시키는 결정핵 생성 공정과 구리의 결정핵 및 상기 은의 결정핵을 합성하는 결정핵 합성 공정를 구비한다. | [ABSTRACT] The synthesizing method of the copper/silver alloy which can compound a copper/silver alloy simply in low temperature and a short time, the formation method of a conduction part, a copper/silver alloy, and a conduction part are provided. The ink manufacture process of this invention mixing a copper salt grain child, an amine system solvent, and silver salt particles, and preparing copper/silver ink, The application process of applying copper/silver ink to a coated member, and the crystal-nucleus generation process that the copper crystal nucleus and diameter of a crystal grain below 0.2μ m make at least 1 side of the crystal nucleus of the silver below 0.2μ m generate [ diameter / of a crystal grain ] from copper/silver ink, It has the crystal-nucleus composition process of compounding a copper crystal nucleus and the crystal nucleus of the above-mentioned silver. | 【청구항1】 구리염 입자, 아민계 용제 및 은염 입자를 혼합해 구리 은 잉크를 조제하는 잉크 조제 공정과 상기 구리 은 잉크를 피도포 부재에 도포하는 도포 공정과 상기 구리 은 잉크에서 결정립 지름이 0.2μm이하의 구리 결정핵 및 결정립 지름이 0.2μm이하의 은 결정핵 중 적어도 하나를 생성시키는 결정핵 생성 공정과 상기 구리의 결정핵 및 상기 은의 결정핵을 합성하는 결정핵 합성 공정를 구비하는 것을 특징으로 하는 구리 은 합금의 합성 방법. | [Claim1] A copper salt grain child, an amine system solvent, and the ink manufacture process of mixing silver salt particles and preparing copper/silver ink, The above-mentioned copper/silver ink from the application process applied to a coated member, and the above-mentioned copper/silver ink, The crystal-nucleus generation process that the copper crystal nucleus and diameter of a crystal grain below 0.2μ m make at least 1 side of the crystal nucleus of the silver below 0.2μ m generate [ diameter / of a crystal grain ], A synthesizing method of a copper/silver alloy provided with the crystal-nucleus composition process of compounding the crystal nucleus of the above-mentioned copper, and the crystal nucleus of the above-mentioned silver. | 【청구항1】 구리염 입자, 아민계 용제 및 은염 입자를 혼합해 구리 은 잉크를 조제하는 잉크 조제 공정과 상기 구리 은 잉크를 피도포 부재에 도포하는 도포 공정과 상기 구리 은 잉크에서 결정립 지름이 0.2μm이하의 구리 결정핵 및 결정립 지름이 0.2μm이하의 은 결정핵 중 적어도 하나를 생성시키는 결정핵 생성 공정과 상기 구리의 결정핵 및 상기 은의 결정핵을 합성하는 결정핵 합성 공정를 구비하는 것을 특징으로 하는 구리 은 합금의 합성 방법. ¦ 【청구항8】 Cu 및 Ag로 구성되는 구리 은 합금으로서, 상기 구리 은 합금의 결정립 지름이 0.1μm이하이며 상기 Cu의(111) 면 피크 각도와 순Cu의(111) 면 피크 각도와의 어긋남이 상기 순Cu의(111) 면 피크 각도에 대해서 0.3% 이상인 것 및 상기 Ag의(111) 면 피크 각도와 순Ag의(111) 면 피크 각도와의 어긋남이 상기 순Ag의(111) 면 피크 각도에 대해서 0.1% 이상인 것중 적어도 하나를 충족하는 것을 특징으로 하는 구리 은 합금. | [Claim1] A copper salt grain child, an amine system solvent, and the ink manufacture process of mixing silver salt particles and preparing copper/silver ink, The above-mentioned copper/silver ink from the application process applied to a coated member, and the above-mentioned copper/silver ink, The crystal-nucleus generation process that the copper crystal nucleus and diameter of a crystal grain below 0.2μ m make at least 1 side of the crystal nucleus of the silver below 0.2μ m generate [ diameter / of a crystal grain ], A synthesizing method of a copper/silver alloy provided with the crystal-nucleus composition process of compounding the crystal nucleus of the above-mentioned copper, and the crystal nucleus of the above-mentioned silver. ¦ [Claim8] It is a copper/silver alloy which consists of Cu and Ag, and the diameter of a crystal grain of the above-mentioned copper/silver alloy is below 0.1μ m, The gap with the peak angle of the field (111) of the above Cu and the peak angle of the field (111) of pure Cu is 0.3% or more to the peak angle of the field (111) of above-mentioned pure Cu, And the copper/silver alloy filling at least 1 side of the gap with the peak angle of the field (111) of the above Ag and the peak angle of the field (111) of pure Ag being 0.1% or more to the peak angle of the field (111) of above-mentioned pure Ag 、. | [기술분야] 본 발명은 저온 및 단시간에 간단하게 구리/은 합금을 배합할 수 있는 구리/은 합금의 합성 방법, 전도부, 구리/은 합금, 및 전도부의 형성 방법에 관한 것이다. [해결과제] 본 발명은 웨어러블 디바이스의 급속한 발전을 위해 요구되는 저온 및 단시간에 구리/은 합금과 이를 이용한 전도부의 조성 형성의 어려움을 해결하고자 한다. [해결수단] 본 발명은 구리염 입자 자식, 아민계 용매, 및 은염 입자를 혼합하고 구리/은 잉크를 제조하는 잉크 제조 공정을 포함한다. [특징] 여기서 주된 특징은 은과 구리의 상세한 결정핵이 생성되고, 구리와 은은 결정핵을 시작점으로 하여 확산성장을 수행하며, 합금이 형성된다. [효과] 따라서, 본 발명은 저온 및 단시간에 구리/은 합금의 형성을 향상시키고, 전도부 및 전도부의 형성 방법을 향상시킨다. | 2018-565905 | 2018-07-24 | WO2019-022039 | 2019-01-31 | 6499385 |  | SENJU METAL IND CO LTD ¦ OSAKA UNIV | 酒 金▲亭▼ ¦ 上島 稔 ¦ 菅沼 克昭 ¦ 李 万里 | 2017-144038 | JP | 2017-07-25 | 4 | JP2017-074702A(BE) ¦ JP2017-041504A(BE) ¦ JP4583164B2(BE) ¦ WOWO2014-156489A1(BE) | 0 |  | 105069822 | CN111032912B ¦ CN112301346B ¦ EP3660185A1 ¦ ID2021/PID/03138A ¦ JP2017-144038 ¦ JP6499385B1 ¦ KR10-2163511B1 ¦ MY190781A ¦ PH1/2020/500186B1 ¦ TH111592B ¦ TWI668709B ¦ US11217359B2 ¦ US12119131B2 ¦ VN1-0029837B ¦ WOWO2019-022039A1 | 16 | 등록 |  | 2519030000417
JP | JP | P | A | 주석 코팅 구리 분말 및 그 제조 방법 및 도전성 페이스트 | 【요약】 【과제】소결성과 내산화성과 내후성을 겸비해 도전성 페이스트 등의 재료로서 적합하게 이용할 수 있는 주석 코팅 구리 분말 및 그 제조 방법 및 도전성 페이스트를 제공하는 것. 【해결 수단】본 발명에 따른 주석 코팅 구리 분말 제조 방법은 구리 화합물을 포함한 용액과 알칼리 금속의 수산화물을 포함한 용액과 분산제를 포함한 용액을 혼합해 구리염 용액을 제작하는 구리염 용액 제작 공정 S1와 구리염 용액과 환원제 용액을 혼합해 구리 입자를 생성시키는 구리 입자 생성 공정 S2와 구리 입자 표면에 주석 또는 주석 합금을 피복하는 주석 피복 공정 S3를 가지며, 구리 입자 생성 공정 S2에서 구리염 용액 및 상기 환원제 용액의 온도를 50℃이상 90℃이하의 범위로서 구리염 용액으로 환원제 용액을 첨가함으로써 구리 입자를 생성한다. 【선택도】도 1 | [ABSTRACT] [Technical problem] Combine sintering nature, oxidation resistance, and weatherability and provide tin coat copper powder which can be conveniently used as materials, such as conductive paste, a manufacturing method for the same, and conductive paste. [Means for Solution]Solution in which a manufacturing method of tin coat copper powder concerning this invention contains a copper compound, and solution containing hydroxide of an alkaline metal, The 銅塩 solution making process S1 which mixes solution containing a dispersing agent and produces 銅塩 solution, In [ have the copper grain child generation process S2 of mixing 銅塩 solution and reducing agent solution and making a copper grain child generating, and the tin covering process S3 of covering tin or a tin alloy on the copper grain child surface, and ] the copper grain child generation process S2, A copper grain child is generated by adding reducing agent solution for temperature of 銅塩 solution and the reducing agent solution to 銅塩 solution as a range above 50℃ and below 90℃. [Chosen drawing] Drawing 1 | 【청구항1】 구리 입자의 표면에 주석 또는 주석 합금이 피복된 주석 코팅 구리 분말로서, 주사형 전자현미경에 의해 측정되는 1차 입자의 평균 입경이 0.1μm 이상 3.0μm이하이며 상기 1차 입자의 입자 지름 표준 편차치를 상기 평균 입경으로 나눈 값인 입자 지름의 상대 표준 편차치가 0.3 이하이며 상기 구리 입자의 결정자 지름을 상기 평균 입경으로 나눈 값이 0.07 이상인 주석 코팅 구리 분말. | [Claim1] It is the tin coat copper powder with which tin or a tin alloy was covered by the copper grain child'ss surface, and the average particle diameter of the primary particle measured by a scanning electron microscope of more than 0.1μ m is below 3.0μ m, Tin coat copper powder whose value which 除(ed) the above-mentioned copper grain child'ss crystal 子径 with the above-mentioned average particle diameter the relative-standard-deviation value of the particle diameter which is the value which 除(ed) the standard deviation value of the particle diameter of the above-mentioned primary particle with the above-mentioned average particle diameter is 0.3 or less, and is 0.07 or more. | 【청구항1】 구리 입자의 표면에 주석 또는 주석 합금이 피복된 주석 코팅 구리 분말로서, 주사형 전자현미경에 의해 측정되는 1차 입자의 평균 입경이 0.1μm 이상 3.0μm이하이며 상기 1차 입자의 입자 지름 표준 편차치를 상기 평균 입경으로 나눈 값인 입자 지름의 상대 표준 편차치가 0.3 이하이며 상기 구리 입자의 결정자 지름을 상기 평균 입경으로 나눈 값이 0.07 이상인 주석 코팅 구리 분말. ¦ 【청구항6】 구리 화합물을 포함한 용액과 알칼리 금속의 수산화물을 포함한 용액과 분산제를 포함한 용액을 혼합해 구리염 용액을 제작하는 구리염 용액 제작 공정과 상기 구리염 용액과 환원제 용액을 혼합해 구리 입자를 생성시키는 구리 입자 생성 공정과 상기 구리 입자의 표면에 주석 또는 주석 합금을 피복하는 주석 피복 공정를 가지며, 상기 구리 입자 생성 공정에서는 상기 구리염 용액 및 상기 환원제 용액의 온도를 50℃이상 90℃이하의 범위로서 상기 구리염 용액으로 상기 환원제 용액을 첨가함으로써 혼합하는 주석 코팅 구리 분말 제조 방법. | [Claim1] It is the tin coat copper powder with which tin or a tin alloy was covered by the copper grain child'ss surface, and the average particle diameter of the primary particle measured by a scanning electron microscope of more than 0.1μ m is below 3.0μ m, Tin coat copper powder whose value which 除(ed) the above-mentioned copper grain child'ss crystal 子径 with the above-mentioned average particle diameter the relative-standard-deviation value of the particle diameter which is the value which 除(ed) the standard deviation value of the particle diameter of the above-mentioned primary particle with the above-mentioned average particle diameter is 0.3 or less, and is 0.07 or more. ¦ [Claim6] The 銅塩 solution making process which mixes the solution containing a copper compound, the solution containing hydroxide of an alkaline metal, and the solution containing a dispersing agent, and produces 銅塩 solution, Have the copper grain child generation process of mixing the above-mentioned 銅塩 solution and reducing agent solution, and making a copper grain child generating, and the tin covering process of covering tin or a tin alloy on the above-mentioned copper grain child'ss surface, and in the above-mentioned copper grain child generation process, A manufacturing method of the tin coat copper powder which mixes the temperature of the above-mentioned 銅塩 solution and the above-mentioned reducing agent solution by adding the reducing agent solution to this 銅塩 solution as a range above 50℃ and below 90℃. | [기술분야] 본 발명은 표면에 주석 또는 주석 합금으로 피복되고, 전자 장비용 전도성 페이스트에 적용될 수 있는 주석 코트 구리 분말에 관한 것이다. [해결과제] 본 발명은 전도성 페이스트용 구리 분말에 소결성, 내산화성 및 내후성을 결합시키는 문제를 해결하고자 한다. [해결수단] 본 발명은 특정 입자 직경 및 상대 표준-편차 값을 가진 주석 코트 구리 분말, 및 동일한 것을 위한 제조 방법을 포함한다. [특징] 여기서 주된 특징은 특정 입경 및 상대-표준-편차 값을 갖는 주석 코트 구리 분말의 제조 방법이다. [효과] 따라서, 본 발명은 전도성 페이스트용 주석 코트 구리 분말에서 내산화성 및 소결성을 개선한다. | 2017-126538 | 2017-06-28 | 2019-007071 | 2019-01-17 |  |  | SUMITOMO METAL MINING CO LTD | 山岡 尚樹 |  |  |  | 0 |  | 0 |  | 17417953 | JP2019-007071A | 1 | 취하 |  | 2219002002371
KR | KR | P | A | 유기 프리 라디컬들을 사용한 초박형 금속 나노와이어들의 합성 | 유기 환원제를 사용하여 용액 내의 금속 나노와이어들을 합성하기 위한 방법들이 제공된다. 반응 혼합물은 금속 염, 유기 환원제, 및 용매를 갖는 용액으로 제공될 수 있고, 용매는 표면 리간드를 포함하거나 표면 리간드로 구성된다. 유기 환원제, 예컨대 벤조인은 금속 염의 금속 이온들을 금속으로 환원하는 유기 프리 라디컬들을 형성하도록 반응 혼합물에서 분해될 수 있다. 용매의 표면 리간드는 금속 나노와이어들이 용액 내에서 형성되는 방식으로 금속과 배위 결합할 수 있다. 나노와이어들의 직경 및 모폴로지, 반응 속도, 반응 수율, 및 다른 특징들이 반응 온도 및 환원제의 화학물질과 같은 파라미터들을 조정함으로써 튜닝가능할 수도 있다. | Provided is methods for synthesizing the metal nano wires within the solution by using the organic reductant. It can be provided to the solution having the reaction mixture is the metal salt, and the organic reductant and solvent. It includes the surface ligand or the solvent is comprised of the surface ligand. In order to form organic free radicals returning the metal for the metallic ions of the metal salt the organic reductant, for example, the benzoin can be disassembled in the reaction mixture. The surface ligand of the solvent can covalent-bond with the metal to the mode in which metal nano wires are formed in the solution. It can be tunable since features different from the diameter and morphology of the nanowires, the reaction speed, and the reaction yield control the parameters like the chemical substance of the reaction temperature and reducing agent. | 금속 나노와이어들을 제작하는 방법에 있어서, 금속 염, 유기 환원제, 및 용매를 포함하는 반응 혼합물을 제공하는 단계로서, 상기 용매는 표면 리간드를 포함하거나 표면 리간드로 구성되는, 상기 반응 혼합물을 제공하는 단계; 상기 탄소계 환원제로 하여금 하나 이상의 유기 프리 라디컬들로 분해되게 하도록 상기 반응 혼합물을 활성화하는 단계; 및 용액 내의 금속 나노와이어들을 형성하기 위해 상기 금속 염의 금속 이온들을 환원하는 단계를 포함하는, 금속 나노와이어들을 제작하는 방법. | The method of manufacturing metal nano wires included the step of providing the reaction mixture including or is comprised of the surface ligand as the step of providing the reaction mixture, one or more organic free radicals to the carbon system reducing agent the step of activating the reaction mixture it is disassembled, and the step of returning the metallic ions of the metal salt it forms which comprise the metal salt as to the method of manufacturing metal nano wires, the organic reductant, and the solvent. | 1. 금속 나노와이어들을 제작하는 방법에 있어서, 금속 염, 유기 환원제, 및 용매를 포함하는 반응 혼합물을 제공하는 단계로서, 상기 용매는 표면 리간드를 포함하거나 표면 리간드로 구성되는, 상기 반응 혼합물을 제공하는 단계; 상기 탄소계 환원제로 하여금 하나 이상의 유기 프리 라디컬들로 분해되게 하도록 상기 반응 혼합물을 활성화하는 단계; 및 용액 내의 금속 나노와이어들을 형성하기 위해 상기 금속 염의 금속 이온들을 환원하는 단계를 포함하는, 금속 나노와이어들을 제작하는 방법. ¦ 19. 금속 나노와이어들을 제작하는 방법에 있어서, 금속 염, 대칭 벤조인을 포함하는 유기 환원제, 및 표면 리간드를 포함하는 유기 용매를 포함하는 반응 혼합물을 제공하는 단계; 상기 유기 환원제로 하여금 하나 이상의 유기 프리 라디컬들로 분해되도록 상기 반응 혼합물을 활성화하는 단계; 및 용액 내의 금속 나노와이어들을 형성하기 위해 상기 금속 염의 금속 이온들을 환원하는 단계를 포함하는, 금속 나노와이어들을 제작하는 방법. | 1. The method of manufacturing metal nano wires included the step of providing the reaction mixture including or is comprised of the surface ligand as the step of providing the reaction mixture, one or more organic free radicals to the carbon system reducing agent the step of activating the reaction mixture it is disassembled, and the step of returning the metallic ions of the metal salt it forms which comprise the metal salt as to the method of manufacturing metal nano wires, the organic reductant, and the solvent. ¦ 19. The method of manufacturing metal nano wires included the step of providing the reaction mixture, one or more organic free radicals to the organic reductant the step of activating the reaction mixture it is disassembled, and the step of returning the metallic ions of the metal salt it forms which comprise the metal salt as to the method of manufacturing metal nano wires, the organic reductant including the symmetry benzoin, and the surface ligand. The step of providing the reaction mixture includes the organic solvent. | [기술분야] 본 발명은 유기 자유 라디칼을 사용한 초박형 금속 나노와이어의 합성에 관한 것이며, 투명 전도체 터치 패널 디스플레이 장치 및 태양 전지 및 전기변색 윈도우와 같은 전자 장치에 적용될 수 있다. [해결과제] 본 발명은 낮은 비용, 높은 전도성, 및 조정 가능한 광 속성을 가진 대체 재료를 제공함으로써 높은 비용, 취성, 및 유연성과 같은 ITO 필름의 한계를 해결하고자 한다. [해결수단] 본 발명은 금속 염, 유기 환원제, 및 용매를 포함하는 반응 혼합물을 사용하여 금속 나노 와이어를 제조하는 방법, 및 상기 반응 혼합물을 활성화시켜 상기 용액 내에 금속 나노 와이어를 형성하는 방법을 포함한다. [특징] 여기서 주요 특징은 높은 전도성 및 조정가능한 광 속성을 갖는 초박형 금속 나노와이어를 합성하기 위한 환원제로서 유기 자유 라디칼의 사용이다. [효과] 따라서, 본 발명은 낮은 비용, 높은 전도성, 및 조정 가능한 광 속성을 가진 대체 재료를 제공함으로써 ITO 필름의 한계를 개선한다. | 10-2018-7037921 | 2017-05-23 | 10-2019-0005242 | 2019-01-15 |  |  | 더 리전츠 오브 더 유니버시티 오브 캘리포니아 | 양, 페이동 ¦ 쿠이, 판 ¦ 도우, 르티엔 ¦ 니우, 즈치앙 | 62/344893 ¦ 62/419127 | US ¦ US | 2016-06-02 ¦ 2016-11-08 | 0 |  | 0 |  | 92294751 | CN109475943A ¦ EP3463723A1 ¦ IN201817045866 ¦ JP2019-520479A ¦ KR10-2019-0005242A ¦ TW201816133A ¦ US2020-0269323A1 ¦ US62/344893 ¦ US62/419127 ¦ WOWO2017-210026A1 | 10 | 취하 |  | 3519031001180
JP | JP | P | A | 구리 입자 | 【요약】 【과제】저온 소결성이 종래보다 우수한 구리 입자를 제공하는 것. 【해결 수단】구리 입자는 이하의(a) 및 (b)의 조건을 충족한다. 불활성 분위기 중에서 구리 입자를 30℃내지 350℃까지 승온하는 동안의 복수 온도에서 상기 온도를 일단 유지한 상태에서 상기 구리 입자에 대해 XRD 측정을 하고, 그 측정 결과에서 얻어진, 30℃에 있어서의 구리의 결정자 크기에 대한 각 온도에서의 상기 결정자 크기의 비인 결정자 크기비와 온도와의 관계에서 (a) 상기 결정자 크기가 1.2가 되는 온도가 250℃이하이며(b) 250℃이상 350℃이하의 온도 범위의 단위 온도 당 상기 결정자 크기비의 변화량이 2.0×10-3 이상이다. 【선택도】없음 | [ABSTRACT] [Technical problem] Provide the copper grain child who is excellent in low-temperature sintering nature conventionally. [Means for Solution]A copper grain child fulfills conditions of the following (a) and (b). At a plurality of temperature [ it carries out the temperature rising of the copper grain child from 30℃ to 350℃ in an inactive atmosphere ] of a between, where the temperature is once kept, In the relation of the crystal child size ratio and temperature which are the ratios of the crystal child size at each temperature to the crystal child size of copper at 30℃ which performed XRD measurement about the copper grain child, and was obtained from the measurement result, (a) The temperature from which the above-mentioned crystal child size is set to 1.2 is 250℃ or less, and the amount of change of the above-mentioned crystal child size ratio per [ in the temperature range not more than more than (b) 250℃350℃ ] unit temperature is more than 2.0× 10 -3. [Chosen drawing] Nothing | 【청구항1】 이하의(a) 및 (b)의 조건을 충족하는 구리 입자. 불활성 분위기 중에서 구리 입자를 30℃내지 350℃까지 승온하는 동안의 복수 온도로 상기 온도를 일단 유지한 상태에서 상기 구리 입자에 대해 XRD 측정을 하고, 그 측정 결과에서 얻어진, 30℃에 있어서의 구리의 결정자 크기에 대한 각 온도에서의 상기 결정자 크기의 비인 결정자 크기비와 온도와의 관계에서 (a) 상기 결정자 크기비가 1.2가 되는 온도가 250℃이하이며(b) 250℃이상 350℃이하의 온도 범위의 단위 온도 당 상기 결정자 크기비의 변화량이 2.0×10-3 이상이다. | [Claim1] The copper grain child who fulfills the conditions of the following (a) and (b). With a plurality of temperature [ it carries out the temperature rising of the copper grain child from 30℃ to 350℃ in an inactive atmosphere ] of a between, the temperature in the state where it once held, In the relation of the crystal child size ratio and temperature which are the ratios of the crystal child size at each temperature to the crystal child size of copper at 30℃ which performed XRD measurement about the copper grain child, and was obtained from the measurement result, (a) The temperature from which the above-mentioned crystal child size ratio is set to 1.2 is 250℃ or less, and the amount of change of the above-mentioned crystal child size ratio per [ in the temperature range not more than more than (b) 250℃350℃ ] unit temperature is more than 2.0× 10 -3. | 【청구항1】 이하의(a) 및 (b)의 조건을 충족하는 구리 입자. 불활성 분위기 중에서 구리 입자를 30℃내지 350℃까지 승온하는 동안의 복수 온도로 상기 온도를 일단 유지한 상태에서 상기 구리 입자에 대해 XRD 측정을 하고, 그 측정 결과에서 얻어진, 30℃에 있어서의 구리의 결정자 크기에 대한 각 온도에서의 상기 결정자 크기의 비인 결정자 크기비와 온도와의 관계에서 (a) 상기 결정자 크기비가 1.2가 되는 온도가 250℃이하이며(b) 250℃이상 350℃이하의 온도 범위의 단위 온도 당 상기 결정자 크기비의 변화량이 2.0×10-3 이상이다. | [Claim1] The copper grain child who fulfills the conditions of the following (a) and (b). With a plurality of temperature [ it carries out the temperature rising of the copper grain child from 30℃ to 350℃ in an inactive atmosphere ] of a between, the temperature in the state where it once held, In the relation of the crystal child size ratio and temperature which are the ratios of the crystal child size at each temperature to the crystal child size of copper at 30℃ which performed XRD measurement about the copper grain child, and was obtained from the measurement result, (a) The temperature from which the above-mentioned crystal child size ratio is set to 1.2 is 250℃ or less, and the amount of change of the above-mentioned crystal child size ratio per [ in the temperature range not more than more than (b) 250℃350℃ ] unit temperature is more than 2.0× 10 -3. | [기술분야] 본 발명은 구리 그레인 자식에 관한 것으로, 저온 소결성이 요구되는 다양한 제품에 적용될 수 있다. [해결과제] 본 발명은 전기 회로 형성 및 전자 부품 접합과 같은 응용에 불편함을 초래할 수 있는 종래의 구리 그레인 어린이의 높은 소결 온도 문제를 해결하고자 한다. [해결수단] 본 발명은 저온 소결 특성을 허용하는 특정 결정 자식 크기 비율 및 온도 특성을 갖는 구리 그레인 자식을 포함한다. [특징] 여기서 주요 특징은 구리 그레인 자식의 표면 상에 유기 중합체의 부재로, 개선된 저온 소결 특성을 가능하게 한다. [효과] 따라서, 본 발명은 구리 그레인 소아의 저온 소결 특성을 개선하여, 다양한 용도에 적합하게 만든다. | 2017-119143 | 2017-06-16 | 2019-002054 | 2019-01-10 |  |  | MITSUI MINING & SMELTING CO LTD ¦ TOHOKU UNIV | 上郡山 洋一 ¦ 今村 大志 ¦ 村松 淳司 ¦ 蟹江 澄志 |  |  |  | 4 | JP3018655B2(BE) ¦ JP2728726B2(BE) ¦ WOWO2016-152214A1(BE) ¦ WOWO2014-080662A1(BE) | 2 | JP7410742B2(FE) ¦ JP7434786B2(FE) | 17413869 | JP6955377B2 | 1 | 등록 |  | 2219001002054
KR | KR | P | A | 접합용 구리 페이스트, 접합체의 제조 방법 및 반도체 장치의 제조 방법 | 접합용 구리 페이스트는, 구리 입자와, 구리 이외의 금속 원소를 포함하는 제2 입자와, 분산매를 포함하는 접합용 구리 페이스트로서, 구리 입자가, 체적 평균 입경이 0.12 ㎛ 이상 0.8 ㎛ 이하인 서브마이크로 구리 입자와, 체적 평균 입경이 2 ㎛ 이상 50 ㎛ 이하인 마이크로 구리 입자를 포함하고, 서브마이크로 구리 입자의 함유량 및 마이크로 구리 입자의 함유량의 합계가, 구리 입자 및 제2 입자의 질량의 합계를 기준으로 하여 80 질량% 이상이며, 서브마이크로 구리 입자의 함유량이, 서브마이크로 구리 입자의 질량 및 마이크로 구리 입자의 질량의 합계를 기준으로 하여 30 질량% 이상 90 질량% 이하이고, 제2 입자의 함유량이, 구리 입자 및 제2 입자의 질량의 합계를 기준으로 하여 0.01 질량% 이상 10 질량% 이하이다. | The copper paste for the junction is the content of the second particle is 10 mass % or less over 0.01 mass % based on the total of the mass of the copper particle and the second particle the content of the copper particle is 90 mass % or less to the sub mike to the sub mike based on the total of the mass of the mass of the copper particle and micro copper particle over 30 mass % the sub mike, and the micro copper particle are included and the total of the content of the content of the copper particle and micro copper particle are 80 mass % or greater to the sub mike based on the total of the mass of the copper particle and the second particle as the copper paste for the junction including the second particle, and the dispersing medium including the copper particle, and the metal element except the copper. As to the sub mike, the volume average particle diameter of the copper particle is 0.8 ㎛ or less over 0.12 ㎛ the copper particle. As to the micro copper particle, the volume average particle diameter is 50 ㎛ or less over 2 ㎛. | 구리 입자와, 구리 이외의 금속 원소를 포함하는 제2 입자와, 분산매를 포함하는 접합용 구리 페이스트로서, 상기 구리 입자가, 체적 평균 입경이 0.12 ㎛ 이상 0.8 ㎛ 이하인 서브마이크로 구리 입자와, 체적 평균 입경이 2 ㎛ 이상 50 ㎛ 이하인 마이크로 구리 입자를 포함하고, 상기 서브마이크로 구리 입자의 함유량 및 상기 마이크로 구리 입자의 함유량의 합계가, 상기 구리 입자 및 상기 제2 입자의 질량의 합계를 기준으로 하여 80 질량% 이상이며, 상기 서브마이크로 구리 입자의 함유량이, 상기 서브마이크로 구리 입자의 질량 및 상기 마이크로 구리 입자의 질량의 합계를 기준으로 하여 30 질량% 이상 90 질량% 이하이고, 상기 제2 입자의 함유량이, 상기 구리 입자 및 상기 제2 입자의 질량의 합계를 기준으로 하여 0.01 질량% 이상 10 질량% 이하인, 접합용 구리 페이스트. | The content of the second particle is 10 mass % this Hine over 0.01 mass % based on the total of the mass of the copper particle and the second particle, and the copper paste for the junction the content of the copper particle is 90 mass % or less to the sub mike to the sub mike based on the total of the mass of the mass of the copper particle and micro copper particle over 30 mass % the sub mike, and the micro copper particle including second particle, and the dispersing medium including copper particle, and the metal element except the copper are included and the total of the content of the content of the copper particle and micro copper particle are 80 mass % or greater to the sub mike based on the total of the mass of the copper particle and the second particle. As to the sub mike, the volume average particle diameter of the copper particle is 0.8 ㎛ or less as the copper paste for the junction over 0.12 ㎛ the copper particle. As to the micro copper particle, the volume average particle diameter is 50 ㎛ or less over 2 ㎛. | 1. 구리 입자와, 구리 이외의 금속 원소를 포함하는 제2 입자와, 분산매를 포함하는 접합용 구리 페이스트로서, 상기 구리 입자가, 체적 평균 입경이 0.12 ㎛ 이상 0.8 ㎛ 이하인 서브마이크로 구리 입자와, 체적 평균 입경이 2 ㎛ 이상 50 ㎛ 이하인 마이크로 구리 입자를 포함하고, 상기 서브마이크로 구리 입자의 함유량 및 상기 마이크로 구리 입자의 함유량의 합계가, 상기 구리 입자 및 상기 제2 입자의 질량의 합계를 기준으로 하여 80 질량% 이상이며, 상기 서브마이크로 구리 입자의 함유량이, 상기 서브마이크로 구리 입자의 질량 및 상기 마이크로 구리 입자의 질량의 합계를 기준으로 하여 30 질량% 이상 90 질량% 이하이고, 상기 제2 입자의 함유량이, 상기 구리 입자 및 상기 제2 입자의 질량의 합계를 기준으로 하여 0.01 질량% 이상 10 질량% 이하인, 접합용 구리 페이스트. | 1. The content of the second particle is 10 mass % this Hine over 0.01 mass % based on the total of the mass of the copper particle and the second particle, and the copper paste for the junction the content of the copper particle is 90 mass % or less to the sub mike to the sub mike based on the total of the mass of the mass of the copper particle and micro copper particle over 30 mass % the sub mike, and the micro copper particle including second particle, and the dispersing medium including copper particle, and the metal element except the copper are included and the total of the content of the content of the copper particle and micro copper particle are 80 mass % or greater to the sub mike based on the total of the mass of the copper particle and the second particle. As to the sub mike, the volume average particle diameter of the copper particle is 0.8 ㎛ or less as the copper paste for the junction over 0.12 ㎛ the copper particle. As to the micro copper particle, the volume average particle diameter is 50 ㎛ or less over 2 ㎛. | [기술분야] 본 발명은 상기 귀금속이 상기 무압으로 포함되고 충분한 결합 강도를 얻을 수 있는 상기 증착 표면이 장착된 상기 반도체 장치를 용접하는 상기 접합을 위한 상기 구리 페이스트에 관한 것이다. [해결과제] 본 발명은 고융점 재료, 생산 효율, 및 재료 비용 문제와 같은 반도체 장치에서 무연 접합 재료를 사용하는 문제를 해결하고자 한다. [해결수단] 본 발명은 상기 구리 입자, 상기 미세 구리 입자, 상기 제 2 입자, 및 상기 분산 매질을 포함하는 상기 접합용 구리 페이스트를 포함한다. [특징] 여기서 주요 특징은 개선된 결합 강도를 갖는 무압 접합을 달성하기 위해, 구리 입자, 마이크로 구리 입자, 및 제2 입자를 포함하는 접합을 위한 구리 페이스트의 사용이다. [효과] 따라서, 본 발명은 상기 접합을 위해 상기 구리 페이스트를 사용함으로써 반도체 장치의 생산 안정성 및 연결 신뢰성을 개선한다. | 10-2018-7030759 | 2017-04-20 | 10-2019-0003516 | 2019-01-09 |  |  | 가부시끼가이샤 레조낙 | 가와나 유키 ¦ 나카코 히데오 ¦ 이시카와 다이 ¦ 스가마 치에 ¦ 구라후치 가즈히코 ¦ 에지리 요시노리 | 2016-090981 | JP | 2016-04-28 | 2 | JP2015-109434A(BE) ¦ JP6199048B2(BE) | 3 | KR10-2823876B1(FE) ¦ KR10-2368533B1(FE) ¦ KR10-2258498B1(FE) | 107928813 | CN109070206B ¦ EP3450053A1 ¦ JP2016-090981 ¦ JP6866893B2 ¦ KR10-2379883B1 ¦ MY194769A ¦ SG11201808579TB ¦ TWI743112B ¦ US10748865B2 ¦ WOWO2017-188123A1 | 10 | 등록 |  | 3519023000826
JP | JP | P | A | 은코팅 구리 분말과 그 제조 방법 및 도전성 페이스트 | 【요약】 【과제】습식 제조 방법을 이용하여 미세화에 의한 소결성과 고결정성에 의한 내산화성을 겸비한 은코팅 구리 분말을 제공한다. 【해결 수단】구리 입자 표면에 은이 피복된 은코팅 구리 분말로서, 주사형 전자현미경(SEM)에 의해 의팔면체 구조를 가지는 것이 관찰되고 대각선 길이(L)가 0.1μm~2μm이며 대각선 길이(L)와 Scherrer법에 의해 요구되는 구리의 결정자 지름(R)의 비(R/L)가 0.2~0.5의 범위 것을 전체의60% 이상 포함한 은코팅 구리 분말이다. 이 은코팅 구리 분말은 구리염을 알칼리로 pH12~14의 범위로서 추가로 착화제를 첨가해 수산화 구리와 구리의 착이온을 공존한 슬러리로 하는 공정(A)과 이 슬러리로 환원제를1~2당량 첨가해 아산화 구리(Cu2O)를 석출시키는 공정(B)과 또한 1 당량 이상의 환원제를 추가해 아산화 구리를 구리 입자로 환원시키는 공정(C)과 상기 구리 입자의 표면에 은을 피복하는 공정(D)을 포함한 습식법에 의해 제조된다. 【선택도】도 2 | [ABSTRACT] [Technical problem] The silver coat copper powder which combines the sintering nature by detailed-izing and the oxidation resistance by high crystallinity is provided using a wet manufacturing method. [Means for Solution]Are the silver coat copper powder with which silver was covered by the copper grain child surface, and having 擬 8 face-piece structure with a scanning electron microscope (SEM) is observed, Diagonal line length (L) is 0.1μ m~2μ m, and a ratio (R/L) with crystal 子径 (R) of copper called for by diagonal line length (L) and the Scherrer method is silver coat copper powder in which the whole contains a thing of the range of 0.2~0.5 60% or more. This silver coat copper powder with alkali 銅塩 as a range of pH 12~14, The process (A) made into the slurry which added the complexing agent and lived the complex ion of copper hydroxide and copper together, The process (B) which adds 1~2 Eq of reducing agents to this slurry, and deposits cuprous oxide (Cu 2 O), It is manufactured by wet process including the process (C) which adds a reducing agent of 1 more Eq or more, and makes cuprous oxide return to a copper grain child, and the process (D) of covering silver on the above-mentioned copper grain child's surface. [Chosen drawing] Drawing 2 | 【청구항1】 구리 입자 표면에 은이 피복된 은코팅 구리 분말로서, 주사형 전자현미경(SEM)에 의해 의팔면체 구조를 가지는 것이 관찰되고 대각선 길이(L)가 0.1μm~2μm이며 대각선 길이(L)와 Scherrer법에 의해 요구되는 구리의 결정자 지름(R)의 비(R/L)가 0.2~0.5의 범위 것을 전체의60% 이상 포함하는 것을 특징으로 하는 은코팅 구리 분말. | [Claim1] Are the silver coat copper powder with which silver was covered by the copper grain child surface, and having 擬 8 face-piece structure with a scanning electron microscope (SEM) is observed, Silver coat copper powder to which diagonal line length (L) is 0.1μ m~2μ m, and a ratio (R/L) with crystal 子径 (R) of the copper called for by diagonal line length (L) and the Scherrer method is characterized by the whole containing the thing of the range of 0.2~0.5 60% or more. | 【청구항1】 구리 입자 표면에 은이 피복된 은코팅 구리 분말로서, 주사형 전자현미경(SEM)에 의해 의팔면체 구조를 가지는 것이 관찰되고 대각선 길이(L)가 0.1μm~2μm이며 대각선 길이(L)와 Scherrer법에 의해 요구되는 구리의 결정자 지름(R)의 비(R/L)가 0.2~0.5의 범위 것을 전체의60% 이상 포함하는 것을 특징으로 하는 은코팅 구리 분말. ¦ 【청구항4】 구리염의 수용액을 알칼리로 pH12~14의 범위로서 추가로 착화제를 첨가해 수산화 구리와 구리의 착이온을 공존한 슬러리로 하는 공정(A)과 상기 슬러리로 환원제를1~2당량 첨가하여 아산화 구리(Cu2O)를 석출시키는 공정(B)과 상기 아산화 구리(Cu2O)가 석출한 슬러리에 1 당량 이상의 환원제를 추가하여 아산화 구리를 구리 입자로 환원시키는 공정(C)과 상기 구리 입자의 표면에 은을 피복하는 공정(D)를 포함하는 것을 특징으로 하는 은코팅 구리 분말 제조 방법. | [Claim1] Are the silver coat copper powder with which silver was covered by the copper grain child surface, and having 擬 8 face-piece structure with a scanning electron microscope (SEM) is observed, Silver coat copper powder to which diagonal line length (L) is 0.1μ m~2μ m, and a ratio (R/L) with crystal 子径 (R) of the copper called for by diagonal line length (L) and the Scherrer method is characterized by the whole containing the thing of the range of 0.2~0.5 60% or more. ¦ [Claim4] The process (A) made into the slurry which added the complexing agent for solution of 銅塩 as a range of pH 12~14 with alkali, and lived the complex ion of copper hydroxide and copper together, The process (B) which adds 1~2 Eq of reducing agents to the above-mentioned slurry, and deposits cuprous oxide (Cu 2 O), A manufacturing method of silver coat copper powder adding a reducing agent of 1 Eq or more to the slurry in which the above-mentioned cuprous oxide (Cu 2 O) deposited, and including the process (C) which makes cuprous oxide return to a copper grain child, and the process (D) of covering silver on the above-mentioned copper grain child'ss surface. | [기술분야] 본 발명은 전도성 페이스트와 같은 재료로서 편리하게 사용될 수 있고, 소결 성질과 내산화성을 결합시키는 은 코팅 구리 분말에 관한 것이다. [해결과제] 본 발명은 금속 충전제로서 은 먼지의 사용, 비용 절감의 필요성, 및 전기 분해 및 분무 방법에 의해 수득된 구리 그레인 어린이에서의 내산화성 및 소결성의 한계를 포함하는 종래 기술의 문제를 해결하고자 한다. [해결수단] 본 발명은 8면-조각 구조를 가진 은 코팅 구리 분말, 0.1 μm-2 μm의 대각선 길이 (L), 및 상기 구리 및 대각선 길이 (L)의 결정 (R)과의 비율 (R/L)을 포함한다. [특징] 여기서 주된 특징은 매끄럽고 높은 결정성을 갖는 은 코트 구리 분말의 8 면-편 구조이다. [효과] 따라서, 본 발명은 은 코팅 구리 분말에서 내산화성 및 소결성을 개선한다. | 2017-106519 | 2017-05-30 | 2018-204042 | 2018-12-27 |  |  | SUMITOMO METAL MINING CO LTD | 山岡 尚樹 ¦ 井上 雅仁 |  |  |  | 0 |  | 1 | CN116060610B | 17409056 | JP2018-204042A | 1 | 취하 |  | 2218050002706
JP | JP | P | A | 페이스트형 금속 입자 조성물, 접합 방법 및 전자 장치 제조 방법 | 【요약】 【과제】 금속제 부재 사이에서 가열하면 열주기시험 후의 접착 강도가 우수한 소결물이 되는 페이스트형 금속 입자 조성물, 금속제 부재끼리를 견고하게 접합하는 방법, 반도체 소자와 리드 프레임 또는 회로 기판이 견고하게 접합하고 있는 전자 장치의 제법을 제공한다. 【해결 수단】 비분말형 지방산, 고분자 분산제 또는 유기 아민으로 표면 피복된 평균 입경이 0.01~10μm인 가열 소결성 금속 입자와 휘발성 분산매와 분말형 지방산으로 구성되어, 100℃~300℃에서 가열하면 상기 금속 입자끼리가 소결하는 페이스트형 금속 입자 조성물, 금속제 부재 간에서 상기 페이스트형 금속 입자 조성물을 가열 소결함으로써 금속제 부재끼리를 접합하는 방법 및 반도체 소자와 리드 프레임 또는 회로 기판 사이에 상기 페이스트형 금속 입자 조성물을 개재시켜 가열 소결해 반도체 소자와 리드 프레임 또는 회로 기판을 접합하는 전자 장치 제조 방법. 【선택도】도 2 | [ABSTRACT] [Technical problem] If it heats between metal members, the process of the electronic device which the method, the semiconductor device, lead frame, or circuit board which joins firmly the paste-like metal particle constituent used as the sintering thing which was excellent in the adhesive strength after a thermal cycle test, and metal members has joined firmly is provided. [Means for Solution] The average particle diameter by which surface covering was carried out by un-powdered fatty acid, a polymers dispersing agent, or organic amine consists of the metal particles of heating sintering nature and the volatile carrier fluid which are 0.01~10μ m, and powdered fatty acid, The paste-like metal particle constituent which the metal particles will sinter if it heats at 100℃ ~ 300℃, How to join metal members by carrying out heating sintering of the paste-like metal particle constituent between metal members, And a manufacturing method of an electronic device which makes the paste-like metal particle constituent intervene between a semiconductor device, a lead frame, or a circuit board, carries out heating sintering, and joins a semiconductor device, a lead frame, or a circuit board. [Chosen drawing] Drawing 2 | 【청구항1】 (A) 25℃에서 비분말형 지방산, 고분자 분산제 및 유기 아민으로 구성되는 군에서 선택되는 피복제로 표면 피복된 평균 입경이 0.01~10μm인 소결성 금속 입자와(B) 휘발성 분산매와(C) 25℃에서 분말형 지방산으로 구성되는 것을 특징으로 하는 페이스트형 금속 입자 조성물. | [Claim1] (A) The sintering metal particles whose average particle diameter by which surface covering was carried out by the covering agent chosen from the group which consists of un-powdered fatty acid, a polymers dispersing agent, and organic amine at 25℃ is 0.01~10μ m, (B) The paste-like metal particle constituent consisting of volatile carrier fluid and fatty acid powdered at 25℃ (C). | 【청구항1】 (A) 25℃에서 비분말형 지방산, 고분자 분산제 및 유기 아민으로 구성되는 군에서 선택되는 피복제로 표면 피복된 평균 입경이 0.01~10μm인 소결성 금속 입자와(B) 휘발성 분산매와(C) 25℃에서 분말형 지방산으로 구성되는 것을 특징으로 하는 페이스트형 금속 입자 조성물. ¦ 【청구항5】 (A) 25℃에서 비분말형 지방산, 고분자 분산제 및 유기 아민으로 구성되는 군에서 선택되는 피복제로 표면 피복된 평균 입경이 0.01~10μm인 소결성 금속 입자와(B) 휘발성 분산매와(C) 25℃에서 분말형 지방산으로 구성되는, 페이스트형 금속 입자 조성물을 금속제 부재(D1)와 금속제 부재(D2)의 사이에 개재시켜 100℃이상 300℃이하에서 가열함으로써, 상기 소결성 금속 입자(A)끼리의 소결물에 의해 금속제 부재(D1)와 금속제 부재(D2)를 접합하는 것을 특징으로 하는 접합 방법. ¦ 【청구항11】 (A) 25℃에서 비분말형 지방산, 고분자 분산제 및 유기 아민으로 구성되는 군에서 선택되는 피복제로 표면 피복된 평균 입경이 0.01~10μm인 소결성 금속 입자와(B) 휘발성 분산매와(C) 25℃에서 분말형 지방산으로 구성되는, 페이스트형 금속 입자 조성물을 반도체 소자의 금속 부분과 리드 프레임 또는 금속 부분을 가지는 회로 기판 사이에 개재시킨 후, 100℃이상 300℃이하에서 가열함으로써, 상기 소결성 금속 입자(A)끼리의 소결물로서 반도체 소자의 금속 부분과 리드 프레임 또는 회로 기판의 금속 부분을 접합하는 것을 특징으로 하는 전자 장치 제조 방법. | [Claim1] (A) The sintering metal particles whose average particle diameter by which surface covering was carried out by the covering agent chosen from the group which consists of un-powdered fatty acid, a polymers dispersing agent, and organic amine at 25℃ is 0.01~10μ m, (B) The paste-like metal particle constituent consisting of volatile carrier fluid and fatty acid powdered at 25℃ (C). ¦ [Claim5] (A) The sintering metal particles whose average particle diameter by which surface covering was carried out by the covering agent chosen from the group which consists of un-powdered fatty acid, a polymers dispersing agent, and organic amine at 25℃ is 0.01~10μ m, (B) By making the paste-like metal particle constituent consisting of volatile carrier fluid and fatty acid powdered at 25℃ (C) intervene between metal members (D1) and metal members (D2), and heating it above 100℃ and below 300℃, A joining method characterized by joining metal members (D1) and metal members (D2) with the sintering thing of the sintering metal particles (A). ¦ [Claim11] (A) The sintering metal particles whose average particle diameter by which surface covering was carried out by the covering agent chosen from the group which consists of un-powdered fatty acid, a polymers dispersing agent, and organic amine at 25℃ is 0.01~10μ m, (B) It consists of volatile carrier fluid and fatty acid powdered at 25℃ (C), By heating a paste-like metal particle constituent above 100℃ and below 300℃, after making it intervene between the circuit boards which have the metal part, lead frame, or metal part of a semiconductor device, A manufacturing method of an electronic device characterized by joining the metal part of the metal part of a semiconductor device, a lead frame, or a circuit board as a sintering thing of the sintering metal particles (A). | [기술분야] 본 발명은 페이스트 유사 금속 입자 성분, 접합 방법, 및 전자 장치의 제조 방법에 관한 것이다. 페이스트-유사 금속 입자 성분은 표면 피복제 및 지방산 분말에 의한 표면 피복을 갖는 소결 금속 입자 및 휘발성 담체 유체로 구성된다. [해결과제] 본 발명은 접착 강도 및 열 사이클 시험 결과를 개선함으로써, 금속 입자 및 경화 수지로 이루어진 전도성 필름 및 열 전도성 튜닉에서 전도성 및 열 전도성의 한계를 해결하고자 한다. [해결수단] 본 발명은 소결 금속 입자 및 휘발성 담체 유체를 가진 페이스트 유사 금속 입자 성분, 표면 커버링제에 의한 표면 커버링, 및 지방산 분말을 포함한다. [특징] 여기서 주된 특징은 접착 강도 및 열 사이클 시험 결과를 개선하기 위해 페이스트-유사 금속 입자 성분에 지방산 분말을 사용하는 것이다. [효과] 따라서, 본 발명은 페이스트-유사 금속 입자 성분에서 지방산 분말을 사용함으로써 접착 강도, 특히 열 사이클 시험 후 접착 강도를 개선한다. | 2017-107959 | 2017-05-31 | 2018-206532 | 2018-12-27 | 6381738 |  | NIPPON HANDA KK | 増田 涼子 ¦ 小林 靖啓 |  |  |  | 7 | JP2016-066618A(BE) ¦ JP6814529B2(BE) ¦ JP6429659B2(BE) ¦ JP5908571B1(BE) ¦ JP6405867B2(BE) ¦ JP6380792B2(BE) ¦ WOWO2017-043541A1(BE) | 4 | CN113412171B ¦ JP6854030B1(FE) ¦ JP7264669B2(FE) ¦ KR10-2274190B1(FE) | 17411171 | JP6381738B1 | 1 | 등록 |  | 2218050005196
JP | JP | P | A | 주석 코팅 구리 분말 제조 방법 및 도전성 페이스트 제조 방법 | 【요약】 【과제】전자재료의 배선 형성용으로서 유용한 주석 코팅 구리 분말 제조 방법 및 도전성 페이스트 제조 방법을 제공한다. 【해결 수단】구리 입자 표면에 주석 또는 주석 합금이 피복된 주석 코팅 구리 분말 제조 방법으로서, 황산구리 수용액에 핵 생성을 위한 금속염을 구리에 대해서 0.005 몰% 이상 2 몰%미만이 되도록 용해시키고 또한 pH조정제와 분산제를 혼합해 구리염액을 제작한 후, 상기 구리염액으로 환원제 수용액을 첨가하고 반응액 중에서 적어도 수산화 구리가 존재하는 상태에서 구리 입자를 생성시키고 이어서 얻어진 구리 입자를 분리하거나, 분리하지 않고 반응액 그대로 소정량의 주석 화합물을 포함한 수용액 중에 분산시켜 주석 코팅 처리를 하고, 여과, 세척, 건조해 주석 코팅 구리 분말로 하는 것을 특징으로 하는 주석 코팅 구리 분말 제조 방법 등에 의해 제공한다. 【선택도】도 1 | [ABSTRACT] [Technical problem] The manufacturing method of tin coat copper powder useful as an object for the wiring formation of an electronic industry material and the manufacturing method of conductive paste are provided. [Means for Solution]It is a manufacturing method of tin coat copper powder with which tin or a tin alloy was covered by the copper grain child surface, Metal salt for nuclear generation is dissolved in copper sulfate solution so that it may become less than [ more than 0.005 mol %2 mol % ] to copper, After mixing a pH adjuster and a dispersing agent and producing copper salt solution, reducing agent solution is added to this copper salt solution, Separate a copper grain child who made generate a copper grain child in the state where copper hydroxide exists at least in reaction liquid, next was obtained, do not dissociate, but With reaction liquid, It is made to distribute in solution containing a tin compound of the specified quantity, and provides with a manufacturing method etc. of tin coat copper powder carrying out, filtering, washing and drying and making tin coat processing into tin coat copper powder. [Chosen drawing] Drawing 1 | 【청구항1】 구리 입자 표면에 주석 또는 주석 합금이 피복된 주석 코팅 구리 분말 제조 방법으로서, 황산구리 수용액에 핵 생성을 위한 금속염을 구리에 대해서 0.005 몰% 이상 2 몰%미만이 되도록 용해시키고 또한 pH조정제와 분산제를 혼합해 구리염액을 제작한 후, 상기 구리염액으로 환원제 수용액을 첨가하고 반응액 중에서 적어도 수산화 구리가 존재하는 상태에서 구리 입자를 생성시키고 이어서 얻어진 구리 입자를 분리하거나, 분리하지 않고 반응액 그대로 소정량의 주석 화합물을 포함한 수용액 중에 분산시켜 주석 코팅 처리를 하고, 여과, 세척, 건조해 주석 코팅 구리 분말로 하는 것을 특징으로 하는 주석 코팅 구리 분말 제조 방법. | [Claim1] It is a manufacturing method of the tin coat copper powder with which tin or a tin alloy was covered by the copper grain child surface, Metal salt for nuclear generation is dissolved in copper sulfate solution so that it may become less than [ more than 0.005 mol %2 mol % ] to copper, After mixing a pH adjuster and a dispersing agent and producing copper salt solution, reducing agent solution is added to this copper salt solution, Separate the copper grain child who made generate a copper grain child in the state where copper hydroxide exists at least in reaction liquid, next was obtained, do not dissociate, but With reaction liquid, A manufacturing method of the tin coat copper powder making it distribute in solution containing the tin compound of the specified quantity, filtering, washing and drying [ perform tin coat processing and ], and considering it as tin coat copper powder. | 【청구항1】 구리 입자 표면에 주석 또는 주석 합금이 피복된 주석 코팅 구리 분말 제조 방법으로서, 황산구리 수용액에 핵 생성을 위한 금속염을 구리에 대해서 0.005 몰% 이상 2 몰%미만이 되도록 용해시키고 또한 pH조정제와 분산제를 혼합해 구리염액을 제작한 후, 상기 구리염액으로 환원제 수용액을 첨가하고 반응액 중에서 적어도 수산화 구리가 존재하는 상태에서 구리 입자를 생성시키고 이어서 얻어진 구리 입자를 분리하거나, 분리하지 않고 반응액 그대로 소정량의 주석 화합물을 포함한 수용액 중에 분산시켜 주석 코팅 처리를 하고, 여과, 세척, 건조해 주석 코팅 구리 분말로 하는 것을 특징으로 하는 주석 코팅 구리 분말 제조 방법. | [Claim1] It is a manufacturing method of the tin coat copper powder with which tin or a tin alloy was covered by the copper grain child surface, Metal salt for nuclear generation is dissolved in copper sulfate solution so that it may become less than [ more than 0.005 mol %2 mol % ] to copper, After mixing a pH adjuster and a dispersing agent and producing copper salt solution, reducing agent solution is added to this copper salt solution, Separate the copper grain child who made generate a copper grain child in the state where copper hydroxide exists at least in reaction liquid, next was obtained, do not dissociate, but With reaction liquid, A manufacturing method of the tin coat copper powder making it distribute in solution containing the tin compound of the specified quantity, filtering, washing and drying [ perform tin coat processing and ], and considering it as tin coat copper powder. | [기술분야] 본 발명은 주석 코트 구리 분말 및 전도성 페이스트의 제조 방법에 관한 것이며, 배선 형성을 위한 전자 산업 재료에 적용될 수 있다. [해결과제] 본 발명은 입도 분포 및 내산화성이 좁은 주석 코트 구리 분말을 제조할 수 없는 종래의 제조 방법의 문제점을 해결하고자 한다. [해결수단] 본 발명은 황산구리 용액에 핵 생성용 금속염을 용해시키는 단계, pH 조절제 및 분산제를 첨가하는 단계, 및 환원제 용액을 첨가하여 반응 액체를 생성하는 단계를 포함하는 주석 코트 구리 분말의 제조 방법을 포함한다. [특징] 여기서 주된 특징은 주석 코트 구리 분말의 입경 및 입도 분포를 제어하기 위한 핵 생성을 위한 금속염의 사용이다. [효과] 따라서, 본 발명은 주석 코트 구리 분말 및 전도성 페이스트의 내산화성 및 제조 비용을 개선한다. | 2017-104092 | 2017-05-26 | 2018-199844 | 2018-12-20 |  |  | SUMITOMO METAL MINING CO LTD | 石田 栄治 |  |  |  | 0 |  | 1 | CN114043122B | 17405709 | JP2018-199844A | 1 | 취하 |  | 2218049001308
CN | CN | P | A | Method for preparing superfine copper powder | The invention discloses a method for preparing superfine copper powder, and relates to the technical field of metal materials. The method for preparing the superfine copper powder comprises the stepsthat under the combined action of sinusoidal ultrasonic waves and variable-frequency ultrasonic waves, a solution A is added to a solution B at certain temperature, and ageing is carried out after a reaction is carried out for a certain time; after filtering is carried out to separate solid and liquid, wet grinding, drying and screening are carried out, and the superfine copper powder can be obtained. The method for preparing the superfine copper powder is simple, the prepared superfine copper powder is even in size distribution, and the purity is not lower than 99.98%. | 본 발명은 초미세 구리 분말의 제조 방법을 개시하고, 금속 재료 기술 영역에 관련된다. 상기 제조 방법은 정현파 초음파와 주파수 변환 초음파의 공동 작용하에 용액 A를 일정 온도에서 용액 B에 첨가하고, 일정 시간 반응 후 노화시킨 후, 여과 고액 분리 후, 습식 분쇄, 건조, 체질 후를 사용한다 초미세 구리 분말을 얻을 수 있습니다. 본 발명의 상기 제조방법은 간단하고, 제조된 초미세 구리 분말은 입도 분포가 균일할 뿐만 아니라 순도 99.98%이상이다. | 1. a kind of preparation method of superfine cupper powder, it is characterised in that: the following steps are included: Under the collective effect of sinusoidal state ultrasonic wave and variable-frequency ultrasonic, copper salt solution A is added to reduction under certain temperature In agent solution B, aging after a certain period of time is reacted, then after filtering is separated by solid-liquid separation, after wet grinding, drying, screening Obtain superfine cupper powder. | 1. 초미세 구리 분말의 제조 방법은 다음을 포함하는 것을 특징으로 한다: 다음 단계를 포함합니다: 정현파 초음파와 주파수 변환 초음파의 공동 작용으로 일정 온도에서 환원제 용액 B에 구리염 용액 A를 첨가하고 일정 시간 반응 후 숙성시킨 후 여과 고액으로 분리한 후 습식 분쇄, 건조, 체질 후 초미세 구리 분말을 얻을 수 있습니다. | 1. a kind of preparation method of superfine cupper powder, it is characterised in that: the following steps are included: Under the collective effect of sinusoidal state ultrasonic wave and variable-frequency ultrasonic, copper salt solution A is added to reduction under certain temperature In agent solution B, aging after a certain period of time is reacted, then after filtering is separated by solid-liquid separation, after wet grinding, drying, screening Obtain superfine cupper powder. ¦ 10. a kind of preparation method of superfine cupper powder according to claim 10, it is characterised in that: the preparation method preparation Superfine cupper powder purity be not less than 99.98%, average grain diameter 1400-1800 mesh. | 1. 초미세 구리 분말의 제조 방법은 다음을 포함하는 것을 특징으로 한다: 다음 단계를 포함합니다: 정현파 초음파와 주파수 변환 초음파의 공동 작용으로 일정 온도에서 환원제 용액 B에 구리염 용액 A를 첨가하고 일정 시간 반응 후 숙성시킨 후 여과 고액으로 분리한 후 습식 분쇄, 건조, 체질 후 초미세 구리 분말을 얻을 수 있습니다. ¦ 10. 제10항에 있어서, 상기 초미세 구리 분말의 제조방법: 상기 제조 방법으로 제조된 초미세 구리 분말의 순도는 99.98%이상이고, 평균 입경은 1400-1800 메쉬이다. | [기술분야] 본 발명은 금속 재료의 기술 분야에 관한 것이며, 초미세 구리 분말을 제조하기 위한 방법을 제공한다. [해결과제] 본 발명은 고비용, 복잡한 공정, 및 낮은 순도와 같은 초미세 구리 분말을 제조하기 위한 기존의 방법의 과제를 해결하고자 한다. [해결수단] 본 발명은 초음파 및 특정 환원제를 사용하여 초미세 구리 분말을 제조하는 방법을 포함한다. [특징] 여기서 주요 특징은 반응 공정을 가속화하고 생성물 수율을 향상시키기 위해 초음파를 사용하는 것이다. [효과] 따라서, 본 발명은 제조된 초미세 구리 분말의 순도 및 입도 분포를 개선한다. | 2018-10872053 | 2018-08-02 | 108941605 | 2018-12-07 |  |  | XI'AN LEIJING NEW MATERIAL TECHNOLOGY Co.,Ltd. | ZHANG LEI |  |  |  | 0 |  | 1 | CN108971513B | 54181660 | CN108941605A | 1 | 거절 |  | 8418501022068
JP | JP | P | A | 금속 입자 응집체와 그 제조 방법, 페이스트형 금속 입자 조성물 및 접합체 제조 방법 | 【요약】 【과제】높은 접합 강도와 장기간 신뢰성을 가져 전자 부품 등의 부재를 접합할 수 있는 접합층을 형성할 수 있는 금속 입자를 제공한다. 【해결 수단】은 ,금 및 구리로 구성되는 군에서 선택되는 적어도 하나의 금속을 70 질량% 이상의 양으로 함유하고 입자 지름이 100 nm 이상 500 nm미만의 범위에 있는 입자를 60 체적% 이상 95 체적%이하의 범위, 입자 지름이 50 nm 이상 100 nm미만의 범위에 있는 입자를 5 체적% 이상 40 체적%이하의 범위, 그리고 입자 지름이 50 nm미만의 입자를 5 체적%이하의 비율에서 포함한 금속 입자와 유기물을 포함하고 레이저 회절 산란법에 의해 측정되는 체적 기준의 입도 분포 곡선에 있어서 D10가 0.05μm 이상 0.25μm이하의 범위에 있어서 D50가 0.4μm 이상 0.6μm이하의 범위에 있고 또한 D90가 1.5μm 이상 2.5μm이하의 범위에 있어서 상기 유기물을 상기 금속 입자에 대해서 2 질량%이하의 양으로 포함한 금속 입자 응집체. 【선택도】없음 | [ABSTRACT] [Technical problem] The metal particles which can form the joining layer which can join members, such as electronic parts, with reliability high junction intensity and over a long period of time are provided. [Means for Solution]At least one metal chosen from a group which consists of silver, gold, and copper is contained in quantity more than the 70 mass %, Particles which have particle diameter in 100-nm or more the range below 500 nm More than the 60 volume %, a range below the 95 volume %, Metal particles in which below the 5 volume % looks particles below 50 nm like [ particles ] comparatively, and a range more than the 5 volume % and below the 40 volume % and particle diameter contain particles which have particle diameter in 50-nm or more the range below 100 nm, In a particle size distribution curve of a volume standard measured by the laser diffraction scattering-about method including an organic matter, In more than 0.05μ m, D10 is in a range below 0.25μ m, A metal particle condensation object which D50 is in a range below 0.6μ m in more than 0.4μ m, and also D90 is in a range below 2.5μ m in more than 1.5μ m, and contains the organic matter in quantity below the 2 mass % to the metal particles. [Chosen drawing] Nothing | 【청구항1】 은 ,금 및 구리로 구성되는 군에서 선택되는 적어도 하나의 금속을 70 질량% 이상의 양으로 함유하고 입자 지름이 100 nm 이상 500 nm미만의 범위에 있는 입자를 60 체적% 이상 95 체적%이하의 범위, 입자 지름이 50 nm 이상 100 nm미만의 범위에 있는 입자를 5 체적% 이상 40 체적%이하의 범위, 그리고 입자 지름이 50 nm미만의 입자를 5 체적%이하의 비율에서 포함한 금속 입자와 유기물을 포함하고 레이저 회절 산란법에 의해 측정되는 체적 기준의 입도 분포 곡선에 있어서 D10가 0.05μm 이상 0.25μm이하의 범위에 있어서 D50가 0.4μm 이상 0.6μm이하의 범위에 있고 또한 D90가 1.5μm 이상 2.5μm이하의 범위에 있어서 상기 유기물을 상기 금속 입자에 대해서 2 질량%이하의 양으로 포함하는 것을 특징으로 하는 금속 입자 응집체. | [Claim1] At least one metal chosen from the group which consists of silver, gold, and copper is contained in the quantity more than the 70 mass %, The particles which have particle diameter in 100-nm or more the range below 500 nm More than the 60 volume %, the range below the 95 volume %, The metal particles in which below the 5 volume % looks the particles below 50 nm like [ particles ] comparatively, and the range more than the 5 volume % and below the 40 volume % and particle diameter contain the particles which have particle diameter in 50-nm or more the range below 100 nm, In the particle size distribution curve of the volume standard measured by the laser diffraction scattering-about method including an organic matter, In more than 0.05μ m, D10 is in the range below 0.25μ m, In more than 0.4μ m, D50 is in the range below 0.6μ m, A metal particle condensation object, wherein D90 is in the range below 2.5μ m in more than 1.5μ m and furthermore contains the above-mentioned organic matter in the quantity below the 2 mass % to the above-mentioned metal particles. | 【청구항1】 은 ,금 및 구리로 구성되는 군에서 선택되는 적어도 하나의 금속을 70 질량% 이상의 양으로 함유하고 입자 지름이 100 nm 이상 500 nm미만의 범위에 있는 입자를 60 체적% 이상 95 체적%이하의 범위, 입자 지름이 50 nm 이상 100 nm미만의 범위에 있는 입자를 5 체적% 이상 40 체적%이하의 범위, 그리고 입자 지름이 50 nm미만의 입자를 5 체적%이하의 비율에서 포함한 금속 입자와 유기물을 포함하고 레이저 회절 산란법에 의해 측정되는 체적 기준의 입도 분포 곡선에 있어서 D10가 0.05μm 이상 0.25μm이하의 범위에 있어서 D50가 0.4μm 이상 0.6μm이하의 범위에 있고 또한 D90가 1.5μm 이상 2.5μm이하의 범위에 있어서 상기 유기물을 상기 금속 입자에 대해서 2 질량%이하의 양으로 포함하는 것을 특징으로 하는 금속 입자 응집체. | [Claim1] At least one metal chosen from the group which consists of silver, gold, and copper is contained in the quantity more than the 70 mass %, The particles which have particle diameter in 100-nm or more the range below 500 nm More than the 60 volume %, the range below the 95 volume %, The metal particles in which below the 5 volume % looks the particles below 50 nm like [ particles ] comparatively, and the range more than the 5 volume % and below the 40 volume % and particle diameter contain the particles which have particle diameter in 50-nm or more the range below 100 nm, In the particle size distribution curve of the volume standard measured by the laser diffraction scattering-about method including an organic matter, In more than 0.05μ m, D10 is in the range below 0.25μ m, In more than 0.4μ m, D50 is in the range below 0.6μ m, A metal particle condensation object, wherein D90 is in the range below 2.5μ m in more than 1.5μ m and furthermore contains the above-mentioned organic matter in the quantity below the 2 mass % to the above-mentioned metal particles. | [기술분야] 본 발명은 금속 입자 응축 물체와 높은 접합 강도를 가지고 장기간에 걸쳐 신뢰성 있는 전자 부품을 접합하기 위한 이의 제조 방법에 관한 것이다. [해결과제] 본 발명은 서브미크론 크기의 금속 입자를 사용하여 접합 재료에서 접합 강도가 낮고, 나노 크기의 금속 입자를 사용하여 장기간에 걸쳐 접합 재료에서 신뢰성이 떨어지는 문제를 해결하고자 한다. [해결수단] 본 발명은 70 질량%초과의 양의 은, 금, 및 구리로부터 선택된 적어도 하나의 금속, 특정 입자 크기 분포, 및 2 질량%미만의 유기물 함량을 포함하는 금속 입자 응축 물체를 포함한다. [특징] 여기서 주된 특징은 금속 입자 응축 대상에 특정 입자 크기 분포 및 낮은 유기물 함량의 포함이다. [효과] 따라서, 본 발명은 장시간에 걸쳐 접합층의 신뢰성 및 접합 강도를 향상시킨다. | 2017-072991 | 2017-03-31 | 2018-172764 | 2018-11-08 |  |  | MITSUBISHI MATERIALS CORP | 山▲崎▼ 和彦 ¦ 増山 弘太郎 |  |  |  | 4 | JP2017-052668A(BE) ¦ JP6428339B2(BE) ¦ WOWO2017-033911A1(BE) ¦ WOWO2016-125355A1(BE) | 1 | KR10-2023-0158035A(FE) | 17383692 | JP6870436B2 | 1 | 등록 |  | 2218043001808
JP | JP | P | A | 니켈 피복 구리 입자, 접합재 및 접합 방법 | 【요약】 【과제】저비용이고 고신뢰성을 실현할 수 있고 특히 열전도성이 우수한 금속 입자를 제공한다. 【해결 수단】니켈 피복 구리 입자는 레이저 회절/산란법에 의한 평균 입자 지름이 0.5~100μm의 범위 내이며 코어층 및 상기 코어층의 표면 중 적어도 일부를 피복하는 피복층으로 형성되고 피복층은 니켈 원소를 원자수 농도로 해50% 이상 포함하고 코어층은 구리 원소를 50 중량% 이상 포함한를 구비한다. 니켈 피복 구리 입자를 포함한 접합재를 피접합 부재 사이에 개재시켜 환원성 가스 분위기 하에서 100℃~500℃의 범위 내의 온도에서 가열함으로써, 피접합 부재 사이에 접합층을 형성하고 피접합 부재끼리를 접합할 수 있다. 【선택도】없음 | [ABSTRACT] [Technical problem] Low cost and high-reliability can be realized and the metal particles which are excellent in especially thermal conductivity are provided. [Means for Solution]A mean particle size according [ a nickel covering copper grain child ] to laser diffraction / the scattering-about method is within the limits of 0.5~100μ m, It is formed from an enveloping layer which covers at least one copy of the surface of a core layer and the core layer, and an enveloping layer makes a nickel element the number concentration of atoms, and contains it 50% or more, and a core layer possesses 、 which contains a copper element 50% of the weight or more. By making a jointing material including a nickel covering copper grain child intervene between jointed members, and heating it under a reducing gas atmosphere at the temperature within the limits of 100℃ ~ 500℃, a joining layer can be formed between jointed members and jointed members can be joined. [Chosen drawing] Nothing | 【청구항1】 이하의 조건(i)~(iv); (i) 레이저 회절/산란법에 의한 평균 입자 지름이 0.3~200μm의 범위 내이다; (ii) 코어층 및 상기 코어층의 표면 중 적어도 일부를 피복하는 피복층으로 형성되어 있다; (iii) 상기 피복층은 니켈 원소를 원자수 농도로 해50% 이상 포함한다; (iv) 상기 코어층은 구리 원소를 50 중량% 이상 포함한다; (을)를 구비하는 니켈 피복 구리 입자. | [Claim1] Condition (i)~(iv) of the following; (i) The mean particle size by laser diffraction / the scattering-about method is within the limits of 0.3~200μ m; (ii) It is formed from the enveloping layer which covers at least one copy of the surface of a core layer and the above-mentioned core layer; (iii) The above-mentioned enveloping layer makes a nickel element the number concentration of atoms, and contains it 50% or more; (iv) The above-mentioned core layer contains a copper element 50% of the weight or more; The nickel covering copper grain child who possesses. | 【청구항1】 이하의 조건(i)~(iv); (i) 레이저 회절/산란법에 의한 평균 입자 지름이 0.3~200μm의 범위 내이다; (ii) 코어층 및 상기 코어층의 표면 중 적어도 일부를 피복하는 피복층으로 형성되어 있다; (iii) 상기 피복층은 니켈 원소를 원자수 농도로 해50% 이상 포함한다; (iv) 상기 코어층은 구리 원소를 50 중량% 이상 포함한다; (을)를 구비하는 니켈 피복 구리 입자. | [Claim1] Condition (i)~(iv) of the following; (i) The mean particle size by laser diffraction / the scattering-about method is within the limits of 0.3~200μ m; (ii) It is formed from the enveloping layer which covers at least one copy of the surface of a core layer and the above-mentioned core layer; (iii) The above-mentioned enveloping layer makes a nickel element the number concentration of atoms, and contains it 50% or more; (iv) The above-mentioned core layer contains a copper element 50% of the weight or more; The nickel covering copper grain child who possesses. | [기술분야] 본 발명은 전자 부품의 제조에 사용될 수 있는 니켈 피복 구리 알갱이 자식, 접합 재료, 및 이를 사용하는 접합 방법에 관한 것이다. [해결과제] 본 발명은 SiC를 사용하는 전력 반도체 칩 및 장착 보드에 대한 고온 영역 250°C 이상의 구동 시의 신뢰성, 및 동일한 구동 능력을 가진 무연 솔더 재료에 대한 필요성을 해결하고자 한다. [해결수단] 본 발명은 구리 원소를 함유하는 코어 층 및 니켈 원소를 함유하는 포위 층으로 구리 그레인 자식을 덮는 니켈을 포함한다. [특징] 여기서 주요 특징은 구리 그레인 자식(copper grain cild)을 덮는 니켈의 높은 열 전도성 및 낮은 비용이다. [효과] 따라서, 본 발명은 SiC를 사용하여 전력 반도체 칩 및 장착 보드를 위한 고온 영역에서 열 전도성 및 신뢰성을 개선한다. | 2017-073201 | 2017-03-31 | 2018-172771 | 2018-11-08 |  |  | NIPPON STEEL CHEMICAL & MATERIAL CO LTD | 千葉 将之 ¦ 清水 隆之 |  |  |  | 6 | JP2016-125117A(BE) ¦ JP6199048B2(BE) ¦ JP5769205B2(BE) ¦ JP5444699B2(BE) ¦ WOWO2016-071971A1(BE) ¦ WOWO2015-114771A1(BE) | 1 | CN112222785B | 17383698 | JP6861073B2 | 1 | 등록 |  | 2218043001815
JP | JP | P | A | 도체 형성용 조성물 및 접합체 및 그 제조 방법 | 【요약】 【과제】저온(예를 들면 250℃이하)에서 도체화 가능하며 금속 접합 재료로서 이용할 수 있는 도체 형성용 조성물을 제공하는 것. 【해결 수단】구리 함유 입자와 유기산과 분산매를 함유하고 구리 함유 입자가 구리를 포함한 코어 입자와 코어 입자의 표면 중 적어도 일부를 피복하는 유기물를 가지며, 유기물이 탄소수가 7 이하인 탄화수소기를 가지는 알킬 아민을 포함한, 도체 형성용 조성물. 【선택도】없음 | [ABSTRACT] [Technical problem] Provide that conductor-izing is possible and there is a constituent for conductor formation which can be used as a charge of a metal jointing material at low temperature (for example, 250℃ or less). [Means for Solution]A constituent for conductor formation which copper content particles, organic acid, and carrier fluid are contained, and copper content particles have a core particle containing copper and an organic matter which covers at least one copy of the surface of a core particle, and contains alkylamine in which an organic matter has a hydrocarbon group whose carbon number is seven or less. [Chosen drawing] Nothing | 【청구항1】 구리 함유 입자와 유기산과 분산매를 함유하고 상기 구리 함유 입자가 구리를 포함한 코어 입자와 상기 코어 입자의 표면 중 적어도 일부를 피복하는 유기물를 가지며, 상기 유기물이 탄소수가 7 이하인 탄화수소기를 가지는 알킬 아민을 포함한, 도체 형성용 조성물. | [Claim1] The constituent for conductor formation which copper content particles, organic acid, and carrier fluid are contained, and the above-mentioned copper content particles have a core particle containing copper and an organic matter which covers at least one copy of the surface of the above-mentioned core particle, and contains the alkylamine in which the above-mentioned organic matter has a hydrocarbon group whose carbon number is seven or less. | 【청구항1】 구리 함유 입자와 유기산과 분산매를 함유하고 상기 구리 함유 입자가 구리를 포함한 코어 입자와 상기 코어 입자의 표면 중 적어도 일부를 피복하는 유기물를 가지며, 상기 유기물이 탄소수가 7 이하인 탄화수소기를 가지는 알킬 아민을 포함한, 도체 형성용 조성물. | [Claim1] The constituent for conductor formation which copper content particles, organic acid, and carrier fluid are contained, and the above-mentioned copper content particles have a core particle containing copper and an organic matter which covers at least one copy of the surface of the above-mentioned core particle, and contains the alkylamine in which the above-mentioned organic matter has a hydrocarbon group whose carbon number is seven or less. | [기술분야] 본 발명은 도체 배선재, 열전달재, 열교환재, 방열재 등 다양한 제품에 적용될 수 있는 도체 형성용 구성재, 접합체 및 이의 제조방법에 관한 것이다. [해결과제] 본 발명은 금속 접합 재료의 전하로서 사용될 수 있는 전도체 형성을 위한 성분을 제공함으로써 저온, 특히 250°C 미만의 전도체-화를 달성하는 과제를 해결하고자 한다. [해결수단] 본 발명은 접합자를 위한 제조 방법과 함께, 구리 함량 입자, 유기산, 및 캐리어 유체를 함유하는 전도체 형성을 위한 성분을 포함한다. [특징] 여기서 주된 특징은 유기물이 탄소수가 7 이하인 탄화수소기를 갖는 알킬아민과 함께, 구리를 함유하는 코어 입자 및 코어 입자 표면의 적어도 하나의 카피를 커버하는 유기물을 갖는 구리 함량 입자의 사용이다. [효과] 따라서, 본 발명은 기판 간의 접착 특성을 개선하고 도체 형성을 위한 상기 구성 요소에서 유기 산을 사용함으로써 상기 접합자의 접합 강도를 향상시킨다. | 2017-068660 | 2017-03-30 | 2018-170228 | 2018-11-01 |  |  | RESONAC HOLDINGS CORP | 納堂 高明 ¦ 浦島 航介 ¦ 米倉 元気 ¦ 小川 禎宏 ¦ 明比 龍史 |  |  |  | 2 | JP5994811B2(BE) ¦ WOWO2014-057633A1(BE) | 4 | EP4023363B1 ¦ JP7707916B2(FE) ¦ KR10-2020-0119982A(FE) ¦ US12318838B2 | 17381685 | JP2018-170228A | 1 | 거절 |  | 2218042003822
JP | JP | P | A | 표면 피복 구리 필러 중간체 제조 방법 | 【요약】 【과제】화학제품의 생산에 범용적으로 사용되고 있는 SUS제의 반응조를 사용하여 구리 입자 표면의 산화구리를 제거할 수 있고 내산화성이 우수한 표면 피복 구리 필러 제조를 저비용 및 효율적으로 가능하게 하기 위한, 표면 피복 구리 필러 중간체를 제조하는 방법을 제공한다. 【해결 수단】구리 입자의 표면 구리와 화학 결합 및/또는 물리 결합에 의해 결합하는 아민 화합물의 피복층을 형성하기 전에 식(1)으로 표시되는 화합물을 포함한 용액 중에 구리 입자를 첨가해 구리 입자를 처리하는 공정을 가지는 표면 피복 구리 필러 중간체 제조 방법으로 한다. 【화 1】 [식(1) 중, a는1~3의 정수, b는0~2의 정수이며 a+b=3이다. ]【선택도】없음 | [ABSTRACT] [Technical problem] The copper oxide of the copper grain child surface can be removed using the reaction vessel made from SUS currently used for production of chemicals general-purpose, and the method of manufacturing the surface covering copper filler intermediate for enabling low cost and efficiently manufacture of the surface covering copper filler excellent in oxidation resistance is provided. [Means for Solution]Before forming an enveloping layer of an amine compound combined by copper of a copper grain child's surface, a chemical bond, and/or physical combination, it is considered as a manufacturing method of a surface covering copper filler intermediate which has the process of adding a copper grain child and processing a copper grain child in solution containing a compound denoted by a formula (1). [Formula 1] Among a [type (1), the integer of 1~3 and b are the integers of 0~2, and a is a+b=3. ] [chosen drawing] Nothing | 【청구항1】 (A) 식(1)으로 표시되는 화합물을 포함한 용액 중에 구리 입자를 첨가해 혼합액을 조제하고 구리 입자 표면의 산화구리(I)를 상기 화합물과의 반응에 의해 염화구리(I)로 변화시키고 염화구리(I)가 표면에 부착한 염화구리 부착동 입자를 얻는 공정 및 (B) 상기 염화 구리 부착동 입자를 상기 혼합액에서 분별하여 식(2)으로 표시되는 아민 화합물을 포함한 아민 화합물 용액에 첨가하고 상기 염화 구리 부착동 입자에 부착한 염화구리(I)를 상기 아민 화합물과의 반응에 의해 제거함과 동시에, 염화구리(I)가 제거된 청정 후 구리 입자 표면에 상기 아민 화합물의 피복층을 형성하는 공정를 가지는 표면 피복 구리 필러 중간체 제조 방법. 【화1】 [식(1) 중, a는1~3의 정수, b는0~2의 정수이며 a+b=3이다. ]【화2】 [식(2) 중, m는0~3의 정수, n는0~2의 정수이며 n=0일 때, m는0~3중 어느 하나, n=1또는 n=2일 때, m는1~3중 어느 하나이다. ] | [Claim1] (A) In the solution containing the compound denoted by a formula (1), add a copper grain child and it prepares the mixed-solution, Change copper oxide (I) of the copper grain child surface to copper chloride (I) by a reaction with the above-mentioned compound, and it classifies the process of obtaining the copper chloride adhesion copper grain child in whom copper chloride (I) adhered to the surface, and the (B) above-mentioned copper chloride adhesion copper grain child from the above-mentioned mixed-solution, A reaction with the above-mentioned amine compound removes copper chloride (I) which added in the amine compound solution containing the amine compound denoted by a formula (2), and adhered to the above-mentioned copper chloride adhesion copper grain child, and. A manufacturing method of the surface covering copper filler intermediate which has the process of forming the enveloping layer of the above-mentioned amine compound in the pure back copper grain child surface on which copper chloride (I) was removed. Among a [FORMULA1] [type (1), the integer of 1~3 and b are the integers of 0~2, and a is a+b=3. The integer of 0~3 and n of m are the integers of 0~2 among a][FORMULA2] [type (2), and m of m is either of 1~3 at the time of either of 0~3, n= 1, or n= 2 at the time of n= 0. ] | 【청구항1】 (A) 식(1)으로 표시되는 화합물을 포함한 용액 중에 구리 입자를 첨가해 혼합액을 조제하고 구리 입자 표면의 산화구리(I)를 상기 화합물과의 반응에 의해 염화구리(I)로 변화시키고 염화구리(I)가 표면에 부착한 염화구리 부착동 입자를 얻는 공정 및 (B) 상기 염화 구리 부착동 입자를 상기 혼합액에서 분별하여 식(2)으로 표시되는 아민 화합물을 포함한 아민 화합물 용액에 첨가하고 상기 염화 구리 부착동 입자에 부착한 염화구리(I)를 상기 아민 화합물과의 반응에 의해 제거함과 동시에, 염화구리(I)가 제거된 청정 후 구리 입자 표면에 상기 아민 화합물의 피복층을 형성하는 공정를 가지는 표면 피복 구리 필러 중간체 제조 방법. 【화1】 [식(1) 중, a는1~3의 정수, b는0~2의 정수이며 a+b=3이다. ]【화2】 [식(2) 중, m는0~3의 정수, n는0~2의 정수이며 n=0일 때, m는0~3중 어느 하나, n=1또는 n=2일 때, m는1~3중 어느 하나이다. ] | [Claim1] (A) In the solution containing the compound denoted by a formula (1), add a copper grain child and it prepares the mixed-solution, Change copper oxide (I) of the copper grain child surface to copper chloride (I) by a reaction with the above-mentioned compound, and it classifies the process of obtaining the copper chloride adhesion copper grain child in whom copper chloride (I) adhered to the surface, and the (B) above-mentioned copper chloride adhesion copper grain child from the above-mentioned mixed-solution, A reaction with the above-mentioned amine compound removes copper chloride (I) which added in the amine compound solution containing the amine compound denoted by a formula (2), and adhered to the above-mentioned copper chloride adhesion copper grain child, and. A manufacturing method of the surface covering copper filler intermediate which has the process of forming the enveloping layer of the above-mentioned amine compound in the pure back copper grain child surface on which copper chloride (I) was removed. Among a [FORMULA1] [type (1), the integer of 1~3 and b are the integers of 0~2, and a is a+b=3. The integer of 0~3 and n of m are the integers of 0~2 among a][FORMULA2] [type (2), and m of m is either of 1~3 at the time of either of 0~3, n= 1, or n= 2 at the time of n= 0. ] | [기술분야] 본 발명은 구리 필러 중간체를 덮는 표면의 제조 방법에 관한 것이며, 전자 산업 재료에서 전도성 구성 요소에 적용될 수 있다. [해결과제] 본 발명은 SUS로부터 제조된 범용 반응 용기를 사용하여 내산화성이 우수한 구리 필러 중간체를 덮는 표면을 효율적이고 저렴하게 제조하는 기술적 문제를 해결하고자 한다. [해결수단] 본 발명은 SUS를 부식시키지 않으면서 구리 그레인 자식 표면으로부터 구리 산화물을 제거하기 위해 특정 가공제를 사용하여 구리 충전제 중간체를 덮는 표면을 제조하기 위한 방법을 포함한다. [특징] 여기서 주요 특징은 SUS를 부식시키지 않으면서 구리 그레인 자식 표면으로부터 구리 산화물을 제거하기 위한 특정 처리제의 사용이다. [효과] 따라서, 본 발명은 우수한 내산화성을 갖는 구리 충전제 중간체를 덮는 표면의 제조 효율 및 비용 효율성을 개선한다. | 2017-063045 | 2017-03-28 | 2018-165382 | 2018-10-25 |  |  | NOF CORP | 田上 安宣 ¦ 園田 賢作 |  |  |  | 3 | JP6424104B2(BE) ¦ JP6056821B2(BE) ¦ WOWO2016-199811A1(BE) | 0 |  | 17377662 | JP6776973B2 | 1 | 등록 |  | 2218041000976
JP | JP | P | A | 구리 미립자, 구리 미립자 제조 방법 및 소결체 제조 방법 | 【요약】 【과제】표면을 산화 방지제 등으로 코팅하지 않고 대기 중에서 산화에 의한 열화가 진행하기 어렵고 보다 낮은 온도에서 소결할 수 있는 구리 미립자, 구리 미립자 제조 방법 및 소결체 제조 방법을 제공한다. 【해결 수단】본 발명의 구리 미립자는 표면 전체가 1.5 nm이하의 평균막 두께로 된 아산화 구리의 피막으로 덮여 있다. 또한 본 발명의 구리 미립자 제조 방법은 버너에 의해 형성된 환원성 화염 중에서 구리 또는 구리 화합물을 가열함으로써, 표면에 아산화 구리의 피막을 가지는 구리 미립자를 생성하는 방법이며 연소 배기가스 중의 CO/CO2의 체적비가 1.5~2.4의 범위가 되도록 환원성 화염을 형성하는 가연성 가스와 지연성 가스와의 혼합비를 조정하면서 구리 미립자를 생성한다. 또한 본 발명의 소결체 제조 방법은 본 발명에 따른 구리 미립자를 원료로 하고, 150℃이하의 환원성 분위기 중에서 소결한다. 【선택도】도 1 | [ABSTRACT] [Technical problem] Without coating the surface with an antioxidant etc., degradation by oxidization does not advance [ be / it / under / air / setting ] easily, and it provides the manufacturing method of the copper particulates which can be sintered at a lower temperature, and copper particulates, and the manufacturing method of a sintered compact. [Means for Solution]Copper particulates of this invention are covered with a tunic of the whole, cuprous oxide by which the surface was made average film thickness of 1.5 nm or less. The manufacturing method of the copper particulates of this invention is heating copper or a copper compound in the reducing flame formed by the burner, It is the method of generating the copper particulates which have a tunic of cuprous oxide on the surface, and copper particulates are generated, adjusting the mixture ratio of the combustible gas and susceptibility-of-substances-to-burn gas which form a reducing flame so that the volume ratio of CO/CO 2 in flue gas may serve as the range of 1.5~2.4. The manufacturing method of the sintered compact of this invention uses the copper particulates concerning this invention as materials, and sinters them in a reducing atmosphere 150℃ or less. [Chosen drawing] Drawing 1 | 【청구항1】 표면 전체가 1.5 nm이하의 평균막 두께로 된 아산화 구리의 피막으로 덮여 있는 것을 특징으로 하는 구리 미립자. | [Claim1] Copper particulates, wherein the whole surface is covered with the tunic of the cuprous oxide made into average film thickness of 1.5 nm or less. | 【청구항1】 표면 전체가 1.5 nm이하의 평균막 두께로 된 아산화 구리의 피막으로 덮여 있는 것을 특징으로 하는 구리 미립자. ¦ 【청구항3】 버너에 의해 형성된 환원성 화염 중에서 구리 또는 구리 화합물을 가열함으로써, 표면에 아산화 구리의 피막을 가지는 구리 미립자를 생성하는 구리 미립자 제조 방법으로서, 연소 배기가스 중의 CO/CO2의 체적비가 1.5~2.4의 범위가 되도록 상기 환원성 화염을 형성하는 가연성 가스와 지연성 가스와의 혼합비를 조정하면서 상기 구리 미립자를 생성하는 것을 특징으로 하는 구리 미립자 제조 방법. | [Claim1] Copper particulates, wherein the whole surface is covered with the tunic of the cuprous oxide made into average film thickness of 1.5 nm or less. ¦ [Claim3] By heating copper or a copper compound in the reducing flame formed by the burner, So that it may be a manufacturing method of the copper particulates which generate the copper particulates which have a tunic of cuprous oxide on the surface and the volume ratio of CO/CO 2 in flue gas may serve as the range of 1.5~2.4. A manufacturing method of the copper particulates characterized by generating the above-mentioned copper particulates while adjusting the mixture ratio of the combustible gas and susceptibility-of-substances-to-burn gas which form the above-mentioned reducing flame. | [기술분야] 본 발명은 구리 미립자 및 구리 미립자의 제조 방법, 및 소결체의 제조 방법에 관한 것이다. [해결과제] 본 발명은 구리 미립자가 높은 비용 및 이동을 발생시키기 쉽고, 대기 중의 금속 미립자의 산화에 의한 분해 문제를 해결하고자 한다. [해결수단] 본 발명은 상기 버너에 의해 형성된 상기 환원 화염에서 구리 또는 구리 화합물을 가열하는 단계, 및 상기 가연성 가스와-물질 대-연소 가스의 감수성-의 상기 혼합물 비율을 조정하여 구리 미립자의 상기 표면 상에 산화 구리의 튜닉을 형성하는 단계를 포함한다. [특징] 여기서 주요 특징은 산화구리로 코팅하지 않고 구리 미립자의 표면에 산화구리의 덩어리를 형성하는 것이다. [효과] 따라서, 본 발명은 소결 특성을 향상시키고 구리 미립자의 소결 온도를 감소시킨다. | 2017-058593 | 2017-03-24 | 2018-162474 | 2018-10-18 |  |  | TAIYO NIPPON SANSO CORP | 櫻本 裕二 ¦ 五十嵐 弘 ¦ 藤本 隆之 |  |  |  | 5 | JP6605848B2(BE) ¦ JP2014-156634A(BE) ¦ JP2013-136840A(BE) ¦ JP5044857B2(BE) ¦ WOWO2006-068231A1(BE) | 2 | JP6914999B2(FE) ¦ JP2021-014634A | 92319840 | CN110430952B ¦ EP3608038A1 ¦ JP6812615B2 ¦ KR10-2019-0128173A ¦ MY196778A ¦ TWI806855B ¦ US11701706B2 ¦ US2020-0070244A1 ¦ WOWO2018-173753A1 | 9 | 등록 |  | 2218040001418
JP | JP | P | A1 | 구리 입자 혼합물 및 그 제조 방법, 구리 입자 혼합물 분산액, 구리 입자 혼합물 함유 잉크, 구리 입자 혼합물의 저장 방법 및 구리 입자 혼합물의 소결 방법 | 【요약】 본 발명은 구리의 산화가 억제되어 있고 분산성이 높고 또한 환원성 분위기 중 또는 비환원성 분위기 중에서 단시간에 저온 소결이 가능하기 때문에, 도전성 구리 잉크 재료에 적합하게 이용할 수 있는 구리 입자 혼합물 및 그 제조 방법, 당해 구리 입자 혼합물이 분산되어 있는 구리 입자 혼합물 분산액 및 그 구리 입자 혼합물 분산액을 함유하는 구리 입자 혼합물 함유 잉크를 제공한다. 본 발명은 구리 미립자 A 및 구리 나노 입자 B를 포함하는 구리 입자 혼합물로서, 상기 구리 미립자 A는 평균 입자 지름이 0.1μm 이상 5μm이하이며 말론산 및 옥살산으로 이루어진 군에서 선택되는 적어도 1종의 디카르복실산에 의해 피복되어 있고 상기 구리 나노 입자 B는 구리의 단결정으로 이루어진 중심부 및 그 주위 보호층으로 구성되며, 상기 구리 나노 입자 B의 평균 입자 지름이 1 nm 이상 100 nm미만이며 상기 구리 나노 입자 B의 보호층은 탄소수3~6의 1 급 알코올, 탄소수3~6의 2 급 알코올 및 이들의 유도체로 이루어진 군에서 선택되는 적어도 1종을 포함하는, 것을 특징으로 하는 구리 입자 혼합물이다. | [ABSTRACT] Since low-temperature sintering is possible, this invention is [ be / copper oxidization is controlled, and dispersibility is high, and / it / under / reducing atmosphere or nonreducible atmosphere / setting ] at a short time. Copper grain child Mixture Content, Inc. containing a copper grain child mixture which can be used conveniently for a conductive copper ink material, a manufacturing method for the same, the copper grain child mixture dispersion liquid in which the copper grain child mixture concerned is distributed, and the copper grain child mixture dispersion liquid concerned is provided. this invention is the copper particulates A and copper-nanoparticles B an included copper grain child mixture, and the above-mentioned copper particulates A. In more than 0.1μ m, a mean particle size is below 5μ m, It is covered with at least one sort of dicarboxylic acid chosen from the group which consists of malonic acid and oxalic acid, and the above-mentioned copper-nanoparticles B, Consist of the central part which consists of a copper single crystal, and a protection layer of the circumference, and the mean particle sizes of the above-mentioned copper-nanoparticles B are 1 nm or more and less than 100 nm, and the protection layer of the above-mentioned copper-nanoparticles B, It is a copper grain child mixture characterized by what at least one sort chosen from the group which consists of the 1st class alcohol of the carbon number 3~6, the 2nd class alcohol of the carbon number 3~6, and those derivatives is included for. | 【청구항1】 구리 미립자 A 및 구리 나노 입자 B를 포함하는 구리 입자 혼합물로서, 상기 구리 미립자 A는 평균 입자 지름이 0.1μm 이상 5μm이하이며 말론산 및 옥살산으로 이루어진 군에서 선택되는 적어도 1종의 디카르복실산에 의해 피복되어 있고 상기 구리 나노 입자 B는 구리의 단결정으로 이루어진 중심부 및 그 주위 보호층으로 구성되며, 상기 구리 나노 입자 B의 평균 입자 지름이 1 nm 이상 100 nm미만이며 상기 구리 나노 입자 B의 보호층은 탄소수3~6의 1 급 알코올, 탄소수3~6의 2 급 알코올 및 이들의 유도체로 이루어진 군에서 선택되는 적어도 1종을 포함하는, 것을 특징으로 하는 구리 입자 혼합물. | [Claim1] Are the copper particulates A and copper-nanoparticles B an included copper grain child mixture, and the above-mentioned copper particulates A. In more than 0.1μ m, a mean particle size is below 5μ m, It is covered with at least one sort of dicarboxylic acid chosen from the group which consists of malonic acid and oxalic acid, and the above-mentioned copper-nanoparticles B, Consist of the central part which consists of a copper single crystal, and a protection layer of the circumference, and the mean particle sizes of the above-mentioned copper-nanoparticles B are 1 nm or more and less than 100 nm, and the protection layer of the above-mentioned copper-nanoparticles B, The copper grain child mixture characterized by what at least one sort chosen from the group which consists of the 1st class alcohol of the carbon number 3~6, the 2nd class alcohol of the carbon number 3~6, and those derivatives is included for. | 【청구항1】 구리 미립자 A 및 구리 나노 입자 B를 포함하는 구리 입자 혼합물로서, 상기 구리 미립자 A는 평균 입자 지름이 0.1μm 이상 5μm이하이며 말론산 및 옥살산으로 이루어진 군에서 선택되는 적어도 1종의 디카르복실산에 의해 피복되어 있고 상기 구리 나노 입자 B는 구리의 단결정으로 이루어진 중심부 및 그 주위 보호층으로 구성되며, 상기 구리 나노 입자 B의 평균 입자 지름이 1 nm 이상 100 nm미만이며 상기 구리 나노 입자 B의 보호층은 탄소수3~6의 1 급 알코올, 탄소수3~6의 2 급 알코올 및 이들의 유도체로 이루어진 군에서 선택되는 적어도 1종을 포함하는, 것을 특징으로 하는 구리 입자 혼합물. ¦ 【청구항10】 구리 미립자 A 및 구리 나노 입자 B를 포함하는 구리 입자 혼합물 제조 방법으로서, (1) 아세트산구리와 탄소수3~6의 1 급 알코올, 탄소수3~6의 2 급 알코올 및 이들의 유도체로 이루어진 군에서 선택되는 적어도 1종이 탄소수2~4의 디올에 용해한 용액을 조제하는 공정 1, (2) 상기 용액을 대기압 하에서 100℃이하에서 하이드라진 환원하여 상기 용액 중에서 구리 나노 입자 B를 조제하는 공정 2 및 (3) 상기 구리 나노 입자 B를 함유하는 상기 용액에 상기 구리 미립자 A 및 말론산 및 옥살산으로 이루어진 군에서 선택되는 적어도 1종의 디카르복실산을 첨가하는 공정 3을 가지며, 상기 구리 미립자 A는 평균 입자 지름이 0.1μm 이상 5μm이하이며 말론산 및 옥살산으로 이루어진 군에서 선택되는 적어도 1종의 디카르복실산에 의해 피복되어 있고 상기 구리 나노 입자 B는 구리의 단결정으로 이루어진 중심부 및 그 주위 보호층으로 구성되며, 상기 구리 나노 입자 B의 평균 입자 지름이 1 nm 이상 100 nm미만이며 상기 구리 나노 입자 B의 보호층은 탄소수3~6의 1 급 알코올, 탄소수3~6의 2 급 알코올 및 이들의 유도체로 이루어진 군에서 선택되는 적어도 1종을 포함하는, 것을 특징으로 하는 구리 입자 혼합물 제조 방법. | [Claim1] Are the copper particulates A and copper-nanoparticles B an included copper grain child mixture, and the above-mentioned copper particulates A. In more than 0.1μ m, a mean particle size is below 5μ m, It is covered with at least one sort of dicarboxylic acid chosen from the group which consists of malonic acid and oxalic acid, and the above-mentioned copper-nanoparticles B, Consist of the central part which consists of a copper single crystal, and a protection layer of the circumference, and the mean particle sizes of the above-mentioned copper-nanoparticles B are 1 nm or more and less than 100 nm, and the protection layer of the above-mentioned copper-nanoparticles B, The copper grain child mixture characterized by what at least one sort chosen from the group which consists of the 1st class alcohol of the carbon number 3~6, the 2nd class alcohol of the carbon number 3~6, and those derivatives is included for. ¦ [Claim10] Are the copper particulates A and copper-nanoparticles B a manufacturing method of the included copper grain child mixture, and (1) copper acetate, At least one sort chosen from the group which consists of the 1st class alcohol of the carbon number 3~6, the 2nd class alcohol of the carbon number 3~6, and those derivatives, Hydrazine reduction of the process 1 and the (2) above-mentioned solutions which prepare the solution dissolved in the diol of the carbon number 2~4 is carried out below 100℃ under atmospheric pressure, In the process 2 of preparing copper-nanoparticles B in the above-mentioned solution, and the above-mentioned solution containing (3) above-mentioned copper-nanoparticles B, Have the process 3 of adding at least one sort of dicarboxylic acid chosen from the group which consists of the above-mentioned copper particulates A, malonic acid, and oxalic acid, and the above-mentioned copper particulates A. In more than 0.1μ m, a mean particle size is below 5μ m, It is covered with at least one sort of dicarboxylic acid chosen from the group which consists of malonic acid and oxalic acid, and the above-mentioned copper-nanoparticles B, Consist of the central part which consists of a copper single crystal, and a protection layer of the circumference, and the mean particle sizes of the above-mentioned copper-nanoparticles B are 1 nm or more and less than 100 nm, and the protection layer of the above-mentioned copper-nanoparticles B, At least one sort chosen from the group which consists of the 1st class alcohol of the carbon number 3~6, the 2nd class alcohol of the carbon number 3~6, and those derivatives is included, A manufacturing method of the copper grain child mixture characterized by things. | [기술분야] 본 발명은 구리 그레인 자식 혼합물의 보존 방법, 동일한 것을 위한 제조 방법, 구리 그레인 자식 혼합물 분산액, 구리 그레인 자식 혼합물 함량 잉크, 및 구리 그레인 자식 혼합물, 및 구리 그레인 자식 혼합물의 소결 방법에 관한 것이다. [해결과제] 본 발명은 구리 나노 입자를 응축시키고, 평균 입자 크기가 10 nm 이하인 조성물의 단일 분포를 획득하고, 저온 가열 동안 보호제를 완전히 제거하는 문제를 해결하고자 한다. [해결수단] 본 발명은 특정 평균 입자 크기 및 보호층을 갖는 구리 미립자 A 및 구리-나노입자 B를 포함한다. [특징] 여기서 주요 특징은 각각 구리 미립자 A 및 구리-나노입자 B를 덮기 위한 특정 디카르복실산 및 알코올의 사용이다. [효과] 따라서, 본 발명은 구리 산화를 제어하고 저온 가열 동안 보호제를 완전히 제거함으로써 구리 상세 배선의 안정성 및 전기 전도성을 개선한다. | 2019-512483 | 2018-04-05 | WO2018-190246 | 2018-10-18 |  |  | KANSAI UNIV | 川▲崎▼ 英也 | 2017-080971 | JP | 2017-04-14 | 2 | JP2014-047415A(BE) ¦ WOWO2015-129466A1(BE) | 0 |  | 20824923 | CN110621424A ¦ JP2017-080971 ¦ JP6976597B2 ¦ US11767443B2 ¦ WOWO2018-190246A1 | 5 | 등록 |  | 2520007000158
US | US | P | A1 | METHOD FOR PRODUCING COPPER NANOPARTICLES AND USE OF SAID PARTICLES | The invention relates to copper nanoparticles and to a method for producing them, including the following steps: dissolving at least one copper salt, oxide or hydroxide in distilled water in a container; dissolving at least one stabilizer in distilled water in a container; mixing the two solutions in a reactor; adding a primary complexing agent; adding an alkali; adding an anti-foaming agent; adding at least one reducing agent, stopping the reaction by cooling to a temperature reaction between 0° C. and 25° C. while maintaining the stirring; adding at least one antioxidant; adding at least one secondary complexing agent; and maturing and washing the mixture; The invention also relates to the use of copper nanoparticles. | 본 발명은 구리 나노 입자 및 이의 제조 방법에 관한 것이며, 하기 단계를 포함하는 방법에 관한 것이다. 용기 내의 증류수에 적어도 하나의 구리염, 산화물 또는 수산화물을 용해시키는 것 용기에서 증류수에 적어도 하나의 안정제를 용해시키는 것 반응기에 두 용액을 혼합하는 것 1차 착화제 첨가 알칼리 첨가 소포제를 첨가하는 것 적어도 하나의 환원제를 첨가하고, 교반을 유지하면서 0℃와 25℃사이의 온도 반응으로 냉각함으로써 반응을 정지시키는 것 적어도 하나의 산화방지제를 첨가하는 것 적어도 하나의 2차 착화제 첨가 그리고 혼합물을 숙성시키고 세척하는 것 본 발명은 또한 구리 나노 입자의 사용에 관한 것이다. | 1. A method for obtaining copper nanoparticles, wherein it comprises the following stages: i) dissolving in a container at least one copper salt, oxide or hydroxide in water, preferably distilled water, until a solution of a concentration of 0.1 M to 1.5 M is obtained;ii) dissolving in a container at least one stabilizer in water, preferably distilled, until a stabilizer solution of a concentration of 0.5 to 20 M is obtained;iii) mixing the two solutions in a reactor and maintaining with stirring in the range of between 5 to 10,000 rpm for a time between 1 min and 24 hours;iv) adding to the reaction mixture obtained in step iii) at least one primary complexing agent in a molar concentration from 5 to 12 M, stirring the complexing reaction mixture for a time between 1 min and 24 hours;v) adding an alkali to the above reaction mixture, until the mixture is adjusted to a pH>5;vi) then adding a defoamer to the reaction mixture in a concentration not greater than 1% of the total mixture and heating the reaction mixture between 25-120° C. with stirring in the range of between 5 to 10,000 rpm;vii) adding at least one reducer to the reaction mixture of step vi) with stirring in the range of 5 to 10,000 rpm which is in a molar concentration from 0.5 to 3 M; stirring the reaction mixture for a time between 1 min and 24 hours of reduction;viii) stopping the reaction by cooling to a reaction temperature between 0° C. to 25° C. while maintaining stirring in the range of 5 to 10,000 rpm;ix) adding at least one antioxidant pre-dissolved in distilled water with a molar concentration from 0.5 to 3 M;x) adding at least one secondary complexer pre-dissolved in distilled water in a molar concentration of 0.1 to 1.5 M;xi) maturing the mixture of step x) for a time of 1 min to 15 days, at a temperature of 10° C. to 70° C. with or without stirring in the range of 5 to 10,000 rpm;xii) washing the nanoparticles by centrifugation and/or dialysis with at least one solvent. | 1. 구리 나노 입자를 얻기 위한 방법, 여기에서 그것은 다음의 단계를 포함한다: I)0.1 M 내지 1.5 M의 농도의 용액이 얻어질 때까지, 물 중 적어도 하나의 구리 염, 산화물 또는 수산화물을 용기에 용해시키는 것, 바람직하게는 증류수 Ii)0.5 내지 20M의 농도의 안정화제 용액이 얻어질 때까지, 바람직하게는 증류된 물 중 적어도 하나의 안정제를 용기에 용해시키는 것 Iii)반응기에 두 용액을 혼합하고 1분 내지 24시간 사이의 시간 동안 5 내지 10,000 rpm의 범위에서 교반을 유지하는 것 Iv)iii)단계 i)에서 얻어진 반응 혼합물에 단계 iii)에서 얻어진 반응 혼합물에 첨가하고, 1분 내지 24시간 사이의 시간 동안 착화 반응 혼합물을 교반한다. V)혼합물이 pH >5로 조절될 때까지, 상기 반응 혼합물에 알칼리를 첨가하는 것 Vi)이 후, 총 혼합물의 1%보다 크지 않은 농도의 반응 혼합물에 소포제를 첨가하고, 5 내지 10,000 rpm 범위의 교반으로 25-120℃사이의 반응 혼합물을 가열한다. Vii)0.5 내지 3M의 몰 농도인 5 내지 10,000 rpm의 범위에서 교반과 함께 단계 vi)의 반응 혼합물에 적어도 하나의 감속기를 첨가하는 것 1분 내지 24시간의 감소 사이의 시간 동안 반응 혼합물을 교반하는 것 Viii)5 내지 10,000 rpm 범위의 교반을 유지하면서 0℃내지 25℃사이의 반응 온도로 냉각함으로써 반응을 정지시키는 것. Ix)0.5 내지 3 M 의 몰 농도로 증류수에 용해된 적어도 하나의 산화 방지제 pre 첨가 X)0.1 내지 1.5 M의 몰 농도로 증류수에 용해된 적어도 하나의 2차 착화제 pre 첨가 Xi)5 내지 10,000 rpm 범위에서 교반 없이 10℃내지 70℃의 온도에서 1 분 내지 15일의 시간 동안 단계 x)의 혼합물을 숙성시키는 것. Xii)적어도 하나의 용매로 원심분리 및/또는 투석에 의해 나노 입자를 세척하는 것. | 1. A method for obtaining copper nanoparticles, wherein it comprises the following stages: i) dissolving in a container at least one copper salt, oxide or hydroxide in water, preferably distilled water, until a solution of a concentration of 0.1 M to 1.5 M is obtained;ii) dissolving in a container at least one stabilizer in water, preferably distilled, until a stabilizer solution of a concentration of 0.5 to 20 M is obtained;iii) mixing the two solutions in a reactor and maintaining with stirring in the range of between 5 to 10,000 rpm for a time between 1 min and 24 hours;iv) adding to the reaction mixture obtained in step iii) at least one primary complexing agent in a molar concentration from 5 to 12 M, stirring the complexing reaction mixture for a time between 1 min and 24 hours;v) adding an alkali to the above reaction mixture, until the mixture is adjusted to a pH>5;vi) then adding a defoamer to the reaction mixture in a concentration not greater than 1% of the total mixture and heating the reaction mixture between 25-120° C. with stirring in the range of between 5 to 10,000 rpm;vii) adding at least one reducer to the reaction mixture of step vi) with stirring in the range of 5 to 10,000 rpm which is in a molar concentration from 0.5 to 3 M; stirring the reaction mixture for a time between 1 min and 24 hours of reduction;viii) stopping the reaction by cooling to a reaction temperature between 0° C. to 25° C. while maintaining stirring in the range of 5 to 10,000 rpm;ix) adding at least one antioxidant pre-dissolved in distilled water with a molar concentration from 0.5 to 3 M;x) adding at least one secondary complexer pre-dissolved in distilled water in a molar concentration of 0.1 to 1.5 M;xi) maturing the mixture of step x) for a time of 1 min to 15 days, at a temperature of 10° C. to 70° C. with or without stirring in the range of 5 to 10,000 rpm;xii) washing the nanoparticles by centrifugation and/or dialysis with at least one solvent. | 1. 구리 나노 입자를 얻기 위한 방법, 여기에서 그것은 다음의 단계를 포함한다: I)0.1 M 내지 1.5 M의 농도의 용액이 얻어질 때까지, 물 중 적어도 하나의 구리 염, 산화물 또는 수산화물을 용기에 용해시키는 것, 바람직하게는 증류수 Ii)0.5 내지 20M의 농도의 안정화제 용액이 얻어질 때까지, 바람직하게는 증류된 물 중 적어도 하나의 안정제를 용기에 용해시키는 것 Iii)반응기에 두 용액을 혼합하고 1분 내지 24시간 사이의 시간 동안 5 내지 10,000 rpm의 범위에서 교반을 유지하는 것 Iv)iii)단계 i)에서 얻어진 반응 혼합물에 단계 iii)에서 얻어진 반응 혼합물에 첨가하고, 1분 내지 24시간 사이의 시간 동안 착화 반응 혼합물을 교반한다. V)혼합물이 pH >5로 조절될 때까지, 상기 반응 혼합물에 알칼리를 첨가하는 것 Vi)이 후, 총 혼합물의 1%보다 크지 않은 농도의 반응 혼합물에 소포제를 첨가하고, 5 내지 10,000 rpm 범위의 교반으로 25-120℃사이의 반응 혼합물을 가열한다. Vii)0.5 내지 3M의 몰 농도인 5 내지 10,000 rpm의 범위에서 교반과 함께 단계 vi)의 반응 혼합물에 적어도 하나의 감속기를 첨가하는 것 1분 내지 24시간의 감소 사이의 시간 동안 반응 혼합물을 교반하는 것 Viii)5 내지 10,000 rpm 범위의 교반을 유지하면서 0℃내지 25℃사이의 반응 온도로 냉각함으로써 반응을 정지시키는 것. Ix)0.5 내지 3 M 의 몰 농도로 증류수에 용해된 적어도 하나의 산화 방지제 pre 첨가 X)0.1 내지 1.5 M의 몰 농도로 증류수에 용해된 적어도 하나의 2차 착화제 pre 첨가 Xi)5 내지 10,000 rpm 범위에서 교반 없이 10℃내지 70℃의 온도에서 1 분 내지 15일의 시간 동안 단계 x)의 혼합물을 숙성시키는 것. Xii)적어도 하나의 용매로 원심분리 및/또는 투석에 의해 나노 입자를 세척하는 것. | [기술분야] 본 발명은 10 nm 내지 200 nm 사이의 크기를 갖는 구리 나노입자를 얻기 위한 공정에 관한 것이며, 전자 및 마이크로 전자공학에서 배선, 캡슐화, 및 전기 연결과 같은 다양한 상업적 용도에 적용될 수 있다. [해결과제] 본 발명은 비-구형 형태 및 광학 특성을 갖는 안정한 구리 나노입자를 얻기 위한 비용-효과적이고 환경 친화적인 공정을 제공함으로써 기존 방법의 한계를 해결하고자 한다. [해결수단] 본 발명은 구리 염 및 안정화제를 용해시키는 단계, 상기 용액을 혼합하는 단계, 착화제를 첨가하는 단계, pH 조절 단계, 소포제 첨가 단계, 환원 단계, 냉각 단계, 산화 방지제 첨가 단계, 2차 착화제 첨가 단계, 및 상기 혼합물을 숙성시키는 단계를 포함하는 양성 환경 조건 하에서 안정적인 구리 나노 입자를 얻기 위한 방법을 포함한다. [특징] 여기서 주요 특징은 구리염과 고분자 안정제 사이의 몰비를 변화시켜 나노입자의 크기를 조절하는 능력이다. [효과] 따라서, 본 발명은 구리 나노입자의 안정성 및 광학 특성을 개선하여, 다양한 상업적 용도에서 이들의 사용을 가능하게 한다. | 16/067298 | 2016-12-30 | 2018-0297121 | 2018-10-18 |  |  | UNIVERSIDAD DE CHILE | Harold Ivan LOZANO ZARTO ¦ Eglantina Javiera BENAVENTE ESPINOSA ¦ Fernando Javier MENDIZABAL EMALDIA ¦ Guillermo Antonio Alberto GONZALEZ MORAGA | 201503794 | CL | 2015-12-30 | 0 |  | 5 | CN115676871B ¦ CN115121259B ¦ CN111715888B ¦ GB002609804A ¦ US11801553B1 | 108535990 | CL2015003794A1 ¦ CL201503794 ¦ CL94 201503 ¦ CN108778569B ¦ EP3398700A1 ¦ US2018-0297121A1 ¦ WOWO2017-115330A1 | 7 | 포기 |  | 5418042001361
JP | JP | P | A | 수지 함유 구리 소결체 및 그 제조 방법, 접합체 및 반도체 장치 | 【요약】 【과제】기계 특성이 우수한 구리 소결체 및 그 제조 방법을 제공하는 것. 【해결 수단】 본 발명은 구리의 치밀도가 40 체적% 이상 95 체적%이하이며 표면에 통하는 구멍을 포함한 구리 소결체와 상기 구리 소결체의 구멍에 함침하고 있는 수지를 구비하고, 수지는 유리 전이 온도가 200℃이상이며 폴리이미드 수지, 폴리아미드 수지 및 폴리아미드이미드 수지로 구성되는 군에서 선택되는 1종 이상이며 수지의 함유량이 구리 소결체 및 수지의 질량 합계를 기준으로서 0.01 질량% 이상 10 질량%이하인 수지 함유 구리 소결체를 제공한다. 【선택도】없음 | [ABSTRACT] [Technical problem] Provide a copper sintered compact excellent in the machinery characteristic, and a manufacturing method for the same. [Means for Solution]this invention is provided with a copper sintered compact which the copper degrees of precision are more than the 40 volume % and below the 95 volume %, and contains a hole which leads to the surface, and resin with which a hole of this copper sintered compact is impregnated, and resin, Glass transition temperature is 200℃ or more, and are one or more sorts chosen from a group which consists of polyimide resin, polyamide resin, and polyamide imide resin, and content of resin is based on the sum total of mass of a copper sintered compact and resin, A resin content copper sintered compact which are more than the 0.01 mass % and below the 10 mass % is provided. [Chosen drawing] Nothing | 【청구항1】 구리의 치밀도가 40 체적% 이상 95 체적%이하이며 표면에 통하는 구멍을 포함한 구리 소결체와 상기 구리 소결체의 상기 구멍에 함침하고 있는 수지를 구비하고, 상기 수지는 유리 전이 온도가 200℃이상이며 폴리이미드 수지, 폴리아미드 수지 및 폴리아미드이미드 수지로 구성되는 군에서 선택되는 1종 이상이며 상기 수지의 함유량이 상기 구리 소결체 및 상기 수지의 질량 합계를 기준으로서 0.01 질량% 이상 10 질량%이하인 수지 함유 구리 소결체. | [Claim1] Have a copper sintered compact which the copper degrees of precision are more than the 40 volume % and below the 95 volume %, and contains the hole which leads to the surface, and resin with which the above-mentioned hole of this copper sintered compact is impregnated, and the above-mentioned resin, Glass transition temperature is 200℃ or more, and they are one or more sorts chosen from the group which consists of polyimide resin, polyamide resin, and polyamide imide resin, The resin content copper sintered compact whose content of the above-mentioned resin is more than the 0.01 mass % and below the 10 mass % on the basis of the sum total of the mass of the above-mentioned copper sintered compact and the above-mentioned resin. | 【청구항1】 구리의 치밀도가 40 체적% 이상 95 체적%이하이며 표면에 통하는 구멍을 포함한 구리 소결체와 상기 구리 소결체의 상기 구멍에 함침하고 있는 수지를 구비하고, 상기 수지는 유리 전이 온도가 200℃이상이며 폴리이미드 수지, 폴리아미드 수지 및 폴리아미드이미드 수지로 구성되는 군에서 선택되는 1종 이상이며 상기 수지의 함유량이 상기 구리 소결체 및 상기 수지의 질량 합계를 기준으로서 0.01 질량% 이상 10 질량%이하인 수지 함유 구리 소결체. | [Claim1] Have a copper sintered compact which the copper degrees of precision are more than the 40 volume % and below the 95 volume %, and contains the hole which leads to the surface, and resin with which the above-mentioned hole of this copper sintered compact is impregnated, and the above-mentioned resin, Glass transition temperature is 200℃ or more, and they are one or more sorts chosen from the group which consists of polyimide resin, polyamide resin, and polyamide imide resin, The resin content copper sintered compact whose content of the above-mentioned resin is more than the 0.01 mass % and below the 10 mass % on the basis of the sum total of the mass of the above-mentioned copper sintered compact and the above-mentioned resin. | [기술분야] 본 발명은 구리 수지 함량 구리 소결체, 이의 제조 방법, 접합체, 및 반도체 장치에 관한 것이다. [해결과제] 본 발명은 산화구리로부터 구리로 복귀할 때의 체적 수축에 기인하는 접합 강도의 저하를 회피함으로써, 기계 특성이 우수한 구리 소결체 및 그 제조 방법을 제공하는 기술적 과제를 해결하고자 한다. [해결수단] 본 발명은 40 부피%초과 및 95 부피%미만의 정밀도의 구리를 갖는 구리 소결체, 및 이 구리 소결체의 홀이 함침된 수지를 포함한다. [특징] 여기서 주된 특징은 구리 소결체의 구멍을 함침시키기 위해 200°C 이상의 유리 전이 온도를 갖는 수지를 사용하는 것이다. [효과] 따라서, 본 발명은 수지 조성물로 상기 홀을 함침시킴으로써 상기 구리 소결체의 기계 특성 및 접합 신뢰성을 개선한다. | 2017-050082 | 2017-03-15 | 2018-154852 | 2018-10-04 |  |  | RESONAC HOLDINGS CORP | 石川 大 ¦ 根岸 征央 ¦ 川名 祐貴 ¦ 須鎌 千絵 ¦ 中子 偉夫 ¦ 江尻 芳則 |  |  |  | 4 | JP2016-176135A(BE) ¦ JP6123110B2(BE) ¦ JP4685145B2(BE) ¦ JP2003-285341A(BE) | 10 | CN113747680B ¦ JP7739509B1(FE) ¦ JP7550252B2(FE) ¦ JP7757791B2(FE) ¦ JP2022-071422A(FE) ¦ JP2021-172858A(FE) ¦ JP7502611B2(FE) ¦ JP7502598B2(FE) ¦ US12447528B2 ¦ US11752551B2 | 17369335 | JP6984146B2 | 1 | 등록 |  | 2218038001756
JP | JP | P | A | 접합용 구리 페이스트, 접합체 및 그 제조 방법 및 반도체 장치 및 그 제조 방법 | 【요약】 【과제】 대면적의 부재를 무가압으로 접합하는 경우에도 충분한 접합 강도를 얻을 수 있는 접합용 구리 페이스트를 제공하는 것. 【해결 수단】 본 발명에 따른 접합용 구리 페이스트는 유기 보호제에 의해 피복된 구리 입자와 분산매를 포함한 접합용 구리 페이스트로서, 구리 입자는 제1 유기 보호제에 의해 피복된, 체적 평균 입경이 0.12μm 이상 0.8μm이하인 서브 마이크로 구리 입자와 제2 유기 보호제에 의해 피복된, 체적 평균 입경이 2μm 이상 50μm이하인 마이크로 구리 입자를 함유하고 분산매는 비점이 250℃미만의 제1 분산매와 비점이 250℃이상의 제2 분산매를 함유하고 제 1 유기 보호제의 대기압 하에서의 탈리 개시 온도를 TP1, 제2 유기 보호제의 대기압 하에서의 탈리 개시 온도를 TP2 및 제2 분산매의 대기압 하에서의 탈리 개시 온도를 TS2로 했을 때 TP1 및 TP2가 140℃이상 380℃이하이며 TS2≦TP1이고 TS2≦TP2이다. 【선택도】없음 | [ABSTRACT] [Technical problem] Even if you are a case where the member of large area is joined by no pressurizing, provide the copper paste for junction which can obtain sufficient junction intensity. [Means for Solution]Copper paste for junction concerning this invention is a copper grain child covered with an organic protecting agent, and carrier fluid included copper paste for junction, and a copper grain child, A submicro copper grain child who was covered with the 1st organic protecting agent and whose volume average particle diameter of more than 0.12μ m is below 0.8μ m, Contain a micro copper grain child who was covered with the 2nd organic protecting agent and whose volume average particle diameter of more than 2μ m is below 50μ m, and carrier fluid, In the boiling point, the 1st carrier fluid below 250℃ and the boiling point contain the 2nd carrier fluid 250℃ or more, Desorption start temperature under atmospheric pressure of the 1st organic protecting agent T P1, When desorption start temperature from desorption start temperature under atmospheric pressure of the 2nd organic protecting agent under T P2 and atmospheric pressure of the 2nd carrier fluid is set to T S2, T P1 and T P2 are above 140℃ and below 380℃, and are TS2 ≦ T P1 and T S2, and ≦ T P2. [Chosen drawing] Nothing | 【청구항1】 유기 보호제에 의해 피복된 구리 입자와 분산매를 포함한 접합용 구리 페이스트로서, 상기 구리 입자는 제1 유기 보호제에 의해 피복된, 체적 평균 입경이 0.12μm 이상 0.8μm이하인 서브 마이크로 구리 입자와 제2 유기 보호제에 의해 피복된, 체적 평균 입경이 2μm 이상 50μm이하인 마이크로 구리 입자를 함유하고 상기 분산매는 비점이 250℃미만의 제1 분산매와 비점이 250℃이상의 제2 분산매를 함유하고 상기 제 1 유기 보호제의 대기압 하에서의 탈리 개시 온도를 TP1, 상기 제 2 유기 보호제의 대기압 하에서의 탈리 개시 온도를 TP2 및 상기 제 2 분산매의 대기압 하에서의 탈리 개시 온도를 TS2로 했을 때 TP1 및 TP2가 140℃이상 380℃이하이며 TS2≦TP1이고 TS2≦TP2인 접합용 구리 페이스트. | [Claim1] Are the copper grain child covered with the organic protecting agent, and carrier fluid included copper paste for junction, and the above-mentioned copper grain child, The submicro copper grain child who was covered with the 1st organic protecting agent and whose volume average particle diameter of more than 0.12μ m is below 0.8μ m, Contain the micro copper grain child who was covered with the 2nd organic protecting agent and whose volume average particle diameter of more than 2μ m is below 50μ m, and the above-mentioned carrier fluid, In the boiling point, the 1st carrier fluid below 250℃ and the boiling point contain the 2nd carrier fluid 250℃ or more, The desorption start temperature under the atmospheric pressure of the 1st above-mentioned organic protecting agent T P1, When desorption start temperature from the desorption start temperature under the atmospheric pressure of the 2nd above-mentioned organic protecting agent under T P2 and the atmospheric pressure of the 2nd above-mentioned carrier fluid is set to T S2, T P1 and T P2 are above 140℃ and below 380℃, Copper paste for junction which is TS2 ≦ T P1 and T S2, and ≦ T P2. | 【청구항1】 유기 보호제에 의해 피복된 구리 입자와 분산매를 포함한 접합용 구리 페이스트로서, 상기 구리 입자는 제1 유기 보호제에 의해 피복된, 체적 평균 입경이 0.12μm 이상 0.8μm이하인 서브 마이크로 구리 입자와 제2 유기 보호제에 의해 피복된, 체적 평균 입경이 2μm 이상 50μm이하인 마이크로 구리 입자를 함유하고 상기 분산매는 비점이 250℃미만의 제1 분산매와 비점이 250℃이상의 제2 분산매를 함유하고 상기 제 1 유기 보호제의 대기압 하에서의 탈리 개시 온도를 TP1, 상기 제 2 유기 보호제의 대기압 하에서의 탈리 개시 온도를 TP2 및 상기 제 2 분산매의 대기압 하에서의 탈리 개시 온도를 TS2로 했을 때 TP1 및 TP2가 140℃이상 380℃이하이며 TS2≦TP1이고 TS2≦TP2인 접합용 구리 페이스트. | [Claim1] Are the copper grain child covered with the organic protecting agent, and carrier fluid included copper paste for junction, and the above-mentioned copper grain child, The submicro copper grain child who was covered with the 1st organic protecting agent and whose volume average particle diameter of more than 0.12μ m is below 0.8μ m, Contain the micro copper grain child who was covered with the 2nd organic protecting agent and whose volume average particle diameter of more than 2μ m is below 50μ m, and the above-mentioned carrier fluid, In the boiling point, the 1st carrier fluid below 250℃ and the boiling point contain the 2nd carrier fluid 250℃ or more, The desorption start temperature under the atmospheric pressure of the 1st above-mentioned organic protecting agent T P1, When desorption start temperature from the desorption start temperature under the atmospheric pressure of the 2nd above-mentioned organic protecting agent under T P2 and the atmospheric pressure of the 2nd above-mentioned carrier fluid is set to T S2, T P1 and T P2 are above 140℃ and below 380℃, Copper paste for junction which is TS2 ≦ T P1 and T S2, and ≦ T P2. | [기술분야] 본 발명은 접합용 구리 페이스트, 접합체, 그 제조 방법, 반도체 장치, 및 그 제조 방법에 관한 것이다. [해결과제] 본 발명은 가압 없이 대면적의 부재를 접합할 때 충분한 접합 강도를 얻는 기술적 문제를 해결하고자 한다. [해결수단] 본 발명은 상기 유기 보호제로 덮인 구리 그레인 자식, 및 접합을 위한 구리 페이스트를 포함하는 캐리어 유체를 포함한다. [특징] 여기서 주요 특징은 충분한 소결 성질을 유지하고 부피 수축을 제어하기 위해 서브마이크로 구리 그레인 자식 및 마이크로 구리 그레인 자식의 사용이다. [효과] 따라서, 본 발명은 가압 없이 대면적의 부재를 접합할 때 접합 강도 및 접속 신뢰성을 향상시킨다. | 2017-050305 | 2017-03-15 | 2018-156736 | 2018-10-04 |  |  | RESONAC HOLDINGS CORP | 石川 大 ¦ 根岸 征央 ¦ 川名 祐貴 ¦ 須鎌 千絵 ¦ 中子 偉夫 ¦ 江尻 芳則 |  |  |  | 5 | CN107123459B(BE) ¦ JP6372978B2(BE) ¦ JP2012-167259A(BE) ¦ US2013-0302603A1(BE) ¦ WOWO2016-076306A1(BE) | 9 | JP7783457B2(FE) ¦ JP7703273B2(FE) ¦ JP7651822B2(FE) ¦ JP7508802B2(FE) ¦ JP7392728B2(FE) ¦ JP6869274B2(FE) ¦ JP6869275B2(FE) ¦ TWI859338B(FE) ¦ US12318838B2 | 17370934 | JP6782416B2 | 1 | 등록 |  | 2218038003640
JP | JP | P | A | 접합용 구리 페이스트 및 반도체 장치 | 【요약】 【과제】열전도성 및 접속 신뢰성이 우수하고, 반도체 소자와 반도체 소자 탑재용 지지 부재와의 접합을 간편한 공정으로 수행할 수 있는 접합용 구리 페이스트를 제공하는 것. 【해결 수단】구리 입자와 열분해성 수지와 용제를 포함한 접합용 구리 페이스트로서, 구리 입자의 함유량이 접합용 구리 페이스트의 전질량을 기준으로서 65 질량% 이상이며 열분해성 수지의 함유량이 구리 입자 및 열분해성 수지의 전질량을 기준으로서 1 질량% 이상인 접합용 구리 페이스트. 【선택도】없음 | [ABSTRACT] [Technical problem] Excel in thermal conductivity and connection reliability, and provide the copper paste for junction which can perform junction to a semiconductor device and the support member for semiconductor device loading at a simple process. [Means for Solution]Copper paste for junction whose content of thermal decomposition resin it is copper paste for junction containing a copper grain child, thermal decomposition resin, and a solvent, a copper grain child's content is more than the 65 mass % on the basis of total mass of copper paste for junction, and is more than the 1 mass % on the basis of total mass of a copper grain child and thermal decomposition resin. [Chosen drawing] Nothing | 【청구항1】 구리 입자와 열분해성 수지와 용제를 포함한 접합용 구리 페이스트로서, 상기 구리 입자의 함유량이 접합용 구리 페이스트의 전질량을 기준으로서 65 질량% 이상이며 상기 열분해성 수지의 함유량이 상기 구리 입자 및 상기 열분해성 수지의 전질량을 기준으로서 1 질량% 이상인 접합용 구리 페이스트. | [Claim1] It is copper paste for junction containing a copper grain child, thermal decomposition resin, and a solvent, Copper paste for junction whose content of the above-mentioned thermal decomposition resin the above-mentioned copper grain child'ss content is more than the 65 mass % on the basis of the total mass of the copper paste for junction, and is more than the 1 mass % on the basis of the total mass of the above-mentioned copper grain child and the above-mentioned thermal decomposition resin. | 【청구항1】 구리 입자와 열분해성 수지와 용제를 포함한 접합용 구리 페이스트로서, 상기 구리 입자의 함유량이 접합용 구리 페이스트의 전질량을 기준으로서 65 질량% 이상이며 상기 열분해성 수지의 함유량이 상기 구리 입자 및 상기 열분해성 수지의 전질량을 기준으로서 1 질량% 이상인 접합용 구리 페이스트. | [Claim1] It is copper paste for junction containing a copper grain child, thermal decomposition resin, and a solvent, Copper paste for junction whose content of the above-mentioned thermal decomposition resin the above-mentioned copper grain child'ss content is more than the 65 mass % on the basis of the total mass of the copper paste for junction, and is more than the 1 mass % on the basis of the total mass of the above-mentioned copper grain child and the above-mentioned thermal decomposition resin. | [기술분야] 본 발명은 접합용 구리 페이스트에 관한 것으로, 반도체 소자 및 반도체 소자 로딩용 지지 부재에 적용될 수 있다. [해결과제] 본 발명은 높은 열 전도성을 갖는 접착제를 사용할 때 반도체 디바이스에서 열악한 접합 신뢰성 및 열 소산의 문제를 해결하고자 한다. [해결수단] 본 발명은 구리 그레인 자식, 열분해 수지, 및 용매를 함유하는 접합용 구리 페이스트를 포함한다. [특징] 여기서 주요 특징은 반도체 장치에서 방열 및 접합 신뢰성을 향상시키기 위해 구리 함량이 높은 접합용 구리 페이스트 및 열분해 수지의 사용이다. [효과] 따라서, 본 발명은 구리 함량이 높고 열분해 수지를 가진 접합을 위해 구리 페이스트를 사용함으로써 반도체 장치에서 방열 및 접합 신뢰성을 개선한다. | 2017-045887 | 2017-03-10 | 2018-152176 | 2018-09-27 |  |  | RESONAC HOLDINGS CORP | 中子 偉夫 ¦ 江尻 芳則 ¦ 石川 大 ¦ 川名 祐貴 ¦ 根岸 征央 ¦ 須鎌 千絵 |  |  |  | 1 | JP2014-186902A(BE) | 10 | CN113166945B ¦ EP4023363B1 ¦ JP2024-150645A(FE) ¦ JP7508802B2(FE) ¦ JP2021-097072A(FE) ¦ JP7392728B2(FE) ¦ JP7567160B2(FE) ¦ JP7180490B2(FE) ¦ JP2020-070461A(FE) ¦ KR10-2022-0073763A(FE) | 17367245 | JP6848549B2 | 1 | 등록 |  | 2218037003380
JP | JP | P | A | 니켈 코팅 구리 분말과 그 제조 방법 및 도전성 페이스트 | 【요약】 (수정유) 【과제】도전성 페이스트 등의 재료로서 적합하게 이용하는, 소결성과 내산화성을 겸비한 미세하고 고결정한 니켈 코팅 구리 분말과 그 제조 방법 및 도전성 페이스트의 제공. 【해결 수단】구리 분말 표면에 니켈 또는 니켈 합금이 피복되고 주사형 전자현미경에 의해 의팔면체 구조가 관찰되고 대각선 길이(L)와 구리의 결정자 지름(R)의 비(R/L)가 0.2~0.5의 범위 것을 전체의60% 이상 포함한 니켈 코팅 구리 분말. 이 니켈 코팅 구리 분말은 구리염을 알칼리로 pH12~14의 범위로서 또한 착화제를 첨가해 수산화 구리와 구리 착이온을 공존한 슬러리로 하는 공정(A)과 이 슬러리로 환원제를 첨가해 아산화 구리(Cu2O)를 석출시키는 공정(B)과 또한 환원제를 추가해 아산화 구리를 구리 분말로 환원시키는 공정(C)과 구리 분말에 니켈 또는 니켈 합금을 피복하는 공정(D)을 포함한 습식법에 의한 니켈 코팅 구리 분말 제조 방법. 【선택도】도 2 | [ABSTRACT] (Correction possession) [Technical problem] The nickel coat copper powder [ 結晶 / that it is detailed and / highly ] which is suitably used as materials, such as conductive paste, and which combines sintering nature and oxidation resistance, its manufacturing method, and offer of conductive paste. [Means for Solution]Nickel coat copper powder in which nickel or a nickel alloy is covered by the copper powder surface, 擬 8 face-piece structure is observed by a scanning electron microscope, and the whole contains [ a ratio (R/L) with crystal 子径 (R) of diagonal line length (L) and copper ] a thing of the range of 0.2~0.5 60% or more. This nickel coat copper powder with alkali 銅塩 as a range of pH 12~14, The process (A) made into the slurry which added the complexing agent and lived copper hydroxide and copper complex ion together, The process (B) which adds a reducing agent to this slurry and deposits cuprous oxide (Cu 2 O), A manufacturing method of the nickel coat copper powder by wet process including the process (C) which adds a reducing agent and makes cuprous oxide return to copper powder, and the process (D) of covering nickel or a nickel alloy to copper powder. [Chosen drawing] Drawing 2 | 【청구항1】 구리 분말 표면에 니켈 또는 니켈 합금이 피복되어 있고 주사형 전자현미경(SEM)에 의해 의팔면체 구조를 가지는 것이 관찰되고 대각선 길이(L)가 0.1μm~2μm이며 대각선 길이(L)와 Scherrer법에 의해 요구되는 구리의 결정자 지름(R)의 비(R/L)가 0.2~0.5의 범위 것을 전체의60% 이상 포함하는 것을 특징으로 하는 니켈 코팅 구리 분말. | [Claim1] Nickel or a nickel alloy is covered by the copper powder surface, and having 擬 8 face-piece structure with a scanning electron microscope (SEM) is observed, Nickel coat copper powder to which diagonal line length (L) is 0.1μ m~2μ m, and a ratio (R/L) with crystal 子径 (R) of the copper called for by diagonal line length (L) and the Scherrer method is characterized by the whole containing the thing of the range of 0.2~0.5 60% or more. | 【청구항1】 구리 분말 표면에 니켈 또는 니켈 합금이 피복되어 있고 주사형 전자현미경(SEM)에 의해 의팔면체 구조를 가지는 것이 관찰되고 대각선 길이(L)가 0.1μm~2μm이며 대각선 길이(L)와 Scherrer법에 의해 요구되는 구리의 결정자 지름(R)의 비(R/L)가 0.2~0.5의 범위 것을 전체의60% 이상 포함하는 것을 특징으로 하는 니켈 코팅 구리 분말. ¦ 【청구항5】 구리염의 수용액을 알칼리로 pH12~14의 범위로서 추가로 착화제를 첨가해 수산화 구리와 구리 착이온을 공존한 슬러리로 하는 공정(A)과 상기 슬러리로 환원제를1~2당량 첨가하여 아산화 구리(Cu2O)를 석출시키는 공정(B)과 상기 아산화 구리(Cu2O)가 석출한 슬러리에 1 당량 이상의 환원제를 추가하여 아산화 구리를 구리 분말로 환원시키는 공정(C)과 또한 상기 구리 분말에 니켈 또는 니켈 합금을 피복하는 공정(D)를 포함하는 것을 특징으로 하는 니켈 코팅 구리 분말 제조 방법. | [Claim1] Nickel or a nickel alloy is covered by the copper powder surface, and having 擬 8 face-piece structure with a scanning electron microscope (SEM) is observed, Nickel coat copper powder to which diagonal line length (L) is 0.1μ m~2μ m, and a ratio (R/L) with crystal 子径 (R) of the copper called for by diagonal line length (L) and the Scherrer method is characterized by the whole containing the thing of the range of 0.2~0.5 60% or more. ¦ [Claim5] The process (A) made into the slurry which added the complexing agent for solution of 銅塩 as a range of pH 12~14 with alkali, and lived copper hydroxide and copper complex ion together, The process (B) which adds 1~2 Eq of reducing agents to the above-mentioned slurry, and deposits cuprous oxide (Cu 2 O), A reducing agent of 1 Eq or more is added to the slurry in which the above-mentioned cuprous oxide (Cu 2 O) deposited, A manufacturing method of nickel coat copper powder including the process (C) which makes cuprous oxide return to copper powder, and the process (D) of covering nickel or a nickel alloy to the above-mentioned copper powder further. | [기술분야] 본 발명은 8면-편 구조를 가지며, 대각선 길이(L)는 0.1μm 내지 2μm이고, 구리의 결정(R)과의 비율(R/L)은 0.2 내지 0.5이고, IC 기판, 인쇄 회로 기판 등을 위한 전도성 페이스트에 적용될 수 있는 니켈 코트 구리 분말에 관한 것이다. [해결과제] 본 발명은 구리 분말이 산화되고, 표면이 구리 산화물에 의해 커버되는 종래 기술의 문제를 해결하고자 하며, 이는 소결 성질, 내식성, 내후성, 또는 전도성에 나쁜 영향을 미칠 수 있다. [해결수단] 본 발명은 (A), (B), (C)및 (D)공정을 포함하는 습식 공정에 의한 니켈 코트 구리 분말의 제조 방법을 포함한다. [특징] 여기서 주된 특징은 매끄럽고 높은 결정성을 갖는 구리 분말의 8면-편 구조이다. [효과] 따라서, 본 발명은 양호한 소결 특성 및 결정성을 유지하면서, 구리 분말의 내산화성 및 내후성을 개선한다. | 2017-038444 | 2017-03-01 | 2018-145448 | 2018-09-20 |  |  | SUMITOMO METAL MINING CO LTD | 金子 勲 |  |  |  | 0 |  | 0 |  | 17361779 | JP2018-145448A | 1 | 취하 |  | 2218036002352
JP | JP | P | A | 구리 분말 제조 방법, 수지 조성물, 경화물을 형성하는 방법 및 경화물 | 【요약】 【과제】본 발명의 목적은 구리 분말 및 페놀 수지, 폴리에스테르 수지 및 아크릴 수지에서 선택되는 적어도 1종의 수지를 함유해 이루어지며 도막의 체적 저항값이 양호한 경화물을 제조할 수 있는 수지 조성물을 얻을 수 있는, 구리 분말 제조 방법을 제공하는 데 있다. 【해결 수단】본 발명의 구리 분말 제조 방법은 구리 입자를 수중에서 수소화 붕소 칼륨, 수소화 붕소 나트륨 및 수소화 붕소 리튬으로 구성되는 군에서 선택되는 적어도 1종의 화합물을 이용하여 환원 처리하는 제1 공정;제1 공정 후에 물로 세척하는 제2 공정;제2 공정으로 얻어진 구리 분말을 에테르 화합물 및 알코올 화합물로 구성되는 군에서 선택되는 적어도 1종의 화합물로 세척하는 제3 공정;제3 공정으로 얻어진 구리 분말을 에테르 화합물 및 알코올 화합물로 구성되는 군에서 선택되는 적어도 1종의 화합물을 용매로 한 유기산 용액에 접촉시키는 제4 공정;을 포함하는 것을 특징으로 한다. 【선택도】없음 | [ABSTRACT] [Technical problem] The object of this invention is to provide the manufacturing method of copper powder which contains at least one sort of resin chosen from copper powder, phenol resin, polyester resin, and an acrylic resin, and can obtain the resin composition which can manufacture a hardened material with a good volume resistance value of a coat. [Means for Solution]A manufacturing method of copper powder of this invention is potassium borohydride at underwater about a copper grain child. The 1st process of carrying out reduction processing using at least one sort of compounds chosen from a group which consists of sodium borohydride and lithium borohydride; after the 1st process, The 2nd process washed with water; the 3rd process of washing copper powder obtained at the 2nd process with at least one sort of compounds chosen from a group which consists of an ether compound and an alcoholic compound; copper powder obtained at the 3rd process, The 4th process; contacted in organic acid solution which used as a solvent at least one sort of compounds chosen from a group which consists of an ether compound and an alcoholic compound is included. [Chosen drawing] Nothing | 【청구항1】 구리 입자를 수중에서 수소화 붕소 칼륨, 수소화 붕소 나트륨 및 수소화 붕소 리튬으로 구성되는 군에서 선택되는 적어도 1종의 화합물을 이용하여 환원 처리하는 제1 공정; 제1 공정 후에 물 , 메탄올 및 에탄올로 구성되는 군에서 선택되는 적어도 1종의 세정액으로 세척하는 제2 공정; 제2 공정으로 얻어진 구리 분말을 에테르 화합물 및 알코올 화합물로 구성되는 군에서 선택되는 적어도 1종의 화합물로 세척하는 제3 공정; 제3 공정으로 얻어진 구리 분말을 에테르 화합물 및 알코올 화합물로 구성되는 군에서 선택되는 적어도 1종의 화합물을 용매로 하고, 유기산 및 유기 아민으로 구성되는 군에서 선택되는 적어도 1종을 함유하는 용액에 접촉시키는 제4 공정; (을)를 포함하는 것을 특징으로 하는 구리 분말 제조 방법. | [Claim1] The 1st process of carrying out reduction processing of the copper grain child using at least one sort of compounds underwater chosen from the group which consists of potassium borohydride, sodium borohydride, and lithium borohydride; The 2nd process washed with at least one sort of cleaning fluid chosen from the group which consists of water, methanol, and ethanol after the 1st process; The 3rd process of washing the copper powder obtained at the 2nd process with at least one sort of compounds chosen from the group which consists of an ether compound and an alcoholic compound; The 4th process contacted in the solution containing at least one sort chosen from the group which uses as a solvent at least one sort of compounds chosen from the group which consists of an ether compound and an alcoholic compound in the copper powder obtained at the 3rd process, and consists of organic acid and organic amine; を含む -- the manufacturing method of the copper powder characterized by things. | 【청구항1】 구리 입자를 수중에서 수소화 붕소 칼륨, 수소화 붕소 나트륨 및 수소화 붕소 리튬으로 구성되는 군에서 선택되는 적어도 1종의 화합물을 이용하여 환원 처리하는 제1 공정; 제1 공정 후에 물 , 메탄올 및 에탄올로 구성되는 군에서 선택되는 적어도 1종의 세정액으로 세척하는 제2 공정; 제2 공정으로 얻어진 구리 분말을 에테르 화합물 및 알코올 화합물로 구성되는 군에서 선택되는 적어도 1종의 화합물로 세척하는 제3 공정; 제3 공정으로 얻어진 구리 분말을 에테르 화합물 및 알코올 화합물로 구성되는 군에서 선택되는 적어도 1종의 화합물을 용매로 하고, 유기산 및 유기 아민으로 구성되는 군에서 선택되는 적어도 1종을 함유하는 용액에 접촉시키는 제4 공정; (을)를 포함하는 것을 특징으로 하는 구리 분말 제조 방법. | [Claim1] The 1st process of carrying out reduction processing of the copper grain child using at least one sort of compounds underwater chosen from the group which consists of potassium borohydride, sodium borohydride, and lithium borohydride; The 2nd process washed with at least one sort of cleaning fluid chosen from the group which consists of water, methanol, and ethanol after the 1st process; The 3rd process of washing the copper powder obtained at the 2nd process with at least one sort of compounds chosen from the group which consists of an ether compound and an alcoholic compound; The 4th process contacted in the solution containing at least one sort chosen from the group which uses as a solvent at least one sort of compounds chosen from the group which consists of an ether compound and an alcoholic compound in the copper powder obtained at the 3rd process, and consists of organic acid and organic amine; を含む -- the manufacturing method of the copper powder characterized by things. | [기술분야] 본 발명은 구리 분말의 제조 방법 및 특정 수지를 함유하는 수지 조성물에 관한 것이며, 세라믹 콘덴서의 전기 회로 형성 및 외부 전극에 사용되는 도전성 페이스트용 전기 전도 재료 등의 다양한 용도에 적용될 수 있다. [해결과제] 본 발명은 페놀 수지와 같은 수지와 조합하여 공지된 방법에 의해 제조된 구리 분말을 사용할 때 코트의 부피 저항값이 악화되는 문제를 해결하고자 한다. [해결수단] 본 발명은 특정 환원제를 사용하는 구리 분말의 제조 방법과 특정 구리 분말 및 수지를 함유하는 수지 조성물을 포함한다. [특징] 여기서 주된 특징은 수지 조성물에 사용하기 위한 개선된 특성을 갖는 구리 분말을 제조하기 위한 특정 제조 방법의 사용이다. [효과] 따라서, 본 발명은 수지 조성물에 사용될 때 구리 분말의 특성을 개선하여, 코팅의 양호한 체적 저항 값을 갖는 경화된 재료를 생성한다. | 2017-043787 | 2017-03-08 | 2018-145501 | 2018-09-20 |  |  | ADEKA CORP | 縫田 祐介 ¦ 森田 博 |  |  |  | 11 | JP6647031B2(BE) ¦ JP2016-145299A(BE) ¦ JP6316683B2(BE) ¦ JP5373031B2(BE) ¦ JP5392910B2(BE) ¦ JP1997-082133A(BE) ¦ JP2524278B2(BE) ¦ JP1991-273048A(BE) ¦ JP2931982B2(BE) ¦ WOWO2017-007011A1(BE) ¦ WOWO2012-046666A1(BE) | 0 |  | 92904191 | CN110248750B ¦ JP6908398B2 ¦ KR10-2337047B1 ¦ TWI756325B ¦ US11440092B2 ¦ WOWO2018-163543A1 | 6 | 등록 |  | 2218036002405
KR | KR | P | A | 구리 나노입자 및 이의 제조방법 | 본 발명은 전자화물과 유기구리화합물을 이용하여 제조한 저온 소결 가능한 구리입자 물질 및 그 제조 방법에 관한 것으로서, 보다 상세하게는 입자 크기가 작고 분산성이 높아 전도성 구리잉크 재료로서 유용하게 사용될 수 있 구리 나노입자, 및 전자화물을 환원제로 사용하여 유기구리화합물을 환원시켜 상기 구리 나노입자를 제조하는 방법에 관한 것이다. | The present invention relates to a low temperature sinterable copper particle material prepared by using an electron carrier and an organic copper compound, and a manufacturing method thereof. More specifically, the present invention relates to the manufacturing method of the copper nanoparticles, by reducing the organic copper compound using the copper nanoparticles and an electron carrier as a reducing agent, which can be usefully used as a conductive copper ink material because of small particle size thereof and high dispersibility. | Ca2N, Sr2N, Ba2N, Y2C, Gd2C, Hf2S, C12A7(12CaOㆍ7Al2O3)로 구성된 군으로부터 선택된 어느 하나 또는 둘 이상의 전화화물을 포함하는, 유기구리화합물을 나노구리 입자로 환원시키기 위한 환원제. | Any one selected from the group consisting of the ca2N, sr2N, ba2N, Y2C, gd2C, hf2S, C12A 7 (12CaOㆍ7Al2O3) or the reducing agent for returning the organocopper compound to the nano copper particle including two or more telephone cargoes. | 1. Ca2N, Sr2N, Ba2N, Y2C, Gd2C, Hf2S, C12A7(12CaOㆍ7Al2O3)로 구성된 군으로부터 선택된 어느 하나 또는 둘 이상의 전화화물을 포함하는, 유기구리화합물을 나노구리 입자로 환원시키기 위한 환원제. ¦ 4. 유기구리화합물 및 Ca2N, Sr2N, Ba2N, Y2C, Gd2C, Hf2S, C12A7(12CaOㆍ7Al2O3)로 구성된 군으로부터 선택된 어느 하나 또는 둘 이상의 전화화물을 혼합한 혼합물을 제조하는 제 1 단계; 상기 혼합물을 진공분위기에서 열처리하는 제 2 단계;를 포함하는, 유기구리화합물의 환원에 의한 구리 나노입자의 제조방법. | 1. Any one selected from the group consisting of the ca2N, sr2N, ba2N, Y2C, gd2C, hf2S, C12A 7 (12CaOㆍ7Al2O3) or the reducing agent for returning the organocopper compound to the nano copper particle including two or more telephone cargoes. ¦ 4. The preparation method of copper nanoparticles including 1st step of manufacturing the mixture mixed: 2nd step of heat-treating in the vacuum atmosphere mixture two or more telephone cargoes by the reduction of any one selected from the group consisting of the organocopper compound and ca2N, sr2N, ba2N, Y2C, gd2C, hf2S, C12A 7 (12CaOㆍ7Al2O3) or the organocopper compound. | [기술분야] 본 발명은 구리 나노입자 및 이의 제조 방법에 관한 것이며, 플라스틱을 포함하는 기판 상의 금속 마이크로와이어링에 적용될 수 있다. [해결과제] 본 발명은 히드라진과 같은 유해 물질을 사용하지 않고 직경이 10 nm 미만인 균일한 구리 나노입자를 제조하는 난제를 해결하고자 한다. [해결수단] 본 발명은 구리 나노입자를 제조하기 위한 환원제 및 유기구리 화합물로서 일렉트라이드의 사용을 포함한다. [특징] 여기서 주된 특징은 일렉트라이드 및 유기구리 화합물을 사용하여 5 nm 내지 수백 nm의 직경을 갖는 구리 나노입자를 제조하는 능력이다. [효과] 따라서, 본 발명은 일렉트라이드 및 유기 구리 화합물을 사용함으로써 제조 공정을 개선하여, 구리 나노 입자의 안정성 및 산화 방지를 향상시킨다. | 10-2017-0029985 | 2017-03-09 | 10-2018-0103279 | 2018-09-19 |  |  | 성균관대학교산학협력단 | 김성웅 ¦ 이규형 ¦ 김예지 |  |  |  | 5 | JP5884101B2(BE) ¦ JP5392910B2(BE) ¦ KR10-1408137B1(BE) ¦ KR10-0814295B1(BE) ¦ KR10-2007-0080467A(BE) | 4 | KR10-2025-0095113A ¦ KR10-2240015B1(FE) ¦ KR10-2180203B1 ¦ KR10-2019-0055678A(FE) | 24573720 | KR10-1935273B1 ¦ KR10-2017-0152657 ¦ KR10-2019-0055678A ¦ US11643568B2 ¦ WOWO2018-164479A1 | 5 | 등록 |  | 3518383000094
CN | CN | P | A | Copper conductive slurry suitable for sintering of xenon lamp and preparation method of copper conductive slurry | The invention discloses a copper conductive slurry suitable for the sintering of a xenon lamp and a preparation method of the copper conductive slurry. The copper conductive slurry comprises a copperpowder main body material, a flake-shaped metal material for facilitating the sintering, an auxiliary agent, an adhesive and a solvent. The copper conductive slurry contains two flakes of an average thickness. The defect that a flake of a relatively thick thickness is difficult to sinter is made up by a flake of a relatively thin thickness and having high activity characteristics. In this way, after the flake of the relatively thin thickness and the flake of the relatively thick thickness are combined together, a contact surface of the flake of the relatively thick thickness can still be maintained. As a result, after the usage of the flake, a generated copper film is high in compactness and high in conductivity. | 본 발명은 크세논 램프 소결에 적합한 구리 도전성 페이스트 및 그 제조 방법을 개시한다. 이 구리 도전 페이스트는 구리 분말 호스트 재료, 보조 소결용 시트 금속 재료, 보조제, 접착제, 용제를 포함하고, 구리 도전 페이스트는 두 가지 평균 두께의 시트를 포함하고, 두께가 얇은 시트는 높은 활성 특징을 가짐으로써 두께가 두꺼운 시트는 소결하기 어려운 결함을 보완한다 두께가 얇은 시트는 두께가 두꺼운 시트와 결합하면 두께가 두꺼운 시트의 접촉면을 유지할 수 있으며, 사용 후 발생하는 구리막은 높은 치밀성과 높은 도전율의 특징을 갖는다. | 1. a kind of copper electrocondution slurry suitable for xenon lamp sintering, it is characterised in that: The copper electrocondution slurry includes copper powder material of main part, assisted sintering flaky metallic material, auxiliary agent, adhesive, solvent, described Modified organic matter is all contained on copper powder material of main part and assisted sintering flaky metallic material surface, the copper powder material of main part Average thickness is 0.2-5 microns, average piece diameter is 2-25 microns, and the average thickness of assisted sintering flaky metallic material is 40-100 nanometers, average piece diameter be 2-30 microns, The copper powder material of main part weight percent is 45wt%~70wt%, The assisted sintering is 5wt%~30wt% with flaky metallic material weight percent, The auxiliary agent weight percent is 0.1wt%~1wt%, Described adhesive weight percent is 0.5wt%~2wt%, The solvent weight percent is 10wt%~30wt%. | 1. 크세논 램프 소결에 적합한 구리 도전성 페이스트에 있어서, 상기 구리 도전성 페이스트를 특징으로 하는 구리 도전성 페이스트: 상기 구리 도전 페이스트는 구리 분말 호스트 재료, 보조 소결용 편상 금속 재료, 보조제, 접착제, 용제를 포함하고, 상기 구리 분말 호스트 재료 및 보조 소결용 편상 금속 재료 표면은 모두 수식성 유기물을 포함하고, 상기 구리 분말 호스트 재료의 평균 두께는 0.2-5미크론이다 평균 시트 직경은 2-25 미크론이고, 상기 보조 소결용 시트 금속 재료의 평균 두께는 40-100 나노미터이고, 평균 시트 직경은 2-30 미크론이다, 상기 구리 분말 본체 재료의 중량 백분율은 45wt%~70wt%이다, 상기 보조 소결용 편상 금속 재료 중량 백분율은 5wt%~30wt%이다, 상기 보조제 중량 백분율은 0.1wt%~1wt%이다, 상기 접착제 중량 백분율은 0.5wt%~2wt%이다, 상기 용매 중량 백분율은 10wt%~30wt%이다. | 1. a kind of copper electrocondution slurry suitable for xenon lamp sintering, it is characterised in that: The copper electrocondution slurry includes copper powder material of main part, assisted sintering flaky metallic material, auxiliary agent, adhesive, solvent, described Modified organic matter is all contained on copper powder material of main part and assisted sintering flaky metallic material surface, the copper powder material of main part Average thickness is 0.2-5 microns, average piece diameter is 2-25 microns, and the average thickness of assisted sintering flaky metallic material is 40-100 nanometers, average piece diameter be 2-30 microns, The copper powder material of main part weight percent is 45wt%~70wt%, The assisted sintering is 5wt%~30wt% with flaky metallic material weight percent, The auxiliary agent weight percent is 0.1wt%~1wt%, Described adhesive weight percent is 0.5wt%~2wt%, The solvent weight percent is 10wt%~30wt%. ¦ 7. a kind of preparation method of copper electrocondution slurry suitable for xenon lamp sintering, it is characterised in that: The first step, the average thickness that mixed weight percentage is 45wt%~70wt% is 0.2-5 microns, average piece diameter is 2-25 The average thickness that the copper powder material of main part and weight percent of micron are 5wt%~30wt% is 40-100 nanometers, be averaged piece diameter For 2-30 microns of assisted sinterings compounding copper powder is obtained with flaky metallic material; Second step, auxiliary agent that mixed weight percentage is 0.1wt%~1wt%, weight percent are 0.5wt%~2wt%'ss Adhesive, the solvent that weight percent is 10wt%~30wt%, gained mixed solution are uniform by being obtained after high-speed stirred Mixed solution; Third walks, and compounding copper powder is added in mixed solution and obtains copper electrocondution slurry after evenly mixing. | 1. 크세논 램프 소결에 적합한 구리 도전성 페이스트에 있어서, 상기 구리 도전성 페이스트를 특징으로 하는 구리 도전성 페이스트: 상기 구리 도전 페이스트는 구리 분말 호스트 재료, 보조 소결용 편상 금속 재료, 보조제, 접착제, 용제를 포함하고, 상기 구리 분말 호스트 재료 및 보조 소결용 편상 금속 재료 표면은 모두 수식성 유기물을 포함하고, 상기 구리 분말 호스트 재료의 평균 두께는 0.2-5미크론이다 평균 시트 직경은 2-25 미크론이고, 상기 보조 소결용 시트 금속 재료의 평균 두께는 40-100 나노미터이고, 평균 시트 직경은 2-30 미크론이다, 상기 구리 분말 본체 재료의 중량 백분율은 45wt%~70wt%이다, 상기 보조 소결용 편상 금속 재료 중량 백분율은 5wt%~30wt%이다, 상기 보조제 중량 백분율은 0.1wt%~1wt%이다, 상기 접착제 중량 백분율은 0.5wt%~2wt%이다, 상기 용매 중량 백분율은 10wt%~30wt%이다. ¦ 7. 크세논 램프 소결에 적합한 구리 도전성 페이스트의 제조 방법에 있어서, 상기 구리 도전성 페이스트의 제조 방법: 1단계, 혼합 중량백분율(percent by weight)은 45wt%~70wt%의 평균두께(average thickness)는 0.2-5미크론이고, 평균편경은 2-25미크론인 구리 분말 본체 재료 및 중량백분율은 5wt%~30wt%의 평균두께(average thickness)는 40-100 나노이다 평균 시트 직경이 2 내지 30 미크론인 보조 소결용 시트 금속 재료는 복합 구리 분말을 얻는다; 제 2 보, 혼합 중량백분율(percent by weight)은 0.1 wt%~1wt%의 보조제, 중량백분율(percent by by by by by by by by by by by by by by by by by by by by by by by by by by by by number)은 0.5 wt%~; 제3단계는 복합 구리 분말을 혼합 용액에 첨가하여 균일하게 혼합한 후 구리 전도성 슬러리를 얻는다. | [기술분야] 본 발명은 제논 램프 소결에 적합한 일종의 구리 전기 전도 슬러리 및 이의 제조 방법에 관한 것이다. [해결과제] 본 발명은 박편 구리 분말 사이의 노출을 유지하고 구리 분말의 두께를 감소시킴으로써 종래 기술의 구리 분말의 소결 난이도를 해결하고자 한다. [해결수단] 본 발명은 구리 분말 본체 재료, 보조 소결 박편 금속 재료, 보조제, 접착제, 용매, 및 주 부품의 구리 분말 재료 및 보조 소결 박편 금속 재료 모두 변형된 유기물을 포함한다. [특징] 여기서 주요 특징은 더 두꺼운 시트 재료 결함을 보충하고 시트 재료 사이의 노출을 유지하기 위해 얇은 두께 및 높은 활성을 갖는 시트 재료를 사용하는 것이다. [효과] 따라서, 본 발명은 시트 재료 사이의 노출을 유지하고 시트 재료의 두께를 감소시킴으로써 구리 필름의 컴팩트성 및 전도성을 개선한다. | 2018-10186271 | 2018-03-07 | 108550417 | 2018-09-18 |  |  | NINGBO FLEXO ELECTRONICS TECHNOLOGY Co.,Ltd. | WU XINZHOU ¦ GU WEIBING ¦ ZHOU CHUNSHAN ¦ ZHOU JIAN ¦ CUI ZHENG |  |  |  | 5 | CN106981324B ¦ CN105225723A ¦ CN104900297A ¦ CN103021512A ¦ CN100407340C | 1 | CN111276296B | 53499051 | CN108550417B | 1 | 등록 |  | 8418382000496
JP | JP | P | A | 니켈 코팅 구리 분말과 그 제조 방법 및 도전성 페이스트 | 【요약】 【과제】소결성과 내산화성을 겸비하고 또한 내후성도 우수한 미세하고 고결정한 니켈 코팅 구리 분말을 제공한다. 【해결 수단】본 발명의 니켈 코팅 구리 분말은 구리 입자의 표면에 니켈 또는 니켈 합금이 피복된 니켈 코팅 구리 분말로서, 주사형 전자현미경에 의해 측정되는 1차 입자의 평균 입경이 0.1μm 이상 3.0μm이하이며 그 1차 입자의 입자 지름 표준 편차치를 평균 입경으로 나눈 값인 입자 지름의 상대 표준 편차치가 0.3 이하이며 구리 입자의 결정자 지름을 상기 평균 입경으로 나눈 값이 0.07 이상이다. 이 니켈 코팅 구리 분말은 구리 화합물 용액과 알칼리 금속의 수산화물 용액과 분산제 용액을 혼합해 구리염 용액을 제작하고 그 구리염 용액과 환원제 용액을 50℃이상 90℃이하의 온도 범위로 유지하여 구리염 용액으로 환원제 용액을 첨가하면서 혼합함으로써 구리 입자를 제조하고, 이어서 얻어진 구리 입자에 니켈 또는 니켈 합금을 피복함으로써 제조된다. 【선택도】도 1 | [ABSTRACT] [Technical problem] Sintering nature and oxidation resistance are combined, and also nickel coat copper powder [ 結晶 / that it is detailed and / highly ] excellent also in weatherability is provided. [Means for Solution]Nickel coat copper powder of this invention is the nickel coat copper powder with which nickel or a nickel alloy was covered by a copper grain child's surface, Average particle diameter of a primary particle measured by a scanning electron microscope of more than 0.1μ m is below 3.0μ m, A relative-standard-deviation value of particle diameter which is the value which 除(ed) a standard deviation value of particle diameter of the primary particle with average particle diameter is 0.3 or less, and a value which 除(ed) a copper grain child's crystal 子径 with the average particle diameter is 0.07 or more. This nickel coat copper powder Copper compound solution and the hydroxide solution of an alkaline metal, By mixing dispersing agent solution, and mixing, while producing 銅塩 solution, maintaining the 銅塩 solution and reducing agent solution in the temperature range above 50℃ and below 90℃ and adding reducing agent solution to 銅塩 solution, manufacture a copper grain child and it ranks next, It is manufactured by covering nickel or a nickel alloy to the obtained copper grain child. [Chosen drawing] Drawing 1 | 【청구항1】 구리 입자의 표면에 니켈 또는 니켈 합금이 피복된 니켈 코팅 구리 분말로서, 주사형 전자현미경에 의해 측정되는 1차 입자의 평균 입경이 0.1μm 이상 3.0μm이하이며 상기 1차 입자의 입자 지름 표준 편차치를 상기 평균 입경으로 나눈 값인 입자 지름의 상대 표준 편차치가 0.3 이하이며 구리 입자의 결정자 지름을 상기 평균 입경으로 나눈 값이 0.07 이상인 것을 특징으로 하는 니켈 코팅 구리 분말. | [Claim1] It is the nickel coat copper powder with which nickel or a nickel alloy was covered by the copper grain child'ss surface, The average particle diameter of the primary particle measured by a scanning electron microscope of more than 0.1μ m is below 3.0μ m, Nickel coat copper powder, wherein the relative-standard-deviation value of the particle diameter which is the value which 除(ed) the standard deviation value of the particle diameter of the above-mentioned primary particle with the above-mentioned average particle diameter is 0.3 or less and the value which 除(ed) the copper grain child'ss crystal 子径 with the above-mentioned average particle diameter is 0.07 or more. | 【청구항1】 구리 입자의 표면에 니켈 또는 니켈 합금이 피복된 니켈 코팅 구리 분말로서, 주사형 전자현미경에 의해 측정되는 1차 입자의 평균 입경이 0.1μm 이상 3.0μm이하이며 상기 1차 입자의 입자 지름 표준 편차치를 상기 평균 입경으로 나눈 값인 입자 지름의 상대 표준 편차치가 0.3 이하이며 구리 입자의 결정자 지름을 상기 평균 입경으로 나눈 값이 0.07 이상인 것을 특징으로 하는 니켈 코팅 구리 분말. ¦ 【청구항9】 구리 입자의 표면에 니켈 또는 니켈 합금이 피복된 니켈 코팅 구리 분말 제조 방법으로서, 구리 화합물을 포함한 용액과 알칼리 금속의 수산화물을 포함한 용액과 분산제를 포함한 용액을 혼합해 구리염 용액을 제작하는 구리염 용액 제작 공정과 상기 구리염 용액과 환원제 용액을 혼합해 구리 입자를 생성시키는 구리 입자 생성 공정과 상기 구리 입자에 니켈 또는 니켈 합금을 피복하는 니켈 피복 공정를 가지며, 상기 구리 입자 생성 공정에서는 상기 구리염 용액 및 상기 환원제 용액의 온도를 50℃이상 90℃이하의 범위로서 상기 구리염 용액으로 상기 환원제 용액을 첨가함으로써 혼합하는 것을 특징으로 하는 니켈 코팅 구리 분말 제조 방법. | [Claim1] It is the nickel coat copper powder with which nickel or a nickel alloy was covered by the copper grain child'ss surface, The average particle diameter of the primary particle measured by a scanning electron microscope of more than 0.1μ m is below 3.0μ m, Nickel coat copper powder, wherein the relative-standard-deviation value of the particle diameter which is the value which 除(ed) the standard deviation value of the particle diameter of the above-mentioned primary particle with the above-mentioned average particle diameter is 0.3 or less and the value which 除(ed) the copper grain child'ss crystal 子径 with the above-mentioned average particle diameter is 0.07 or more. ¦ [Claim9] The solution which is a manufacturing method of the nickel coat copper powder with which nickel or a nickel alloy was covered by the copper grain child'ss surface, and contains a copper compound, The 銅塩 solution making process which mixes the solution containing hydroxide of an alkaline metal, and the solution containing a dispersing agent, and produces 銅塩 solution, The copper grain child generation process of mixing the above-mentioned 銅塩 solution and reducing agent solution, and making a copper grain child generating, Have the nickel covering process of covering nickel or a nickel alloy, to the above-mentioned copper grain child, and to him in the above-mentioned copper grain child generation process, A manufacturing method of the nickel coat copper powder mixing the temperature of the above-mentioned 銅塩 solution and the above-mentioned reducing agent solution by adding the reducing agent solution to this 銅塩 solution as a range above 50℃ and below 90℃. | [기술분야] 본 발명은 입상이며, 입경이 0.1μm 내지 3.0μm로 균일하고, 배선 재료에 사용되는 도전성 페이스트에 적용될 수 있는 니켈 코트 구리 분말에 관한 것이다. [해결과제] 본 발명은 특히 입경이 작아지면 산화되기 쉽고 내산화성이 나쁜 구리 분말에서의 산화 문제를 해결하고자 한다. [해결수단] 본 발명은 구리 화합물을 함유하는 용액, 알칼리 금속의 수산화물을 함유하는 용액, 및 분산제를 함유하는 용액을 혼합한 다음, 환원제 용액을 첨가하여 환원 반응을 생성하는 니켈 코트 구리 분말의 제조 방법을 포함한다. [특징] 여기서 주된 특징은 결정성이 높은 니켈 코트 구리 분말이며, 이는 환원 반응의 속도를 제어하고 제조 공정 동안 온도 조건을 유지함으로써 얻어진다. [효과] 따라서, 본 발명은 구리 분말의 내산화성 및 내후성을 향상시키면서, 이의 소결 특성 및 분산성을 유지하여, 소형 게이지 와이어 응용에 사용되는 전도성 페이스트에 적합하다. | 2017-034153 | 2017-02-24 | 2018-141180 | 2018-09-13 |  |  | SUMITOMO METAL MINING CO LTD | 金子 勲 |  |  |  | 0 |  | 4 | CN114951687B ¦ JP2023-520119A(FE) ¦ KR10-2847099B1(FE) ¦ US12490524B2 | 17358340 | JP2018-141180A | 1 | 취하 |  | 2218035001684
JP | JP | P | A | 접합용 분말 및 그 제조 방법 | 【요약】 (수정유) 【과제】분말 보관 시에 중심핵의 구리 또는 니켈의 피복층으로의 확산이나 이 피복층의 주석 중심핵으로의 확산이 억제된 접합용 분말 및 그 제조 방법의 제공. 【해결 수단】구리 또는 니켈의 금속으로 구성되는 중심핵 11과 중심핵 11을 피복하는 주석으로 구성되는 피복층 12에 의해 구성되고 중심핵 11과 피복층 12 사이에 폴리비닐피롤리돈, 폴리비닐알코올 또는 폴리아크릴산으로 구성되는 고분자 중간층 13이 형성되는 접합용 분말 10. 폴리비닐피롤리돈, 폴리비닐알코올 또는 폴리아크릴산으로 구성되는 분산제로 한 고분자의 용액과 구리 또는 니켈의 금속 분말을 혼합하여 금속 분말 분산액을 조정하고 금속 분말 분산액에 주석 이온 용액을 혼합해 혼합액을 작성하고 또한 환원제 용액을 혼합하고, 주석을 환원하여 구리 또는 니켈의 금속으로 구성되는 중심핵 11을 고분자 중간막층 13이 덮어 그 위에 주석 12가 피복하는 접합용 분말 10의 합성 방법. 【선택도】도 1 | [ABSTRACT] (Correction possession) [Technical problem] Offer of powder for junction in which the diffusion to copper of a central nucleus or the enveloping layer of nickel and the diffusion to the central nucleus of tin of this enveloping layer were controlled at the time of powder storage, and a manufacturing method for the same. [Means for Solution]Powder 10 for junction in which the polymers middle class 13 who is constituted by the enveloping layer 12 which consists of tin which covers the central nucleus 11 consisting of metal of copper or nickel and the central nucleus 11, and consists of polyvinyl pyrrolidone, polyvinyl alcohol, or polyacrylic acid between the central nucleus 11 and the enveloping layer 12 is formed. The metallic powder of the solution of polymers, copper, or nickel used as the dispersing agent consisting of polyvinyl pyrrolidone, polyvinyl alcohol, or polyacrylic acid is mixed, A synthesizing method of the powder 10 for junction which metallic powder dispersion liquid are adjusted, a tin ionic solution is mixed to metallic powder dispersion liquid, and the mixed-solution is created, and also reducing agent solution is mixed, tin is returned, the polymers middle membrane layer 13 covers the central nucleus 11 consisting of the metal of copper or nickel, and the tin 12 covers on it. [Chosen drawing] Drawing 1 | 【청구항1】 구리 또는 니켈의 금속으로 구성되는 중심핵과 상기 중심핵을 피복하는 주석으로 구성되는 피복층에 의해 구성되고 상기 중심핵과 상기 피복층 사이에 폴리비닐피롤리돈, 폴리비닐알코올 또는 폴리아크릴산으로 구성되는 고분자 중간층이 형성된 것을 특징으로 하는 접합용 분말. | [Claim1] Powder for junction, wherein the polymers middle class who is constituted by the enveloping layer which consists of tin which covers the central nucleus consisting of the metal of copper or nickel and the above-mentioned central nucleus, and consists of polyvinyl pyrrolidone, polyvinyl alcohol, or polyacrylic acid between the above-mentioned central nucleus and the above-mentioned enveloping layer is formed. | 【청구항1】 구리 또는 니켈의 금속으로 구성되는 중심핵과 상기 중심핵을 피복하는 주석으로 구성되는 피복층에 의해 구성되고 상기 중심핵과 상기 피복층 사이에 폴리비닐피롤리돈, 폴리비닐알코올 또는 폴리아크릴산으로 구성되는 고분자 중간층이 형성된 것을 특징으로 하는 접합용 분말. ¦ 【청구항2】 폴리비닐피롤리돈, 폴리비닐알코올 또는 폴리아크릴산으로 구성되는 분산제로서의 고분자 화합물의 용액과 구리 또는 니켈의 금속 분말을 혼합해 금속 분말 분산액을 조제하고 상기 금속 분말 분산액과 주석 이온 용액을 혼합해 혼합액을 조제하고 상기 혼합액과 환원제 용액을 혼합함으로써, 구리 또는 니켈의 금속으로 구성되는 중심핵을 주석으로 구성되는 피복층으로 피복하고 상기 중심핵과 상기 피복층 사이에 상기 고분자 화합물로 구성되는 고분자 중간층을 형성하고 상기 분산제로서의 고분자 화합물을 상기 고분자 화합물의 용액에 대해서 12.5~75.0 g/L의 농도로 조정하는 것을 특징으로 하는 접합용 분말 제조 방법. | [Claim1] Powder for junction, wherein the polymers middle class who is constituted by the enveloping layer which consists of tin which covers the central nucleus consisting of the metal of copper or nickel and the above-mentioned central nucleus, and consists of polyvinyl pyrrolidone, polyvinyl alcohol, or polyacrylic acid between the above-mentioned central nucleus and the above-mentioned enveloping layer is formed. ¦ [Claim2] Mix the metallic powder of the solution of a high molecular compound as a dispersing agent, copper, or nickel consisting of polyvinyl pyrrolidone, polyvinyl alcohol, or polyacrylic acid, and it prepares metallic powder dispersion liquid, By mixing the above-mentioned metallic powder dispersion liquid and a tin ionic solution, preparing the mixed-solution and mixing the above-mentioned mixed-solution and reducing agent solution, The central nucleus consisting of the metal of copper or nickel is covered with the enveloping layer which consists of tin, And a manufacturing method of the powder for junction forming the polymers middle class who consists of the above-mentioned high molecular compound between the above-mentioned central nucleus and the above-mentioned enveloping layer, and adjusting a high molecular compound as the above-mentioned dispersing agent to the concentration of 12.5~75.0 g/L to the solution of the above-mentioned high molecular compound. | [기술분야] 본 발명은 전자 부품 등의 실장에 사용되며 중심 핵이 주석 또는 니켈로 구성되고, 포위층이 주석으로 구성되는 접합용 분말, 및 동일한 것을 위한 제조 방법에 관한 것이다. [해결과제] 본 발명은 상온에서 며칠 동안 유지된 접합용 분말이 그의 주석 원소 상 포위층을 잃어 가열 시 불량한 접합 및 용융을 초래하는 문제를 해결하고자 한다. [해결수단] 본 발명은 주석 또는 니켈로 이루어진 중심 핵, 주석으로 이루어진 포위층, 및 상기 중심 핵과 포위층 사이의 폴리비닐 피롤리돈, 폴리비닐 알코올, 또는 폴리아크릴산으로 이루어진 중합체 중간 부류를 포함한다. [특징] 여기서 주된 특징은 고분자 화합물을 갖는 분산제를 사용하여 중심 핵과 포위층 사이에 중합체 중류를 형성하고, 확산을 방지하고, 가열 시 양호한 접합 및 용융을 보장하는 것이다. [효과] 따라서, 본 발명은 접합용 분말의 용융 특성 및 접합 강도를 향상시켜 고온 분위기에 노출된 전자 부품의 실장에 적합하게 한다. | 2017-029693 | 2017-02-21 | 2018-135553 | 2018-08-30 |  |  | MITSUBISHI MATERIALS CORP | 村岡 弘樹 ¦ 樋上 晃裕 ¦ 岩田 広太郎 |  |  |  | 0 |  | 0 |  | 17354221 | JP2018-135553A | 1 | 취하 |  | 2218033001557
JP | JP | P | A | 주석 코팅 구리 분말과 그 제조 방법 및 도전성 페이스트 | 【요약】 【과제】습식 제조 방법을 이용하여 미세화에 의한 저온 소결성과 고결정성 및 주석 피복에 의한 내산화성을 겸비한 주석 코팅 구리 분말을 제공한다. 【해결 수단】주사형 전자현미경(SEM)에 의해 의팔면체 구조를 가지는 것이 관찰되고 대각선 길이(L)가 0.1μm~2μm이며 대각선 길이(L)와 Scherrer법에 의해 요구되는 구리의 결정자 지름(R)의 비(R/L)가 0.2~0.5의 범위 것을 전체의60% 이상 포함한 주석 코팅 구리 분말이다. 이 주석 코팅 구리 분말은 구리염을 알칼리로 pH12~14의 범위로서 추가로 착화제를 첨가해 수산화 구리와 구리 착이온을 공존한 슬러리로 하는 공정(A)과 이 슬러리로 환원제를1~2당량 첨가해 아산화 구리(Cu2O)를 석출시키는 공정(B)과 또한 1 당량 이상의 환원제를 추가해 아산화 구리를 구리 분말로 환원시키는 공정(C)과 구리 분말에 주석을 피복하는 공정(D)을 포함한 습식법에 의해 제조된다. 【선택도】도 2 | [ABSTRACT] [Technical problem] The tin coat copper powder which has the low-temperature sintering nature by detailed-izing, high crystallinity, and the oxidation resistance by tin covering is provided using a wet manufacturing method. [Means for Solution]Having 擬 8 face-piece structure with a scanning electron microscope (SEM) is observed, Diagonal line length (L) is 0.1μ m~2μ m, and a ratio (R/L) with crystal 子径 (R) of copper called for by diagonal line length (L) and the Scherrer method is tin coat copper powder in which the whole contains a thing of the range of 0.2~0.5 60% or more. This tin coat copper powder with alkali 銅塩 as a range of pH 12~14, The process (A) made into the slurry which added the complexing agent and lived copper hydroxide and copper complex ion together, It is manufactured by wet process including the process (B) which adds 1~2 Eq of reducing agents to this slurry, and deposits cuprous oxide (Cu 2 O), the process (C) which adds a reducing agent of 1 more Eq or more, and makes cuprous oxide return to copper powder, and the process (D) of covering tin to copper powder. [Chosen drawing] Drawing 2 | 【청구항1】 구리 분말 표면에 주석 또는 주석 합금이 피복되어 있고 주사형 전자현미경(SEM)에 의해 의팔면체 구조를 가지는 것이 관찰되고 대각선 길이(L)가 0.1μm~2μm이며 대각선 길이(L)와 Scherrer법에 의해 요구되는 구리의 결정자 지름(R)의 비(R/L)가 0.2~0.5의 범위 것을 전체의60% 이상 포함하는 것을 특징으로 하는 주석 코팅 구리 분말. | [Claim1] Tin or a tin alloy is covered by the copper powder surface, and having 擬 8 face-piece structure with a scanning electron microscope (SEM) is observed, Tin coat copper powder to which diagonal line length (L) is 0.1μ m~2μ m, and a ratio (R/L) with crystal 子径 (R) of the copper called for by diagonal line length (L) and the Scherrer method is characterized by the whole containing the thing of the range of 0.2~0.5 60% or more. | 【청구항1】 구리 분말 표면에 주석 또는 주석 합금이 피복되어 있고 주사형 전자현미경(SEM)에 의해 의팔면체 구조를 가지는 것이 관찰되고 대각선 길이(L)가 0.1μm~2μm이며 대각선 길이(L)와 Scherrer법에 의해 요구되는 구리의 결정자 지름(R)의 비(R/L)가 0.2~0.5의 범위 것을 전체의60% 이상 포함하는 것을 특징으로 하는 주석 코팅 구리 분말. ¦ 【청구항5】 구리염의 수용액을 알칼리로 pH12~14의 범위로서 추가로 착화제를 첨가해 수산화 구리와 구리 착이온을 공존한 슬러리로 하는 공정(A)과 상기 슬러리로 환원제를1~2당량 첨가하여 아산화 구리(Cu2O)를 석출시키는 공정(B)과 상기 아산화 구리(Cu2O)가 석출한 슬러리에 1 당량 이상의 환원제를 추가하여 아산화 구리를 구리 분말로 환원시키는 공정(C)과 또한 얻어진 구리 분말에 주석 또는 주석 합금을 피복하는 공정(D)를 포함하는 것을 특징으로 하는 주석 코팅 구리 분말 제조 방법. | [Claim1] Tin or a tin alloy is covered by the copper powder surface, and having 擬 8 face-piece structure with a scanning electron microscope (SEM) is observed, Tin coat copper powder to which diagonal line length (L) is 0.1μ m~2μ m, and a ratio (R/L) with crystal 子径 (R) of the copper called for by diagonal line length (L) and the Scherrer method is characterized by the whole containing the thing of the range of 0.2~0.5 60% or more. ¦ [Claim5] The process (A) made into the slurry which added the complexing agent for solution of 銅塩 as a range of pH 12~14 with alkali, and lived copper hydroxide and copper complex ion together, The process (B) which adds 1~2 Eq of reducing agents to the above-mentioned slurry, and deposits cuprous oxide (Cu 2 O), A manufacturing method of tin coat copper powder including the process (C) which adds a reducing agent of 1 Eq or more to the slurry in which the above-mentioned cuprous oxide (Cu 2 O) deposited, and makes cuprous oxide return to copper powder, and the process (D) of covering tin or a tin alloy to the copper powder obtained further. | [기술분야] 본 발명은 높은 내후성을 갖는 주석 코트 구리 분말, 이의 제조 방법, 및 전도성 페이스트에 관한 것이다. [해결과제] 본 발명은 저항 및 연결 신뢰성에 문제가 있는 Pb 프리 솔더 분말의 사용과 같은 종래 기술의 문제를 해결하고자 한다. [해결수단] 본 발명은 습식 공정에 의한 주석 코트 구리 분말의 제조 방법을 포함한다. [특징] 여기서 주된 특징은 결정성이 높은 구리 분말의 8면-편 구조이다. [효과] 따라서, 본 발명은 구리 분말의 소결 특성 및 내산화성을 개선하여, 그 내후성을 향상시키고 전도성 페이스트에서 금속 충전제로서 사용하기에 적합하게 한다. | 2017-030972 | 2017-02-22 | 2018-135564 | 2018-08-30 |  |  | SUMITOMO METAL MINING CO LTD | 金子 勲 |  |  |  | 0 |  | 0 |  | 17354232 | JP2018-135564A | 1 | 취하 |  | 2218033001568
JP | JP | P | A | 접합용 분말 및 그 제조 방법 | 【요약】 【과제】분말 보관 시에 중심핵의 구리 또는 니켈의 피복층으로의 확산이나 이 피복층의 주석 중심핵으로의 확산이 억제된다. 장기간 보관한 접합용 분말을 보관 전 또는 보관 기간이 짧은 접합용 분말이 용융되는 온도에서 접합 시로 가열시켜도 접합용 분말의 용융성이 양호하다. 【해결 수단】구리 또는 니켈의 금속으로 구성되는 중심핵 11과 중심핵을 피복하는 주석으로 구성되는 피복층 12에 의해 구성되고 중심핵과 피복층 사이에 AlN(질화 알루미늄), TiN(질화 티타늄) 또는 DLC(다이아몬드상 탄소)로 구성되는 물리 증착층 13이 형성되는 접합용 분말이다. 【선택도】도 1 | [ABSTRACT] [Technical problem] The diffusion to copper of a central nucleus or the enveloping layer of nickel and the diffusion to the central nucleus of tin of this enveloping layer are controlled at the time of powder storage. Even if it makes the powder for junction kept for a long period of time heat at the time of junction at the temperature in which the powder for junction before storage or with a short storage period carries out a melting, the melting nature of the powder for junction is good. [Means for Solution]It is constituted by the enveloping layer 12 which consists of tin which covers the central nucleus 11 consisting of metal of copper or nickel, and a central nucleus, It is the powder for junction in which the physical-vapor-deposition layer 13 which consists of AlN (alumimium nitride), TiN (titanium nitride), or DLC (diamond like carbon) is formed between a central nucleus and an enveloping layer. [Chosen drawing] Drawing 1 | 【청구항1】 구리 또는 니켈의 금속으로 구성되는 중심핵과 상기 중심핵을 피복하는 주석으로 구성되는 피복층에 의해 구성되고 상기 중심핵과 상기 피복층 사이에 AlN(질화 알루미늄), TiN(질화 티타늄) 또는 DLC(다이아몬드상 탄소)로 구성되는 물리 증착층이 형성된 것을 특징으로 하는 접합용 분말. | [Claim1] It is constituted by the enveloping layer which consists of tin which covers the central nucleus consisting of the metal of copper or nickel, and the above-mentioned central nucleus, Powder for junction, wherein the physical-vapor-deposition layer which consists of AlN (alumimium nitride), TiN (titanium nitride), or DLC (diamond like carbon) is formed between the above-mentioned central nucleus and the above-mentioned enveloping layer. | 【청구항1】 구리 또는 니켈의 금속으로 구성되는 중심핵과 상기 중심핵을 피복하는 주석으로 구성되는 피복층에 의해 구성되고 상기 중심핵과 상기 피복층 사이에 AlN(질화 알루미늄), TiN(질화 티타늄) 또는 DLC(다이아몬드상 탄소)로 구성되는 물리 증착층이 형성된 것을 특징으로 하는 접합용 분말. ¦ 【청구항2】 구리 또는 니켈의 금속 분말의 표면에 물리 증착법에 의해 AlN(질화 알루미늄), TiN(질화 티타늄) 또는 DLC(다이아몬드상 탄소)로 구성되는 물리 증착층을 형성하고 표면에 상기 물리 증착층이 형성된 금속 분말과 분산제의 용액을 혼합해 금속 분말 분산액을 조제하고 상기 금속 분말 분산액과 주석 이온 용액을 혼합해 혼합액을 조제하고 상기 혼합액과 환원제 용액을 혼합함으로써, 구리 또는 니켈의 금속으로 구성되는 중심핵을 주석으로 구성되는 피복층으로 피복하고 상기 중심핵과 상기 피복층 사이에 상기 물리 증착층을 형성하는 것을 특징으로 하는 접합용 분말 제조 방법. | [Claim1] It is constituted by the enveloping layer which consists of tin which covers the central nucleus consisting of the metal of copper or nickel, and the above-mentioned central nucleus, Powder for junction, wherein the physical-vapor-deposition layer which consists of AlN (alumimium nitride), TiN (titanium nitride), or DLC (diamond like carbon) is formed between the above-mentioned central nucleus and the above-mentioned enveloping layer. ¦ [Claim2] On the surface of the metallic powder of copper or nickel, with a physical vapor deposition method AlN (alumimium nitride), The physical-vapor-deposition layer which consists of TiN (titanium nitride) or DLC (diamond like carbon) is formed, By mixing the metallic powder and the solution of a dispersing agent in which the above-mentioned physical-vapor-deposition layer was formed in the surface, preparing metallic powder dispersion liquid, mixing the above-mentioned metallic powder dispersion liquid and a tin ionic solution, preparing the mixed-solution and mixing the above-mentioned mixed-solution and reducing agent solution, A manufacturing method of the powder for junction covering the central nucleus consisting of the metal of copper or nickel with the enveloping layer which consists of tin, and forming the above-mentioned physical-vapor-deposition layer between the above-mentioned central nucleus and the above-mentioned enveloping layer. | [기술분야] 본 발명은 전자 부품 등의 실장에 사용되며 중심 핵이 주석 또는 니켈로 구성되고, 포위층이 주석으로 구성되는 접합용 분말, 및 동일한 것을 위한 제조 방법에 관한 것이다. [해결과제] 본 발명은 상온에서 수일 동안 유지된 접합용 분말의 문제를 해결하고자 하며, 포락층인 주석 원소 상이 사라질 수 있고, 이러한 종류의 금속간 화합물 층이 형성된 전체 포락층 또는 포락층의 일부가 상기 언급된 금속간 화합물을 갖지 않는 접합용 분말과 비교하여 응고 시작 온도가 상승한다. [해결수단] 본 발명은 주석 또는 니켈로 구성된 중심 핵, 주석으로 구성된 포위 층, 및 상기 중심 핵과 상기 포위 층 사이의 AlN, TiN, 또는 DLC로 구성된 물리적 증기 증착 층을 포함한다. [특징] 여기서 주요 특징은 구리 또는 니켈이 주석으로, 주석이 구리 또는 니켈로 확산되는 것을 방지하는 AlN, TiN 또는 DLC로 이루어진 물리적-기상-증착층이다. [효과] 따라서, 본 발명은 접합용 분말의 용융 특성을 향상시키고, 금속간 화합물의 형성을 방지하고, 접합 품질을 보장한다. | 2017-031358 | 2017-02-22 | 2018-135568 | 2018-08-30 |  |  | MITSUBISHI MATERIALS CORP | 村岡 弘樹 ¦ 樋上 晃裕 ¦ 岩田 広太郎 |  |  |  | 0 |  | 2 | CN111136260B ¦ JP7540345B2(FE) | 17354236 | JP2018-135568A | 1 | 취하 |  | 2218033001572
JP | JP | P | A | 니켈 코팅 구리 분말과 그 제조 방법 및 도전성 페이스트 | 【요약】 【과제】구리 분말 표면에 니켈(Ni) 또는 니켈 합금을 피복한 것으로 도전성 페이스트 등의 재료로서 적합하게 이용할 수 있는, 소결성과 내산화성을 겸비한 미세하고 고결정 및 고충전한 니켈 코팅 구리 분말과 그 제조 방법 및 도전성 페이스트를 제공한다. 【해결 수단】팔면체 입자와 팔면체 이외의 입자형 입자가 혼재한 구리 입자 표면에 니켈 또는 니켈 합금이 피복된 니켈 코팅 구리 분말로서, 평균 입경이 0.1μm~3.0μm, 구리 입자의 결정자 지름/니켈 코팅 구리 분말의 평균 입경이 0.10 이상에서 탭 밀도가 3.0g/cm3~5.0 g/cm3이며 니켈 또는 니켈 합금의 피복량은 니켈 코팅 구리 분말 전체의 1 질량%~33 질량%인 것을 특징으로 하는 니켈 코팅 구리 분말 등에 의해 제공한다. 【선택도】없음 | [ABSTRACT] [Technical problem] The nickel coat copper powder [ 充填 / being detailed, a high crystal, and / highly ] which can be conveniently used for the copper powder surface as materials, such as conductive paste, by having covered nickel (nickel) or a nickel alloy and which combines sintering nature and oxidation resistance, its manufacturing method, and conductive paste are provided. [Means for Solution]It is the nickel coat copper powder with which nickel or a nickel alloy was covered by the copper grain child surface on which 8 face-piece particles and granular particles other than 8 face pieces were intermingled, In average particle diameter, average particle diameter of crystal 子径 / nickel coat copper powder of 0.1μ m~3.0μ m and a copper grain child or more by 0.10. Tap density is 3.0 g/cm3~5.0 g/cm 3, and it provides coating volume of nickel or a nickel alloy by nickel coat copper powder being the 1 mass %~33 mass % of the whole nickel coat copper powder. [Chosen drawing] Nothing | 【청구항1】 팔면체 입자와 팔면체 이외의 입자형 입자가 혼재한 구리 입자 표면에 니켈 또는 니켈 합금이 피복된 니켈 코팅 구리 분말로서, 평균 입경이 0.1μm~3.0μm, 구리 입자의 결정자 지름/니켈 코팅 구리 분말의 평균 입경이 0.10 이상에서 탭 밀도가 3.0g/cm3~5.0 g/cm3이며 니켈 또는 니켈 합금의 피복량은 니켈 코팅 구리 분말 전체의 1 질량%~33 질량%인 것을 특징으로 하는 니켈 코팅 구리 분말. | [Claim1] It is the nickel coat copper powder with which nickel or a nickel alloy was covered by the copper grain child surface on which 8 face-piece particles and granular particles other than 8 face pieces were intermingled, In average particle diameter, the average particle diameter of crystal 子径 / nickel coat copper powder of 0.1μ m~3.0μ m and a copper grain child or more by 0.10. Nickel coat copper powder, wherein tap density is 3.0 g/cm3~5.0 g/cm 3 and the coating volume of nickel or a nickel alloy is the 1 mass %~33 mass % of the whole nickel coat copper powder. | 【청구항1】 팔면체 입자와 팔면체 이외의 입자형 입자가 혼재한 구리 입자 표면에 니켈 또는 니켈 합금이 피복된 니켈 코팅 구리 분말로서, 평균 입경이 0.1μm~3.0μm, 구리 입자의 결정자 지름/니켈 코팅 구리 분말의 평균 입경이 0.10 이상에서 탭 밀도가 3.0g/cm3~5.0 g/cm3이며 니켈 또는 니켈 합금의 피복량은 니켈 코팅 구리 분말 전체의 1 질량%~33 질량%인 것을 특징으로 하는 니켈 코팅 구리 분말. ¦ 【청구항4】 구리 화합물 수용액과 알칼리 금속의 수산화물 수용액과 분산제 수용액을 혼합한 구리염 용액에 산화 환원 전위가 다른 강환원제, 약환원제의 2 종류의 환원제를 첨가해 반응액으로 하고, 이 반응액 중에서 구리 입자를 생성시킨 후, 니켈 도금을 하는 니켈 코팅 구리 분말 제조 방법으로서, 구리 입자를 생성시키는 공정에서 우선 상기 구리염 용액으로 상기 구리 화합물 중의 구리량에 대해서 0.07 당량 이상 0.5 당량 이하의 강환원제를 첨가하고 반응시켜 팔면체 입자의 핵을 생성시키면서, 반응액을 지지해 팔면체 입자를 입성장시키고 이어서 상기 반응액에 약환원제를 첨가해 반응시켜 팔면체 입자의 결정성을 향상시키고, 팔면체 입자와 팔면체 이외의 입자형 입자가 혼재한 구리 입자로 하고, 상기 구리 입자가 분산된 구리 입자 슬러리에 니켈염을 포함한 수용액을 첨가함으로써 구리 입자 표면에 니켈 또는 니켈 합금의 피막을 형성시키는 것을 특징으로 하는 니켈 코팅 구리 분말 제조 방법. | [Claim1] It is the nickel coat copper powder with which nickel or a nickel alloy was covered by the copper grain child surface on which 8 face-piece particles and granular particles other than 8 face pieces were intermingled, In average particle diameter, the average particle diameter of crystal 子径 / nickel coat copper powder of 0.1μ m~3.0μ m and a copper grain child or more by 0.10. Nickel coat copper powder, wherein tap density is 3.0 g/cm3~5.0 g/cm 3 and the coating volume of nickel or a nickel alloy is the 1 mass %~33 mass % of the whole nickel coat copper powder. ¦ [Claim4] In the 銅塩 solution which mixed copper compound solution, hydroxide solution of an alkaline metal, and dispersing agent solution, In the process which is a manufacturing method of the nickel coat copper powder which performs nickel plating, and makes a copper grain child generate after adding the strong reducing agent in which oxidation-reduction potentials differ, and the reducing agent which is two kinds of weak reducing agents to make reaction liquid and making a copper grain child generate in this reaction liquid, First, while making a strong reducing agent (0.07 Eq or more and 0.5 Eq or less) add and react to the copper quantity in the above-mentioned copper compound to the above-mentioned 銅塩 solution and making the core of 8 face-piece particles generate, Hold reaction liquid, and carry out grain growth of the 8 face-piece particles, next make a weak reducing agent add and react to the reaction liquid, and it improves the crystallinity of 8 face-piece particles, A manufacturing method of the nickel coat copper powder making the tunic of nickel or a nickel alloy form in the copper grain child surface by adding the solution which contains nickel salt in the copper grain child slurry which was made into the copper grain child to whom 8 face-piece particles and granular particles other than 8 face pieces were intermingled, and the copper grain child distributed. | [기술분야] 본 발명은 니켈 코트 구리 분말, 전도성 페이스트 및 이의 제조 방법에 관한 것이며, 배선 형성을 위한 전자 산업 재료에 적용될 수 있다. [해결과제] 본 발명은 니켈 코트 구리 분말에 있어서 제조 비용이 높아져 결정성이 낮은 종래 기술의 문제점을 해결하고자 한다. [해결수단] 본 발명은 높은 결정성 및 탭 밀도를 갖는 니켈 코트 구리 분말, 및 니켈 코트 구리 분말의 제조 방법을 포함한다. [특징] 여기서 주된 특징은 니켈 코트 구리 분말의 제조 방법에서 두 종류의 환원제를 사용하는 것이다. [효과] 따라서, 본 발명은 니켈 코트 구리 분말의 결정성 및 탭 밀도를 개선한다. | 2017-027205 | 2017-02-16 | 2018-131665 | 2018-08-23 |  |  | SUMITOMO METAL MINING CO LTD | 山岡 尚樹 ¦ 金子 勲 |  |  |  | 0 |  | 0 |  | 17351082 | JP2018-131665A | 1 | 취하 |  | 2218032001634
JP | JP | P | A | 주석 코팅 구리 분말과 그 제조 방법 및 도전성 페이스트 | 【요약】 【과제】구리 분말 표면에 주석(Sn) 또는 주석 합금을 피복한 것으로 도전성 페이스트 등의 재료로서 적합하게 이용할 수 있는, 소결성과 내산화성을 겸비한 미세하고 고결정 및 고충전한 주석 코팅 구리 분말과 그 제조 방법 및 도전성 페이스트를 제공한다. 【해결 수단】팔면체 입자와 팔면체 이외의 입자형 입자가 혼재한 구리 입자 표면에 주석 또는 주석 합금이 피복된 주석 코팅 구리 분말로서, 평균 입경이 0.1μm~3.0μm, 구리 입자의 결정자 지름/주석 코팅 구리 분말의 평균 입경이 0.10 이상에서 탭 밀도가 3.0g/cm3~5.0 g/cm3이며 주석 또는 주석 합금의 피복량은 주석 코팅 구리 분말 전체의 1 질량%~33 질량%인 것을 특징으로 하는 주석 코팅 구리 분말 등에 의해 제공한다. 【선택도】없음 | [ABSTRACT] [Technical problem] The tin coat copper powder [ 充填 / being detailed, a high crystal, and / highly ] which can be conveniently used for the copper powder surface as materials, such as conductive paste, by having covered tin (Sn) or a tin alloy and which combines sintering nature and oxidation resistance, its manufacturing method, and conductive paste are provided. [Means for Solution]It is the tin coat copper powder with which tin or a tin alloy was covered by the copper grain child surface on which 8 face-piece particles and granular particles other than 8 face pieces were intermingled, In average particle diameter, average particle diameter of crystal 子径 / tin coat copper powder of 0.1μ m~3.0μ m and a copper grain child or more by 0.10. Tap density is 3.0 g/cm3~5.0 g/cm 3, and it provides coating volume of tin or a tin alloy by tin coat copper powder being the 1 mass %~33 mass % of the whole tin coat copper powder. [Chosen drawing] Nothing | 【청구항1】 팔면체 입자와 팔면체 이외의 입자형 입자가 혼재한 구리 입자 표면에 주석 또는 주석 합금이 피복된 주석 코팅 구리 분말로서, 평균 입경이 0.1μm~3.0μm, 구리 입자의 결정자 지름/주석 코팅 구리 분말의 평균 입경이 0.10 이상에서 탭 밀도가 3.0g/cm3~5.0 g/cm3이며 주석 또는 주석 합금의 피복량은 주석 코팅 구리 분말 전체의 1 질량%~33 질량%인 것을 특징으로 하는 주석 코팅 구리 분말. | [Claim1] It is the tin coat copper powder with which tin or a tin alloy was covered by the copper grain child surface on which 8 face-piece particles and granular particles other than 8 face pieces were intermingled, In average particle diameter, the average particle diameter of crystal 子径 / tin coat copper powder of 0.1μ m~3.0μ m and a copper grain child or more by 0.10. Tin coat copper powder, wherein tap density is 3.0 g/cm3~5.0 g/cm 3 and the coating volume of tin or a tin alloy is the 1 mass %~33 mass % of the whole tin coat copper powder. | 【청구항1】 팔면체 입자와 팔면체 이외의 입자형 입자가 혼재한 구리 입자 표면에 주석 또는 주석 합금이 피복된 주석 코팅 구리 분말로서, 평균 입경이 0.1μm~3.0μm, 구리 입자의 결정자 지름/주석 코팅 구리 분말의 평균 입경이 0.10 이상에서 탭 밀도가 3.0g/cm3~5.0 g/cm3이며 주석 또는 주석 합금의 피복량은 주석 코팅 구리 분말 전체의 1 질량%~33 질량%인 것을 특징으로 하는 주석 코팅 구리 분말. ¦ 【청구항4】 구리 화합물 수용액과 알칼리 금속의 수산화물 수용액과 분산제 수용액을 혼합한 구리염 용액에 산화 환원 전위가 다른 강환원제, 약환원제의 2 종류의 환원제를 첨가해 반응액으로 하고, 상기 반응액 중에서 구리 입자를 생성시킨 후, 주석 도금을 하는 주석 코팅 구리 분말 제조 방법으로서, 구리 입자를 생성시키는 공정에서 우선 상기 구리염 용액으로 상기 구리 화합물 중의 구리량에 대해서 0.07 당량 이상 0.5 당량 이하의 강환원제를 첨가하고 반응시켜 팔면체 입자의 핵을 생성시키면서, 반응액을 지지해 팔면체 입자를 입성장시키고 이어서 상기 반응액에 약환원제를 첨가해 반응시켜 팔면체 입자의 결정성을 향상시키고, 팔면체 입자와 팔면체 이외의 입자형 입자가 혼재한 구리 입자로 하고, 상기 구리 입자가 분산된 구리 입자 슬러리에 주석 염을 포함한 수용액을 첨가함으로써 구리 입자 표면에 주석 또는 주석 합금의 피막을 형성시키는 것을 특징으로 하는 주석 코팅 구리 분말 제조 방법. | [Claim1] It is the tin coat copper powder with which tin or a tin alloy was covered by the copper grain child surface on which 8 face-piece particles and granular particles other than 8 face pieces were intermingled, In average particle diameter, the average particle diameter of crystal 子径 / tin coat copper powder of 0.1μ m~3.0μ m and a copper grain child or more by 0.10. Tin coat copper powder, wherein tap density is 3.0 g/cm3~5.0 g/cm 3 and the coating volume of tin or a tin alloy is the 1 mass %~33 mass % of the whole tin coat copper powder. ¦ [Claim4] In the 銅塩 solution which mixed copper compound solution, hydroxide solution of an alkaline metal, and dispersing agent solution, In the process which is a manufacturing method of the tin coat copper powder which performs tinning, and makes a copper grain child generate after adding the strong reducing agent in which oxidation-reduction potentials differ, and the reducing agent which is two kinds of weak reducing agents to make reaction liquid and making a copper grain child generate in the reaction liquid, First, while making a strong reducing agent (0.07 Eq or more and 0.5 Eq or less) add and react to the copper quantity in the above-mentioned copper compound to the above-mentioned 銅塩 solution and making the core of 8 face-piece particles generate, Hold reaction liquid, and carry out grain growth of the 8 face-piece particles, next make a weak reducing agent add and react to the reaction liquid, and it improves the crystallinity of 8 face-piece particles, A manufacturing method of the tin coat copper powder making the tunic of tin or a tin alloy form in the copper grain child surface by adding the solution which contains 錫塩 in the copper grain child slurry which was made into the copper grain child to whom 8 face-piece particles and granular particles other than 8 face pieces were intermingled, and the copper grain child distributed. | [기술분야] 본 발명은 주석 코트 구리 분말, 이의 제조 방법, 및 전도성 페이스트에 관한 것이며, 배선 형성을 위한 전자 산업 재료에 적용될 수 있다. [해결과제] 본 발명은 전도성 페이스트와 같은 재료로서 편리하게 사용될 수 있는 높은 수복을 고려하여 소결 성질과 내산화성을 결합함으로써 종래 기술의 문제를 해결하고자 한다. [해결수단] 본 발명은 주석 또는 주석 합금이 8개의 면 조각 입자 및 8개의 면 조각 이외의 과립 입자가 섞인 구리 입자 자식 표면에 의해 덮인 주석 코트 구리 분말을 포함한다. [특징] 여기서 주된 특징은 산화-환원 전위가 상이한 두 종류의 환원제를 사용하여 주석 코트 구리 분말을 제조하는 방법이다. [효과] 따라서, 본 발명은 주석 코트 구리 분말에서 내산화성 및 탭 밀도를 개선한다. | 2017-027206 | 2017-02-16 | 2018-131666 | 2018-08-23 |  |  | SUMITOMO METAL MINING CO LTD | 金子 勲 ¦ 山岡 尚樹 |  |  |  | 0 |  | 0 |  | 17351083 | JP2018-131666A | 1 | 취하 |  | 2218032001635
JP | JP | P | A | 구리 미립자 및 그 제조 방법 및 소결체 | 【요약】 【과제】비용상승이나 생산성 저하 등을 초래하지 않고 종래에 비해 낮은 온도에서 소결시킬 수 있는 구리 미립자 및 그 제조 방법 및 소결체를 제공한다. 【해결 수단】본 발명에 따른 구리 미립자 P는 표면에 아산화 구리 및 탄산 구리를 포함한 피막을 가진다. 또한 본 발명에 따른 구리 미립자 P 제조 방법은 버너 3에 의해 노내에 형성된 환원성 화염 중에서 구리 또는 구리 화합물을 가열함으로써, 표면에 아산화 구리 및 탄산 구리를 포함한 피막을 가지는 구리 미립자 P를 생성하는 방법이며 버너 3에 공급하는 연료가스 G1의 탄소량을 조정함으로써, 구리 미립자의 비표면적에 대한 질량 탄소 농도의 비율(C/SSA)을 제어하면서 구리 미립자 P를 생성하는 가열 공정을 구비한다. 또한 본 발명에 따른 소결체는 상기의 구리 미립자 P가 소결한 것이다. 【선택도】도 1 | [ABSTRACT] [Technical problem] A copper particulate with possible making it sinter at a low temperature compared with the former, a manufacturing method for the same, and a sintered compact are provided, without causing a cost rise, the fall of productivity, etc. [Means for Solution]The copper particulates P concerning this invention have on the surface a tunic containing cuprous oxide and carbonic acid copper. The manufacturing method of the copper particulates P concerning this invention, By heating copper or a copper compound in the reducing flame formed in the furnace by the burner 3, It is the method of generating the copper particulates P which have on the surface a tunic containing cuprous oxide and carbonic acid copper, and it has a heating process which generates the copper particulates P, controlling the rate (C/SSA) of mass carbon concentration to the specific surface area of copper particulates by adjusting the amount of carbon of the fuel gas G1 supplied to the burner 3. The above-mentioned copper particulates P sinter the sintered compact concerning this invention. [Chosen drawing] Drawing 1 | 【청구항1】 표면에 아산화 구리 및 탄산 구리를 포함한 피막을 가지는 것을 특징으로 하는 구리 미립자. | [Claim1] The copper particulates having on the surface a tunic containing cuprous oxide and carbonic acid copper. | 【청구항1】 표면에 아산화 구리 및 탄산 구리를 포함한 피막을 가지는 것을 특징으로 하는 구리 미립자. ¦ 【청구항4】 버너에 의해 노내에 형성된 환원성 화염 중에서 구리 또는 구리 화합물을 가열함으로써, 표면에 아산화 구리 및 탄산 구리를 포함한 피막을 가지는 구리 미립자를 생성하는 구리 미립자 제조 방법으로서, 상기 버너에 공급하는 연료가스 중의 탄소량을 조정함으로써, 상기 구리 미립자의 비표면적에 대한 질량 탄소 농도의 비율(C/SSA)을 제어하면서 상기 구리 미립자를 생성하는 가열 공정을 구비하는 것을 특징으로 하는 구리 미립자 제조 방법. | [Claim1] The copper particulates having on the surface a tunic containing cuprous oxide and carbonic acid copper. ¦ [Claim4] By heating copper or a copper compound in the reducing flame formed in the furnace by the burner, By adjusting the amount of carbon in the fuel gas which is a manufacturing method of the copper particulates which generate the copper particulates which have on the surface a tunic containing cuprous oxide and carbonic acid copper, and it supplies to the above-mentioned burner, A manufacturing method of copper particulates provided with the heating process which generates the above-mentioned copper particulates while controlling the rate (C/SSA) of mass carbon concentration to the specific surface area of the above-mentioned copper particulates. | [기술분야] 본 발명은 구리 미립자, 이를 위한 제조 방법, 및 소결체에 관한 것이다. [해결과제] 본 발명은 전도성 잉크 및 전도성 페이스트에서 은 미립자의 고비용 및 이동 문제를 해결하고, 구리 미립자를 사용하여 저비용 및 고전도성 대안을 제공하고자 한다. [해결수단] 본 발명은 표면에 산화구리 및 탄산 구리를 함유하는 튜닉을 갖는 구리 미립자를 포함한다. [특징] 여기서 주요 특징은 구리 미립자 표면의 튜닉에 탄산 구리를 포함시키는 것이다. [효과] 따라서, 본 발명은 구리 미립자의 소결 온도를 개선하여, 내열성이 낮은 수지 기판의 표면에서 고밀도 배선에 적용하는 것을 가능하게 한다. | 2017-020368 | 2017-02-07 | 2018-127657 | 2018-08-16 | 6130616 |  | TAIYO NIPPON SANSO CORP | 櫻本 裕二 ¦ 五十嵐 弘 ¦ 藤本 隆之 |  |  |  | 2 | JP2014-001443A(BE) ¦ JP5887086B2(BE) | 9 | JP2023-021511A(FE) ¦ JP7121173B1(FE) ¦ JP2020-119737A(FE) ¦ JP7139258B2(FE) ¦ KR10-2667053B1(FE) ¦ KR10-2021-0117254A(FE) ¦ MY204181A ¦ TWI911466B ¦ TWI837276B(FE) | 92311548 | CN110267755B ¦ EP3560632B1 ¦ JP6130616B1 ¦ KR10-2343459B1 ¦ MY197991A ¦ TWI731216B ¦ US11253921B2 ¦ WOWO2018-147214A1 | 8 | 등록 |  | 2218031001595
JP | JP | P | A | 구리 입자 구조체 및 구리 잉크 | 【요약】 (수정유) 【과제】잉크 중의 분산 안정성을 향상할 수 있고 점도 안정성을 향상시킬 수 있는 구리 입자 구조체 및 구리 잉크의 제공. 【해결 수단】1차 입자의 평균 입경이 0.1μm 이상 10μm이하인 구리베이스 입자와 상기 구리베이스 입자 표면에 고착한 구리 양이온이 환원해 얻어진 평균 입경이 10 nm이하인 구리 나노 입자를 가지며, 상기 구리 나노 입자는 구리의 단결정으로 구성되는 중심부와 그 주위 보호층을 구비하고, 상기 구리 나노 입자의 중심부가 상기 구리베이스 입자에 금속 결합 하고 있어, 상기 보호층은 탄소수3~6의 1 급 알코올, 탄소수3~6의 2 급 알코올 및 이들의 유도체에서 선택되는 적어도 1종을 포함하고 상기 보호층의 비점 또는 열분해 온도가 150℃이하인 구리 입자 구조체. 【선택도】도 1 | [ABSTRACT] (Correction possession) [Technical problem] Offer of the copper grain child structure which can improve the dispersion stability in ink and can improve viscosity stability, and copper ink. [Means for Solution]Copper base particles whose average particle diameter of primary particles of more than 0.1μ m is below 10μ m, Average particle diameter produced by a copper cation which adhered to the copper base particle surface returning has copper nanoparticles which are 10 nm or less, and them the copper nanoparticles, Have the central part which consists of a copper single crystal, and a protection layer of the circumference, and the central part of the copper nanoparticles is carrying out the metallic bond to the copper base particles, and the protection layer, A copper grain child structure whose boiling point or pyrolysis temperature of the protection layer is 150℃ or less including at least one sort chosen from the 1st class alcohol of the carbon number 3~6, the 2nd class alcohol of the carbon number 3~6, and those derivatives. [Chosen drawing] Drawing 1 | 【청구항1】 1차 입자의 평균 입경이 0.1μm 이상 10μm이하인 구리베이스 입자와 상기 구리베이스 입자 표면에 고착한 구리 양이온이 환원해 얻어진 평균 입경이 10 nm이하인 구리 나노 입자를 가지며, 상기 구리 나노 입자는 구리의 단결정으로 구성되는 중심부와 그 주위 보호층을 구비하고, 상기 구리 나노 입자의 중심부가 상기 구리베이스 입자에 금속 결합 하고 있어, 상기 보호층은 탄소수3~6의 1 급 알코올, 탄소수3~6의 2 급 알코올 및 이들의 유도체에서 선택되는 적어도 1종을 포함하고 상기 보호층의 비점 또는 열분해 온도가 150℃이하이며, 상기 보호층 중 적어도 1종은 하기 식(1) 또는(2)으로 나타나는 기를 가지는 구리 입자 구조체. 【화1】 | [Claim1] The copper base particles whose average particle diameter of primary particles of more than 0.1μ m is below 10μ m, The average particle diameter produced by the copper cation which adhered to the above-mentioned copper base particle surface returning has copper nanoparticles which are 10 nm or less, and them the above-mentioned copper nanoparticles, Have the central part which consists of a copper single crystal, and a protection layer of the circumference, and the central part of the above-mentioned copper nanoparticles is carrying out the metallic bond to the above-mentioned copper base particles, and the above-mentioned protection layer, At least one sort chosen from the 1st class alcohol of the carbon number 3~6, the 2nd class alcohol of the carbon number 3~6, and those derivatives is included, The copper grain child structure which the boiling point or pyrolysis temperature of the above-mentioned protection layer is 150℃ or less, and has a basis at least one sort in the above-mentioned protection layer is indicated to be with the following formula (1) or (2). [FORMULA1] | 【청구항1】 1차 입자의 평균 입경이 0.1μm 이상 10μm이하인 구리베이스 입자와 상기 구리베이스 입자 표면에 고착한 구리 양이온이 환원해 얻어진 평균 입경이 10 nm이하인 구리 나노 입자를 가지며, 상기 구리 나노 입자는 구리의 단결정으로 구성되는 중심부와 그 주위 보호층을 구비하고, 상기 구리 나노 입자의 중심부가 상기 구리베이스 입자에 금속 결합 하고 있어, 상기 보호층은 탄소수3~6의 1 급 알코올, 탄소수3~6의 2 급 알코올 및 이들의 유도체에서 선택되는 적어도 1종을 포함하고 상기 보호층의 비점 또는 열분해 온도가 150℃이하이며, 상기 보호층 중 적어도 1종은 하기 식(1) 또는(2)으로 나타나는 기를 가지는 구리 입자 구조체. 【화1】 | [Claim1] The copper base particles whose average particle diameter of primary particles of more than 0.1μ m is below 10μ m, The average particle diameter produced by the copper cation which adhered to the above-mentioned copper base particle surface returning has copper nanoparticles which are 10 nm or less, and them the above-mentioned copper nanoparticles, Have the central part which consists of a copper single crystal, and a protection layer of the circumference, and the central part of the above-mentioned copper nanoparticles is carrying out the metallic bond to the above-mentioned copper base particles, and the above-mentioned protection layer, At least one sort chosen from the 1st class alcohol of the carbon number 3~6, the 2nd class alcohol of the carbon number 3~6, and those derivatives is included, The copper grain child structure which the boiling point or pyrolysis temperature of the above-mentioned protection layer is 150℃ or less, and has a basis at least one sort in the above-mentioned protection layer is indicated to be with the following formula (1) or (2). [FORMULA1] | [기술분야] 본 발명은 금속 상세 배선을 형성하기 위한 구리 그레인 자식 구조 및 구리 잉크에 관한 것으로, 다양한 기술 분야에 적용될 수 있다. [해결과제] 본 발명은 종래 기술에 비해 구리 나노입자의 일 경과에 따른 안정성 및 잉크에서의 점도 안정성을 해결하고자 한다. [해결수단] 본 발명은 구리 베이스 입자, 구리 나노 입자, 및 보호층을 포함한다. [특징] 여기서 주된 특징은 비점 또는 열분해 온도가 150°C 이하인 보호층이다. [효과] 따라서, 본 발명은 잉크에서의 분산 안정성 및 점도 안정성을 개선한다. | 2017-012050 | 2017-01-26 | 2018-119187 | 2018-08-02 |  |  | MURATA MFG CO LTD ¦ KANSAI UNIV | 坂井田 俊 ¦ 出村 隆充 ¦ 川▲崎▼ 英也 |  |  |  | 4 | JP6956459B2(BE) ¦ JP2014-152395A(BE) ¦ JP4233834B2(BE) ¦ WOWO2015-162881A1(BE) | 2 | JP7302487B2(FE) ¦ JP7300172B2(FE) | 17340992 | JP6968543B2 | 1 | 등록 |  | 2218029001663
JP | JP | P | A | 접합용 구리 페이스트, 소결체, 접합체, 반도체 장치 및 이들의 제조 방법 | 【요약】 【과제】귀금속이 포함되는 피착면을 구비하는 반도체 소자를 무가압으로 접합하는 경우에도, 충분한 접합 강도를 얻을 수 있는 접합용 구리 페이스트를 제공하는 것. 접합용 구리 페이스트를 이용하는 소결체, 접합체, 반도체 장치 및 이들의 제조 방법을 제공하는 것. 【해결 수단】구리 입자와 제2 금속 입자와 분산매를 포함한 접합용 구리 페이스트로서, 구리 입자가 체적 평균 입경이 0.12μm 이상 0.8μm이하인 서브 마이크로 구리 입자와 체적 평균 입경이 2μm 이상 50μm이하인 마이크로 구리 입자를 포함하고 제2 금속 입자가 철 , 코발트 및 니켈로 구성되는 군에서 선택되는 적어도 일종의 금속을 포함한 입자이며 제2 금속 입자 체적 평균 입경이 0.01μm 이상 50μm이하이며 제2 금속 입자 함유량이 구리 입자 및 제2 금속 입자 질량 합계를 기준으로서 0.01 질량% 이상 10 질량%이하인 접합용 구리 페이스트. 【선택도】없음 | [ABSTRACT] [Technical problem] Even if you are a case where a semiconductor device provided with the covering side where the precious metals are contained is joined by no pressurizing, provide the copper paste for junction which can obtain sufficient junction intensity. Provide the sintered compacts, zygotes and semiconductor devices using the copper paste for junction, and those manufacturing methods. [Means for Solution]A submicro copper grain child whose volume average particle diameter of more than 0.12μ m it is copper paste for junction containing a copper grain child, the second metal particle, and carrier fluid, and a copper grain child is below 0.8μ m, Volume average particle diameter contains a micro copper grain child who is below 50μ m as for more than 2μ m, The second metal particle is particles containing iron, cobalt, and at least one sort of metal chosen from a group which consists of nickel, Copper paste for junction whose content of the second metal particle volume average particle diameter of the second metal particle of more than 0.01μ m is below 50μ m, and is more than the 0.01 mass % and below the 10 mass % on the basis of the sum total of mass of a copper grain child and the second metal particle. [Chosen drawing] Nothing | 【청구항1】 구리 입자와 제2 금속 입자와 분산매를 포함한 접합용 구리 페이스트로서, 상기 구리 입자가 체적 평균 입경이 0.12μm 이상 0.8μm이하인 서브 마이크로 구리 입자와 체적 평균 입경이 2μm 이상 50μm이하인 마이크로 구리 입자를 포함하고 상기 제2 금속 입자가 철 , 코발트 및 니켈로 구성되는 군에서 선택되는 적어도 일종의 금속을 포함한 입자이며 상기 제2 금속 입자 체적 평균 입경이 0.01μm 이상 50μm이하이며 상기 제2 금속 입자 함유량이 상기 구리 입자 및 상기 제2 금속 입자 질량 합계를 기준으로서 0.01 질량% 이상 10 질량%이하인 접합용 구리 페이스트. | [Claim1] The submicro copper grain child whose volume average particle diameter of more than 0.12μ m it is copper paste for junction containing a copper grain child, the second metal particle, and carrier fluid, and the above-mentioned copper grain child is below 0.8μ m, Volume average particle diameter contains the micro copper grain child who is below 50μ m as for more than 2μ m, The second above-mentioned metal particle is particles containing iron, cobalt, and at least one sort of metal chosen from the group which consists of nickel, Copper paste for junction whose content of the second above-mentioned metal particle the volume average particle diameter of the second above-mentioned metal particle of more than 0.01μ m is below 50μ m, and is more than the 0.01 mass % and below the 10 mass % on the basis of the sum total of the mass of the above-mentioned copper grain child and the second above-mentioned metal particle. | 【청구항1】 구리 입자와 제2 금속 입자와 분산매를 포함한 접합용 구리 페이스트로서, 상기 구리 입자가 체적 평균 입경이 0.12μm 이상 0.8μm이하인 서브 마이크로 구리 입자와 체적 평균 입경이 2μm 이상 50μm이하인 마이크로 구리 입자를 포함하고 상기 제2 금속 입자가 철 , 코발트 및 니켈로 구성되는 군에서 선택되는 적어도 일종의 금속을 포함한 입자이며 상기 제2 금속 입자 체적 평균 입경이 0.01μm 이상 50μm이하이며 상기 제2 금속 입자 함유량이 상기 구리 입자 및 상기 제2 금속 입자 질량 합계를 기준으로서 0.01 질량% 이상 10 질량%이하인 접합용 구리 페이스트. ¦ 【청구항2】 제1 부재 및 제2 부재를 접합하는 소결체로서, 상기 소결체는 구리 원소와 철 , 코발트 및 니켈로 구성되는 군에서 선택되는 적어도 일종의 금속 원소를 포함하고 철 , 코발트 및 니켈로 구성되는 군에서 선택되는 적어도 일종의 상기 금속 원소의 합계 함유량이 상기 소결체의 전질량을 기준으로서 0.01 질량% 이상 10 질량%이하인 소결체. ¦ 【청구항6】 제1 부재와 제2 부재와 상기 제1 부재와 상기 제2 부재를 접합하는 소결체를 구비하는, 접합체로서, 상기 소결체가 구리 원소와 철 , 코발트 및 니켈로 구성되는 군에서 선택되는 적어도 일종의 금속 원소를 포함하고 철 , 코발트 및 니켈로 구성되는 군에서 선택되는 적어도 일종의 상기 금속 원소의 합계 함유량이 상기 소결체의 전질량을 기준으로서 0.01 질량% 이상 10 질량%이하인 접합체. ¦ 【청구항10】 제1 부재와 제2 부재와 상기 제1 부재와 상기 제2 부재를 접합하는 소결체를 구비하고, 상기 제1 부재 및 상기 제2 부재 중 적어도 하나가 반도체 소자이며 상기 소결체가 구리 원소와 철 , 코발트 및 니켈로 구성되는 군에서 선택되는 적어도 일종의 금속 원소를 포함하고 철 , 코발트 및 니켈로 구성되는 군에서 선택되는 적어도 일종의 상기 금속 원소의 합계 함유량이 상기 소결체의 전질량을 기준으로서 0.01 질량% 이상 10 질량%이하인 반도체 장치. | [Claim1] The submicro copper grain child whose volume average particle diameter of more than 0.12μ m it is copper paste for junction containing a copper grain child, the second metal particle, and carrier fluid, and the above-mentioned copper grain child is below 0.8μ m, Volume average particle diameter contains the micro copper grain child who is below 50μ m as for more than 2μ m, The second above-mentioned metal particle is particles containing iron, cobalt, and at least one sort of metal chosen from the group which consists of nickel, Copper paste for junction whose content of the second above-mentioned metal particle the volume average particle diameter of the second above-mentioned metal particle of more than 0.01μ m is below 50μ m, and is more than the 0.01 mass % and below the 10 mass % on the basis of the sum total of the mass of the above-mentioned copper grain child and the second above-mentioned metal particle. ¦ [Claim2] Are the first member and second member a sintered compact to join, and the above-mentioned sintered compact, A copper element and at least one sort of metallic elements chosen from the group which consists of iron, cobalt, and nickel are included, The sintered compact whose content of the sum total of at least one sort of above-mentioned metallic elements chosen from the group which consists of iron, cobalt, and nickel is more than the 0.01 mass % and below the 10 mass % on the basis of the total mass of the above-mentioned sintered compact. ¦ [Claim6] The sintered compact which joins a member, the second member, and the first first above-mentioned member and second above-mentioned member, Are を備える and a zygote and the above-mentioned sintered compact A copper element, and iron, cobalt, And the zygote whose content of the sum total of at least one sort of above-mentioned metallic elements chosen from the group which consists of iron, cobalt, and nickel including at least one sort of metallic elements chosen from the group which consists of nickel is more than the 0.01 mass % and below the 10 mass % on the basis of the total mass of the above-mentioned sintered compact. ¦ [Claim10] The sintered compact which joins a member, the second member, and the first first above-mentioned member and second above-mentioned member, At least 1 side of a preparation, the first above-mentioned member, and the second above-mentioned member is a semiconductor device, and the above-mentioned sintered compact A copper element, At least one sort of metallic elements chosen from the group which consists of iron, cobalt, and nickel are included, A semiconductor device whose content of the sum total of at least one sort of above-mentioned metallic elements chosen from the group which consists of iron, cobalt, and nickel is more than the 0.01 mass % and below the 10 mass % on the basis of the total mass of the above-mentioned sintered compact. | [기술분야] 본 발명은 서브마이크로 구리 그레인 자식, 마이크로 구리 그레인 자식, 및 제 2 금속 입자를 포함하는 접합을 위한 구리 페이스트에 관한 것이며, 이는 가압 없이 귀금속을 포함하는 커버링 측과 반도체 장치를 결합할 수 있다. [해결과제] 본 발명은 특히 귀금속을 함유하는 커버링 측면을 갖는 장치에 결합될 때, 종래의 접합 재료에 의해 결합된 반도체 장치에서 불충분한 접합 강도 및 연결 신뢰성의 기술적 문제를 해결하고자 한다. [해결수단] 본 발명은 캐리어 유체 및 선택적 첨가제와 함께, 서브마이크로 구리 그레인 자식, 마이크로 구리 그레인 자식, 및 제 2 금속 입자를 함유하는 접합을 위한 구리 페이스트를 포함한다. [특징] 여기서 주요 특징은 반도체 장치에서 충분한 접합 강도 및 연결 신뢰성을 달성하기 위해, 제 2 금속 입자와 함께 접합을 위한 구리 페이스트에서 서브마이크로 구리 그레인 자식 및 마이크로 구리 그레인 자식의 사용이다. [효과] 본 발명은 특히 귀금속을 포함하는 커버링 측면을 가진 장치에 결합될 때, 반도체 장치에서 접합 강도 및 연결 신뢰성을 개선한다. | 2017-002574 | 2017-01-11 | 2018-111856 | 2018-07-19 |  |  | RESONAC HOLDINGS CORP | 石川 大 ¦ 川名 祐貴 ¦ 須鎌 千絵 ¦ 中子 偉夫 ¦ 江尻 芳則 ¦ 蔵渕 和彦 |  |  |  | 9 | JP5733638B2(BE) ¦ JP5980574B2(BE) ¦ JP2012-052059A(BE) ¦ JP5476631B2(BE) ¦ JP1991-044407A(BE) ¦ JP1987-084865A(BE) ¦ KR10-1098869B1(BE) ¦ US10046418B2(BE) ¦ WOWO2011-114747A1(BE) | 6 | JP7464202B2(FE) ¦ JP7517615B2(FE) ¦ JP7543880B2(FE) ¦ JP7508802B2(FE) ¦ JP7198479B2(FE) ¦ US11810885B2 | 17335239 | JP6907540B2 | 1 | 등록 |  | 2218027001326
JP | JP | P | A | 구리 분말 및 그 제조 방법 | 【요약】 【과제】입자 지름이 작아도 산소 함유량이 낮고 가열했을 때의 수축 개시 온도가 높다 저가의 구리 분말 및 그 제조 방법을 제공한다. 【해결 수단】구리의 융점보다250~700℃(바람직하게는350~650℃, 또한 바람직하게는450~600℃) 높은 온도로 가열한 구리 용탕을 낙하시키면서, (질소 분위기, 아르곤 분위기, 수소 분위기, 일산화탄소 분위기 등의) 비산화성 분위기 중에서 고압수를 분사해 급냉 응고시킴으로써, 평균 입경이 1~10μm, (200) 면에서의 결정자 지름 Dx(200)가 40 nm 이상이며 산소 함유량이 0.7 질량%이하인 구리 분말을 제조한다. 【선택도】도 1 | [ABSTRACT] [Technical problem] Even if the diameter of a particle is small, cheap copper powder with a high contraction start temperature when an oxygen content heats low, and a manufacturing method for the same are provided. [Means for Solution]While dropping 銅溶湯 heated to a temperature higher 250~700℃ (preferably 350~650℃, still more preferably 450~600℃) than the copper melting point, (A nitrogen atmosphere, argon atmosphere, a hydrogen atmosphere, carbon monoxide atmosphere, etc.) Into non-oxidizing atmosphere, spray high pressure water, and by carrying out rapid solidification, Crystal 子径 [ in / in average particle diameter / 1~10μ m and (200) a field ] Dx (200) is 40 nm or more, and an oxygen content manufactures copper powder which is below the 0.7 mass %. [Chosen drawing] Drawing 1 | 【청구항1】 구리의 융점보다250~700℃높은 온도로 가열한 구리 용탕을 낙하시키면서, 비산화성 분위기 중에서 고압수를 분사해 급냉 응고시키는 것을 특징으로 하는 구리 분말 제조 방법. | [Claim1] A manufacturing method of copper powder spraying and carrying out the rapid solidification of the high pressure water into non-oxidizing atmosphere dropping 銅溶湯 heated to a temperature higher 250~700℃ than the copper melting point. | 【청구항1】 구리의 융점보다250~700℃높은 온도로 가열한 구리 용탕을 낙하시키면서, 비산화성 분위기 중에서 고압수를 분사해 급냉 응고시키는 것을 특징으로 하는 구리 분말 제조 방법. ¦ 【청구항5】 평균 입경이 1~10μm, (200) 면에서의 결정자 지름 Dx(200)가 40 nm 이상이며 산소 함유량이 0.7 질량%이하인 것을 특징으로 하는 구리 분말. | [Claim1] A manufacturing method of copper powder spraying and carrying out the rapid solidification of the high pressure water into non-oxidizing atmosphere dropping 銅溶湯 heated to a temperature higher 250~700℃ than the copper melting point. ¦ [Claim5] Copper powder, wherein crystal 子径 [ in / in average particle diameter / 1~10μ m and (200) a field ] Dx (200) is 40 nm or more and an oxygen content is below the 0.7 mass %. | [기술분야] 본 발명은 구리 분말 및 그 제조 방법에 관한 것으로, 특히 하소형 도전성 페이스트의 재료에 적용될 수 있다. [해결과제] 본 발명은 전도성 페이스트, 세라믹 기판 및 유전체 층 사이의 수축 속도의 차이 문제를 해결하고자 하며, 이는 구리 층 박리 및 균열 형성과 같은 문제를 야기한다. [해결수단] 본 발명은 비산화성 분위기로 고압수의 급속 응고를 분무 및 수행하고, 구리 융점보다 높은 온도로 가열된 적하에 의한 구리 분말의 제조 방법을 포함한다. [특징] 여기서 주된 특징은 하소형 도전성 페이스트의 재료로서 사용하기에 적합한, 높은 수축 시작 온도 및 낮은 산소 함량을 갖는 구리 분말의 사용이다. [효과] 따라서, 본 발명은 높은 수축 시작 온도 및 낮은 산소 함량을 갖는 구리 분말을 사용함으로써 전도성을 향상시키고 전기 전도 필름에서 균열 형성의 위험을 감소시킨다. | 2017-242314 | 2017-12-19 | 2018-109225 | 2018-07-12 |  |  | DOWA ELECTRONICS MATERIALS CO LTD | 吉田 昌弘 ¦ 井上 健一 ¦ 江原 厚志 ¦ 道明 良幸 ¦ 山田 雄大 | 2016-255186 | JP | 2016-12-28 | 6 | JP2015-059253A(BE) ¦ JP6159505B2(BE) ¦ JP4888769B2(BE) ¦ JP1999-264001A(BE) ¦ JP1996-003486A(BE) ¦ WOWO2016-157762A1(BE) | 2 | CN114786839B ¦ JP7425634B2(FE) | 104324178 | CN110114174A ¦ EP3560637B1 ¦ JP2016-255186 ¦ JP7039126B2 ¦ KR10-2397204B1 ¦ SG11201906042RB ¦ TWI778997B ¦ US11692241B2 ¦ US12049684B2 ¦ WOWO2018-123809A1 | 10 | 등록 |  | 2218026001195
KR | KR | P | A | 벼이삭형 구리 입자의 제조방법 | 본 발명은 벼이삭형 구리 입자에 관한 것으로서, 구리 전구체 용액을 준비하는 제1단계와, 상기 구리 전구체 용액의 pH를 조절하는 제2단계와, 상기 pH가 조절된 구리 전구체 용액에 아연 분말을 첨가하는 제3단계와, 상기 아연 분말이 첨가된 구리 전구체 용액을 일정 시간 동안 교반하여 벼이삭형 구리 입자를 합성시키는 제4단계와, 상기 합성된 벼이삭형 구리 입자를 분리하여 세척 후 건조하는 제5단계;를 포함하여 이루어진 것을 특징으로 하는 벼이삭형 구리 입자 제조방법, 이에 의해 제조된 벼이삭형 구리 입자 그리고 이를 이용한 전도성 페이스트를 기술적 요지로 한다. 이에 의해 본 발명에 따른 벼이삭형 구리 입자의 제조 방법은 구리 전구체 용액에 아연 분말을 첨가하는 아주 간단한 방법으로 구현되어 공정이 용이하고, 고속 합성 및 대량 생산을 도모할 수 있어, 생산 가격 경쟁력을 기반으로 저가의 벼이삭형 구리 입자를 제공할 수 있는 이점이 있다. 아울러 제조된 벼이삭 형태의 구리 입자들은 이후의 은 쉘층의 코팅을 통해 내산화성을 가지는 입자로 준비된 다음 페이스트 제조 시 필러로 혼합된다면 우수한 혼합 특성을 나타내게 되므로 페이스트의 품질을 향상시킬 수 있는 이점을 제공한다. | The present invention relates to ear-of-rice-shaped copper particles. The present invention relates to a method for preparing ear-of-rice-shaped copper particles, ear-of-rice-shaped copper particles produced thereby, ad conductive paste using the same. The method comprises: a first step of preparing a copper precursor solution; a second step of adjusting pH of the copper precursor solution; a third step of adding zinc powder to the copper precursor solution having adjusted pH; a fourth step of stirring the copper precursor solution to which the zinc powder is added for a predetermined period of time, and synthesizing ear-of-rice-shaped copper particles; and a fifth step of separating the synthesized ear-of-rice-shaped copper particles, washing the same, and drying the same. According to the present invention, the method is implemented by a very simple method of adding zinc powder to a copper precursor solution to facilitate a process, and can promote high speed synthesis and mass-production, thereby providing inexpensive ear-of-rice-shaped copper particles on the basis of competitiveness of production costs. In addition, the prepared ear-of-rice-shaped copper particles are prepared as particles having oxidation resistance through subsequent coating of a silver shell layer. When the particles are mixed with a filler during production of paste, excellent mixing properties are exhibited, and thus it is possible to improve quality of the paste. | 구리 전구체 용액을 준비하는 제1단계; 상기 구리 전구체 용액의 pH를 조절하는 제2단계; 상기 pH가 조절된 구리 전구체 용액에 아연 분말을 첨가하는 제3단계; 상기 아연 분말이 첨가된 구리 전구체 용액을 일정 시간 동안 교반하여 벼이삭형 구리 입자를 합성시키는 제4단계; 상기 합성된 벼이삭형 구리 입자를 분리하여 세척 후 건조하는 제5단계;를 포함하여 이루어진 것을 특징으로 하는 벼이삭형 구리 입자의 제조방법. | The manufacturing method of the rice plants type copper particle wherein: 1st step of preparing the copper precursor solution, the second step, 3rd step of adding the zinc powder in the copper precursor solution, 4th step of synthesizing the rice plants type copper particle it agitates at the constant for hour the zinc powder-added copper precursor solution, and 5th step are comprised; the second step controls the pH of the copper precursor solution; as to 3rd step of, the pH is controlled; and 5th step separates the synthesized rice plants type copper particle as described above and which it is dry after washing. | 1. 구리 전구체 용액을 준비하는 제1단계; 상기 구리 전구체 용액의 pH를 조절하는 제2단계; 상기 pH가 조절된 구리 전구체 용액에 아연 분말을 첨가하는 제3단계; 상기 아연 분말이 첨가된 구리 전구체 용액을 일정 시간 동안 교반하여 벼이삭형 구리 입자를 합성시키는 제4단계; 상기 합성된 벼이삭형 구리 입자를 분리하여 세척 후 건조하는 제5단계;를 포함하여 이루어진 것을 특징으로 하는 벼이삭형 구리 입자의 제조방법. ¦ 11. 구리 전구체 용액에 아연 분말을 첨가하여 합성되는 것으로서, 파생가지의 길이에 대해 중심가지의 길이의 비가 1:3~9인 것을 특징으로 하는 벼이삭형 구리 입자. | 1. The manufacturing method of the rice plants type copper particle wherein: 1st step of preparing the copper precursor solution, the second step, 3rd step of adding the zinc powder in the copper precursor solution, 4th step of synthesizing the rice plants type copper particle it agitates at the constant for hour the zinc powder-added copper precursor solution, and 5th step are comprised; the second step controls the pH of the copper precursor solution; as to 3rd step of, the pH is controlled; and 5th step separates the synthesized rice plants type copper particle as described above and which it is dry after washing. ¦ 11. The rice plants type copper particle, wherein the ratio of the length of the center prong about the length of the descendants kinds it is synthesized the zinc powder is added in the copper precursor solution is 1:3~9. | [기술분야] 본 발명은 다양한 전도성 페이스트 및 전자기 간섭 차폐 페이스트를 위한 전도성 필라로서 사용될 수 있는 벼 식물 유형 구리 입자의 제조 방법에 관한 것이다. [해결과제] 본 발명은 종래의 덴드리머 제조 방법에 사용되는 높은 제조 비용 및 복잡한 장비의 문제를 해결하고자 한다. [해결수단] 본 발명은 구리 전구체 용액을 제조하고, pH를 조절하고, 아연 분말을 첨가하고, 합성된 입자를 분리하는 것을 포함하는, 벼 식물 유형 구리 입자를 합성하기 위한 4 단계 공정을 포함한다. [특징] 여기서 주요 특징은 상온에서 벼 식물 유형 구리 입자의 성장을 용이하게 하기 위한 아연 분말의 사용이다. [효과] 따라서, 본 발명은 에너지 소비를 최소화하고 생산성을 극대화함으로써 상기 제조 공정을 개선하는 동시에, 벼 식물 유형 구리 입자를 합성하기 위한 비용-효과적이고 재현 가능한 방법을 제공한다. | 10-2016-0183021 | 2016-12-29 | 10-2018-0078047 | 2018-07-09 |  |  | 서울과학기술대학교 산학협력단 | 이종현 ¦ 황준호 ¦ 이새롬 ¦ 김예나 |  |  |  | 1 | RSC Adv, 2016, Vol.6, pp.8416-8430(미포함) | 6 | KR10-2026-0007708A ¦ KR10-2026-0007715A ¦ KR10-2423669B1(FE) ¦ KR10-2021-0147983A(FE) ¦ KR10-2460219B1(FE) ¦ KR10-2142269B1(FE) | 24552438 | KR10-1911306B1 ¦ KR10-2012628B1 ¦ US10994334B2 ¦ WOWO2018-124365A1 | 4 | 등록 |  | 3518281001387
CN | CN | P | A | Tungsten-dispersion strengthened copper-based composite material and preparation method thereof | The invention provides a tungsten-dispersion strengthened copper-based composite material and a preparation method thereof, and belongs to the technical field of powder metallurgy. The tungsten-dispersion strengthened copper-based composite material is characterized in that 5-50nm tungsten-dispersion-phase particles which are uniformly distributed in a substrate are utilized for strengthening thesubstrate; the material comprises 3-10% by mass of the tungsten-dispersion strengthened material, and the balance copper. The preparation method is characterized in that soluble copper salt and soluble tungstate are used as the raw materials and are dissolved in deionized water together with citric acid; the soluble copper salt, soluble tungstate and citric acid are uniformly mixed in the deionized water and then are dried by distillation to obtain gel; the gel is roasted and reduced to obtain the tungsten-dispersion strengthened copper powder; and the tungsten-dispersion strengthened copper powder is subjected to modeling and sintering to obtain the tungsten-dispersion strengthened copper-based composite material. The tungsten-dispersion strengthened copper-based composite material is superior to ODS (Oxide Dispersion Strengthened) copper by heat and electricity conducting performances on the premise that the outstanding mechanical property is ensured; and the tungsten-dispersion strengthened copper-based composite material has a wide application prospect. | 본 발명은 텅스텐 분산 강화 구리계 복합 재료 및 그 제조 방법을 제공하고, 분말 야금 기술 영역에 속한다. 본 발명 중 텅스텐 분산 강화 구리계 복합 재료는 매트릭스 내에 균일하게 분포된 5-50nm의 텅스텐 분산상 입자를 통해 구리 매트릭스를 강화하고, 상기 재료 중 텅스텐 분산 강화 입자의 질량 분율은 3%-10%이고, 나머지는 구리이다. 가용성 구리염과 가용성 텅스텐산염을 원료로 구연산과 함께 탈이온수에 녹인 후 찐 후 젤라틴을 얻고 소성, 환원하여 텅스텐 분산 강화 구리 분말을 얻은 후 성형, 소결하여 텅스텐 분산 강화 구리계 복합 재료를 제조합니다. 본 발명이 제공하는 텅스텐 분산 강화 구리계 복합 재료는 우수한 역학 성능을 가짐을 전제로, ODS 구리보다 우수한 열전도 전도성 에너지를 가지며, 응용 전망이 더 넓다. | 1. a kind of tungsten dispersed and strengthened copper-based composite material, it is characterised in that:The mass fraction of tungsten dispersion-strengtherning particle is 3%- 10%, remaining is copper;Tungsten dispersion-strengtherning particle size is 5-50nm, is evenly distributed in Copper substrate. | 1. 텅스텐 확산 강화 구리계 복합 재료에 있어서, 다음을 포함하는 것을 특징으로 한다: 텅스텐 분산 강화 입자의 질량 분율은3%-10%,이고 나머지는 구리입니다; 텅스텐 분산 강화 입자 크기는 구리 매트릭스에 고르게 분포된 5-50 nm입니다. | 1. a kind of tungsten dispersed and strengthened copper-based composite material, it is characterised in that:The mass fraction of tungsten dispersion-strengtherning particle is 3%- 10%, remaining is copper;Tungsten dispersion-strengtherning particle size is 5-50nm, is evenly distributed in Copper substrate. | 1. 텅스텐 확산 강화 구리계 복합 재료에 있어서, 다음을 포함하는 것을 특징으로 한다: 텅스텐 분산 강화 입자의 질량 분율은3%-10%,이고 나머지는 구리입니다; 텅스텐 분산 강화 입자 크기는 구리 매트릭스에 고르게 분포된 5-50 nm입니다. | [기술분야] 본 발명은 기술 분야를 준비하는 Cu-기재 복합체에 관한 것이며, 일종의 텅스텐 분산 및 강화된 구리-기재 복합체 재료 및 이의 제조 방법을 제공한다. [해결과제] 본 발명은 특히 고-융점 텅스텐-구리 복합 재료에 대한 전통적인 구리 및 구리 합금의 열악한 열 전도성 및 기계적 성능을 해결하고자 한다. [해결수단] 본 발명은 원료로서 가용성 구리 염 및 가용성 텅스텐산염을 포함하고, 상기 제조 방법은 졸-겔 공정 및 분말 야금법을 포함한다. [특징] 여기서 주요 특징은 개선된 열 전도성 및 기계적 성능을 갖는 텅스텐 분산-강화 구리계 복합 재료이다. [효과] 따라서, 본 발명은 텅스텐-구리 복합 재료의 열 전도성 및 기계적 성능을 개선한다. | 2018-10058741 | 2018-01-22 | 108251685 | 2018-07-06 |  |  | University of Science and Technology Beijing | GUO ZHIMENG ¦ LU TIANXING ¦ CHEN CUNGUANG ¦ YANG FANG ¦ HAO JUNJIE ¦ LI PEI ¦ JI QINGZHU |  |  |  | 9 | CN106077695B ¦ CN103981381B ¦ CN103708560B ¦ CN103173645B ¦ CN102560172B ¦ CN101817092B ¦ CN100500896C ¦ CN101085466A ¦ CN100446899C | 4 | CN117512389B ¦ CN115961168B ¦ CN112958778B ¦ CN112687787B | 52964307 | CN108251685B | 1 | 소멸(연차료불납) |  | 8418281009930
JP | JP | P | A | 은코팅 구리 분말 제조 방법 | 【요약】 【과제】전자재료의 배선 형성 시에 저온 소성에서도 저저항이 되고 세선화에 대응할 수 있는 은코팅 구리 분말 제조 방법을 제공한다. 【해결 수단】구리 화합물 수용액과 알칼리 금속의 수산화물 수용액과 분산제 수용액을 혼합한 구리염 용액에 산화 환원 전위가 다른 강환원제, 약환원제의 2 종류의 환원제를 첨가해 반응액으로 하고, 이 반응액 중에서 구리 입자를 생성시킨 후 그 후 구리 입자가 분산된 반응액에 은염 용액을 첨가하고 도금을 함으로써 구리 분말 표면에 은의 피막을 형성시키는 은코팅 구리 분말 제조 방법으로서, 구리 입자를 생성시키는 공정에서 우선 상기 구리염 용액으로 상기 구리 화합물 중의 구리량에 대해서 0.07 당량 이상 0.5 당량 이하의 강환원제를 첨가하고 반응시켜 팔면체 입자의 핵을 생성시키면서, 반응액을 지지해 팔면체 입자를 입성장시키고 이어서 상기 반응액에 약환원제를 첨가해 반응시켜 팔면체 입자의 결정성을 향상시키고, 팔면체 입자와 팔면체 이외의 입자형 입자가 혼재한 구리 입자를 반응액 중에 분산시키는 것을 특징으로 하는 은코팅 구리 분말 제조 방법에 의해 제공한다. 【선택도】없음 | [ABSTRACT] [Technical problem] Low-temperature calcination also serves as low resistance in the case of the wiring formation of an electronic industry material, and it provides the manufacturing method of silver coat copper powder which can respond to small-gage wire-ization. [Means for Solution]In 銅塩 solution which mixed copper compound solution, hydroxide solution of an alkaline metal, and dispersing agent solution, A strong reducing agent in which oxidation-reduction potentials differ, and a reducing agent which is two kinds of weak reducing agents are added to make reaction liquid, In a process which makes a copper grain child generate in this reaction liquid, is a manufacturing method of silver coat copper powder which makes a silver tunic form in the copper powder surface by plating by adding silver salt solution after that in reaction liquid which a copper grain child distributed, and makes a copper grain child generate, First, while making a strong reducing agent (0.07 Eq or more and 0.5 Eq or less) add and react to a copper quantity in the copper compound to the 銅塩 solution and making a core of 8 face-piece particles generate, Reaction liquid is held, grain growth of the 8 face-piece particles is carried out, next a weak reducing agent is made to add and react to the reaction liquid, the crystallinity of 8 face-piece particles is improved, and it provides with a manufacturing method of silver coat copper powder distributing a copper grain child to whom 8 face-piece particles and granular particles other than 8 face pieces were intermingled in reaction liquid. [Chosen drawing] Nothing | 【청구항1】 구리 화합물 수용액과 알칼리 금속의 수산화물 수용액과 분산제 수용액을 혼합한 구리염 용액에 산화 환원 전위가 다른 강환원제, 약환원제의 2 종류의 환원제를 첨가해 반응액으로 하고, 상기 반응액 중에서 구리 입자를 생성시킨 후 그 후 상기 구리 입자가 분산된 반응액에 은염 용액을 첨가하고 도금을 함으로써 구리 분말 표면에 은의 피막을 형성시키는 은코팅 구리 분말 제조 방법으로서, 구리 입자를 생성시키는 공정에서 우선 상기 구리염 용액으로 상기 구리 화합물 중의 구리량에 대해서 0.07 당량 이상 0.5 당량 이하의 강환원제를 첨가하고 반응시켜 팔면체 입자의 핵을 생성시키면서, 반응액을 지지해 팔면체 입자를 입성장시키고 이어서 상기 반응액에 약환원제를 첨가해 반응시켜 팔면체 입자의 결정성을 향상시키고, 팔면체 입자와 팔면체 이외의 입자형 입자가 혼재한 구리 입자를 반응액 중에 분산시키는 것을 특징으로 하는 은코팅 구리 분말 제조 방법. | [Claim1] In the 銅塩 solution which mixed copper compound solution, hydroxide solution of an alkaline metal, and dispersing agent solution, The strong reducing agent in which oxidation-reduction potentials differ, and the reducing agent which is two kinds of weak reducing agents are added to make reaction liquid, In the process which makes a copper grain child generate in the reaction liquid, is a manufacturing method of the silver coat copper powder which makes a silver tunic form in the copper powder surface by plating by adding silver salt solution after that in the reaction liquid which the copper grain child distributed, and makes a copper grain child generate, First, while making a strong reducing agent (0.07 Eq or more and 0.5 Eq or less) add and react to the copper quantity in the above-mentioned copper compound to the above-mentioned 銅塩 solution and making the core of 8 face-piece particles generate, A manufacturing method of the silver coat copper powder reaction liquid is held and carrying out grain growth of the 8 face-piece particles, next making a weak reducing agent add and react to the reaction liquid, improving the crystallinity of 8 face-piece particles, and distributing the copper grain child to whom 8 face-piece particles and granular particles other than 8 face pieces were intermingled in reaction liquid. | 【청구항1】 구리 화합물 수용액과 알칼리 금속의 수산화물 수용액과 분산제 수용액을 혼합한 구리염 용액에 산화 환원 전위가 다른 강환원제, 약환원제의 2 종류의 환원제를 첨가해 반응액으로 하고, 상기 반응액 중에서 구리 입자를 생성시킨 후 그 후 상기 구리 입자가 분산된 반응액에 은염 용액을 첨가하고 도금을 함으로써 구리 분말 표면에 은의 피막을 형성시키는 은코팅 구리 분말 제조 방법으로서, 구리 입자를 생성시키는 공정에서 우선 상기 구리염 용액으로 상기 구리 화합물 중의 구리량에 대해서 0.07 당량 이상 0.5 당량 이하의 강환원제를 첨가하고 반응시켜 팔면체 입자의 핵을 생성시키면서, 반응액을 지지해 팔면체 입자를 입성장시키고 이어서 상기 반응액에 약환원제를 첨가해 반응시켜 팔면체 입자의 결정성을 향상시키고, 팔면체 입자와 팔면체 이외의 입자형 입자가 혼재한 구리 입자를 반응액 중에 분산시키는 것을 특징으로 하는 은코팅 구리 분말 제조 방법. | [Claim1] In the 銅塩 solution which mixed copper compound solution, hydroxide solution of an alkaline metal, and dispersing agent solution, The strong reducing agent in which oxidation-reduction potentials differ, and the reducing agent which is two kinds of weak reducing agents are added to make reaction liquid, In the process which makes a copper grain child generate in the reaction liquid, is a manufacturing method of the silver coat copper powder which makes a silver tunic form in the copper powder surface by plating by adding silver salt solution after that in the reaction liquid which the copper grain child distributed, and makes a copper grain child generate, First, while making a strong reducing agent (0.07 Eq or more and 0.5 Eq or less) add and react to the copper quantity in the above-mentioned copper compound to the above-mentioned 銅塩 solution and making the core of 8 face-piece particles generate, A manufacturing method of the silver coat copper powder reaction liquid is held and carrying out grain growth of the 8 face-piece particles, next making a weak reducing agent add and react to the reaction liquid, improving the crystallinity of 8 face-piece particles, and distributing the copper grain child to whom 8 face-piece particles and granular particles other than 8 face pieces were intermingled in reaction liquid. | [기술분야] 본 발명은 은 코팅 구리 분말의 제조 방법에 관한 것이며, 배선 형성을 위한 전자 산업 재료에 적용될 수 있다. [해결과제] 본 발명은 종래의 블렌딩 방법으로는 달성하기 어려운 높은 결정성, 탭 밀도, 및 작은 입자 직경을 갖는 은 코팅 구리 분말을 제조하는 난제를 해결하고자 한다. [해결수단] 본 발명은 구리 그레인 자식이 분배된 반응 액체에 은염 용액을 첨가하는 것, 및 도금에 의해 생성된 은 코팅 구리 분말을 제조하는 것을 포함한다. [특징] 여기서 주요 특징은 구리 그레인 자식(copper grain child)을 생성하고 결정성을 향상시키기 위해 상이한 산화-환원 전위를 갖는 두 종류의 환원제의 사용이다. [효과] 따라서, 본 발명은 단일 공정에서 높은 결정성, 탭 밀도, 및 작은 입자 직경을 달성함으로써 은 코팅 구리 분말의 제조 방법을 개선한다. | 2016-248738 | 2016-12-22 | 2018-104724 | 2018-07-05 |  |  | SUMITOMO METAL MINING CO LTD | 西本 大夢 ¦ 金子 勲 |  |  |  | 0 |  | 2 | CN117600482B ¦ CN114914011B | 17329949 | JP2018-104724A | 1 | 취하 |  | 2218025002594
JP | JP | P | A | 은 피복 합금분말 및 그 제조 방법, 도전성 페이스트 및 그 제조 방법, 전자 부품 및 전자기기 | 【요약】 【과제】보다 적은 층 구성이면서 땜납 젖음성 및 땜납 깔봐져서 내성이 우수한 외부 전극이 형성 가능한 도전성 페이스트에 이용 가능한 금속 분말을 제공하는 것을 목적으로 한다. 【해결 수단】구리, 니켈 및 불가피 불순물을 포함한 합금 코어 입자의 표면에 은을 포함한 피복층을 가지는 은 피복 합금분말이며 은 피복 합금분말의 산소량(질량%)을 비표면적 Sm(m2/g)로 나눈 값이 2.5(질량% g/m2) 이하인 은 피복 합금분말 및 그 관련 기술을 제공한다. 또한 비표면적 Sm는 비표면적 Sm=6/(ρ×D50)로 구한 것이다. 【선택도】없음 | [ABSTRACT] [Technical problem] It aims at providing the metallic powder which can be used for the conductive paste which can form the exterior electrode which was excellent in solder wettability and solder foods crack tolerance though it was less layer composition. [Means for Solution]It is in the end of silver covering alloyed powder it has an enveloping layer containing silver on the surface of an alloy core particle containing copper, nickel, and inescapable impurities, A value which 除(ed) the amount of oxygen in the end of silver covering alloyed powder (mass %) with the specific surface area Sm (m 2 /g) provides the end of silver covering alloyed powder which is below 2.5 (mass % and g/m 2), and its pertinent art. The specific surface area Sm is determined by specific surface area Sm=6/(ρ and × D 50). [Chosen drawing] Nothing | 【청구항1】 구리, 니켈 및 불가피 불순물을 포함한 합금 코어 입자의 표면에 은을 포함한 피복층을 가지는 은 피복 합금분말이며 상기 은 피복 합금분말의 산소량(질량%)을 비표면적 Sm(m2/g)로 나눈 값이 2.5(질량% g/m2) 이하인 은 피복 합금분말. 또한 상기 비표면적 Sm는 다음 식(1) 비표면적 Sm=6/(ρ×D50)···(1)(으)로 구한 것이며ρ는 상기 은 피복 합금분말의 구리, 니켈 및 은의 비중 및 조성비(상기 은 피복 합금분말에 있어서 구리, 니켈 및 은의 합계를 100 질량%로 한 경우의 각각의 질량 비율)에서 계산되는 밀도(g/cm3)이며 D50는 레이저회절식 입도분포측정 장치에 의해 상기 은 피복 합금분말을 측정해 얻어진 체적 기준의 누적50% 입자 지름(μm)이다. | [Claim1] It is in the end of silver covering alloyed powder it has an enveloping layer containing silver on the surface of the alloy core particle containing copper, nickel, and inescapable impurities, The end of silver covering alloyed powder whose value which 除(ed) the amount of oxygen in the above-mentioned end of silver covering alloyed powder (mass %) with the specific surface area Sm (m 2 /g) is below 2.5 (mass % and g/m 2). Formula (1) specific surface area Sm of the following [ specific surface area / Sm / above-mentioned ] = 6/(ρ and × D 50) ... It asks by (1), ρ -- the specific gravity of copper in the above-mentioned end of silver covering alloyed powder, nickel, and silver, and a composition ratio (in the above-mentioned end of silver covering alloyed powder -- copper --) It is the density (g/cm 3) calculated from each mass rate at the time of making the sum total of nickel and silver into the 100 mass %, D 50 is a diameter of a 50% of accumulation particle of the volume standard acquired by measuring the above-mentioned end of silver covering alloyed powder with a laser diffraction type size distribution measuring device (μ m). | 【청구항1】 구리, 니켈 및 불가피 불순물을 포함한 합금 코어 입자의 표면에 은을 포함한 피복층을 가지는 은 피복 합금분말이며 상기 은 피복 합금분말의 산소량(질량%)을 비표면적 Sm(m2/g)로 나눈 값이 2.5(질량% g/m2) 이하인 은 피복 합금분말. 또한 상기 비표면적 Sm는 다음 식(1) 비표면적 Sm=6/(ρ×D50)···(1)(으)로 구한 것이며ρ는 상기 은 피복 합금분말의 구리, 니켈 및 은의 비중 및 조성비(상기 은 피복 합금분말에 있어서 구리, 니켈 및 은의 합계를 100 질량%로 한 경우의 각각의 질량 비율)에서 계산되는 밀도(g/cm3)이며 D50는 레이저회절식 입도분포측정 장치에 의해 상기 은 피복 합금분말을 측정해 얻어진 체적 기준의 누적50% 입자 지름(μm)이다. ¦ 【청구항14】 구리, 니켈 및 불가피 불순물을 포함한 합금 코어 입자의 표면에 은을 포함한 피복층을 가지는 은 피복 합금분말 제조 방법으로서, 상기 합금 코어 입자의 분말, 또는 상기 합금 코어 입자의 표면에 상기 피복층이 형성된 후의 상기 은 피복 합금분말에 대해, 산소 감소 처리를 하는 공정을 가지는 은 피복 합금분말 제조 방법. | [Claim1] It is in the end of silver covering alloyed powder it has an enveloping layer containing silver on the surface of the alloy core particle containing copper, nickel, and inescapable impurities, The end of silver covering alloyed powder whose value which 除(ed) the amount of oxygen in the above-mentioned end of silver covering alloyed powder (mass %) with the specific surface area Sm (m 2 /g) is below 2.5 (mass % and g/m 2). Formula (1) specific surface area Sm of the following [ specific surface area / Sm / above-mentioned ] = 6/(ρ and × D 50) ... It asks by (1), ρ -- the specific gravity of copper in the above-mentioned end of silver covering alloyed powder, nickel, and silver, and a composition ratio (in the above-mentioned end of silver covering alloyed powder -- copper --) It is the density (g/cm 3) calculated from each mass rate at the time of making the sum total of nickel and silver into the 100 mass %, D 50 is a diameter of a 50% of accumulation particle of the volume standard acquired by measuring the above-mentioned end of silver covering alloyed powder with a laser diffraction type size distribution measuring device (μ m). ¦ [Claim14] It is a manufacturing method in the end of silver covering alloyed powder which has an enveloping layer containing silver on the surface of the alloy core particle containing copper, nickel, and inescapable impurities, A manufacturing method in the end of silver covering alloyed powder which has the process of performing oxygen reduction processing, to the powder of the above-mentioned alloy core particle, or the above-mentioned silver covering alloyed powder end after the above-mentioned enveloping layer was formed in the surface of the above-mentioned alloy core particle. | [기술분야] 본 발명은 전자 장비에서 은 피복 합금 분말의 사용에 관한 것이며, 커패시터, 인덕터, 및 피에조-전기 소자와 같은 다양한 전자 부품에 적용될 수 있다. [해결과제] 본 발명은 층 조성이 적은 전도성 페이스트를 사용하여 땜납 젖음성 및 땜납 균열 내성이 양호한 외부 전극을 형성하는 문제를 해결하고자 한다. [해결수단] 본 발명은 특정 특성을 가진 은 피복 합금 분말 및 이를 위한 제조 방법을 포함한다. [특징] 여기서 주요 특징은 솔더 젖음성 및 솔더 균열 내성이 개선된 외부 전극을 형성하기 위해 특정 특성을 갖는 은 피복 합금 분말의 사용이다. [효과] 따라서, 본 발명은 상기 은 피복 합금 분말을 사용하여 형성된 외부 전극에서 솔더 젖음성 및 솔더 균열 내성을 개선한다. | 2017-249144 | 2017-12-26 | 2018-104820 | 2018-07-05 |  |  | DOWA ELECTRONICS MATERIALS CO LTD | 増田 恭三 ¦ 井上 健一 ¦ 金城 優樹 ¦ 江原 厚志 ¦ 道明 良幸 ¦ 尾木 孝造 ¦ 山田 雄大 ¦ 吉田 昌弘 | 2016-252449 | JP | 2016-12-27 | 1 | JP6194166B2(BE) | 5 | JP7708228B2(FE) ¦ JP7313195B2(FE) ¦ KR10-2823876B1(FE) ¦ KR10-2775896B1 ¦ US11817266B2 | 17330035 | JP2016-252449 ¦ JP6970609B2 | 2 | 등록 |  | 2218025002690
KR | KR | P | A | 구리 나노구조의 크기 조절이 가능한 구리 나노선 합성방법 | 본 발명은 용액법 기반으로 CTAB와 EDA의 상호작용을 통해 구리 나노구조의 크기와 표면 품질 조절이 가능한 구리 나노선 합성 방법에 관한 것으로서, 에틸렌다이아민(EDA), 수산화나트륨( ),질산구리( ) 및 양이온성 계면활성제(CTAB)를 포함하되, 상기 에틸렌다이아민(EDA)과 양이온성 계면활성제(CTAB)의 상호작용을 기반으로 양과 반응시간을 조절하여 구리 나노구조의 크기와 표면 품질 조절을 특징으로 한다. | The present invention relates to a synthesis method of a copper nanowire capable of adjusting a size of a copper nanostructure and surface quality by an interaction of a cationic surfactant (CTAB) and ethylene diamine (EDA) based on a solution method. Ethylene diamine (EDA), sodium hydroxide (NaOH), copper nitrate (Cu(NO_3)_2), and a cationic surfactant (CTAB) are included. A reaction time with a quantity is adjusted based on an interaction of the ethylene diamine (EDA) and the cationic surfactant (CTAB) to adjust a size of a copper nanostructure and surface quality. | 에틸렌다이아민(EDA), 수산화나트륨( ),질산구리( ) 및 양이온성 계면활성제(CTAB)를 포함하되, 상기 에틸렌다이아민(EDA)과 양이온성 계면활성제(CTAB)의 양과 농도를 조절하여 혼합한 제1혼합액을 교반하는 제1단계; 상기 제1혼합액에 하이드라진( )을 첨가한 제2혼합액을 교반하는 제2단계; 상기 제2혼합액을 원심분리 및 상층액을 디캔팅하는 제3단계; 상기 제3단계에서 생성되는 구리나노구조를 하이드라진 수용액에 분산시키는 제4단계; 및 상기 제4단계에서 합성된 구리나노구조를 하이드라진 수용액에 저장하는 제5단계; 를 포함하는, 구리 나노구조의 크기 조절이 가능한 구리 나노선의 합성방법. | The synthetic method of the copper nano wire capable of the resize of the copper nano structure including 1st step of agitating the first mixed solution which controls and mixed; 2nd step of agitating the second mixed solution which adds the hydrazine ( ) in the first mixed solution; 3rd step of decanting the centrifuge and supernatant the second mixed solution; 4th step of dispersing into the hydrazine aqueous solution the copper nano structure generated in 3rd step; and 5th step of storing in the hydrazine aqueous solution the copper nano structure synthesized in 4th step. | 1. 에틸렌다이아민(EDA), 수산화나트륨( ),질산구리( ) 및 양이온성 계면활성제(CTAB)를 포함하되, 상기 에틸렌다이아민(EDA)과 양이온성 계면활성제(CTAB)의 양과 농도를 조절하여 혼합한 제1혼합액을 교반하는 제1단계; 상기 제1혼합액에 하이드라진( )을 첨가한 제2혼합액을 교반하는 제2단계; 상기 제2혼합액을 원심분리 및 상층액을 디캔팅하는 제3단계; 상기 제3단계에서 생성되는 구리나노구조를 하이드라진 수용액에 분산시키는 제4단계; 및 상기 제4단계에서 합성된 구리나노구조를 하이드라진 수용액에 저장하는 제5단계; 를 포함하는, 구리 나노구조의 크기 조절이 가능한 구리 나노선의 합성방법. | 1. The synthetic method of the copper nano wire capable of the resize of the copper nano structure including 1st step of agitating the first mixed solution which controls and mixed; 2nd step of agitating the second mixed solution which adds the hydrazine ( ) in the first mixed solution; 3rd step of decanting the centrifuge and supernatant the second mixed solution; 4th step of dispersing into the hydrazine aqueous solution the copper nano structure generated in 3rd step; and 5th step of storing in the hydrazine aqueous solution the copper nano structure synthesized in 4th step. | [기술분야] 본 발명은 구리 나노 와이어를 합성하는 방법에 관한 것으로, 투명 도전체 및 유연 전극에 적용될 수 있다. [해결과제] 본 발명은 종래 기술의 방법에 비해 개선된 광학 전송 및 유연성을 갖는 비용-효과적이고 고품질의 투명 전도체에 대한 필요성을 해결하고자 한다. [해결수단] 본 발명은 제 1 혼합 용액을 교반하는 단계, 상기 제 1 혼합 용액에 하이드라진을 첨가하는 단계, 상기 제 2 혼합 용액을 디캔팅 및 원심분리하는 단계, 상기 구리 나노 구조체를 하이드라진 수용액에 분산시키는 단계, 및 상기 구리 나노 구조체를 하이드라진 수용액에 저장하는 단계를 포함한다. [특징] 여기서 주요 특징은 구리 나노 구조체의 크기 제어 및 표면 거칠기 조정을 용이하게 하는 용액 방법에서의 CTAB와 EDA 사이의 상호작용이다. [효과] 따라서, 본 발명은 고품질 및 비용 효율적인 구리 나노 와이어를 합성함으로써 투명 전도체 및 가요성 전극의 광학 전송 및 가요성을 개선한다. | 10-2016-0170330 | 2016-12-14 | 10-2018-0068538 | 2018-06-22 |  |  | 가천대학교 산학협력단 | 노진서 |  |  |  | 1 | KR10-1535014B1(BE) | 1 | RU0002746263C1 | 24544168 | KR10-1884379B1 | 1 | 소멸(등록료불납) |  | 3518261000233
KR | KR | P | A | 구리합금 나노 입자, 나노 분산액, 및 스퍼터링 타겟의 제조 방법 | 본 발명은 구리합금(Copper Alloy) 나노 입자, 나노 분산액, 및 스퍼터링 타겟의 제조 방법에 관한 것으로, 보다 상세하게는 자유로운 합금 성분비 제어가 가능함과 동시에, 생성된 입자의 평균 입자경이 100nm 이하의 구리합금 나노 입자, 나노 분산액, 및 스퍼터링 타겟의 제조 방법에 관한 것이다. 열가소성 플라스틱 재료와 혼용 시에 전기 전도성, 열 전도성, 전자파 차폐성 및 항균성을 나타내는 유무기 하이브리드 컴파운드 재료의 원료로 사용될 수 있다. 또한 구리합금 스퍼터링 타겟에 의해 제조된 나노 코팅막은 그 성분비에 따라서 전기전도성, 열전도성, 열차단성, 및 전자파 차단성을 가지는 필름, 유리 등으로의 적용이 가능하다. | The present invention relates to a manufacturing method of a copper alloy nanoparticle, a nano-dispersion solution, and a sputtering target. More specifically, the present invention relates to a manufacturing method of a copper alloy nanoparticle, a nano-dispersion solution, and a sputtering target, having the average particle diameter of the produced particle less than or equal to 100 nm, while freely controlling an alloy proportion. When being mixed with thermoplastic plastic materials, it can be used as a raw material of an organic-inorganic hybrid compound material having electroconductivity, heat conductivity, electromagnetic wave shielding properties, and antibacterial properties. In addition, a nano-coating film manufactured by a copper alloy sputtering target can be applied to a film, glass, and the like, having electroconductivity, heat conductivity, heat shielding properties, and electromagnetic wave shielding properties, in accordance with the proportion thereof. | 구리합금 나노 입자를 합성함에 있어, 조성하고자 하는 구리와 합금 금속의 성분비를 가지는 구리염과 합금 금속염의 혼합 금속염이 용해된 환원성 폴리올 용매 용해액을 생성하는 단계; 여기에 분산안정제로서 폴리비닐피롤리돈을, 입자상 성장조제로서 폴리아크릴아마이드를 첨가하여 용해액을 제조하는 단계; 승온 가열한 후, 함유된 혼합 금속염과 동일 몰비에 해당하는 알칼리성 환원 물질을 적하하여, 반응 종료 후 30분간 더욱 반응하여 미세한 구리합금 현탁액을 생성하는 단계로 구성되고, 생성된 합금 입자는 그 합금의 성분비를 자유로이 제어할 수 있을 뿐만 아니라, 입자의 평균 입경이 100nm 이하인 것을 특징으로 하는 구리합금 나노 입자의 제조 방법. | The manufacturing method of the copper alloy nano particle, wherein the mixed metal salts of the copper compound and the alloy metal salt having the component ratio of the alloying metal and the copper it compounds the copper alloy nano particle ; and to stabilize are the average particle diameter of the particle is 100nm or less the generated alloy particle freely can control the component ratio of the alloy it is comprised of the step of producing the dissolved reduction polyol solvent solution, the step of manufacturing the solution it adds, and step of producing the copper alloy suspension unload ; and it more reacts after the completion of reaction with for 30 minutes and minute. | 1. 구리합금 나노 입자를 합성함에 있어, 조성하고자 하는 구리와 합금 금속의 성분비를 가지는 구리염과 합금 금속염의 혼합 금속염이 용해된 환원성 폴리올 용매 용해액을 생성하는 단계; 여기에 분산안정제로서 폴리비닐피롤리돈을, 입자상 성장조제로서 폴리아크릴아마이드를 첨가하여 용해액을 제조하는 단계; 승온 가열한 후, 함유된 혼합 금속염과 동일 몰비에 해당하는 알칼리성 환원 물질을 적하하여, 반응 종료 후 30분간 더욱 반응하여 미세한 구리합금 현탁액을 생성하는 단계로 구성되고, 생성된 합금 입자는 그 합금의 성분비를 자유로이 제어할 수 있을 뿐만 아니라, 입자의 평균 입경이 100nm 이하인 것을 특징으로 하는 구리합금 나노 입자의 제조 방법. | 1. The manufacturing method of the copper alloy nano particle, wherein the mixed metal salts of the copper compound and the alloy metal salt having the component ratio of the alloying metal and the copper it compounds the copper alloy nano particle ; and to stabilize are the average particle diameter of the particle is 100nm or less the generated alloy particle freely can control the component ratio of the alloy it is comprised of the step of producing the dissolved reduction polyol solvent solution, the step of manufacturing the solution it adds, and step of producing the copper alloy suspension unload ; and it more reacts after the completion of reaction with for 30 minutes and minute. | [기술분야] 본 발명은 조성비 및 평균 입경이 100nm 이하인 구리 합금 나노 입자, 나노 분산액, 및 스퍼터링 타겟의 제조 방법에 관한 것이다. [해결과제] 본 발명은 제어된 조성비 및 미세 구조를 가진 균일한 구리 합금 입자를 제조하는 것의 난제, 뿐만 아니라 스퍼터링 타겟 및 나노 분산액을 위한 기존 제조 방법의 한계를 해결하고자 한다. [해결수단] 본 발명은 조성비 및 평균 입경이 100nm 이하인 구리 합금 나노 입자, 나노 분산액, 및 스퍼터링 타겟을 제조하기 위한 방법을 포함한다. [특징] 여기서 주된 특징은 구리 합금 나노 입자, 나노 분산액, 및 스퍼터링 타겟에서 조성비를 제어하고 100nm 이하의 평균 입경을 달성하는 능력이다. [효과] 따라서, 본 발명은 구리 합금 나노 입자에서 100nm 이하의 제어된 조성비 및 평균 입자 직경을 가능하게 함으로써 스퍼터링 타겟 및 나노 분산액의 제조 방법을 개선한다. | 10-2016-0161317 | 2016-11-30 | 10-2018-0061771 | 2018-06-08 |  |  | 디토테크놀로지 주식회사 | 홍기정 ¦ 문병원 |  |  |  | 4 | KR10-2015-0015381A(BE) ¦ KR10-1066545B1(BE) ¦ KR10-1007326B1(BE) ¦ KR10-2007-0062548A(BE) | 2 | KR10-2695241B1(FE) ¦ KR10-2207088B1(FE) | 24537970 | KR10-1936274B1 | 1 | 등록 |  | 3518241000379
KR | KR | P | A | 접합용 구리 페이스트, 접합체의 제조 방법 및 반도체 장치의 제조 방법 | 본 발명의 접합용 구리 페이스트는, 금속 입자와 분산매를 포함하고, 금속 입자가, 체적 평균 입경이 0.12 ㎛ 이상 0.8 ㎛ 이하인 서브마이크로 구리 입자와 체적 평균 입경이 2 ㎛ 이상 50 ㎛ 이하인 마이크로 구리 입자를 포함하고, 서브마이크로 구리 입자의 함유량 및 마이크로 구리 입자의 함유량의 합계가, 금속 입자의 전체 질량을 기준으로 하여 80 질량% 이상이고, 서브마이크로 구리 입자의 함유량이, 서브마이크로 구리 입자의 질량 및 마이크로 구리 입자의 질량의 합계를 기준으로 하여 30 질량% 이상 90 질량% 이하이다. | The copper paste for the junction of the present invention includes the metal particle and dispersing medium. The copper particle and volume average particle diameter include the micro copper particle which is 50 ㎛ or less to the sub mike in which the volume average particle diameter of the metal particle is 0.8 ㎛ or less over 0.12 ㎛ over 2 ㎛. The total of the content of the content of the copper particle and micro copper particle are 80 mass % or greater to the sub mike based on the total mass of the metal particle. The content of the copper particle is 90 mass % or less to the sub mike to the sub mike based on the total of the mass of the mass of the copper particle and micro copper particle over 30 mass %. | 금속 입자와 분산매를 포함하는 접합용 구리 페이스트로서, 상기 금속 입자가, 체적 평균 입경이 0.12 ㎛ 이상 0.8 ㎛ 이하인 서브마이크로 구리 입자와, 체적 평균 입경이 2 ㎛ 이상 50 ㎛ 이하인 마이크로 구리 입자를 포함하고, 상기 서브마이크로 구리 입자의 함유량 및 상기 마이크로 구리 입자의 함유량의 합계가, 상기 금속 입자의 전체 질량을 기준으로 하여 80 질량% 이상이고, 상기 서브마이크로 구리 입자의 함유량이, 상기 서브마이크로 구리 입자의 질량 및 상기 마이크로 구리 입자의 질량의 합계를 기준으로 하여 30 질량% 이상 90 질량% 이하인 접합용 구리 페이스트. | The copper paste for the sub mike in which the volume average particle diameter of the metal particle is 0.8 ㎛ or less over 0.12 ㎛ it is the copper paste for the junction including the metal particle and dispersing medium the copper particle, and the junction in which the volume average particle diameter includes the micro copper particle which is 50 ㎛ or less over 2 ㎛ and the total of the content of the content of the copper particle and micro copper particle are 80 mass % or greater to the sub mike based on the total mass of the metal particle and the content of the copper particle is 90 mass % or less to the sub mike to the sub mike based on the total of the mass of the mass of the copper particle and micro copper particle over 30 mass %. | 1. 금속 입자와 분산매를 포함하는 접합용 구리 페이스트로서, 상기 금속 입자가, 체적 평균 입경이 0.12 ㎛ 이상 0.8 ㎛ 이하인 서브마이크로 구리 입자와, 체적 평균 입경이 2 ㎛ 이상 50 ㎛ 이하인 마이크로 구리 입자를 포함하고, 상기 서브마이크로 구리 입자의 함유량 및 상기 마이크로 구리 입자의 함유량의 합계가, 상기 금속 입자의 전체 질량을 기준으로 하여 80 질량% 이상이고, 상기 서브마이크로 구리 입자의 함유량이, 상기 서브마이크로 구리 입자의 질량 및 상기 마이크로 구리 입자의 질량의 합계를 기준으로 하여 30 질량% 이상 90 질량% 이하인 접합용 구리 페이스트. | 1. The copper paste for the sub mike in which the volume average particle diameter of the metal particle is 0.8 ㎛ or less over 0.12 ㎛ it is the copper paste for the junction including the metal particle and dispersing medium the copper particle, and the junction in which the volume average particle diameter includes the micro copper particle which is 50 ㎛ or less over 2 ㎛ and the total of the content of the content of the copper particle and micro copper particle are 80 mass % or greater to the sub mike based on the total mass of the metal particle and the content of the copper particle is 90 mass % or less to the sub mike to the sub mike based on the total of the mass of the mass of the copper particle and micro copper particle over 30 mass %. | [기술분야] 본 발명은 접합용 구리 페이스트, 이를 이용한 조립체의 제조 방법, 반도체 장치의 제조 방법, 및 조립체 및 반도체 장치에 관한 것이다. [해결과제] 본 발명은 무연 접합 재료에 대한 필요성 및 작동 온도 상승으로 인한 연결 신뢰성 확보의 어려움을 포함하여, 반도체 장치에서 고융점 솔더 리드를 사용하는 문제를 해결하고자 한다. [해결수단] 본 발명은 특정 부피 평균 입자 직경 및 함량비를 갖는 구리 입자 및 마이크로 구리 입자를 포함하는 접합을 위한 구리 페이스트를 포함한다. [특징] 여기서 주요 특징은 반도체 장치에서 부피 수축을 감소시키고 연결 신뢰성을 향상시키기 위해 특정 부피 평균 입자 직경 및 함량비를 갖는 구리 입자 및 마이크로 구리 입자의 사용이다. [효과] 따라서, 본 발명은 상기 접합을 위한 상기 구리 페이스트에서 특정 부피 평균 입자 직경 및 함량 비를 가진 구리 입자 및 마이크로 구리 입자를 사용함으로써 반도체 장치의 연결 신뢰성 및 제조 안정성을 개선한다. | 10-2018-7009670 | 2016-09-07 | 10-2018-0050712 | 2018-05-15 |  |  | 가부시끼가이샤 레조낙 | 가와나 유키 ¦ 구라후치 가즈히코 ¦ 에지리 요시노리 ¦ 나카코 히데오 ¦ 스가마 치에 ¦ 이시카와 다이 | 2015-176068 | JP | 2015-09-07 | 6 | JP6199048B2(BE) ¦ JP6053386B2 ¦ JP5980574B2 ¦ JP1999-150135A ¦ KR10-2013-0061671A ¦ WOWO2008-062548A1 | 4 | KR10-2673325B1(FE) ¦ KR10-2573004B1(FE) ¦ MY208039A ¦ US11890681B2 | 107928528 | CN107949447B ¦ CN111283206B ¦ EP3348338B1 ¦ EP3702071A1 ¦ JP2015-176068 ¦ JP6794987B2 ¦ JP7192842B2 ¦ JP7359267B2 ¦ KR10-2580090B1 ¦ MY184948A ¦ SG11201801847SB ¦ TWI733693B ¦ US10363608B2 ¦ WOWO2017-043545A1 | 14 | 등록 |  | 3518201001377
KR | KR | P | A | 접합체 및 반도체 장치 | 본 발명의 접합체는, 제1 부재와, 제2 부재와, 제1 부재와 제2 부재를 접합하는 소결 금속층을 구비하고, 소결 금속층이, 제1 부재 또는 제2 부재와 소결 금속층과의 계면에 대하여 대략 평행하게 배향된 플레이크형 구리 입자에서 유래하는 구조를 포함하고, 소결 금속층에 있어서의 구리의 함유량이 소결 금속층의 체적을 기준으로 하여 65 체적% 이상이다. | The assembly of the present invention, is the first member, second member, and the first member and the sintered metal layer welding the second member are included. The structure of being derived from the flaked copper particle which is aligned so that the sintered metal layer be paralleled generally about the interface of the first member or the second member and sintered metal layer is included. The content of the copper in the sintered metal layer is 65 volume % or greater based on the volume of the sintered metal layer. | 제1 부재와, 제2 부재와, 상기 제1 부재와 상기 제2 부재를 접합하는 소결 금속층을 구비하고, 상기 소결 금속층이, 상기 제1 부재 또는 상기 제2 부재와 상기 소결 금속층과의 계면에 대하여 대략 평행하게 배향된 플레이크형 구리 입자에서 유래하는 구조를 포함하고, 상기 소결 금속층에 있어서의 구리의 함유량이 상기 소결 금속층의 체적을 기준으로 하여 65 체적% 이상인 접합체. | The assembly which includes first member, second member, and the first member and the sintered metal layer welding the second member and which includes the structure of being derived from the flaked copper particle which is aligned so that the sintered metal layer be paralleled generally about the interface of the first member or the second member and sintered metal layer and in which the content of the copper in the sintered metal layer is 65 volume % or greater based on the volume of the sintered metal layer. | 1. 제1 부재와, 제2 부재와, 상기 제1 부재와 상기 제2 부재를 접합하는 소결 금속층을 구비하고, 상기 소결 금속층이, 상기 제1 부재 또는 상기 제2 부재와 상기 소결 금속층과의 계면에 대하여 대략 평행하게 배향된 플레이크형 구리 입자에서 유래하는 구조를 포함하고, 상기 소결 금속층에 있어서의 구리의 함유량이 상기 소결 금속층의 체적을 기준으로 하여 65 체적% 이상인 접합체. ¦ 3. 제1 부재와, 제2 부재와, 상기 제1 부재와 상기 제2 부재를 접합하는 소결 금속층을 구비하고, 상기 제1 부재 및 상기 제2 부재의 적어도 한쪽이 반도체 소자인 반도체 장치로서, 상기 소결 금속층이, 상기 제1 부재 또는 상기 제2 부재와 상기 소결 금속층과의 계면에 대하여 대략 평행하게 배향된 플레이크형 구리 입자에서 유래하는 구조를 포함하고, 상기 소결 금속층에 있어서의 구리의 함유량이 상기 소결 금속층의 체적을 기준으로 하여 65 체적% 이상인 반도체 장치. ¦ 5. 제1 전극과, 상기 제1 전극과 전기적으로 접속되어 있는 반도체 소자와, 금속 배선을 통해 상기 반도체 소자와 전기적으로 접속되어 있는 제2 전극을 구비하고, 상기 반도체 소자와 상기 금속 배선의 사이 및 상기 금속 배선과 상기 제2 전극의 사이에, 구리를 포함하는 소결 금속층을 갖는 반도체 장치. ¦ 7. 제1 열전도 부재와, 제2 열전도 부재와, 상기 제1 열전도 부재 및 상기 제2 열전도 부재의 사이에 배치되는 반도체 소자를 구비하고, 상기 제1 열전도 부재와 상기 반도체 소자의 사이 및 상기 반도체 소자와 상기 제2 열전도 부재의 사이 중 적어도 한쪽의 사이에, 구리를 포함하는 소결 금속층을 갖는 반도체 장치. | 1. The assembly which includes first member, second member, and the first member and the sintered metal layer welding the second member and which includes the structure of being derived from the flaked copper particle which is aligned so that the sintered metal layer be paralleled generally about the interface of the first member or the second member and sintered metal layer and in which the content of the copper in the sintered metal layer is 65 volume % or greater based on the volume of the sintered metal layer. ¦ 3. The semiconductor device which includes first member, second member, and the first member and the sintered metal layer welding the second member and which is the semiconductor device in which at least one side of the second member and the first member is the semiconductor device and including the structure of being derived from the flaked copper particle which is aligned so that the sintered metal layer be paralleled generally about the interface of the first member or the second member and sintered metal layer and in which the content of the copper in the sintered metal layer is 65 volume % or greater based on the volume of the sintered metal layer. ¦ 5. The semiconductor device having the sintered metal layer which comprises the first electrode, the first electrode, and the copper between the interval of the semiconductor device and the metal wiring and metal wiring and the second electrode, the electrically connected semiconductor device, and the second electrode electrically connected through the metal wiring with the semiconductor device are included. ¦ 7. The semiconductor device having the sintered metal layer which comprises the first thermal conduction member, the second thermal conduction member, and the first thermal conduction member, and the copper between at least one side, among the interval of the interval of the first thermal conduction member and the semiconductor device and semiconductor device and the second thermal conduction member the semiconductor device arranged between the second thermal conduction member is included. | [기술분야] 본 발명은 소결 금속층을 구비한 어셈블리에 관한 것으로, 반도체 소자에 적용될 수 있다. [해결과제] 본 발명은 반도체 소자에 사용되는 고융점 솔더 리드층에서 내열성 및 열전도성이 부족하여 접속 신뢰성 확보에 어려움이 있는 문제를 해결하고자 한다. [해결수단] 본 발명은 소정의 정렬된 구조를 가진 소결 금속층과 65 부피%이상의 상기 소결 금속층 내의 구리 함량을 포함한다. [특징] 여기서 주요 특징은 반도체 장치에서 연결 신뢰성 및 열 컨덕턴스를 향상시키기 위해 구리의 함량이 높은 소결 금속층 및 미리 결정된 정렬된 구조의 포함이다. [효과] 따라서, 본 발명은 구리의 함량이 높고 소정의 정렬된 구조를 가진 소결 금속층을 제공함으로써 반도체 장치에서 연결 신뢰성 및 열 전도성을 개선한다. | 10-2018-7009671 | 2016-09-07 | 10-2018-0050713 | 2018-05-15 |  |  | 가부시끼가이샤 레조낙 | 나카코 히데오 ¦ 구라후치 가즈히코 ¦ 에지리 요시노리 ¦ 이시카와 다이 ¦ 스가마 치에 ¦ 가와나 유키 | 2015-176067 | JP | 2015-09-07 | 7 | JP5980574B2(BE) ¦ JP5905328B2(BE) ¦ JP4795483B1(BE) ¦ JP5011225B2 ¦ KR10-1614075B1 ¦ US2013-0256894A1(BE) ¦ US2010-0001237A1(BE) | 1 | KR10-2748223B1(FE) | 107928526 | CN107921541B ¦ CN111360270B ¦ EP3348336B1 ¦ EP3689511A1 ¦ JP2015-176067 ¦ JP6819597B2 ¦ JP7056724B2 ¦ KR10-2545990B1 ¦ MY184905A ¦ SG10201913445WA ¦ SG11201801845WB ¦ TWI694558B ¦ US10566304B2 ¦ WOWO2017-043540A1 | 14 | 등록 |  | 3518201001378
KR | KR | P | A | 접합용 구리 페이스트, 접합체의 제조 방법 및 반도체 장치의 제조 방법 | 본 발명의 접합용 구리 페이스트는, 금속 입자와 분산매를 포함하고, 금속 입자가, 체적 평균 입경이 0.12 ㎛ 이상 0.8 ㎛ 이하인 서브마이크로 구리 입자와, 최대 직경이 1 ㎛ 이상 20 ㎛ 이하이며 종횡비가 4 이상인 플레이크형 마이크로 구리 입자를 포함하고, 또한, 금속 입자에 포함되는, 최대 직경이 1 ㎛ 이상 20 ㎛ 이하이며 종횡비가 2 미만인 마이크로 구리 입자의 함유량이, 플레이크형 마이크로 구리 입자 전량을 기준으로 하여 50 질량% 이하이다. | The copper paste for the junction of the present invention includes the metal particle and dispersing medium. It is 20 ㎛ or less and the copper particle, and maximum diameter include the flaked micro copper particle in which the aspect ratio is 4 or greater to the sub mike in which the volume average particle diameter of the metal particle is 0.8 ㎛ or less over 0.12 ㎛ over 1 ㎛. The content of the micro copper particle in which the maximum diameter is 20 ㎛ or less over 1 ㎛ and which is included in moreover, the metal particle and in which the aspect ratio is 2 under is 50 mass % or less based on the flaked micro copper particle whole quantity. | 금속 입자와 분산매를 포함하는 접합용 구리 페이스트로서, 상기 금속 입자가, 체적 평균 입경이 0.12 ㎛ 이상 0.8 ㎛ 이하인 서브마이크로 구리 입자와, 최대 직경이 1 ㎛ 이상 20 ㎛ 이하이며 종횡비가 4 이상인 플레이크형 마이크로 구리 입자를 포함하고, 또한, 상기 금속 입자에 포함되는, 최대 직경이 1 ㎛ 이상 20 ㎛ 이하이며 종횡비가 2 미만인 마이크로 구리 입자의 함유량이, 상기 플레이크형 마이크로 구리 입자 전량을 기준으로 하여 50 질량% 이하인 접합용 구리 페이스트. | The copper paste for the sub mike in which the volume average particle diameter of the metal particle is 0.8 ㎛ or less over 0.12 ㎛ it is the copper paste for the junction including the metal particle and dispersing medium the copper particle, and the junction which is 20 ㎛ or less and in which the maximum diameter includes the flaked micro copper particle in which the aspect ratio is 4 or greater over 1 ㎛ and in which the content of the micro copper particle in which the maximum diameter is 20 ㎛ or less over 1 ㎛ and which is included in moreover, the metal particle and in which the aspect ratio is 2 under is 50 mass % or less based on the flaked micro copper particle whole quantity. | 1. 금속 입자와 분산매를 포함하는 접합용 구리 페이스트로서, 상기 금속 입자가, 체적 평균 입경이 0.12 ㎛ 이상 0.8 ㎛ 이하인 서브마이크로 구리 입자와, 최대 직경이 1 ㎛ 이상 20 ㎛ 이하이며 종횡비가 4 이상인 플레이크형 마이크로 구리 입자를 포함하고, 또한, 상기 금속 입자에 포함되는, 최대 직경이 1 ㎛ 이상 20 ㎛ 이하이며 종횡비가 2 미만인 마이크로 구리 입자의 함유량이, 상기 플레이크형 마이크로 구리 입자 전량을 기준으로 하여 50 질량% 이하인 접합용 구리 페이스트. | 1. The copper paste for the sub mike in which the volume average particle diameter of the metal particle is 0.8 ㎛ or less over 0.12 ㎛ it is the copper paste for the junction including the metal particle and dispersing medium the copper particle, and the junction which is 20 ㎛ or less and in which the maximum diameter includes the flaked micro copper particle in which the aspect ratio is 4 or greater over 1 ㎛ and in which the content of the micro copper particle in which the maximum diameter is 20 ㎛ or less over 1 ㎛ and which is included in moreover, the metal particle and in which the aspect ratio is 2 under is 50 mass % or less based on the flaked micro copper particle whole quantity. | [기술분야] 본 발명은 서브 마이크론 구리 입자 및 박편화된 마이크로 구리 입자를 포함하는 접합용 구리 페이스트, 및 동일한 것을 사용하는 조립체를 위한 제조 방법에 관한 것이다. [해결과제] 본 발명은 특히 반도체 장치에서 무압 접합 동안 충분한 결합 강도를 얻는 문제를 해결하고자 한다. [해결수단] 본 발명은 서브 마이크론 구리 입자 및 박편화된 마이크로 구리 입자를 포함하는 접합을 위한 구리 페이스트와 동일한 것을 사용하는 조립체를 위한 제조 방법을 포함한다. [특징] 여기서 주요 특징은 접합을 위한 구리 페이스트에서 서브 마이크론 구리 입자 및 박편화된 마이크로 구리 입자의 사용이다. [효과] 따라서, 본 발명은 특히 반도체 장치에서 무압 접합 동안 접합 강도를 개선한다. | 10-2018-7009672 | 2016-09-07 | 10-2018-0050714 | 2018-05-15 |  |  | 가부시끼가이샤 레조낙 | 이시카와 다이 ¦ 가와나 유키 ¦ 스가마 치에 ¦ 나카코 히데오 ¦ 에지리 요시노리 ¦ 구라후치 가즈히코 | 2015-176070 | JP | 2015-09-07 | 5 | JP2015-142059A ¦ JP5980574B2(BE) ¦ KR10-1648461B1 ¦ KR10-2013-0061671A(BE) ¦ WOWO2008-062548A1 | 0 |  | 107928527 | CN107921540B ¦ CN111230125B ¦ EP3348337B1 ¦ EP3702072A1 ¦ JP2015-176070 ¦ JP6819598B2 ¦ JP7232236B2 ¦ JP7396398B2 ¦ KR10-2509767B1 ¦ MY189237A ¦ SG10201913440TA ¦ SG11201801844XB ¦ TWI745302B ¦ US11040416B2 ¦ WOWO2017-043541A1 | 15 | 등록 |  | 3518201001379
KR | KR | P | A | 인 함유 구리분 및 이의 제조 방법 | 소경화하여도 산소의 양을 비교적 낮게 억제함으로써 체적 저항률을 양호하게 하고, 또한 탄소량도 적은 인 함유 구리분 및 이의 제조방법을 제공하는 것을 과제로 한다. 인을 함유하는 인 함유 구리분이며, 그 BET비표면적(㎡/g)에 대한 산소량(wt%)의 비(산소량/BET비표면적)가 0.90wt%·g/㎡ 이하이며, 인 함유 구리분을 구성하는 입자의 표면에 2가의 구리 화합물이 존재하고, 탄소량이 0.10wt% 이하이며, D50가 7.11㎛ 이하인 인 함유 구리분 및 이에 관련된 기술을 제공한다. | The phosphorous containing copper makes the volume resistivity excellent relatively by low suppressing amount of oxygen even if lightweighting and moreover, the carbon amount is less and the manufacturing method thereof are provided. It is the phosphorous containing copper. And containing the phosphorus the ratio (the amount of oxygen / BET non-surface area) of the amount of oxygen (wt%) about the BET non-surface area (㎡/g) is 0.90wt%·g / ㎡ or less. And the cupric compound of the divalence exists in the surface of the particle comprising the phosphorous containing copper. The carbon amount is 0.10wt% or less. And the phosphorous containing copper and the associated technology in which the D50 is 7.11㎛ or less are provided. | 인을 함유하는 인 함유 구리분이며, 그 BET비표면적(㎡/g)에 대한 산소량(wt%)의 비(산소량/BET비표면적)가 0.90wt%·g/㎡ 이하이며, 인 함유 구리분을 구성하는 입자의 표면에 2가의 구리 화합물이 존재하고, 탄소량이 0.10wt% 이하이며, D50가 7.11㎛ 이하인, 인 함유 구리분. | D, 50 is 7.11㎛ this Hine, and the phosphorous containing copper the carbon amount is 0.10wt% or less it is the phosphorous containing copper and containing the phosphorus the ratio (amount of oxygen / BET non-surface area) of the amount of oxygen (wt%) about the BET non-surface area (㎡/g) is 0.90wt%·g / ㎡ or less and the cupric compound of the divalence exists in the surface of the particle comprising the phosphorous containing copper. | 1. 인을 함유하는 인 함유 구리분이며, 그 BET비표면적(㎡/g)에 대한 산소량(wt%)의 비(산소량/BET비표면적)가 0.90wt%·g/㎡ 이하이며, 인 함유 구리분을 구성하는 입자의 표면에 2가의 구리 화합물이 존재하고, 탄소량이 0.10wt% 이하이며, D50가 7.11㎛ 이하인, 인 함유 구리분. ¦ 6. 용융한 구리에 인을 첨가한 용탕에서 물 아토마이즈법에 따라 인 함유 구리분을 제조하는 방법이며, 상기 물 아토마이즈법에 있어서 사용되는 분무수는 알칼리 수용액인 인 함유 구리분의 제조 방법. | 1. D, 50 is 7.11㎛ this Hine, and the phosphorous containing copper the carbon amount is 0.10wt% or less it is the phosphorous containing copper and containing the phosphorus the ratio (amount of oxygen / BET non-surface area) of the amount of oxygen (wt%) about the BET non-surface area (㎡/g) is 0.90wt%·g / ㎡ or less and the cupric compound of the divalence exists in the surface of the particle comprising the phosphorous containing copper. ¦ 6. The manufacturing method of the phosphorous containing copper is the method for manufacturing the phosphorous containing copper from the molten metal adding the phosphorus in the copper fusing according to the water atomize method and the water mist used as to the water atomize method is the alkali water solution. | [기술분야] 본 발명은 구리를 함유하는 인의 제조 방법에 관한 것이며, 전기 재료의 제조에 적용될 수 있다. [해결과제] 본 발명은 제조 공정에서 물 미스트의 pH를 조절함으로써, 특히 경량화된 경우, 구리 입자를 함유하는 인의 내산화성 및 체적 저항률 문제를 해결하고자 한다. [해결수단] 본 발명은 알칼리수 용액을 이용한 물 분무 공정을 사용하여 구리를 함유하는 인의 제조 방법을 포함한다. [특징] 여기서 주요 특징은 내산화성 및 체적 저항률을 향상시키기 위한 제조 공정에서의 물 미스트 pH의 제어이다. [효과] 따라서, 본 발명은 특히 경량화된 경우, 구리 입자를 함유하는 인에서 내산화성 및 체적 저항률을 개선한다. | 10-2018-7009322 | 2016-08-18 | 10-2018-0048980 | 2018-05-10 |  |  | 도와 일렉트로닉스 가부시키가이샤 | 이노우에 켄이치 ¦ 에바라 아츠시 ¦ 요시다 마사히로 ¦ 마스다 쿄소 ¦ 야마다 다카히로 ¦ 우치야마 신이치 | 2015-173730 ¦ 2016-160289 | JP ¦ JP | 2015-09-03 ¦ 2016-08-18 | 4 | JP3984534B2(BE) ¦ JP2920343B2(BE) ¦ JP1994-099731B2(BE) ¦ KR10-1510369B1(BE) | 0 |  | 104317309 | CN107921532B ¦ EP3345696B1 ¦ JP2015-173730 ¦ JP6807681B2 ¦ KR10-2404788B1 ¦ SG11201801665TB ¦ TWI689604B ¦ US10773311B2 ¦ WOWO2017-038478A1 | 9 | 등록 |  | 3518193002582
JP | JP | P | A | 코어 셸 입자 및 그 제조 방법 및 접합 재료 및 그것을 이용한 접합 방법 | 【요약】 【과제】수소 등의 환원 분위기 하에서 처리할 필요가 없고 보다 낮은 접합 온도에서도 높은 접합 강도를 얻을 수 있는 접합 재료 및 그에 이용하는 코어 셸 입자를 제공하는 것. 【해결 수단】금속구리를 포함한 코어층과 상기 코어층의 표면에 배치되어 있는 질화 구리를 포함한 쉘층을 구비하는 것을 특징으로 하는 코어 셸 입자 및 이 코어 셸 입자를 함유하는 접합 재료. 【선택도】없음 | [ABSTRACT] [Technical problem] Don't process under reduction atmospheres, such as hydrogen, and provide the core shell particles used for the charge of a jointing material and it from which high junction intensity is obtained also with lower welding temperature. [Means for Solution]Core shell particles provided with a core layer containing metal copper and a shell layer containing nitriding copper arranged on the surface of the core layer, and a charge of a jointing material containing this core shell particle. [Chosen drawing] Nothing | 【청구항1】 금속구리를 포함한 코어층과 상기 코어층의 표면에 배치되어 있는 질화 구리를 포함한 쉘층을 구비하는 것을 특징으로 하는 코어 셸 입자. | [Claim1] Core shell particles provided with the core layer containing metal copper and the shell layer containing the nitriding copper arranged on the surface of the core layer. | 【청구항1】 금속구리를 포함한 코어층과 상기 코어층의 표면에 배치되어 있는 질화 구리를 포함한 쉘층을 구비하는 것을 특징으로 하는 코어 셸 입자. | [Claim1] Core shell particles provided with the core layer containing metal copper and the shell layer containing the nitriding copper arranged on the surface of the core layer. | [기술분야] 본 발명은 접합 물질의 전하를 함유하는 코어 쉘 입자를 사용하는 접합 방법 및 이를 위한 제조 방법에 관한 것이다. [해결과제] 본 발명은 종래의 접합 방법에서 이온 이동의 문제 및 수소와 같은 환원 분위기 하에서의 처리의 필요성을 해결하고자 한다. [해결수단] 본 발명은 금속 구리를 함유하는 코어 층 및 질화 구리를 함유하는 쉘 층을 갖는 코어 쉘 입자를 포함한다. [특징] 여기서 주요 특징은 금속 구리를 함유하는 코어 층 및 질화 구리를 함유하는 쉘 층을 갖는 코어 쉘 입자의 사용이다. [효과] 따라서, 본 발명은 접합 강도를 향상시키고 수소와 같은 환원 분위기 하에서의 처리의 필요성을 제거한다. | 2016-201079 | 2016-10-12 | 2018-062686 | 2018-04-19 |  |  | NICCA CHEMICAL CO LTD | 高村 雅彦 ¦ 細田 正和 ¦ 木下 裕貴 |  |  |  | 4 | JP2016-028823A ¦ JP2008-144253A ¦ JP2002-220602A(BE) ¦ JP1987-127402A(BE) | 1 | KR10-2025-0006992A | 17296407 | JP2018-062686A | 1 | 거절 |  | 2218015001248
JP | JP | P | A | 은 구리 피복 분체, 은 구리 피복 분체 제조 방법 | 【요약】 【과제】무기질 분체의 표면에 구리를 피복하고 또한 그 구리의 표면에 은을 피복한 은 구리 피복 분체를 단순한 공정으로 비용의 면에서도보다 효율적으로 제조할 수 있는 방법을 제공한다. 【해결 수단】본 발명에 따른 은 구리 피복 분체 제조 방법은 무기질 분체에 산화구리 분말과 또한 융점이 700℃이하인 구리염을 혼합하고, 이 혼합물을 환원 분위기 중에서 350℃~800℃의 온도에서 가열 환원함으로써, 그 무기질 분체에 구리를 부착시켜 구리 피복 분체를 얻는 구리 피복 공정과 구리 피복 분체의 표면에 무전해 도금법에 의해 은 피복을 형성시켜 은 구리 피복 분체를 얻는 은 피복 공정를 가진다. 【선택도】도 1 | [ABSTRACT] [Technical problem] The method that the silver copper covering granular material which covered copper on the surface of the minerals granular material, and covered silver on the surface of the copper further can be more efficiently manufactured also in the field of cost at a simple process is provided. [Means for Solution]A manufacturing method of a silver copper covering granular material concerning this invention with copper oxide powder to a minerals granular material when the melting point mixes 銅塩 which is 700℃ or less and carries out heating reduction of this mixture at temperature of 350℃ ~ 800℃ in a reduction atmosphere, It has a copper covering process of making copper adhering to the minerals granular material, and obtaining a copper covering granular material, and the silver covering process of making silver covering forming in the surface of a copper covering granular material by the unelectrolyzed plating method, and obtaining a silver copper covering granular material. [Chosen drawing] Drawing 1 | 【청구항1】 무기질 분체에 산화구리 분말과 또한 융점이 700℃이하인 구리염을 혼합하고, 이 혼합물을 환원 분위기 중에서 350℃~800℃의 온도에서 가열 환원함으로써, 상기 무기질 분체에 구리를 부착시켜 구리 피복 분체를 얻는 구리 피복 공정과 상기 구리 피복 분체의 표면에 무전해 도금법에 의해 은 피막을 형성시켜 은 구리 피복 분체를 얻는 은 피복 공정를 가지는 은 구리 피복 분체 제조 방법. | [Claim1] To a minerals granular material, with copper oxide powder, when the melting point mixes 銅塩 which is 700℃ or less and carries out heating reduction of this mixture at the temperature of 350℃ ~ 800℃ in a reduction atmosphere, A manufacturing method of the silver copper covering granular material which has the copper covering process of making copper adhering to the minerals granular material, and obtaining a copper covering granular material, and the silver covering process of making a silver tunic forming in the surface of the above-mentioned copper covering granular material by the unelectrolyzed plating method, and obtaining a silver copper covering granular material. | 【청구항1】 무기질 분체에 산화구리 분말과 또한 융점이 700℃이하인 구리염을 혼합하고, 이 혼합물을 환원 분위기 중에서 350℃~800℃의 온도에서 가열 환원함으로써, 상기 무기질 분체에 구리를 부착시켜 구리 피복 분체를 얻는 구리 피복 공정과 상기 구리 피복 분체의 표면에 무전해 도금법에 의해 은 피막을 형성시켜 은 구리 피복 분체를 얻는 은 피복 공정를 가지는 은 구리 피복 분체 제조 방법. ¦ 【청구항11】 무기질 분체의 표면에 마련된 구리 피막층과 상기 구리 피막층의 표면에 형성된 은 피막층을 가지는 은 구리 피복 분체로서, 상기 구리 피막층을 구성하는 구리량이 당해 은 구리 피복 분체 전체의 질량100%에 대해서 3.5 질량% 이상 40 질량%이하이며 상기 은 피복층을 구성하는 은 량이 당해 은 구리 피복 분체 전체의 질량100%에 대해서 1 질량% 이상 20 질량%이하의 비율인 은 구리 피복 분체. | [Claim1] To a minerals granular material, with copper oxide powder, when the melting point mixes 銅塩 which is 700℃ or less and carries out heating reduction of this mixture at the temperature of 350℃ ~ 800℃ in a reduction atmosphere, A manufacturing method of the silver copper covering granular material which has the copper covering process of making copper adhering to the minerals granular material, and obtaining a copper covering granular material, and the silver covering process of making a silver tunic forming in the surface of the above-mentioned copper covering granular material by the unelectrolyzed plating method, and obtaining a silver copper covering granular material. ¦ [Claim11] It is a silver copper covering granular material which has the copper tunic layer provided in the surface of the minerals granular material, and the silver tunic layer formed in the surface of this copper tunic layer, The silver copper covering granular material whose copper quantities which constitute the above-mentioned copper tunic layer are more than the 3.5 mass % and below the 40 mass % to 100% of the mass of the whole silver copper covering granular material concerned and whose silver content which constitutes the above-mentioned silver enveloping layer is a rate more than the 1 mass % and below the 20 mass % to 100% of the mass of the whole silver copper covering granular material concerned. | [기술분야] 본 발명은 전도성 페이스트 및 전자기파 차폐 재료와 같은 응용에서 전도성 충전제로서 사용되는 입상 재료를 덮는 은 구리에 관한 것이다. [해결과제] 본 발명은 은 구리 피복 입상 재료를 위한 보다 간단하고 보다 비용 효율적인 제조 공정을 제공함으로써 귀금속, 특히 은을 사용하는 전도성 충전제를 제조하는 종래의 방법과 연관된 비효율 및 고비용을 해결하고자 한다. [해결수단] 본 발명은 광물 입상 재료를 산화 구리 분말 및 특정 구리 염과 혼합한 다음, 가열 환원하여 구리 피복을 생성하는 단계, 및 후속적으로 무전해 도금 방법을 사용하여 은 튜닉을 적용하는 단계를 포함하는 제조 방법을 포함한다. [특징] 여기서 주요 특징은 입상 재료 상에 균일하고 잘 접착된 은 구리 튜닉을 달성하여 그 전도성을 향상시키기 위해 무전해 도금 방법과 결합된 낮은 온도 감소 공정의 사용이다. [효과] 따라서, 본 발명은 상기 제조 공정을 단순화하고 상기 재료의 전체 전도성을 향상시키는 구리 및 은의 균일한 코팅을 보장함으로써 전도성 충전제의 제조 효율 및 비용 효율성을 개선한다. | 2016-197196 | 2016-10-05 | 2018-059152 | 2018-04-12 |  |  | SUMITOMO METAL MINING CO LTD | 岡田 浩 |  |  |  | 0 |  | 0 |  | 17293606 | JP2018-059152A | 1 | 취하 |  | 2218014001878
JP | JP | P | A | 접합용 도전성 페이스트 | 【요약】 【과제】전자 부품을 기판에 충분히 접합시키기 위한 도전성 페이스트 및 이것을 이용한 전자 디바이스 제조 방법을 제공한다. 【해결 수단】도전층을 포함한 기판을 준비하는 공정과 도전층 위에 도전성 페이스트를 도포하는 공정으로서, 도전성 페이스트가 금속 분말 및 용매를 포함한, 접합용 도전성 페이스트이며 금속 분말이 제1 금속 분말 및 제2 금속 분말을 포함하고 제1 금속 분말의 입자 지름(D50)이 10~150 nm이며 제2 금속 분말의 입자 지름(D50)이 151~500 nm인 공정과 도포된 도전성 페이스트 위에 전자 부품을 탑재하는 공정과 도전성 페이스트를 가열하여 도전층과 전자 부품을 접합하는 공정을 포함한, 전자 디바이스 제조 방법이다. 【선택도】도 1 | [ABSTRACT] [Technical problem] The manufacturing method of an electronic devide using the conductive paste for fully joining electronic parts to a substrate and this is provided. [Means for Solution]They are a process for which a substrate containing an electric conduction layer is prepared, and the process of applying conductive paste on an electric conduction layer, Conductive paste is conductive paste for junction containing metal powder and a solvent, A process whose metal powder particle diameter (D50) of the 1st metal powder is 10~150 nm including the 1st metal powder and the 2nd metal powder and whose particle diameter (D50) of the 2nd metal powder is 151~500 nm, It is a manufacturing method of an electronic devide including a process of carrying electronic parts on applied conductive paste, and a process of heating conductive paste and joining an electric conduction layer and electronic parts. [Chosen drawing] Drawing 1 | 【청구항1】 도전층을 포함한 기판을 준비하는 공정과 도전층 위에 도전성 페이스트를 도포하는 공정으로서, 도전성 페이스트가 금속 분말 및 용매를 포함한, 접합용 도전성 페이스트이며 금속 분말이 제1 금속 분말 및 제2 금속 분말을 포함하고 제1 금속 분말의 입자 지름(D50)이 10~150 nm이며 제2 금속 분말의 입자 지름(D50)이 151~500 nm인 공정과 도포된 도전성 페이스트 위에 전자 부품을 탑재하는 공정과 도전성 페이스트를 가열하여 도전층과 전자 부품을 접합하는 공정을 포함한, 전자 디바이스 제조 방법. | [Claim1] They are a process for which the substrate containing an electric conduction layer is prepared, and the process of applying conductive paste on an electric conduction layer, Conductive paste is conductive paste for junction containing metal powder and a solvent, The process whose metal powder the particle diameter (D50) of the 1st metal powder is 10~150 nm including the 1st metal powder and the 2nd metal powder and whose particle diameter (D50) of the 2nd metal powder is 151~500 nm, A manufacturing method of an electronic devide including the process of carrying electronic parts on the applied conductive paste, and the process of heating conductive paste and joining an electric conduction layer and electronic parts. | 【청구항1】 도전층을 포함한 기판을 준비하는 공정과 도전층 위에 도전성 페이스트를 도포하는 공정으로서, 도전성 페이스트가 금속 분말 및 용매를 포함한, 접합용 도전성 페이스트이며 금속 분말이 제1 금속 분말 및 제2 금속 분말을 포함하고 제1 금속 분말의 입자 지름(D50)이 10~150 nm이며 제2 금속 분말의 입자 지름(D50)이 151~500 nm인 공정과 도포된 도전성 페이스트 위에 전자 부품을 탑재하는 공정과 도전성 페이스트를 가열하여 도전층과 전자 부품을 접합하는 공정을 포함한, 전자 디바이스 제조 방법. ¦ 【청구항10】 금속 분말 및 용매를 포함한, 접합용 도전성 페이스트로서, 금속 분말이 제1 금속 분말 및 제2 금속 분말을 포함하고 제1 금속 분말의 입자 지름(D50)이 10~150 nm이며 제2 금속 분말의 입자 지름(D50)이 151~500 nm인 도전성 페이스트. | [Claim1] They are a process for which the substrate containing an electric conduction layer is prepared, and the process of applying conductive paste on an electric conduction layer, Conductive paste is conductive paste for junction containing metal powder and a solvent, The process whose metal powder the particle diameter (D50) of the 1st metal powder is 10~150 nm including the 1st metal powder and the 2nd metal powder and whose particle diameter (D50) of the 2nd metal powder is 151~500 nm, A manufacturing method of an electronic devide including the process of carrying electronic parts on the applied conductive paste, and the process of heating conductive paste and joining an electric conduction layer and electronic parts. ¦ [Claim10] Conductive paste whose metal powder it is conductive paste for junction containing metal powder and a solvent, and the particle diameter (D50) of the 1st metal powder is 10~150 nm including the 1st metal powder and the 2nd metal powder and whose particle diameter (D50) of the 2nd metal powder is 151~500 nm. | [기술분야] 본 발명은 접합용 도전성 페이스트를 이용한 전자 부품의 제조 방법에 관한 것으로, 전자 부품 제조에 적용될 수 있다. [해결과제] 본 발명은 전자 부품 제조 동안 전자 부품을 기판에 완전히 결합하는 문제를 해결하고자 한다. [해결수단] 본 발명은 전기 전도층을 가진 기판을 준비하고, 전도성 페이스트를 도포하고, 상기 페이스트를 가열하여 상기 전자 부품을 상기 기판에 결합시키기 위한 공정을 포함한다. [특징] 여기서 주요 특징은 기판에 전자 부품을 완전히 결합시키기 위한 특정 금속 분말 및 용매 조성물을 갖는 전도성 페이스트의 사용이다. [효과] 따라서, 본 발명은 전자 부품을 기판에 완전히 결합시킴으로써 전자 부품 제조의 접합 품질 및 신뢰성을 개선한다. | 2016-198342 | 2016-10-06 | 2018-060941 | 2018-04-12 |  |  | DUPONT ELECTRONICS MATERIAL CO LTD | 今野 卓哉 |  |  |  | 8 | JP6422289B2(BE) ¦ JP6199048B2(BE) ¦ JP5988762B2(BE) ¦ JP2012-182111A(BE) ¦ JP4852272B2(BE) ¦ US10308856B1(BE) ¦ WOWO2013-108408A1(BE) ¦ WOWO2009-098938A1(BE) | 1 | JP7492256B2(FE) | 17295040 | CN107914006B ¦ DE10-2017-009293A1 ¦ JP6849374B2 ¦ US10756047B2 | 4 | 등록 |  | 2218014003667
CN | CN | P | A | Preparation method of single crystal copper powder | The invention provides a preparation method of single crystal copper powder. The preparation method comprises the steps that a copper sulfate aqueous solution and a sodium carbonate aqueous solution are simultaneously added dropwise to a reaction vessel to form basic copper carbonate by reaction, a reaction product is washed, and moisture is removed through drying; the basic copper carbonate is placed on a belt sintering furnace to be calcined to obtain copper oxide fine particles; in a closed reaction vessel, reaction solvent ethylene glycol, a reducing agent, and a reaction accelerator are added, the copper oxide fine particles are further added and the reaction vessel is filled with protective gas, and single crystal ultrafine copper powder is obtained after stirring and heating reaction; and the single crystal ultrafine copper powder, a surface anti-oxidation dispersant, and a solvent are uniformly mixed and added into a drum disperser, ball milling is carried out for dispersion and modification, and then copper powder is vacuum-dried to obtain single crystal monodisperse copper powder. According to the technical scheme, the copper powder obtained has low oxygen content, good oxidation resistance, good electrical conductivity, single crystallization and monodispersity, narrow particle size distribution, and high tap density. | 본 발명은 이하의 단계를 포함하는 단결정 구리 분말의 제조 방법을 제공한다: 황산구리 수용액과 탄산나트륨 수용액을 동시에 반응 용기에 떨어뜨리고 반응하여 알칼리 탄산구리를 생성하고 반응 생성물을 세척하고 수분을 건조시킨다; 알칼리성 탄산구리를 벨트식 소결로에 놓고 소성하여 산화구리 미립자를 얻는다; 은 밀폐 반응 용기 내에 반응 용매인 에틸렌글리콜, 환원제, 반응 촉진제를 첨가한 후, 산화구리 미립자를 첨가하고, 반응 용기 내에 보호 가스를 충전하고, 교반 및 가열 반응시켜 단결정 초미세 구리 분말을 얻는다. 단결정 초미세 구리 분말, 표면 항산화 분산제, 용매를 드럼 분산기에 균일하게 혼합하고, 볼밀을 분산 개질 처리한 후, 구리 분말을 진공 건조하여 단결정 단분산 구리 분말을 얻는다. 본 발명의 기술방안에 따르면, 얻어진 구리 분말은 산소 함량이 낮고, 항산화 성능이 좋으며, 전도성이 좋고, 단결정이 단분산되어 입경 분포가 좁고, 탭 밀도가 높다. | A kind of 1. preparation method of monocrystalline copper powder, it is characterised in that:It comprises the following steps: Step S1, copper sulfate solution and aqueous sodium carbonate are added drop-wise in reaction vessel simultaneously, reaction generation basic carbonate Copper, washing reaction product, dry moisture content;Basic copper carbonate is placed on belt sintering stove and calcined, obtains cupric oxide fine grained; Step S2, in closed reaction vessel, reaction dissolvent ethylene glycol, reducing agent, reaction promoter are added, adds cupric oxide Fine grained, and protective gas is filled with reaction vessel, simultaneously heating response is stirred, obtains monocrystalline superfine cupper powder; Step S3, the superfine cupper powder prepared, surface oxidation-resistant dispersant, solvent are well mixed and are added to roller dispersion machine In, the processing of ball milling disperse modified, discharging vacuum drying copper powder, finally obtains monocrystalline single dispersing copper powder after the completion of disperseing. | 1. 단결정 구리 분말의 제조 방법: 다음 단계를 포함하는 방법: 단계 S1:황산구리 수용액과 탄산나트륨 수용액을 동시에 반응 용기에 적하하고, 반응 생성 알칼리성 탄산구리, 세척 반응 생성물, 건조 수분을 생성한다; 알칼리성 탄산구리를 벨트식 소결로에 놓고 소성하여 산화구리 미립자를 얻는다; 단계 S2:밀폐 반응 용기 내에 반응 용매 에틸렌글리콜, 환원제, 반응 촉진제를 첨가하고, 다시 산화구리 미립자를 첨가하고, 반응 용기 내에 보호 가스를 충전하고, 교반 및 가열 반응을 하여 단결정 초미세 구리 분말을 얻는다; 단계 S3:제조된 초미세 구리 분말, 표면 항산화 분산제, 용매를 균일하게 혼합하여 드럼 분산기에 첨가하고, 볼밀 분산 개질 처리를 하고, 분산이 완료된 후 진공 건조 구리 분말을 배출하고, 마지막으로 단결정 단분산 구리 분말을 얻는다. | A kind of 1. preparation method of monocrystalline copper powder, it is characterised in that:It comprises the following steps: Step S1, copper sulfate solution and aqueous sodium carbonate are added drop-wise in reaction vessel simultaneously, reaction generation basic carbonate Copper, washing reaction product, dry moisture content;Basic copper carbonate is placed on belt sintering stove and calcined, obtains cupric oxide fine grained; Step S2, in closed reaction vessel, reaction dissolvent ethylene glycol, reducing agent, reaction promoter are added, adds cupric oxide Fine grained, and protective gas is filled with reaction vessel, simultaneously heating response is stirred, obtains monocrystalline superfine cupper powder; Step S3, the superfine cupper powder prepared, surface oxidation-resistant dispersant, solvent are well mixed and are added to roller dispersion machine In, the processing of ball milling disperse modified, discharging vacuum drying copper powder, finally obtains monocrystalline single dispersing copper powder after the completion of disperseing. | 1. 단결정 구리 분말의 제조 방법: 다음 단계를 포함하는 방법: 단계 S1:황산구리 수용액과 탄산나트륨 수용액을 동시에 반응 용기에 적하하고, 반응 생성 알칼리성 탄산구리, 세척 반응 생성물, 건조 수분을 생성한다; 알칼리성 탄산구리를 벨트식 소결로에 놓고 소성하여 산화구리 미립자를 얻는다; 단계 S2:밀폐 반응 용기 내에 반응 용매 에틸렌글리콜, 환원제, 반응 촉진제를 첨가하고, 다시 산화구리 미립자를 첨가하고, 반응 용기 내에 보호 가스를 충전하고, 교반 및 가열 반응을 하여 단결정 초미세 구리 분말을 얻는다; 단계 S3:제조된 초미세 구리 분말, 표면 항산화 분산제, 용매를 균일하게 혼합하여 드럼 분산기에 첨가하고, 볼밀 분산 개질 처리를 하고, 분산이 완료된 후 진공 건조 구리 분말을 배출하고, 마지막으로 단결정 단분산 구리 분말을 얻는다. | [기술분야] 본 발명은 단결정 구리 분말의 제조 방법에 관한 것이며, 전자 장치용 고성능 전기 슬러리에 적용될 수 있다. [해결과제] 본 발명은 전기 슬러리를 위한 현재 구리 분말에서 높은 산소 함량, 열악한 항산화 특성, 및 넓은 입경 분포의 문제를 해결하고자 한다. [해결수단] 본 발명은 단결정 구리 분말을 제조하기 위해 전환, 용매열 및 산화방지제 분산 변형 단계를 포함한다. [특징] 여기서 주된 특징은 산소 함량이 낮고 항산화 특성이 좋은 구리 분말을 제조하기 위해 깔끔한 용매계와 고온 보호 분위기를 사용하는 것이다. [효과] 따라서, 본 발명은 전기 슬러리를 위한 구리 분말의 입자 직경 분포, 탭 밀도, 및 성능을 개선한다. | 2017-11269097 | 2017-12-05 | 107876795 | 2018-04-06 |  |  | SHENZHEN NONFEMET TECHNOLOGY Co.,Ltd. | XIANG HONGYIN ¦ LI QINGXIANG ¦ GAO GUANMING ¦ CHEN DUANYUN ¦ LIU YIN ¦ ZHOU SHAOQIANG ¦ DONG LIEHAN ¦ HUANG PEIDE ¦ CHEN YUNPENG ¦ BAI WEI ¦ XIAO YILIANG ¦ DENG JIE |  |  |  | 5 | CN106513696B ¦ CN104308183A ¦ CN100581694C ¦ CN001201892C ¦ JP5181434B2 | 3 | CN114378300B ¦ CN110434346B ¦ CN110116218B | 52260081 | CN107876795B | 1 | 등록 |  | 8418151012317
KR | KR | P | A | 나노 구리 제조 방법 | 본 발명에 따른 나노 구리 제조 방법은 구리금속염 혼합물 및 염기성 혼합물을 공급하는 공급 단계, 구리금속염 혼합물과 상기 염기성 혼합물의 반응물에 대해 원심분리를 수행하는 제1 원심분리 단계, 제1 원심분리 단계를 거친 결과물에 환원성 혼합물을 혼합하여 80℃~100℃ 사이에서 가열하는 제1 가열 단계, 제1 가열 단계의 결과물을 120℃~140℃ 사이에서 가열하는 제2 가열 단계, 제2 가열 단계의 결과물을 160℃~180℃ 사이에서 가열하는 제3 가열 단계 및 제3 가열 단계의 결과물을 물 또는 알콜류로 희석한 뒤 원심분리를 수행하는 제2 원심분리 단계를 포함한다. 이에 의하면, 나노 구리 제조 공정에서 질산나트륨을 효과적으로 제거할 수 있고, 98% 이상 고순도 나노 구리의 시간당 생산량을 월등히 향상시킬 수 있다. | A method for producing nano-copper according to the present invention comprises: a supplying step of supplying a copper metal salt mixture and a basic mixture; a first centrifuging step of centrifuging a reactant of the copper metal salt mixture and the basic mixture; a first heating step of mixing a reducing mixture with a resultant material from the first centrifuging step, and heating the mixture at 80-100°C; a second heating step of heating a resultant product from the first heating step at 120-140°C; a third heating step of heating a resultant product from the second heating step at 160-180°C; and a second centrifuging step of diluting a resultant material from the third heating step by water or alcohols, and centrifuging the same. According to the present invention, sodium nitrate can be effectively removed in a nano-copper production process, and an hourly production amount of high purity nano-copper of 98% or higher can be remarkably improved. | 구리금속염 혼합물 및 염기성 혼합물을 공급하는 공급 단계; 상기 구리금속염 혼합물과 상기 염기성 혼합물의 반응물에 대해 원심분리를 수행하는 제1 원심분리 단계; 제1 원심분리 단계를 거친 결과물에 환원성 혼합물을 혼합하여 80℃~100℃ 사이에서 가열하는 제1 가열 단계; 상기 제1 가열 단계의 결과물을 120℃~140℃ 사이에서 가열하는 제2 가열 단계; 상기 제2 가열 단계의 결과물을 160℃~180℃ 사이에서 가열하는 제3 가열 단계; 및 상기 제3 가열 단계의 결과물을 물 또는 알콜류로 희석한 뒤 원심분리를 수행하는 제2 원심분리 단계;를 포함하는 나노 구리 제조 방법. | The nano copper manufacturing method including the copper metal salt mixture and the feeding step supplying the basic compound; the first centrifuge step performing the centrifuge about the reactant of the copper metal salt mixture and basic compound; the first heat-up step which mixes the reduction mixture with the outcome passing through the first centrifuge step and heated up between 80℃~100℃; the third heat-up step heating up the outcome of the second heat-up step: second heat-up step heating up the outcome of the first heat-up step between 120℃~140℃ between 160℃~180℃; and the second centrifuge step performing the centrifuge the outcome of the third heat-up step is diluted to water or the alcohols. | 1. 구리금속염 혼합물 및 염기성 혼합물을 공급하는 공급 단계; 상기 구리금속염 혼합물과 상기 염기성 혼합물의 반응물에 대해 원심분리를 수행하는 제1 원심분리 단계; 제1 원심분리 단계를 거친 결과물에 환원성 혼합물을 혼합하여 80℃~100℃ 사이에서 가열하는 제1 가열 단계; 상기 제1 가열 단계의 결과물을 120℃~140℃ 사이에서 가열하는 제2 가열 단계; 상기 제2 가열 단계의 결과물을 160℃~180℃ 사이에서 가열하는 제3 가열 단계; 및 상기 제3 가열 단계의 결과물을 물 또는 알콜류로 희석한 뒤 원심분리를 수행하는 제2 원심분리 단계;를 포함하는 나노 구리 제조 방법. | 1. The nano copper manufacturing method including the copper metal salt mixture and the feeding step supplying the basic compound; the first centrifuge step performing the centrifuge about the reactant of the copper metal salt mixture and basic compound; the first heat-up step which mixes the reduction mixture with the outcome passing through the first centrifuge step and heated up between 80℃~100℃; the third heat-up step heating up the outcome of the second heat-up step: second heat-up step heating up the outcome of the first heat-up step between 120℃~140℃ between 160℃~180℃; and the second centrifuge step performing the centrifuge the outcome of the third heat-up step is diluted to water or the alcohols. | [기술분야] 본 발명은 나노 구리 제조 방법에 관한 것으로, 높은 전기 전도성을 요구하는 다양한 제품에 적용될 수 있다. [해결과제] 본 발명은 종래의 방법에 비해 나노 구리 제조 공정에서 최종 생성물로부터 질산나트륨을 제거하고 생산성을 향상시키는 문제를 해결하고자 한다. [해결수단] 본 발명은 상기 구리 금속 염 혼합물과 염기성 화합물, 공급 단계, 제 1 원심분리 단계, 제 2 가열 단계, 제 3 가열 단계, 및 제 2 원심분리 단계를 포함한다. [특징] 여기서 주요 특징은 나노 구리 수산화물의 미세 성장을 보호하기 위한 수계 분산액 및 제한된 분산제 및 캡핑 시약의 사용이다. [효과] 따라서, 본 발명은 질산나트륨의 제거를 개선시키고, 종래의 방법에 비해 고순도 나노 구리 제조의 생산성을 향상시킨다. | 10-2016-0121320 | 2016-09-22 | 10-2018-0032310 | 2018-03-30 |  |  | (주)다인스 | 전관구 ¦ 양용언 ¦ 진영철 ¦ 이철희 |  |  |  | 2 | KR10-1096059B1 ¦ KR10-1520733B1 | 0 |  | 24512185 | KR10-2018-0032310A | 1 | 취하 |  | 3518141000099
JP | JP | P | A | 구상흑연 주철의 반응고 주조 방법 및 반응고 주조품 | 【요약】 【과제】작은 모듈러스라도, 열처리를 하지 않는 아즈캐스트 상태에서 틸이 없고 또한 조직 내의 구상흑연을 보다 한층초미세화하고 입자 지름의 편차가 작고 그 개수를 종래의 몇배 이상으로 할 수 있는 구상흑연 주철의 반응고 주조 방법 및 반응고 금형 주조품을 제공하는 것. 【해결 수단】용해 공정, 구형화 처리 공정, 접종 공정, 상기 접종 후의 용탕을 주탕하고 금형 내의 게이트를 통해 제품 공간에 충전하는 거푸집에 부어 공정를 가지는 구상흑연 주철의 주조품 제조 방법에 있어서 상기 제품 공간에 충전하기 전의 용탕을 반응고 온도역으로 제어하는 것을 특징으로 한다. 상기 주조품의 융해 시 발생 질소량이 0.9ppm(질량) 이하가 되도록 질소량을 조정한다. 상기 게이트 통과 시의 상기 원료의 온도가 공정 온도와 액상선 온도 사이의 거의 일정 온도가 되도록 상기 주탕 온도 및 상기 용탕으로부터의 발열량을 제어해 상기 거푸집에 부어 공정을 수행한다. 【선택도】도 12 | [ABSTRACT] [Technical problem] Even if it is a small modulus, in the state of アズキャスト which does not heat-treat, The half-solidification casting method and half-solidification metallic mold of spheroidal graphite cast iron with it Provide a casting article. [ able for there not to be Chill and to make spheroidal graphite in an in-house overly detailed further, and for the variation in particle diameter to be small and to make the number several or more times over the past ] [Means for Solution]溶湯 after a dissolution process, a conglobulation processing process, an inoculation process, and the inoculation is 注湯(ed), and 溶湯 before filling up the product space is controlled in a half-coagulation temperature region in a manufacturing method of a casting article of spheroidal graphite cast iron which has a casting process with which product space is filled up via a gate in a metallic mold. Nitrogen volume is adjusted so that generating nitrogen volume may be below 0.9 ppm (mass) at the time of dissolution of the above-mentioned casting article. The temperature of the above-mentioned materials at the time of the above-mentioned gate passage controls the above-mentioned degree of notes water temperature, and the amount of cooling from the above-mentioned 溶湯, and performs the above-mentioned casting process so that it may become the degree of about 1 constant temperature between eutectic crystal temperature and liquidus temperature. [Chosen drawing] Drawing 12 | 【청구항1】 주철로 구성되는 원료를 가열 용해해 원탕을 얻는 용해 공정, 구형화 처리를 하는 구형화 처리 공정, 접종을 하는 접종 공정, 상기 접종 후의 용탕을 주탕하고 금형 내의 게이트를 통해 제품 공간에 충전하는 거푸집에 부어 공정를 가지는 구상흑연 주철의 주조 방법에 있어서 상기 제품 공간에 충전하기 전의 용탕을 반응고 온도역으로 제어하는 것을 특징으로 하는 구상흑연 주철의 반응고 주조 방법. | [Claim1] The dissolution process of carrying out the heating dissolution of the materials consisting of cast iron, and obtaining former hot water, the conglobulation processing process of performing conglobulation processing, A half-solidification casting method of the spheroidal graphite cast iron controlling 溶湯 before filling up the above-mentioned product space in a half-coagulation temperature region in the casting method of the spheroidal graphite cast iron which has a casting process with which 溶湯 after the inoculation process of inoculating, and the above-mentioned inoculation is 注湯(ed), and product space is filled up via the gate in a metallic mold. | 【청구항1】 주철로 구성되는 원료를 가열 용해해 원탕을 얻는 용해 공정, 구형화 처리를 하는 구형화 처리 공정, 접종을 하는 접종 공정, 상기 접종 후의 용탕을 주탕하고 금형 내의 게이트를 통해 제품 공간에 충전하는 거푸집에 부어 공정를 가지는 구상흑연 주철의 주조 방법에 있어서 상기 제품 공간에 충전하기 전의 용탕을 반응고 온도역으로 제어하는 것을 특징으로 하는 구상흑연 주철의 반응고 주조 방법. ¦ 【청구항14】 아즈캐스트 상태에서 틸을 포함하지 않고 또한 구상흑연의 수가 500개/mm2 이상이며 4-7μm의 입자 지름 구상흑연이80%(개수 비율) 이상인 조직을 일부에 가지는 구상흑연 주철의 반응고 금형 주조품. 단, Bi를 포함한 주철 및 모듈러스가 2 cm를 초과하는 주철은 제외한다. ¦ 【청구항15】 아즈캐스트 상태에서 구상흑연의 수가 1000개/mm2 이상이며 4-7μm의 입자 지름 구상흑연이80%(개수 비율) 이상인 조직을 일부에 가지는 구상흑연 주철의 반응고 금형 주조품. 단, Bi를 포함한 주철 및 모듈러스가 2 cm를 초과하는 주철은 제외한다. ¦ 【청구항16】 아즈캐스트 상태에서 구상흑연의 수가 1500개/mm2 이상이며 4-7μm의 입자 지름 구상흑연이80%(개수 비율) 이상인 조직을 일부에 가지는 구상흑연 주철의 반응고 주조품. 단, Bi를 포함한 주철은 제외한다. ¦ 【청구항17】 아즈캐스트 상태에서 구상흑연의 수가 2000개/mm2 이상이며 4-7μm의 입자 지름 구상흑연이80%(개수 비율) 이상인 조직을 일부에 가지는초미세 구상흑연 주철의 반응고 금형 주조품. ¦ 【청구항18】 아즈캐스트 상태에서 구상흑연의 수가 3000개/mm2 이상이며 4-7μm의 입자 지름 구상흑연이80%(개수 비율) 이상인 조직을 일부에 가지는 구상흑연 주철의 반응고 금형 주조품. ¦ 【청구항19】 아즈캐스트 상태에서 틸을 포함하지 않는 조직을 가지는이며 4-7μm의 입자 지름 구상흑연이80%(개수 비율) 이상인 조직을 일부에 가지는 구상흑연 주철의 금형 주조품. | [Claim1] The dissolution process of carrying out the heating dissolution of the materials consisting of cast iron, and obtaining former hot water, the conglobulation processing process of performing conglobulation processing, A half-solidification casting method of the spheroidal graphite cast iron controlling 溶湯 before filling up the above-mentioned product space in a half-coagulation temperature region in the casting method of the spheroidal graphite cast iron which has a casting process with which 溶湯 after the inoculation process of inoculating, and the above-mentioned inoculation is 注湯(ed), and product space is filled up via the gate in a metallic mold. ¦ [Claim14] The half-solidification metallic mold casting article of the spheroidal graphite cast iron which has in part an organization whose spheroidal graphite of the particle diameter of 4-7μ m the number of spheroidal graphite is more than 500 piece 2/mm, and is more than 80% (number rate) in the state of アズキャスト excluding Chill. However, cast iron and the modulus containing Bi remove cast iron over 2 cm. ¦ [Claim15] The half-solidification metallic mold casting article of the spheroidal graphite cast iron which has in part an organization whose spheroidal graphite of the particle diameter of 4-7μ m the number of spheroidal graphite is more than 1000 piece 2/mm in the state of アズキャスト, and is more than 80% (number rate). However, cast iron and the modulus containing Bi remove cast iron over 2 cm. ¦ [Claim16] The half-solidification casting article of the spheroidal graphite cast iron which has in part an organization whose spheroidal graphite of the particle diameter of 4-7μ m the number of spheroidal graphite is more than 1500 piece 2/mm in the state of アズキャスト, and is more than 80% (number rate). However, cast iron containing Bi is removed. ¦ [Claim17] The half-solidification metallic mold casting article of the overly detailed spheroidal graphite cast iron which has in part an organization whose spheroidal graphite of the particle diameter of 4-7μ m the number of spheroidal graphite is more than 2000 piece 2/mm in the state of アズキャスト, and is more than 80% (number rate). ¦ [Claim18] The half-solidification metallic mold casting article of the spheroidal graphite cast iron which has in part an organization whose spheroidal graphite of the particle diameter of 4-7μ m the number of spheroidal graphite is more than 3000 piece 2/mm in the state of アズキャスト, and is more than 80% (number rate). ¦ [Claim19] the metallic mold casting article of the spheroidal graphite cast iron which has in part an organization which has an organization which does not include Chill in the state of アズキャスト, and whose spheroidal graphite of the particle diameter of 4-7μ m come out, it is and is more than 80% (number rate). | [기술분야] 본 발명은 구상 흑연 주철의 반고화 주조 방법 및 반고화 주조품에 관한 것이다. [해결과제] 본 발명은 종래 기술의 방법에 비해 구상 흑연 주철에서 제한된 인장 강도 및 성장의 문제를 해결하고자 한다. [해결수단] 본 발명은 용해 공정, 콘 글로블레이션 공정, 접종 공정, 및 주조 공정을 포함한다. [특징] 여기서 주요 특징은 칠(Chill)생성을 방지하기 위한 용해 동안 질소 부피의 제어이다. [효과] 따라서, 본 발명은 용해 동안 냉각 속도 및 질소 부피를 제어함으로써 구상 흑연 주철의 인장 강도 및 성장을 개선한다. | 2016-172355 | 2016-09-04 | 2018-034202 | 2018-03-08 |  |  | TOHOKU UNIV ¦ KK FACT | 板村 正行 ¦ 糸藤 春喜 ¦ 安達 充 |  |  |  | 6 | JP2006-063396A(BE) ¦ JP2004-223608A(BE) ¦ JP1997-239514A(BE) ¦ JP1996-090191A(BE) ¦ WOWO2010-103641A1(BE) ¦ JP1981-035993 B2(미포함) | 0 |  | 92302236 | CN109689250B ¦ EP3508286B1 ¦ JP2016-169436 ¦ JP2023-010826A ¦ JP6823311B2 ¦ JP6900278B2 ¦ JP7220428B2 ¦ KR10-2295909B1 ¦ TWI741023B ¦ US11041229B2 ¦ US11920205B2 ¦ US2020-0283859A1 ¦ WOWO2018-043681A1 ¦ WOWO2018-043685A1 | 14 | 등록 |  | 2218009000885
KR | KR | P | A | 표면 피복 구리 필러, 그 제조 방법, 및 도전성 조성물 | 구리 입자와, 이 구리 입자의 표면의 구리와 화학 결합 및/또는 물리 결합에 의해 결합하고 있는 식 (1) 로 나타내는 아민 화합물의 제 1 피복층과, 제 1 피복층 상에, 아민 화합물과 화학 결합에 의해 결합하고 있는 탄소수 8 ∼ 20 의 지방족 모노카르복실산의 제 2 피복층을 갖는, 도전성 조성물용의 내산화성이 우수한 표면 피복 구리 필러 및 그 제조 방법을 제공한다. 또, 그 표면 피복 구리 필러를 함유하는 도전성 조성물을 제공한다. [식 (1) 중, m 은 0 ∼ 3 의 정수, n 은 0 ∼ 2 의 정수이고, n = 0 일 때, m 은 0 ∼ 3 중 어느 것, n = 1 또는 n = 2 일 때, m 은 1 ∼ 3 중 어느 것이다] | The surfacing copper filler excellent in terms of oxidation resistance and manufacturing method thereof of conductive composition for having the second coating layer of the aliphatic monocarboxylic acid uniting on the first coating layer with the amine compound and chemical bond of the first coating layer, of the amine compound shown in terms of the copper of the surface of the copper particle, and this copper particle and chemical bond and/or the equation (1) uniting with the physical bond and carbon number 8 ∼ 20 are provided. And the conductive composition containing the surfacing copper filler is provided. [The m among the equation (1) is the fixed number of 0 ∼ 3, and the n are the m in the n = 0 is anything among 0 ∼ 3, and the m. in the n = 1 or the n = 2 is anything among 1 ∼ 3 it is the fixed number of 0 ∼ 2] | 구리 입자와, 그 구리 입자의 표면의 구리와 화학 결합 및/또는 물리 결합에 의해 결합하고 있는 식 (1) 로 나타내는 아민 화합물의 제 1 피복층과, 그 제 1 피복층 상에, 상기 아민 화합물과 화학 결합에 의해 결합하고 있는 탄소수 8 ∼ 20 의 지방족 모노카르복실산의 제 2 피복층을 갖는 도전성 조성물용의 표면 피복 구리 필러. [화학식 1] [식 (1) 중, m 은 0 ∼ 3 의 정수, n 은 0 ∼ 2 의 정수이고, n = 0 일 때, m 은 0 ∼ 3 중 어느 것, n = 1 또는 n = 2 일 때, m 은 1 ∼ 3 중 어느 것이다] | The surfacing copper filler of conductive composition for having the second coating layer of the aliphatic monocarboxylic acid uniting on the first coating layer with the amine compound and chemical bond of the first coating layer, of the amine compound shown in terms of the copper of the surface of the copper particle, and copper particle and chemical bond and/or the equation (1) uniting with the physical bond and carbon number 8 ∼ 20. [The m among the equation (1) is the fixed number of 0 ∼ 3, and the n are the m in the n = 0 is anything among 0 ∼ 3, and the m. in the n = 1 or the n = 2 is anything among 1 ∼ 3 it is the fixed number of 0 ∼ 2] | 1. 구리 입자와, 그 구리 입자의 표면의 구리와 화학 결합 및/또는 물리 결합에 의해 결합하고 있는 식 (1) 로 나타내는 아민 화합물의 제 1 피복층과, 그 제 1 피복층 상에, 상기 아민 화합물과 화학 결합에 의해 결합하고 있는 탄소수 8 ∼ 20 의 지방족 모노카르복실산의 제 2 피복층을 갖는 도전성 조성물용의 표면 피복 구리 필러. [화학식 1] [식 (1) 중, m 은 0 ∼ 3 의 정수, n 은 0 ∼ 2 의 정수이고, n = 0 일 때, m 은 0 ∼ 3 중 어느 것, n = 1 또는 n = 2 일 때, m 은 1 ∼ 3 중 어느 것이다] ¦ 3. (A) 구리 입자와, 식 (1) 로 나타내는 아민 화합물을 함유하는 아민 화합물 용액을 혼합하여 혼합물 a 를 조제하고, 상기 구리 입자 표면에 상기 아민 화합물의 제 1 피복층을 형성하는 공정, (B) 상기 제 1 피복층의 형성에 사용되지 않았던 유리의 상기 아민 화합물을 함유하는 아민 화합물 용액을 상기 혼합물 a 로부터 제거하고, 제 1 피복층 형성 구리 입자를 함유하는 중간체 1 을 얻는 공정, (C) 상기 중간체 1 과, 탄소수 8 ∼ 20 의 지방족 모노카르복실산을 함유하는 지방족 모노카르복실산 용액을 혼합하여 혼합물 b 를 조제하여, 상기 제 1 피복층 상에 상기 지방족 모노카르복실산의 제 2 피복층을 형성하는 공정, (D) 상기 제 2 피복층의 형성에 사용되지 않았던 유리의 상기 지방족 모노카르복실산을 함유하는 지방족 모노카르복실산 용액을 상기 혼합물 b 로부터 제거하고, 제 1 및 제 2 피복층 형성 구리 입자를 함유하는 중간체 2 를 얻는 공정, 및 (E) 상기 중간체 2 를 건조시키는 공정을 갖는 도전성 조성물용의 표면 피복 구리 필러의 제조 방법. [화학식 2] [식 (1) 중, m 은 0 ∼ 3 의 정수, n 은 0 ∼ 2 의 정수이고, n = 0 일 때, m 은 0 ∼ 3 중 어느 것, n = 1 또는 n = 2 일 때, m 은 1 ∼ 3 중 어느 것이다] | 1. The surfacing copper filler of conductive composition for having the second coating layer of the aliphatic monocarboxylic acid uniting on the first coating layer with the amine compound and chemical bond of the first coating layer, of the amine compound shown in terms of the copper of the surface of the copper particle, and copper particle and chemical bond and/or the equation (1) uniting with the physical bond and carbon number 8 ∼ 20. [The m among the equation (1) is the fixed number of 0 ∼ 3, and the n are the m in the n = 0 is anything among 0 ∼ 3, and the m. in the n = 1 or the n = 2 is anything among 1 ∼ 3 it is the fixed number of 0 ∼ 2] ¦ 3. (A) The manufacturing method of the surfacing copper filler of conductive composition for having the process of obtaining and the process of drying (E) intermediate 2 intermediate 2 containing the first the aliphatic monocarboxylic acid solution containing the aliphatic monocarboxylic acid of the glass which was not used for process forming the first coating layer of the amine compound in the copper particle'ss surface the mixture a is dispensed the amine compound solution containing the copper particle, and the amine compound shown in terms of the equation (1) is mixed, process forming the second coating layer of the aliphatic monocarboxylic acid on the first coating layer the mixture b is dispensed the aliphatic monocarboxylic acid solution containing the process of obtaining the intermediate 1 containing the first coating layer formation copper particle, and the aliphatic monocarboxylic acid of (C) intermediate 1, and carbon number 8 ∼ 20 is mixed the amine compound solution containing the amine compound of the glass which was not used for the formation of (B) first coating layer is removed from the mixture a, and the formation of (D) second coating layer is removed from the mixture b and the second coating layer formation copper particle. [The m among the equation (1) is the fixed number of 0 ∼ 3, and the n are the m in the n = 0 is anything among 0 ∼ 3, and the m. in the n = 1 or the n = 2 is anything among 1 ∼ 3 it is the fixed number of 0 ∼ 2] | [기술분야] 본 발명은 전도성 조성물에 사용되는 표면 구리 충전제, 이의 제조 방법, 및 상기 표면 구리 충전제를 포함하는 전도성 조성물에 관한 것이다. [해결과제] 본 발명은 구리 입자를 지방족 모노카르복실산으로 코팅함으로써 기여되는 구리의 높은 산화성 및 불충분한 내산화성의 문제를 해결하고자 한다. [해결수단] 본 발명은 아민 화합물 및 화학적 결합을 가진 상기 제 1 코팅층 상에 결합된 지방족 모노 카르복실산의 제 2 코팅층을 가진 표면 구리 필러를 포함한다. [특징] 여기서 주된 특징은 내산화성이 우수하고 전도성이 높은 표면 구리 필러이다. [효과] 따라서, 본 발명은 상기 전도성 조성물의 내산화성 및 전도성을 개선한다. | 10-2018-7000982 | 2016-06-08 | 10-2018-0018699 | 2018-02-21 |  |  | 니치유 가부시키가이샤 | 다가미 야스노부 ¦ 다카하시 나오시 ¦ 사이토 마사유키 ¦ 사와다 고우헤이 | 2015-119492 | JP | 2015-06-12 | 10 | CN102549675B(BE) ¦ CN102666745B(BE) ¦ CN101151683B(BE) ¦ JP2014-182913A(BE) ¦ JP1991-077202A(BE) ¦ JP1990-218762A(BE) ¦ US9490044B2(BE) ¦ US2011-0059233A1(BE) ¦ US2009-0214764A1(BE) ¦ US8758475B2(BE) | 1 | KR10-2870835B1 | 92264217 | CN107533879B ¦ EP3309798B1 ¦ JP2015-119492 ¦ JP6620808B2 ¦ KR10-2526396B1 ¦ TWI593763B ¦ US10357825B2 ¦ WOWO2016-199811A1 | 8 | 등록 |  | 3518083001621
JP | JP | P | A | 도전성 페이스트 | 【요약】 【과제】 도전성을 저하시키지 않고 내산화성급을 높임과 동시에 황화나 마이그레이션을 효과적으로 억제한다고 하는 양쪽 모두의 특성을 가지는 도전성 페이스트를 용이하게 제공한다. 【해결 수단】 심재로서 금속 입자 2를 이용해 당해 금속 입자 2의 표면이 카본 3에서 피복되어서 이루어진 카본 피복 금속 입자 1과 바인더 수지와 용제를 포함하는 것을 특징으로 하는 도전성 페이스트. 또한 금속 입자의 표면을 피복하는 카본은 용융염 전기 도금막인 것이 바람직하다. 【선택도】 도 1 | [ABSTRACT] [Technical problem] Without reducing conductivity, while raising 耐酸化性及, the conductive paste which has the characteristic of both of controlling sulfuration and migration effectively is provided easily. [Means for Solution]Conductive paste, wherein the surface of the metal particles 2 concerned contains the carbon covering metal particles 1 which it comes to cover with the carbon 3, binder resin, and a solvent, using the metal particles 2 as a core material. As for the carbon which covers the surface of metal particles, it is preferred that it is a melting salt electroplating film. [Chosen drawing] figure 1 | 【청구항1】 심재로서 금속 입자를 이용해 당해 금속 입자의 표면이 카본으로 피복되어서 이루어진 카본 피복 금속 입자와 바인더 수지와 용제를 포함한 도전성 페이스트. | [Claim1] Conductive paste in which the surface of the metal particles concerned contains the carbon covering metal particles which it comes to cover with carbon, binder resin, and a solvent using metal particles as a core material. | 【청구항1】 심재로서 금속 입자를 이용해 당해 금속 입자의 표면이 카본으로 피복되어서 이루어진 카본 피복 금속 입자와 바인더 수지와 용제를 포함한 도전성 페이스트. | [Claim1] Conductive paste in which the surface of the metal particles concerned contains the carbon covering metal particles which it comes to cover with carbon, binder resin, and a solvent using metal particles as a core material. | [기술분야] 본 발명은 금속 입자를 덮는 탄소를 함유하는 전도성 페이스트에 관한 것이며, 전자 장비, 전극, 및 배선층에 적용될 수 있다. [해결과제] 본 발명은 전도성을 감소시키지 않으면서 이들 인자를 효과적으로 제어함으로써, 특히 구리 분말을 사용하는 맥락에서 전도성 페이스트에서의 내산화성, 황화 및 이동의 문제를 해결하고자 한다. [해결수단] 본 발명은 금속 입자를 코어 재료로서 사용하여, 탄소 피복 금속 입자, 결합제 수지, 및 용매를 포함한다. [특징] 여기서 주요 특징은 산화, 황화 및 이동으로부터 금속 입자를 보호하기 위해 금속 입자를 덮는 탄소의 사용이다. [효과] 따라서, 본 발명은 내산화성을 향상시키고, 황화 및 이동을 효과적으로 제어하며, 전도성 페이스트에서 전도성을 향상시킨다. | 2016-152383 | 2016-08-03 | 2018-022598 | 2018-02-08 |  |  | NISSHA CO LTD | 橋本 孝夫 ¦ 吉田 敬典 ¦ 真田 真理子 |  |  |  | 0 |  | 4 | CN112643027B ¦ CN110666159B ¦ DE10-2019-103052B4 ¦ JP7522937B2(FE) | 17264502 | JP2018-022598A | 1 | 취하 |  | 2218005002998
JP | JP | P | A | 접합재, 접합재 제조 방법 및 접합체 | 【요약】 【과제】2 이상의 피접합 부재를 불활성 분위기 중에서 접합한 경우에도 높은 접합력을 가지는 구리 나노 입자를 원료로 하는 접합재를 제공한다. 【해결 수단】평균 입자 지름이 300 nm이하의 구리를 주성분으로 하는 미립자의 소결체를 포함한, 판형 또는 시트형 접합재로서, 비저항값이 1×10-5Ω·m이하인 접합재를 선택한다. 【선택도】없음 | [ABSTRACT] [Technical problem] Even if it is a case where two or more jointed members are joined in an inactive atmosphere, the jointing material which has high junction power and which uses copper nanoparticles as materials is provided. [Means for Solution]A jointing material containing a sintered compact of particulates to which a mean particle size makes copper of 300 nm or less the main ingredients and whose specific resistance value it is a jointing material of tabular or a sheet shaped, and is below 1× 10 -5 Ω and m is chosen. [Chosen drawing] Nothing | 【청구항1】 평균 입자 지름이 300 nm이하의 구리를 주성분으로 하는 미립자의 소결체를 포함한, 판형 또는 시트형 접합재로서, 비저항값이 1×10-5Ω·m이하인 접합재. | [Claim1] The jointing material containing the sintered compact of the particulates to which a mean particle size makes copper of 300 nm or less the main ingredients and whose specific resistance value it is a jointing material of tabular or a sheet shaped, and is below 1× 10 -5 Ω and m. | 【청구항1】 평균 입자 지름이 300 nm이하의 구리를 주성분으로 하는 미립자의 소결체를 포함한, 판형 또는 시트형 접합재로서, 비저항값이 1×10-5Ω·m이하인 접합재. ¦ 【청구항3】 평균 입자 지름이 300 nm이하의 구리를 주성분으로 하는 미립자를 준비하는 제1 공정과 상기 미립자를 환원성 분위기 중에서 가압하면서 소결하여 판형 또는 시트형으로 형성하는 제2 공정를 포함한, 접합재 제조 방법. ¦ 【청구항7】 평균 입자 지름이 300 nm이하의 구리를 주성분으로 하는 미립자를 환원성 분위기 중에서 가압하면서 소결하여 판형 또는 시트형 접합재를 형성하는 공정과 제1 피접합 부재와 제2 피접합 부재 사이에 상기 접합재가 마련된 상태에서 가압하여 상기 제 1 피접합 부재와 상기 제 2 피접합 부재를 접합해 접합체를 형성하는 공정를 포함하고 상기 접합체를 형성할 때의 압력을 상기 접합재를 형성할 때의 압력의1/2이하로 하는 접합체 제조 방법. | [Claim1] The jointing material containing the sintered compact of the particulates to which a mean particle size makes copper of 300 nm or less the main ingredients and whose specific resistance value it is a jointing material of tabular or a sheet shaped, and is below 1× 10 -5 Ω and m. ¦ [Claim3] A manufacturing method of a jointing material including the 1st process for which the particulates to which a mean particle size makes copper of 300 nm or less the main ingredients are prepared, and the 2nd process that are sintered while pressurizing the above-mentioned particulates in a reducing atmosphere, and is formed in tabular or a sheet shaped. ¦ [Claim7] It sinters, while a mean particle size pressurizes the particulates which make copper of 300 nm or less the main ingredients in a reducing atmosphere, It pressurizes, where the above-mentioned jointing material is provided between the process of forming the jointing material of tabular or a sheet shaped, and the 1st jointed member and the 2nd jointed member, A manufacturing method of a zygote which makes pressure at the time of forming the above-mentioned zygote 1/2 or less [ of the pressure at the time of forming the above-mentioned jointing material ] including the process of joining the 1st above-mentioned jointed member and the 2nd above-mentioned jointed member, and forming a zygote. | [기술분야] 본 발명은 접합 재료 및 접합 재료의 제조 방법, 및 접합체에 관한 것이며, 전자 부품 접합 재료에 적용될 수 있다. [해결과제] 본 발명은 종래의 솔더 재료가 내열성이 부족한 문제 및 은 또는 은 합금을 함유하는 접합 재료의 물성 문제를 해결하고자 한다. [해결수단] 본 발명은 300 nm 이하의 구리의 평균 입자 크기 및 1×10-5 Ω·m 미만의 비저항 값을 갖는 미립자의 소결된 콤팩트를 함유하는 접합 재료를 포함한다. [특징] 여기서 주된 특징은 평균입도 300nm 이하의 미립자를 제조하는 제1 공정과, 미립자를 환원 분위기에서 가압하면서 소결하는 제2 공정을 포함하는 접합재의 제조 방법이다. [효과] 따라서, 본 발명은 전자 부품, 특히 고온 환경에서 사용되는 접합 재료의 접합력 및 접합 품질을 개선한다. | 2016-144231 | 2016-07-22 | 2018-012871 | 2018-01-25 |  |  | TAIYO NIPPON SANSO CORP | 藤本 隆之 ¦ 五十嵐 弘 ¦ 櫻本 裕二 ¦ 三好 健太朗 |  |  |  | 5 | JP6245933B2(BE) ¦ JP5729276B2(BE) ¦ JP5089647B2(BE) ¦ WOWO2016-027593A1(BE) ¦ WOWO2014-069318A1(BE) | 1 | JP6884729B2(FE) | 17256655 | JP2018-012871A | 1 | 거절 |  | 2218003001361
JP | JP | P | A | 금속 미립자의 분산 용액 및 소결 도전체 | 【요약】 【과제】경시적인 점도의 저하 등에 의한 변화가 적고 점도의 저장 안정성이 우수한 금속 미립자(P)의 분산 용액을 제공한다. 【해결 수단】평균 1차 입자 지름이 5~500 nm의 범위에 있는 고분자 분산제(D)로 피복된 금속 미립자(P) 및 계면활성제(B)를 이가 알콜 및/또는 3가 알코올로 구성되는 유기 용매(S)에 분산시켜서 이루어진 금속 미립자(P)의 분산 용액 중, 고분자 분산제(D)로 피복된 금속 미립자(P)가 계면활성제(B)에 의해 표면 수식되어서 이루어진, 금속 미립자의 분산 용액. 【선택도】없음 | [ABSTRACT] [Technical problem] There is little change due to the fall of temporal viscosity, etc., and it provides the distributed solution of the metal particulates (P) which are excellent in the preservation stability of viscosity. [Means for Solution]Metal particulates (P) in a range whose average primary particle diameter is 5~500 nm covered with a polymers dispersing agent (D), And distributed solution of metal particulates which come to carry out surface ornamentation of the metal particulates (P) covered with a polymers dispersing agent (D) with a surface-active agent (B) among distributed solution of metal particulates (P) which make an organic solvent (S) consisting of dihydric alcohol and/or trihydric alcohol come to distribute a surface-active agent (B). [Chosen drawing] Nothing | 【청구항1】 평균 1차 입자 지름이 5~500 nm의 범위에 있는 고분자 분산제(D)로 피복된 금속 미립자(P) 및 계면활성제(B)를 이가 알콜 및/또는 3가 알코올로 구성되는 유기 용매(S)에 분산시켜서 이루어진 금속 미립자(P)의 분산 용액 중, 상기 고분자 분산제(D)로 피복된 금속 미립자(P)가 상기 계면활성제(B)에 의해 표면 수식되어서 이루어진, 금속 미립자의 분산 용액. | [Claim1] The metal particulates (P) in the range whose average primary particle diameter is 5~500 nm covered with the polymers dispersing agent (D), And the inside of the distributed solution of the metal particulates (P) which make the organic solvent (S) consisting of dihydric alcohol and/or trihydric alcohol come to distribute a surface-active agent (B), Distributed solution of metal particulates in which the above-mentioned surface-active agent (B) comes to carry out surface ornamentation of the metal particulates (P) covered with the above-mentioned polymers dispersing agent (D). | 【청구항1】 평균 1차 입자 지름이 5~500 nm의 범위에 있는 고분자 분산제(D)로 피복된 금속 미립자(P) 및 계면활성제(B)를 이가 알콜 및/또는 3가 알코올로 구성되는 유기 용매(S)에 분산시켜서 이루어진 금속 미립자(P)의 분산 용액 중, 상기 고분자 분산제(D)로 피복된 금속 미립자(P)가 상기 계면활성제(B)에 의해 표면 수식되어서 이루어진, 금속 미립자의 분산 용액. | [Claim1] The metal particulates (P) in the range whose average primary particle diameter is 5~500 nm covered with the polymers dispersing agent (D), And the inside of the distributed solution of the metal particulates (P) which make the organic solvent (S) consisting of dihydric alcohol and/or trihydric alcohol come to distribute a surface-active agent (B), Distributed solution of metal particulates in which the above-mentioned surface-active agent (B) comes to carry out surface ornamentation of the metal particulates (P) covered with the above-mentioned polymers dispersing agent (D). | [기술분야] 본 발명은 전기 저항이 적고 도전성이 우수한 소결 전기 전도체에 관한 것이다. [해결과제] 본 발명은 소결 필름에서 발생하는 큰 개구 (Boyd)의 문제를 해결하고 점도의 보존 안정성이 우수한 금속 미립자의 분산 용액을 제공하고자 한다. [해결수단] 본 발명은 중합체 분산제 및 유기 용매로 덮인 금속 미립자의 분산 용액을 포함한다. [특징] 여기서 주요 특징은 5 내지 500 nm 범위의 평균 1차 입자 직경을 갖는 특정 금속 미립자의 사용이다. [효과] 따라서, 본 발명은 소결 전기 전도 물체의 점도 및 전도도의 보존 안정성을 향상시킨다. | 2016-136582 | 2016-07-11 | 2018-009199 | 2018-01-18 |  |  | FURUKAWA ELECTRIC CO LTD | 新田 ノルザフリザ ¦ 藤原 英道 ¦ 石井 智紘 ¦ 佐藤 義浩 |  |  |  | 2 | JP5972187B2(BE) ¦ JP4956386B2(BE) | 1 | JP6623266B1(FE) | 17253759 | JP6746409B2 | 1 | 등록 |  | 2218002001633
JP | JP | P | A | 접합재, 접합재 제조 방법 및 접합체 | 【요약】 (수정유) 【과제】구리만을 원료로서 높은 접합력을 가지는 구리 나노 입자를 원료로 하는 접합재의 제공. 【해결 수단】평균 입자 지름이 300 nm이하의 구리를 주성분으로 하는 미립자를 포함하고 미립자끼리가 밀착한 판형 또는 시트형 접합재로서, 접합재의 공극률이 0.30 미만, 두께가 200μm이하의 접합재이며 제조 방법으로서 평균 입자 지름이 300 nm이하의 구리를 주성분으로 하는 미립자를 대기 분위기 중, 상온에서 0.5 GPa 이상으로 가압해 판형 , 시트형으로 형성하는 공정을 구비하는 접합재. 바람직하게는, 전단 강도가 30 MPa 이상인 접합재. 【선택도】없음 | [ABSTRACT] (Correction possession) [Technical problem] Offer of the jointing material which uses copper nanoparticles as materials which has high junction power by using only copper as materials. [Means for Solution]A mean particle size is the jointing material of tabular or a sheet shaped to which particulates stuck copper of 300 nm or less including particulates made into the main ingredients, A jointing material which percentage of void of a jointing material is less than 0.30, and thickness is a jointing material below 200μ m, and is provided with a process of pressurizing 0.5 or more GPa and forming in tabular and a sheet shaped particulates to which a mean particle size makes copper of 300 nm or less the main ingredients at normal temperature among air atmosphere as a manufacturing method. The jointing material whose shearing intensity is 30 or more MPa preferably. [Chosen drawing] Nothing | 【청구항1】 평균 입자 지름이 300 nm이하의 구리를 주성분으로 하는 미립자를 포함하고 상기 미립자끼리가 밀착한, 판형 또는 시트형 접합재로서, 당해 접합재의 공극률이 0.30 미만인 접합재. | [Claim1] The jointing material whose mean particle size is the jointing material of tabular or a sheet shaped to which the above-mentioned particulates stuck copper of 300 nm or less including the particulates made into the main ingredients and whose percentage of void of the jointing material concerned is less than 0.30. | 【청구항1】 평균 입자 지름이 300 nm이하의 구리를 주성분으로 하는 미립자를 포함하고 상기 미립자끼리가 밀착한, 판형 또는 시트형 접합재로서, 당해 접합재의 공극률이 0.30 미만인 접합재. ¦ 【청구항3】 평균 입자 지름이 300 nm이하의 구리를 주성분으로 하는 미립자를 준비하는 제1 공정과 상기 미립자를 0.5 GPa 이상으로 가압하여 판형 또는 시트형으로 형성하는 제2 공정를 구비하는 접합재 제조 방법. | [Claim1] The jointing material whose mean particle size is the jointing material of tabular or a sheet shaped to which the above-mentioned particulates stuck copper of 300 nm or less including the particulates made into the main ingredients and whose percentage of void of the jointing material concerned is less than 0.30. ¦ [Claim3] A manufacturing method of a jointing material provided with the 1st process for which the particulates to which a mean particle size makes copper of 300 nm or less the main ingredients are prepared, and the 2nd process of pressurizing 0.5 or more GPa and forming the above-mentioned particulates in tabular or a sheet shaped. | [기술분야] 본 발명은 접합 재료 및 접합 재료의 제조 방법, 및 접합에 관한 것이며, 전자 부품 접합 용도에 적용될 수 있다. [해결과제] 본 발명은 솔더 및 페이스트-유사 구리 나노입자와 같은 종래의 접합 재료에서 불충분한 접합력 및 불안정성의 문제를 해결하고자 한다. [해결수단] 본 발명은 특정 입자 크기 및 공극률을 갖는 접합 재료, 및 표 또는 시트 형상의 형태로 상기 재료를 형성하기 위한 제조 방법을 포함한다. [특징] 여기서 주요 특징은 구리 나노입자를 주성분으로 하여 높은 접합력과 안정성을 보장하는 것이다. [효과] 따라서, 본 발명은 접합력 및 접합 재료의 안정성을 향상시켜, 전자 부품 접합에 사용하기에 적합하게 한다. | 2016-131104 | 2016-06-30 | 2018-003088 | 2018-01-11 |  |  | TAIYO NIPPON SANSO CORP | 藤本 隆之 ¦ 五十嵐 弘 ¦ 櫻本 裕二 |  |  |  | 5 | JP6281900B2(BE) ¦ JP5830302B2(BE) ¦ JP5882618B2(BE) ¦ JP1992-158994A(BE) ¦ JP1985-223680A(BE) | 3 | JP7757792B2(FE) ¦ JP7380256B2(FE) ¦ US12226820B2 | 17248684 | JP6763708B2 | 1 | 등록 |  | 2218001003088
KR | KR | P | A | 은이 코팅된 구리분말과 그 제조방법 및 이를 이용하여 제조된 페이스트 조성물 | 본 발명은 에 관한 것으로, 폴리올 용매와 구리 전구체를 혼합하여 구리 전구체 용액을 제조하는 단계와, 상기 제조된 구리 전구체 용액을 가열하여 구리 분말을 제조하는 단계와, 폴리올 용매와 은 전구체를 혼합하여 은 전구체 용액을 제조하는 단계와, 상기 제조된 구리 분말에 상기 제조된 은 전구체 용액을 첨가하여 상기 구리 분말 표면에 은을 코팅하는 단계를 포함할 수 있다. | The present invention relates to a method for fabricating Ag coated Cu powder, which may comprise the following steps of: fabricating a Cu precursor solution by mixing a polyol solvent and a Cu precursor; fabricating Cu powder by heating the fabricated Cu precursor solution; fabricating an Ag precursor solution by mixing a polyol solvent and an Ag precursor; and coating a surface of the Cu powder with Ag by adding the fabricated Ag precursor solution to the fabricated Cu powder. | 폴리올 용매와 구리 전구체를 혼합하여 구리 전구체 용액을 제조하는 단계와, 상기 제조된 구리 전구체 용액을 가열하여 구리 분말을 제조하는 단계와, 폴리올 용매와 은 전구체를 혼합하여 은 전구체 용액을 제조하는 단계와, 상기 제조된 구리 분말에 상기 제조된 은 전구체 용액을 첨가하여 상기 구리 분말 표면에 은을 코팅하는 단계 를 포함하는 은이 코팅된 구리 분말의 제조방법. | The manufacturing method of the copper powder in which silver is coated including mixing the polyol solvent and copper precursor so as to coat the silver in the step of manufacturing the copper powder it heats, and step of manufacturing the silver precursor solution it mixes, and copper powder surface the step of manufacturing the copper precursor solution, and manufactured copper precursor solution as described above the manufactured silver precursor solution as described above is added in the manufactured copper powder as described above. | 1. 폴리올 용매와 구리 전구체를 혼합하여 구리 전구체 용액을 제조하는 단계와, 상기 제조된 구리 전구체 용액을 가열하여 구리 분말을 제조하는 단계와, 폴리올 용매와 은 전구체를 혼합하여 은 전구체 용액을 제조하는 단계와, 상기 제조된 구리 분말에 상기 제조된 은 전구체 용액을 첨가하여 상기 구리 분말 표면에 은을 코팅하는 단계 를 포함하는 은이 코팅된 구리 분말의 제조방법. | 1. The manufacturing method of the copper powder in which silver is coated including mixing the polyol solvent and copper precursor so as to coat the silver in the step of manufacturing the copper powder it heats, and step of manufacturing the silver precursor solution it mixes, and copper powder surface the step of manufacturing the copper precursor solution, and manufactured copper precursor solution as described above the manufactured silver precursor solution as described above is added in the manufactured copper powder as described above. | [기술분야] 본 발명은 은이 코팅된 구리 분말의 제조 방법 및 상기 구리 분말을 이용한 페이스트 조성물에 관한 것이다. [해결과제] 본 발명은 유사한 전도성을 갖는 비용-효과적인 대안을 제공하는 것을 목표로, 은 페이스트에 비해 구리 페이스트의 산화 및 낮은 전도성의 문제를 해결하고자 한다. [해결수단] 본 발명은 구리 전구체를 폴리올 용매와 혼합하는 단계, 구리 전구체 용액을 제조하는 단계, 상기 용액을 가열하여 구리 분말을 획득하는 단계, 상기 구리 분말에 은 전구체 용액을 첨가하는 단계, 및 상기 구리 분말 상에 은을 코팅하는 단계를 포함한다. [특징] 여기서 주된 특징은 은으로 코팅된 구리 분말을 제조하기 위한 단일 공정의 사용이며, 제조 비용을 감소시킨다. [효과] 따라서, 본 발명은 고가의 Ag 분말을 대체할 수 있는 은으로 코팅된 구리 분말을 사용함으로써 전도성을 향상시키고 제조 비용을 감소시킨다. | 10-2016-0071161 | 2016-06-08 | 10-2017-0139203 | 2017-12-19 |  |  | (주)호전에이블 | 문종태 ¦ 정광모 ¦ 양재원 |  |  |  | 4 | KR10-2015-0090032A ¦ KR10-1334601B1(BE) ¦ KR10-1101359B1(BE) ¦ KR10-2007-0104802A(BE) | 2 | CN110369712B ¦ KR10-2023-0094840A(FE) | 24478931 | KR10-2017-0139203A | 1 | 거절 |  | 3517511000516
JP | JP | P | A | 접합체 제조 방법 | 【요약】 【과제】본 발명이 해결하고자 하는 과제는 구리 나노 입자를 이용하는 접합용 재료로서, 무가압 조건 및 250℃이하의 저온에 있어서 16 mm2 이상의 면적을 가지는 피접합체를 높은 강도로 접합 가능한 접합체 제조 방법을 제공하는 데 있다. 【해결 수단】본 발명은 보호제 중의 분산 부위에 탄소수8~200의 폴리에틸렌옥사이드 구조를 도입하고 비점이 150℃이상의 알코올계 용매를 함유하는 것을 특징으로 하는 접합용 재료를 접합부에 공급하고 피접합체를 얻는 제1 공정과 제1 공정으로 얻어진 접합용 재료가 공급된 접합부를 포함한 피접합체를100~200℃의 소성 온도 및2~20분간의 소성 시간이라고 하는 소성 조건에서의 가소성에 제공하는 제2 공정과 제2 공정으로 얻어진 가소성 후의 피접합체를 접합 온도에서의 본 소성에 제공하는 제 3 공정을 포함하는 방법을 이용함으로써 상기 과제를 해결하는 것이다. 【선택도】도 1 | [ABSTRACT] [Technical problem] The issue which this invention tends to solve is a charge of junction material which uses copper nanoparticles, and there is in providing the manufacturing method of a zygote joinable by high intensity about the zygote which has the area more than 16 mm2 in a non-pressurizing condition and low temperature 250℃ or less. [Means for Solution]this invention introduces polyethylene oxide structure of the carbon number 8~200 into a distributed part in a protecting agent, And the first process of supplying a charge of junction material, wherein the boiling point contains alcoholic solvent 150℃ or more to a joined part, and obtaining a zygote, The second process of presenting temporary calcination on calcination conditions of calcination temperature of 100~200℃, and calcination time for 2~20 minutes with a zygote containing a joined part to which a charge of junction material obtained at the first process was supplied, The above-mentioned technical problem is solved by using a method including the third process of presenting this calcination with welding temperature with a zygote after temporary calcination obtained at the second process. [Chosen drawing] Drawing 1 | 【청구항1】 탄소수8~200의 폴리에틸렌옥사이드 함유 유기 화합물(A)이 복합한 구리 나노 입자(B)와 비점 150℃이상의 알코올계 용매(C)를 함유하는 것을 특징으로 하는 접합용 재료를 16 mm2 이상의 면적을 가지는 복수의 금속제 부재 사이에 공급하고 상기 접합용 재료가 공급된 피접합체를 얻는 제1 공정과 제1 공정으로 얻어진 접합용 재료가 공급된 피접합체를 소성 온도100~200℃및 소성 시간2~20분간의 소성 조건에서의 가소성에 제공하는 제2 공정과 제2 공정으로 얻어진 가소성 후의 피접합체를 접합 온도에서의 본 소성에 제공하는 제 3 공정를 포함하는 것을 특징으로 하는 접합체 제조 방법. | [Claim1] The copper nanoparticles (B) which the polyethylene oxide content organic compound (A) of the carbon number 8~200 compounded, The charge of junction material containing alcoholic solvent (C) of 150℃ or more of boiling points is supplied among a plurality of metal members which have the area more than 16 mm2, The first process of obtaining the zygote to which the above-mentioned charge of junction material was supplied, and the second process of presenting temporary calcination on the calcination temperature of 100~200℃, and the calcination conditions for calcination time 2~20 minutes with the zygote to which the charge of junction material obtained at the first process was supplied, A manufacturing method of a zygote including the third process of presenting this calcination with welding temperature with the zygote after the temporary calcination obtained at the second process. | 【청구항1】 탄소수8~200의 폴리에틸렌옥사이드 함유 유기 화합물(A)이 복합한 구리 나노 입자(B)와 비점 150℃이상의 알코올계 용매(C)를 함유하는 것을 특징으로 하는 접합용 재료를 16 mm2 이상의 면적을 가지는 복수의 금속제 부재 사이에 공급하고 상기 접합용 재료가 공급된 피접합체를 얻는 제1 공정과 제1 공정으로 얻어진 접합용 재료가 공급된 피접합체를 소성 온도100~200℃및 소성 시간2~20분간의 소성 조건에서의 가소성에 제공하는 제2 공정과 제2 공정으로 얻어진 가소성 후의 피접합체를 접합 온도에서의 본 소성에 제공하는 제 3 공정를 포함하는 것을 특징으로 하는 접합체 제조 방법. | [Claim1] The copper nanoparticles (B) which the polyethylene oxide content organic compound (A) of the carbon number 8~200 compounded, The charge of junction material containing alcoholic solvent (C) of 150℃ or more of boiling points is supplied among a plurality of metal members which have the area more than 16 mm2, The first process of obtaining the zygote to which the above-mentioned charge of junction material was supplied, and the second process of presenting temporary calcination on the calcination temperature of 100~200℃, and the calcination conditions for calcination time 2~20 minutes with the zygote to which the charge of junction material obtained at the first process was supplied, A manufacturing method of a zygote including the third process of presenting this calcination with welding temperature with the zygote after the temporary calcination obtained at the second process. | [기술분야] 본 발명은 구리 나노 입자로 구성된 접합 재료를 사용하여 소결 공정을 통합하고 전자 장치에서 고성능 솔더링에 적용될 수 있는 접합체의 제조 방법에 관한 것이다. [해결과제] 본 발명은 종종 고온 및 납계 재료를 필요로 하는 기존 방법에서 상당한 제한이던, 가압에 대한 필요 없이 대형 자이고트 (16 mm2 초과)에 대한 신뢰성 있는 저온 납땜을 달성하는 과제를 해결하고자 한다. [해결수단] 본 발명은 상기 접합 재료의 임시 소성을 위한 2 단계 가열 공정을 포함하며, 이는 가압 없이 250 °C 미만의 온도에서 큰 접합체의 효과적인 접합을 허용한다. [특징] 여기서 주요 특징은 가압 없이 저온 소결 및 높은 접합 강도를 허용하는 폴리에틸렌 옥사이드계 보호제와 조합된 구리 나노 입자의 사용이다. [효과] 따라서, 본 발명은 더 낮은 온도에서 그리고 가압에 대한 필요 없이 효과적인 접합을 가능하게 함으로써 대형 전자 부품에 대한 납땜 공정의 신뢰성 및 효율성을 향상시키고, 기존 방법의 상당한 제한을 해결한다. | 2016-107334 | 2016-05-30 | 2017-214609 | 2017-12-07 |  |  | DIC CORP | 長田 裕仁 ¦ 佐野 義之 ¦ 森脇 雅幸 |  |  |  | 4 | JP2013-159830A(BE) ¦ JP5580562B2(BE) ¦ WOWO2015-098658A1(BE) ¦ WOWO2012-133296A1(BE) | 0 |  | 17234221 | JP6819079B2 | 1 | 소멸(연차료 불납에 의한 말소) |  | 2217047001729
KR | KR | P | A | 은 코팅 동분 및 그것을 이용한 도전성 페이스트, 도전성 도료, 도전성 시트 | 은을 피복한 수지상 동분(銅粉)끼리 접촉할 때에 있어서의 접점을 많게 하여 우수한 도전성을 확보하면서 응집을 방지하여, 도전성 페이스트나 전자파 실드 등의 용도로서 적합하게 이용할 수 있는 수지상 은 코팅 동분을 제공한다. 본 발명에 따른 은 코팅 동분은, 직선적으로 성장한 본줄기(主幹)(2)와 본줄기(2)로부터 나뉘어진 복수의 가지(3)를 갖는 수지상 형상의 구리 입자(1)가 집합되어 이루어지고, 표면에 은이 피복된 은 코팅 동분으로서, 구리 입자(1)의 본줄기(2) 및 가지(3)의 단면 평균 두께가 1.0 ㎛를 넘고 5.0 ㎛ 이하인 평판상이고, 당해 은 코팅 동분은 1층 또는 복수의 겹쳐진 적층 구조로 구성된 평판상이며 평균 입자경(D50)이 1.0 ㎛∼100 ㎛이다. | The silver coating copper powder according to the present invention is the average particle size (D50) is 1.0 ㎛∼100㎛ it experiences and the silver coating copper powder is the flat board phase consisting of the first floor or the multiple laminating structure of being overlappeds it is the flat board phase in which the main line (2) of the copper particle (1) and cross section average thickness of the kinds (3) exceed 1.0 ㎛ and which is 5.0 ㎛ or less as the silver coating copper powder in which the copper particle (1) having classified multiple kindses (3) from the main line (2) of the dendrite shape and the main line (2) which straightforwards grows is gathered and which is made and in which silver is coated onto surface. | 직선적으로 성장한 본줄기(主幹)와 이 본줄기로부터 나뉘어진 복수의 가지를 갖는 수지상 형상의 구리 입자가 집합되어 이루어지고, 표면에 은이 피복된 은 코팅 동분(銅粉)으로서, 상기 구리 입자의 본줄기 및 가지의 단면 평균 두께가 1.0 ㎛를 넘고 5.0 ㎛ 이하인 평판상이고, 당해 은 코팅 동분은 1층 또는 복수의 겹쳐진 적층 구조로 구성된 평판상이며 평균 입자경(D50)이 1.0 ㎛∼100 ㎛인 것을 특징으로 하는 은 코팅 동분. | The silver coating copper powder, wherein the copper particle which is classified from this main line going has of the dendrite shape of the main line which grows straightforward and plurality are the average particle size (D50) is 1.0 ㎛∼100㎛ it experiences and the silver coating copper powder is the flat board phase consisting of the first floor or the multiple laminating structure of being overlappeds it is the silver coating copper powder in which silver is coated onto surface ; and it is the flat board phase in which the main line of the copper particle and cross section average thickness of the kinds exceed 1.0 ㎛ and which is 5.0 ㎛ or less. It is made ; it is gathered | 1. 직선적으로 성장한 본줄기(主幹)와 이 본줄기로부터 나뉘어진 복수의 가지를 갖는 수지상 형상의 구리 입자가 집합되어 이루어지고, 표면에 은이 피복된 은 코팅 동분(銅粉)으로서, 상기 구리 입자의 본줄기 및 가지의 단면 평균 두께가 1.0 ㎛를 넘고 5.0 ㎛ 이하인 평판상이고, 당해 은 코팅 동분은 1층 또는 복수의 겹쳐진 적층 구조로 구성된 평판상이며 평균 입자경(D50)이 1.0 ㎛∼100 ㎛인 것을 특징으로 하는 은 코팅 동분. | 1. The silver coating copper powder, wherein the copper particle which is classified from this main line going has of the dendrite shape of the main line which grows straightforward and plurality are the average particle size (D50) is 1.0 ㎛∼100㎛ it experiences and the silver coating copper powder is the flat board phase consisting of the first floor or the multiple laminating structure of being overlappeds it is the silver coating copper powder in which silver is coated onto surface ; and it is the flat board phase in which the main line of the copper particle and cross section average thickness of the kinds exceed 1.0 ㎛ and which is 5.0 ㎛ or less. It is made ; it is gathered | [기술분야] 본 발명은 덴드라이트 형상의 은 코팅 구리 분말에 관한 것이며, 전도성 페이스트 또는 전자기 간섭 차폐 재료에 적용될 수 있다. [해결과제] 본 발명은 덴드라이트 형상 구리 분말을 사용할 때 전도성 페이스트 및 전자기 간섭 차폐 재료에서 일관성 및 점도 상승 문제를 해결하여, 비 균일 분산 및 배선 형성 문제를 초래한다. [해결수단] 본 발명은 평판 상 및 1.0 μm 내지 5.0 μm의 단면 평균 두께를 갖는 덴드라이트 형상 구리 입자를 포함한다. [특징] 여기서 주된 특징은 전도도를 향상시키고 일관성을 방지하기 위해 은으로 코팅된, 평판 상 및 1.0 μm 내지 5.0 μm의 단면 평균 두께를 갖는 덴드라이트 형상 구리 분말이다. [효과] 본 발명은 덴드라이트 형상의 은 코팅 구리 분말을 사용함으로써 전도성을 향상시키고 전도성 페이스트 및 전자기 간섭 차폐 재료에서의 일관성을 방지한다. | 10-2017-7030444 | 2015-03-26 | 10-2017-0130530 | 2017-11-28 |  |  | 스미토모 긴조쿠 고잔 가부시키가이샤 | 오카다 히로시 ¦ 야마시타 히데유키 |  |  |  | 3 | KR10-1613601B1(BE) ¦ KR10-2013-0044132A(BE) ¦ WOWO2013-132831A1(BE) | 1 | KR10-2460883B1 | 5180028 | CN107427912A ¦ EP3275571A1 ¦ JP5920541B1 ¦ KR10-2017-0130530A ¦ US2018-0079000A1 ¦ WOWO2016-151859A1 | 6 | 거절 |  | 3517481001650
JP | JP | P | A | 구리 미립자 제조 방법, 구리 미립자, 페이스트 조성물, 반도체 장치 및 전기 전자 부품 | 【요약】 【과제】저온에서의 도전성 발현 가능하며 입자 자체의 산화가 억제되고 고수율로 제조할 수 있는 구리 미립자 제조 방법, 구리 미립자 및 그것을 이용한 페이스트 조성물을 제공한다. 【해결 수단】구연산 구리와 알킬 아민, 아미노알코올 또는 알콕시 아민을 포함한 아민 화합물과 환원성 화합물를 유기 용제 중에서 혼합해 혼합물로 하고, 상기 혼합물을 구연산 구리가 열분해하는 온도로 가열하는, 구리 미립자 제조 방법, 표면에 구연산 및 아민 화합물을 가지며, 플레이트형인 구리 미립자 및 상기 구리 미립자를 이용한 페이스트 조성물. 【선택도】없음 | [ABSTRACT] [Technical problem] The manufacturing method of the copper particulates which conductive revelation at low temperature is possible, and oxidization of the particle itself is controlled, and can be manufactured by quantity 収率, copper particulates, and the paste constituent using it are provided. [Means for Solution]Copper citrate and an amine compound containing alkylamine, amino alcohol, or alkoxy amine, A paste constituent using copper particulates which it has citrate and an amine compound on a manufacturing method of copper particulates which mix a reducing compound in an organic solvent, are made into a mixture, and are heated to temperature to which copper citrate carries out thermal decomposition of the mixture, and the surface, and are plates-like, and these copper particulates. [Chosen drawing] Nothing | 【청구항1】 구연산 구리와 알킬 아민, 아미노알코올 및 알콕시 아민에서 선택되는 적어도 1종을 포함한 아민 화합물과 환원성 화합물를 유기 용제 중에서 혼합해 혼합물로 하고, 상기 혼합물을 상기 구연산 구리가 열분해하는 온도로 가열하는, 것을 특징으로 하는 구리 미립자 제조 방법. | [Claim1] Copper citrate and the amine compound containing at least one sort chosen from alkylamine, amino alcohol, and alkoxy amine, A manufacturing method of the copper particulates characterized by what a reducing compound is mixed in the organic solvent to make a mixture, and is heated to the temperature to which the above-mentioned copper citrate carries out thermal decomposition of the above-mentioned mixture. | 【청구항1】 구연산 구리와 알킬 아민, 아미노알코올 및 알콕시 아민에서 선택되는 적어도 1종을 포함한 아민 화합물과 환원성 화합물를 유기 용제 중에서 혼합해 혼합물로 하고, 상기 혼합물을 상기 구연산 구리가 열분해하는 온도로 가열하는, 것을 특징으로 하는 구리 미립자 제조 방법. ¦ 【청구항5】 표면에 구연산 및 아민 화합물을 가지며, 플레이트형인 것을 특징으로 하는 구리 미립자. | [Claim1] Copper citrate and the amine compound containing at least one sort chosen from alkylamine, amino alcohol, and alkoxy amine, A manufacturing method of the copper particulates characterized by what a reducing compound is mixed in the organic solvent to make a mixture, and is heated to the temperature to which the above-mentioned copper citrate carries out thermal decomposition of the above-mentioned mixture. ¦ [Claim5] The copper particulates which have citrate and an amine compound on the surface, and are characterized by being a plate-like. | [기술분야] 본 발명은 구리 미립자와 같은 플레이트를 제조하는 방법에 관한 것이며, 상기 구리 미립자를 함유하는 페이스트 성분을 사용하여 반도체 장치 및 전기 및 전자 부품에 적용될 수 있다. [해결과제] 본 발명은 저온에서 전도성이 높은 구리 미립자를 제조하고, 산화를 제어하고, 다량의 미립자를 효율적으로 제조하는 과제를 해결하고자 한다. [해결수단] 본 발명은 유기 용매에서 구연산구리, 아민 화합물, 및 환원 화합물을 혼합하는 단계, 및 구연산구리가 열분해되는 온도로 상기 혼합물을 가열하는 단계를 포함한다. [특징] 여기서 주요 특징은 제어된 산화 및 저온 소결 능력을 갖는 플레이트-유사 구리 미립자의 생산이다. [효과] 따라서, 본 발명은 제어된 산화 및 저온 소결 능력을 가진 구리 미립자를 제조하기 위한 방법을 제공함으로써 반도체 장치 및 전기 및 전자 부품의 효율 및 신뢰성을 개선한다. | 2016-101253 | 2016-05-20 | 2017-206755 | 2017-11-24 |  |  | KYOCERA CORP | 似内 勇哉 ¦ 青木 久雄 ¦ 藤原 正和 |  |  |  | 4 | JP6099160B2(BE) ¦ JP5255580B2(BE) ¦ JP2009-144241A(BE) ¦ JP2009-097074A(BE) | 6 | CN114786839B ¦ CN113165069B ¦ EP3712904B1 ¦ JP7731972B2(FE) ¦ JP2020-100888A(FE) ¦ US11859112B2 | 17227853 | JP6857453B2 | 1 | 등록 |  | 2217045001738
JP | JP | P | A | 도체 형성 조성물, 도체 제조 방법, 도금층 제조 방법, 도체, 적층체 및 장치 | 【요약】 【과제】저온 또한 간편한 방법으로 도체가 형성 가능한 도체 형성 조성물 및 이 도체 형성 조성물을 이용한 도체 제조 방법, 도금층 제조 방법, 도체, 적층체 및 장치를 제공한다. 【해결 수단】구리 함유 입자와 지방산를 포함하고 상기 지방산의 함유량은 상기 구리 함유 입자 100 질량부에 대해서 0.1 질량부~5.8 질량부인 도체 형성 조성물. 【선택도】없음 | [ABSTRACT] [Technical problem] The manufacturing method of the conductor using the conductor formation constituent which can form a conductor by low temperature and a simple method, and this conductor formation constituent, the manufacturing method of a plating layer, a conductor, a layered product, and a device are provided. [Means for Solution]A conductor formation constituent whose content of the fatty acid is 0.1 mass part ~ 5.8 mass parts to the 100 mass parts of copper content particles including copper content particles and fatty acid. [Chosen drawing] Nothing | 【청구항1】 구리 함유 입자와 지방산를 포함하고 상기 지방산의 함유량은 상기 구리 함유 입자 100 질량부에 대해서 0.1 질량부~5.8 질량부인 도체 형성 조성물. | [Claim1] The conductor formation constituent whose content of the above-mentioned fatty acid is 0.1 mass part ~ 5.8 mass parts to 100 mass parts of the above-mentioned copper content particles including copper content particles and fatty acid. | 【청구항1】 구리 함유 입자와 지방산를 포함하고 상기 지방산의 함유량은 상기 구리 함유 입자 100 질량부에 대해서 0.1 질량부~5.8 질량부인 도체 형성 조성물. | [Claim1] The conductor formation constituent whose content of the above-mentioned fatty acid is 0.1 mass part ~ 5.8 mass parts to 100 mass parts of the above-mentioned copper content particles including copper content particles and fatty acid. | [기술분야] 본 발명은 도체 형성 구성 요소 및 도체의 제조 방법, 도금층, 도체, 층상 제품, 및 장치에 관한 것이다. [해결과제] 본 발명은 저온에서 간단한 전도체 형성 방법의 필요성 및 간단한 기술에 의해 전도체를 형성할 수 있는 재료의 개발을 해결하고자 한다. [해결수단] 본 발명은 특정 함량의 지방산 및 구리 함량 입자를 갖는 전도체 형성 성분을 포함한다. [특징] 여기서 주된 특징은 저온에서의 소결을 개선하기 위해 전도체 형성 성분에 지방산을 포함시키는 것이다. [효과] 따라서, 본 발명은 저온에서 소결 특성을 향상시키고 전도체의 전도도를 향상시킨다. | 2016-095076 | 2016-05-11 | 2017-204371 | 2017-11-16 |  |  | RESONAC HOLDINGS CORP | 小川 禎宏 ¦ 浦島 航介 ¦ 米倉 元気 |  |  |  | 6 | JP6429659B2(BE) ¦ JP6466110B2(BE) ¦ JP2015-232160A(BE) ¦ JP2012-126942A(BE) ¦ JP5519938B2(BE) ¦ JP4840097B2(BE) | 0 |  | 17226027 | JP2017-204371A | 1 | 거절 |  | 2217044002487
KR | KR | P | A | 구리 함유 입자, 도체 형성 조성물, 도체의 제조 방법, 도체 및 장치 | 구리를 포함하는 코어 입자와, 상기 코어 입자의 표면의 적어도 일부에 존재하는 유기물을 가지며, 장축의 길이가 50 ㎚ 이하인 구리 함유 입자의 비율이 55 개수% 이하인 구리 함유 입자. | The copper containing particle in which it has the organic compound existing in at least a part of the surface of the core particle, including the copper and core particle and the rate of the copper containing particle in which the length of the longitudinal axis is 50 ㎚ or less is 55 number % or less. | 구리를 포함하는 코어 입자와, 상기 코어 입자의 표면의 적어도 일부에 존재하는 유기물을 가지며, 장축의 길이가 50 ㎚ 이하인 구리 함유 입자의 비율이 55 개수% 이하인 구리 함유 입자. | The copper containing particle in which it has the organic compound existing in at least a part of the surface of the core particle, including the copper and core particle and the rate of the copper containing particle in which the length of the longitudinal axis is 50 ㎚ or less is 55 number % or less. | 1. 구리를 포함하는 코어 입자와, 상기 코어 입자의 표면의 적어도 일부에 존재하는 유기물을 가지며, 장축의 길이가 50 ㎚ 이하인 구리 함유 입자의 비율이 55 개수% 이하인 구리 함유 입자. | 1. The copper containing particle in which it has the organic compound existing in at least a part of the surface of the core particle, including the copper and core particle and the rate of the copper containing particle in which the length of the longitudinal axis is 50 ㎚ or less is 55 number % or less. | [기술분야] 본 발명은 구리 함유 입자, 전도체 형성 조성물, 전도체 제조 방법, 및 전도체, 및 상기 장치에 관한 것이다. [해결과제] 본 발명은 저온 (예를 들어, 150°C 미만)에서 금속 입자의 퓨즈를 가능하게 하는 기술의 개발 및 사용 재료의 생산 효율, 다양화의 개선을 해결하고자 한다. [해결수단] 본 발명은 코어 입자의 표면의 적어도 일부에 존재하는 유기 화합물을 가진 구리 함유 입자, 구리 함유 입자 및 분산 매질을 포함하는 전도체 형성 조성물, 가열 전도체 형성 조성물을 포함하는 전도체 제조 방법, 및 용접된 구리 함유 입자를 가진 전도체를 포함한다. [특징] 여기서 주된 특징은 저온 용융 및 용접을 달성하기 위해 코어 입자의 표면의 적어도 일부에 존재하는 유기 화합물과 같은 특정 특성을 갖는 구리 함유 입자의 사용이다. [효과] 따라서, 본 발명은 저온에서 상기 금속 입자의 상기 퓨즈를 가능하게 하는 기술의 개발을 개선하고, 생산 효율을 향상시키고, 사용된 재료의 다양화를 개선한다. | 10-2017-7025085 | 2016-02-23 | 10-2017-0122208 | 2017-11-03 |  |  | 가부시끼가이샤 레조낙 | 우라시마 고스케 ¦ 요네쿠라 모토키 ¦ 구마시로 야스시 | 2015-038204 | JP | 2015-02-27 | 3 | JP2013-072091A(BE) ¦ JP5213420B2(BE) ¦ US2012-0170241A1(BE) | 1 | KR10-2728555B1(FE) | 92255372 | CN107249788B ¦ CN111482596B ¦ EP3263248A1 ¦ JP2015-038204 ¦ JP6717289B2 ¦ KR10-2017-0122208A ¦ TWI696509B ¦ US2018-0029121A1 ¦ WOWO2016-136753A1 | 9 | 거절 |  | 3517451001375
KR | KR | P | A | 구리입자의 제조방법, 구리입자 및 구리페이스트 | 구리입자의 제조방법은, 준비공정과 가열공정을 포함한다. 준비공정에서는, 구리화합물과, 전형원소 금속의 염과, 다가알코올을 준비한다. 가열공정에서는, 구리화합물과, 전형원소 금속의 염과, 다가알코올과의 혼합물을 가열한다. 전형원소 금속은, 리튬, 베릴륨, 나트륨, 마그네슘, 알루미늄, 칼륨, 칼슘, 아연, 갈륨, 저마늄, 루비듐, 스트론튬, 카드뮴, 인듐, 주석, 안티모니, 세슘 및 바륨으로 이루어지는 군에서 선택되는 1종 이상인 것이 바람직하다. | The manufacturing method of the copper particle includes the process for the preparation and the step of heating. In the process for the preparation, the salt of the cupric compound, and typical element metal and polyhydric alcohol is prepared for. In the step of heating, the mixture with the salt of the cupric compound, and typical element metal and polyhydric alcohol are heated up. It is preferable that the typical element metal it is at least one kind selected from the group consisting of the lithium, beryllium, sodium, magnesium, aluminum, potassium, calcium, zinc, gallium, germanium, rubidium, strontium, cadmium, indium, tin, the antimony, cesium and barium. | 구리화합물과, 전형원소 금속의 염과, 다가알코올을 준비하는 준비공정과, 상기 구리화합물과, 상기 전형원소 금속의 염과, 상기 다가알코올과의 혼합물을 가열하는 가열공정을 포함하는, 구리입자의 제조방법. | The manufacturing method including cupric compound, the salt of the typical element metal, the process for the preparation preparing for the polyhydric alcohol, cupric compound, the salt of the typical element metal, and the step of heating heating up the mixture with the polyhydric alcohol of the copper particle. | 1. 구리화합물과, 전형원소 금속의 염과, 다가알코올을 준비하는 준비공정과, 상기 구리화합물과, 상기 전형원소 금속의 염과, 상기 다가알코올과의 혼합물을 가열하는 가열공정을 포함하는, 구리입자의 제조방법. ¦ 14. 동적 광산란법에 의해 측정되는 입경분포에 있어서, 하기 특성(I) 또는 (III)을 갖는, 구리입자. (I)입경 1000nm 이상의 범위에 피크를 가지며, 입경 1000nm 미만의 범위에 피크를 갖지 않는다. (III)적어도 2개의 피크를 가지며, 상기 2개의 피크 중 한쪽은, 입경 1000nm 미만의 범위에 존재하고, 상기 2개의 피크 중 다른 한쪽은, 입경 1000nm 이상의 범위에 존재하며, 입경 1000nm 이상의 범위에 존재하는 상기 다른 한쪽의 피크의 산란강도분포의 최대값의 비율은, 입경 1000nm 미만의 범위에 존재하는 상기 한쪽의 피크의 상기 산란강도분포의 최대값에 대하여 0.3 이상 1.5 이하이다. | 1. The manufacturing method including cupric compound, the salt of the typical element metal, the process for the preparation preparing for the polyhydric alcohol, cupric compound, the salt of the typical element metal, and the step of heating heating up the mixture with the polyhydric alcohol of the copper particle. ¦ 14. The copper particle having below property (I) as to the particle-size distribution, measured by the dynamic light scattering or (III).<BR\/>(I) It has the peak on the range more than the particle diameter 1000nm. And it does not have the peak on the range less than the particle diameter 1000nm.<BR\/>(III) It has at least 2 peaks. And one side exists in the range less than the particle diameter 1000nm among the peak of 2. The other group exists in the range more than the particle diameter 1000nm among the peak of 2. And the rate of the maximum value of the intensity of egg production distribution of the other peak existing in the range more than the particle diameter 1000nm is 1.5 or less about the maximum value of the intensity of egg production distribution of one peak existing in the range less than the particle diameter 1000nm over 0.3. | [기술분야] 본 발명은 구리 입자의 제조 방법, 구리 입자, 및 구리 페이스트에 관한 것이다. [해결과제] 본 발명은 기구 밀링(instrument milling)및 진공 방법을 사용하여 구리 입자의 낮은 수율 및 복잡한 제조 공정을 해결하고자 한다. [해결수단] 본 발명은 구리 입자의 제조 방법에서 제조 및 가열 단계를 포함한다. [특징] 여기서 주된 특징은 구리 입자의 입경 및 형상을 용이하게 제어할 수 있는 능력이다. [효과] 따라서, 본 발명은 제어된 입자 직경 및 형상을 갖는 구리 입자를 제공함으로써 구리 페이스트의 결합 강도를 향상시킨다. | 10-2017-7026270 | 2016-03-04 | 10-2017-0120135 | 2017-10-30 |  |  | 오사카 유니버시티 | 스가누마 가쓰아키 ¦ 지우, 진팅 | 2015-043640 | JP | 2015-03-05 | 3 | JP2017-514988A ¦ JP5872063B2(BE) ¦ KR10-2118308B1(BE) | 0 |  | 5175119 | CN107405691B ¦ EP3266545B1 ¦ JP2015-043640 ¦ JP6473223B2 ¦ KR10-1990719B1 ¦ US10625344B2 ¦ WOWO2016-140351A1 | 7 | 등록 |  | 3517441001166
JP | JP | P | A | 은 피복 구리 분말 및 그 제조 방법 | 【요약】 (수정유) 【과제】체적 저항률이 낮고 저장 안정성(신뢰성)이 우수한 도전막 제조에 적합한 도전성 페이스트를 제조할 수 있는, 은 피복 구리 분말 및 그 제조 방법을 제공한다. 【해결 수단】구리를 가열해서 용해한 용탕을 낙하시키면서 고압수를 분사해 급냉 응고해 얻어진 구리 분말의 슬러리를 질소 가스 등의 비산화성 가스의 존재 하에서 지지한 후, 고액 분리해 얻어진 구리 분말을 은 함유층( 은 또는 은 화합물로 구성되는 층)으로 피복해 은 피복 구리 분말을 얻는다. 【선택도】없음 | [ABSTRACT] (Correction possession) [Technical problem] Volume resistivity provides silver covering copper powder which can manufacture conductive paste suitable for manufacture of the electric conduction film which was low excellent in preservation stability (reliability), and a manufacturing method for the same. [Means for Solution]After holding slurry of copper powder produced by carrying out rapid solidification by spraying high pressure water under existence of non-oxidizing gases, such as nitrogen gas, dropping 溶湯 which heated copper and was dissolved, copper powder produced by carrying out solid-liquid separation is covered with a silver content layer (layer which consists of silver or a silver compound), and silver covering copper powder is obtained. [Chosen drawing] Nothing | 【청구항1】 구리를 가열해서 용해한 용탕을 낙하시키면서 고압수를 분사해 급냉 응고해 얻어진 구리 분말의 슬러리를 비산화성 가스의 존재 하에서 지지한 후, 고액 분리해 얻어진 구리 분말을 은 함유층으로 피복하는 것을 특징으로 하는 은 피복 구리 분말 제조 방법. | [Claim1] A manufacturing method of the silver covering copper powder covering with a silver content layer the copper powder produced by carrying out solid-liquid separation after holding the slurry of the copper powder produced by carrying out rapid solidification by spraying high pressure water under existence of a non-oxidizing gas, dropping 溶湯 which heated copper and was dissolved. | 【청구항1】 구리를 가열해서 용해한 용탕을 낙하시키면서 고압수를 분사해 급냉 응고해 얻어진 구리 분말의 슬러리를 비산화성 가스의 존재 하에서 지지한 후, 고액 분리해 얻어진 구리 분말을 은 함유층으로 피복하는 것을 특징으로 하는 은 피복 구리 분말 제조 방법. ¦ 【청구항6】 구리 분말의 표면이 은 함유층으로 피복된 은 피복 구리 분말로서, Cu의(200) 면에서의 결정자 지름 D(200)에 대한 Cu의(111) 면에서의 결정자 지름 D(111)의 비D(111)/D(200)가 1.8 이상이고 Cu의(220) 면에서의 결정자 지름 D(220)에 대한 Cu의(200) 면에서의 결정자 지름 D(200)의 비D(200)/D(220)가 1.095 이하인 것을 특징으로 하는 은 피복 구리 분말. | [Claim1] A manufacturing method of the silver covering copper powder covering with a silver content layer the copper powder produced by carrying out solid-liquid separation after holding the slurry of the copper powder produced by carrying out rapid solidification by spraying high pressure water under existence of a non-oxidizing gas, dropping 溶湯 which heated copper and was dissolved. ¦ [Claim6] The surface of copper powder is the silver covering copper powder covered with the silver content layer, Cu. (200) Crystal 子径D in a field. (200) Cu to . (111) Crystal 子径D in a field. (111) Ratio of D. (111) /D. (200) is 1.8 or more and And Cu. (220) Crystal 子径D in a field. (220) Cu to . (200) the ratio of crystal 子径 D(200) in a field -- silver covering copper powder, wherein D(200) /D(220) is 1.095 or less. | [기술분야] 본 발명은 은 피복 구리 분말 및 이의 제조방법에 관한 것으로, 전자부품 및 배선용 도전성 페이스트에 적용될 수 있다. [해결과제] 본 발명은 은 분진의 높은 비용 및 열악한 보존 안정성, 및 전도성 페이스트에서 구리 분말의 낮은 보존 안정성의 문제를 해결하고자 한다. [해결수단] 본 발명은 급속 응고 및 고체-액체 분리를 포함하는 제조 방법을 사용하여 은 함량 층으로 구리 분말의 표면을 덮는 것을 포함한다. [특징] 여기서 주요 특징은 제조 공정 동안 구리 분말의 산화를 제어하기 위한 비산화성 가스의 사용이다. [효과] 따라서, 본 발명은 특정 결정 구조 및 코팅 부피를 가진 은 피복 구리 분말을 사용함으로써 전도성 페이스트의 보존 안정성 및 전도성을 개선한다. | 2016-079577 | 2016-04-12 | 2017-190483 | 2017-10-19 |  |  | DOWA ELECTRONICS MATERIALS CO LTD | 井上 健一 ¦ 江原 厚志 ¦ 吉田 昌弘 ¦ 増田 恭三 ¦ 山田 雄大 ¦ 尾木 孝造 |  |  |  | 2 | JP6224933B2(BE) ¦ JP5598739B2(BE) | 1 | JP7170464B2(FE) | 92898356 | JP6722495B2 ¦ TW201802256A ¦ WOWO2017-179524A1 | 3 | 등록 |  | 2217040001368
KR | KR | P | B1 | 화학환원법을 이용한 코어-쉘 구조의 은 코팅 구리 나노 와이어의 제조방법 | 본 발명은 화학환원법(chemical reduction method)을 이용한 코어-쉘 구조의 은 코팅 구리 나노 와이어 및 이의 제조방법에 관한 것으로, 더욱 상세하게는 구리 나노 와이어를 화학적 방법으로 제조한 후, 구리 나노 와이어의 산화 방지를 위해 질산은-암모니아 착물 용액, 환원제를 이용하여 화학환원법에 의해 구리표면을 은으로 코팅하는 단계를 포함하는 은 코팅 구리 나노 와이어의 제조방법 및 그러한 방법에 의해 제조된 코어-쉘 구조의 은 코팅 구리 나노 와이어에 관한 것이다. 또한 용액 재사용을 통해 구리 나노 와이어를 재생산 할 수 있어 원가절감을 할 수 있다. 본 발명에 따른 코어-쉘 구조의 은 코팅 구리 나노 와이어는 공기 중이나 높은 온도에서도 산화가 방지됨에 따라 전기 전도도가 저하되지 않아 높은 전기 전도도가 요구되는 전자파 차폐 페이스트 또는 고전도성 페이스트의 제조에 유용하다. | The present invention relates to a silver-coated copper nanowire of a core-shell structure using a chemical reduction method and a manufacturing method thereof and, more specifically, to a method of manufacturing a silver-coated copper nanowire and a silver-coated copper nanowire of a core-shell structure manufactured thereby, wherein the method includes a step of manufacturing a copper nanowire by a chemical method, and then coating the copper surface with silver by a chemical reduction method using a silver nitrate-ammonia complex solution and a reducing agent so as to prevent oxidation of the copper nanowire. In addition, the copper nanowire can be reproduced by reusing the solution, resulting in cost reduction. The silver-coated copper nanowire of a core-shell structure according to the present invention is useful for the production of an electromagnetic waves shielding paste or a high-conductivity paste, which is not deteriorated in electrical conductivity thereof as oxidation is prevented even in the air or at high temperature and thus requires high electrical conductivity. | (a) 물에 ① 알칼리, ② 구리 화합물 및 ③캡핑제가 첨가된 수용액을 교반하는 단계; (b) 상기 수용액에 환원제를 첨가하여 구리 이온을 환원시켜 구리 나노 와이어를 제조하는 단계; (c) 제조된 구리 나노 와이어를 세척 및 건조하는 단계; (d) (c) 단계에서 제조된 구리 나노 와이어의 산화막을 제거하는 단계; (e) (d) 단계의 용액에 환원제를 넣고, pH를 8 내지 11로 적정한 후, 질산은-암모니아 착물용액을 드롭핑 하면서 은 코팅을 형성하는 단계; 및 (f) (e) 단계에서 제조된 은 코팅 구리 나노 와이어를 세척 및 건조하는 단계;를 포함하는 코어-쉘 구조의 은 코팅 구리 나노 와이어의 제조방법. | (a) The manufacturing method of the silver coating copper nanowire of the core-shell structure which comprises ① alkali in water, ② cupric compound, and the step of manufacturing the copper nanowire it reduces ③ capping reagent-added aqueous solution, the step of removing the oxide film of the step: copper nanowire manufactured in (d) (c) step dry it washes, the step of forming the silver coating the silver nitrate - ammonia complex solution is dropt to 8 through 11 after doing propriety the reducing agent is put in into the solution of (e) (d) step, and the dry step washing the silver coating copper nanowire manufactured in the and (f) (e) step | 1. (a) 물에 ① 알칼리, ② 구리 화합물 및 ③캡핑제가 첨가된 수용액을 교반하는 단계; (b) 상기 수용액에 환원제를 첨가하여 구리 이온을 환원시켜 구리 나노 와이어를 제조하는 단계; (c) 제조된 구리 나노 와이어를 세척 및 건조하는 단계; (d) (c) 단계에서 제조된 구리 나노 와이어의 산화막을 제거하는 단계; (e) (d) 단계의 용액에 환원제를 넣고, pH를 8 내지 11로 적정한 후, 질산은-암모니아 착물용액을 드롭핑 하면서 은 코팅을 형성하는 단계; 및 (f) (e) 단계에서 제조된 은 코팅 구리 나노 와이어를 세척 및 건조하는 단계;를 포함하는 코어-쉘 구조의 은 코팅 구리 나노 와이어의 제조방법. | 1. (a) The manufacturing method of the silver coating copper nanowire of the core-shell structure which comprises ① alkali in water, ② cupric compound, and the step of manufacturing the copper nanowire it reduces ③ capping reagent-added aqueous solution, the step of removing the oxide film of the step: copper nanowire manufactured in (d) (c) step dry it washes, the step of forming the silver coating the silver nitrate - ammonia complex solution is dropt to 8 through 11 after doing propriety the reducing agent is put in into the solution of (e) (d) step, and the dry step washing the silver coating copper nanowire manufactured in the and (f) (e) step | [기술분야] 본 발명은 산화에 대한 저항성이 강한 은 코팅 구리 나노 와이어의 제조 방법에 관한 것으로, 저방사율 윈도우, 터치 감응형 컨트롤 패널, 태양 전지, 및 전자기 차폐 재료와 같은 다양한 제품에 적용될 수 있다. [해결과제] 본 발명은 온도가 향상됨에 따라 신속하게 진행될 수 있는 구리 나노와이어의 산화 문제를 해결하고자 하며, 이는 순수 구리와 비교하여 전기 컨덕턴스의 저하를 초래한다. [해결수단] 본 발명은 구리 나노와이어를 제조하는 단계, 산화막을 제거하는 단계, 은 코팅을 형성하는 단계, 및 은 코팅 구리 나노와이어를 세척하는 건조 단계를 포함한다. [특징] 여기서 주된 특징은 구리 나노와이어 표면을 은으로 코팅하는 화학적 환원법의 사용으로 산화에 대한 강한 저항률과 높은 전도도를 가져온다. [효과] 따라서, 본 발명은 NaOH 용액을 재사용하고 환경 영향을 감소시킴으로써 은 코팅 구리 나노와이어의 제조 비용 및 생산성을 향상시킨다. | 10-2016-0069400 | 2016-06-03 |  |  | 10-1789213 | 2017-10-17 | (주)바이오니아 | 박한오 ¦ 김재하 ¦ 김준표 ¦ 윤국진 |  |  |  | 7 | KR10-1651335B1 ¦ KR10-2015-0145892A(BE) ¦ KR10-2012-0115298A(BE) ¦ KR10-2011-0059946A(BE) ¦ KR10-1078253B1(BE) ¦ KR10-2007-0104802A ¦ WOWO2013-137018A1(BE) | 5 | KR10-2714909B1(FE) ¦ KR10-2302548B1(FE) ¦ KR10-2296951B1 ¦ KR10-2266093B1 ¦ US12479971B2(FE) | 5309335 | CN109414764A ¦ EP3466570B1 ¦ JP2019-517625A ¦ JP2021-021146A ¦ JP7361158B2 ¦ KR10-1789213B1 ¦ US2019-0172603A1 ¦ WOWO2017-209474A1 | 8 | 등록 | (주)바이오니아 | 3517434000767
JP | JP | P | A | 레이저 식각용 구리 페이스트 조성물 | 【요약】 【과제】도포 가열(소성) 가공에 의해 도전성이 높은 구리 경화막을 얻을 수 있고, 또한 상기 구리 경화막의 레이저 에칭 가공 시도 우수한 내산화성을 발휘해 높은 도전성을 가지는 미세한 구리 배선을 형성할 수 있는, 레이저 식각용 구리 페이스트 조성물을 제공한다. 【해결 수단】식(1) 아민 화합물의 제1 피복층과 상기 제 1 피복층상에 상기 아민 화합물과 화학 결합에 의해 결합되어 있는 지방족 모노카르복실산의 제2 피복층을 가지는 표면 피복 구리 입자(A), 바인더(B), 산화 방지제(C) 및 용제(D)를 포함한 구리 페이스트 조성물이며(A) 용 표면 피복 전의 원료 구리 입자는 그 평균 입자 지름 D50가 0.5~2μm 및 상기 원료 구리 입자 중의 입자 지름 3μm 이상의 입자의 함유량이 5 질량%이하인 레이저 식각용 구리 페이스트 조성물로 한다. 【화학식 1】 [식(1) 중, m는0~3의 정수, n는0~2의 정수이며 n=0일 때, m는0~3중 어느 하나, n=1또는 n=2일 때, m는1~3중 어느 하나이다. ]【선택도】없음 | [ABSTRACT] [Technical problem] The copper paste constituent for laser etching which can form the detailed cupper wiring which demonstrates the oxidation resistance which the copper hardening film with high conductivity was obtained by painting heating (calcination) processing, and was excellent also at the time of laser etching processing of this copper hardening film, and has high conductivity is provided. [Means for Solution]A surface covering copper grain child (A) who has the 1st enveloping layer of an amine compound of a formula (1), and the 2nd enveloping layer of fatty series monocarboxylic acid united by the amine compound and a chemical bond on the 1st enveloping layer, Are a binder (B), an antioxidant (C), and a solvent (D) an included copper paste constituent, and a materials copper grain child before surface covering for (A), The mean particle size D50 considers it as a copper paste constituent for laser etching whose content of particles more than 0.5~2μ m and diameter of particle 3μ m in the materials copper grain child is below the 5 mass %. [Formula 1] The integer of 0~3 and n of m are the integers of 0~2 among a [type (1), and m of m is either of 1~3 at the time of either of 0~3, n= 1, or n= 2 at the time of n= 0. ] [chosen drawing] Nothing | 【청구항1】 표면 피복 구리 입자(A), 바인더(B), 산화 방지제(C) 및 용제(D)를 포함한 구리 페이스트 조성물이며 상기 표면 피복 구리 입자(A) 용 표면 피복 전의 원료 구리 입자는 그 평균 입자 지름 D50가 0.5~2μm 및 상기 원료 구리 입자 중의 입자 지름 3μm 이상의 입자의 함유량이 5 질량%이하이며 상기 표면 피복 구리 입자(A)는 상기 원료 구리 입자의 표면 구리와 화학 결합 및/또는 물리 결합에 의해 결합되어 있는 식(1)으로 표시되는 아민 화합물의 제1 피복층과 상기 제 1 피복층상에 상기 아민 화합물과 화학 결합에 의해 결합되어 있는 탄소수8~20의 지방족 모노카르복실산의 제2 피복층을 가지며, 상기 구리 페이스트 조성물은 상기 표면 피복 구리 입자(A) 100 질량부에 대해서 상기 바인더(B)10~30질량부, 상기 산화 방지제(C) 0.1~7.0 질량부 및 상기 용제(D)1~30질량부를 함유하는, 레이저 식각용 구리 페이스트 조성물. 【화1】 [식(1) 중, m는0~3의 정수, n는0~2의 정수이며 n=0일 때, m는0~3중 어느 하나, n=1또는 n=2일 때, m는1~3중 어느 하나이다. ] | [Claim1] Are a surface covering copper grain child (A), a binder (B), an antioxidant (C), and a solvent (D) an included copper paste constituent, and the materials copper grain child before surface covering for the above-mentioned surface covering copper grain children (A), The mean particle size D50 is [ the content of the particles more than 0.5~2μ m and diameter of particle 3μ m in the above-mentioned materials copper grain child ] below the 5 mass %, The 1st enveloping layer of an amine compound denoted by the formula (1) which has combined the above-mentioned surface covering copper grain child (A) by copper of the above-mentioned materials copper grain child'ss surface, a chemical bond, and/or physical combination, Have the 2nd enveloping layer of the fatty series monocarboxylic acid of the carbon number 8~20 united by the above-mentioned amine compound and the chemical bond on the 1st enveloping layer, and the above-mentioned copper paste constituent, The copper paste constituent for laser etching which contains 10~30 mass parts of the above-mentioned binders (B), 0.1~7.0 mass parts of the above-mentioned antioxidants (C), and 1~30 mass parts of the above-mentioned solvents (D) to 100 mass parts of the above-mentioned surface covering copper grain children (A). The integer of 0~3 and n of m are the integers of 0~2 among a [FORMULA1] [type (1), and m of m is either of 1~3 at the time of either of 0~3, n= 1, or n= 2 at the time of n= 0. ] | 【청구항1】 표면 피복 구리 입자(A), 바인더(B), 산화 방지제(C) 및 용제(D)를 포함한 구리 페이스트 조성물이며 상기 표면 피복 구리 입자(A) 용 표면 피복 전의 원료 구리 입자는 그 평균 입자 지름 D50가 0.5~2μm 및 상기 원료 구리 입자 중의 입자 지름 3μm 이상의 입자의 함유량이 5 질량%이하이며 상기 표면 피복 구리 입자(A)는 상기 원료 구리 입자의 표면 구리와 화학 결합 및/또는 물리 결합에 의해 결합되어 있는 식(1)으로 표시되는 아민 화합물의 제1 피복층과 상기 제 1 피복층상에 상기 아민 화합물과 화학 결합에 의해 결합되어 있는 탄소수8~20의 지방족 모노카르복실산의 제2 피복층을 가지며, 상기 구리 페이스트 조성물은 상기 표면 피복 구리 입자(A) 100 질량부에 대해서 상기 바인더(B)10~30질량부, 상기 산화 방지제(C) 0.1~7.0 질량부 및 상기 용제(D)1~30질량부를 함유하는, 레이저 식각용 구리 페이스트 조성물. 【화1】 [식(1) 중, m는0~3의 정수, n는0~2의 정수이며 n=0일 때, m는0~3중 어느 하나, n=1또는 n=2일 때, m는1~3중 어느 하나이다. ] | [Claim1] Are a surface covering copper grain child (A), a binder (B), an antioxidant (C), and a solvent (D) an included copper paste constituent, and the materials copper grain child before surface covering for the above-mentioned surface covering copper grain children (A), The mean particle size D50 is [ the content of the particles more than 0.5~2μ m and diameter of particle 3μ m in the above-mentioned materials copper grain child ] below the 5 mass %, The 1st enveloping layer of an amine compound denoted by the formula (1) which has combined the above-mentioned surface covering copper grain child (A) by copper of the above-mentioned materials copper grain child'ss surface, a chemical bond, and/or physical combination, Have the 2nd enveloping layer of the fatty series monocarboxylic acid of the carbon number 8~20 united by the above-mentioned amine compound and the chemical bond on the 1st enveloping layer, and the above-mentioned copper paste constituent, The copper paste constituent for laser etching which contains 10~30 mass parts of the above-mentioned binders (B), 0.1~7.0 mass parts of the above-mentioned antioxidants (C), and 1~30 mass parts of the above-mentioned solvents (D) to 100 mass parts of the above-mentioned surface covering copper grain children (A). The integer of 0~3 and n of m are the integers of 0~2 among a [FORMULA1] [type (1), and m of m is either of 1~3 at the time of either of 0~3, n= 1, or n= 2 at the time of n= 0. ] | [기술분야] 본 발명은 높은 전도성 및 내산화성을 가진 상세한 구리 배선을 형성할 수 있는 레이저 에칭을 위한 구리 페이스트 구성 요소에 관한 것이다. [해결과제] 본 발명은 종래에 비해 전도성 및 내산화성이 높은 세부적인 구리 배선을 형성할 수 있는 레이저 에칭용 구리 페이스트 성분을 제공하는 기술적 과제를 해결하고자 한다. [해결수단] 본 발명은 특정 입자 직경을 갖는 구리 그레인 자식을 덮는 표면, 결합제, 산화방지제, 및 용매를 포함한다. [특징] 여기서 주된 특징은 두 개의 포락층, (A)가 화학식 (1)로 표시되는 아민 화합물로 제1 포락층, 및 탄소수 8~20의 지방계 모노카르복실산의 제2 포락층의 형성이다. [효과] 본 발명은 이에 의해 레이저 에칭에 의한 상세한 배선 처리를 향상시키고, 구리 배선의 내산화성 및 도전성을 향상시킨다. | 2016-075842 | 2016-04-05 | 2017-186605 | 2017-10-12 |  |  | NOF CORP | 青島 拓矢 ¦ 高橋 直志 ¦ 園田 賢作 ¦ 澤田 公平 |  |  |  | 2 | JP5994811B2(BE) ¦ WOWO2012-046666A1(BE) | 6 | JP2024-125312A(FE) ¦ JP7565812B2(FE) ¦ JP7276052B2(FE) ¦ JP6992582B2(FE) ¦ JP6737157B2(FE) ¦ KR10-2152840B1(FE) | 17212187 | JP6642218B2 | 1 | 등록 |  | 2217039001987
JP | JP | P | A | 구리 미립자 집합체의 분산 용액, 소결 도전체 제조 방법 및 소결 도전 접합 부재 제조 방법 | 【요약】 【과제】저가압(10 MPa 이하) 저가열(300℃이하)에 의한 소결 조건을 적합하게 적용할 수 있는 구리 미립자 집합체의 분산 용액을 제공한다. 【해결 수단】평균1차 입자 지름이 5~100 nm의 범위에 있는 고분자 분산제(D)로 피복된 표면을 가지는 구리 미립자(P1)의 복수개가 당해 고분자 분산제(D)를 통해 서로 연결되어서 이루어지는,1-프로판올에 분산시켜 측정되는 압괴력 측정 시험의 압축 강도가 5 MPa 이상인 구리 미립자 집합체(A)로서, 평균 입경이 5~50μm의 범위에 있는 당해 구리 미립자 집합체(A)를 당해 고분자 분산제(D)가 용해 가능한 유기 용매(S)에 분산시켜서 이루어지는, 구리 미립자 집합체의 분산 용액. 【선택도】도 1 | [ABSTRACT] [Technical problem] The distributed solution of the copper particulate aggregate which can apply suitably the sintering conditions by low pressurization (10 or less MPa) and low heating (300℃ or less) is provided. [Means for Solution]Plurality of copper particulates (P1) which have the surface covered with a polymers dispersing agent (D) which has the first [ an average of ] particle diameter in a range which is 5~100 nm, Compressive strength in a collapse power measurement examination which distributes 1-propanol and is measured which it comes to connect mutually via the polymers dispersing agent (D) concerned is a copper particulate aggregate (A) which is 5 or more MPa, Distributed solution of a copper particulate aggregate in which the polymers dispersing agent (D) concerned makes a meltable organic solvent (S) come to distribute the copper particulate aggregate (A) concerned which has average particle diameter in the range of 5~50μ m. [Chosen drawing] Drawing 1 | 【청구항1】 평균1차 입자 지름이 5~100 nm의 범위에 있는 고분자 분산제(D)로 피복된 표면을 가지는 구리 미립자(P1)의 복수개가 당해 고분자 분산제(D)를 통해 서로 연결되어서 이루어지는, 구리 미립자 집합체(A)를1-프로판올에 분산시켜 측정되는 압괴력 측정 시험의 압축 강도가 5 MPa 이상인 구리 미립자 집합체. | [Claim1] The plurality of the copper particulates (P1) which have the surface covered with the polymers dispersing agent (D) which has the first [ an average of ] particle diameter in the range which is 5~100 nm, The copper particulate aggregate whose compressive strength in the collapse power measurement examination which makes 1-propanol distribute a copper particulate aggregate (A), and is measured which it comes to connect mutually via the polymers dispersing agent (D) concerned is 5 or more MPa. | 【청구항1】 평균1차 입자 지름이 5~100 nm의 범위에 있는 고분자 분산제(D)로 피복된 표면을 가지는 구리 미립자(P1)의 복수개가 당해 고분자 분산제(D)를 통해 서로 연결되어서 이루어지는, 구리 미립자 집합체(A)를1-프로판올에 분산시켜 측정되는 압괴력 측정 시험의 압축 강도가 5 MPa 이상인 구리 미립자 집합체. ¦ 【청구항2】 평균1차 입자 지름이 5~100 nm의 범위에 있는 고분자 분산제(D)로 피복된 표면을 가지는 구리 미립자(P1)의 복수개가 당해 고분자 분산제(D)를 통해 서로 연결되어서 이루어지는,1-프로판올에 분산시켜 측정되는 압괴력 측정 시험의 압축 강도가 5 MPa 이상인 구리 미립자 집합체(A)로서, 평균 입경이 5~50μm의 범위에 있는 당해 구리 미립자 집합체(A)를 당해 고분자 분산제(D)가 용해 가능한 유기 용매(S)에 분산시켜서 이루어지는, 구리 미립자 집합체의 분산 용액. | [Claim1] The plurality of the copper particulates (P1) which have the surface covered with the polymers dispersing agent (D) which has the first [ an average of ] particle diameter in the range which is 5~100 nm, The copper particulate aggregate whose compressive strength in the collapse power measurement examination which makes 1-propanol distribute a copper particulate aggregate (A), and is measured which it comes to connect mutually via the polymers dispersing agent (D) concerned is 5 or more MPa. ¦ [Claim2] The plurality of the copper particulates (P1) which have the surface covered with the polymers dispersing agent (D) which has the first [ an average of ] particle diameter in the range which is 5~100 nm, The compressive strength in the collapse power measurement examination which distributes 1-propanol and is measured which it comes to connect mutually via the polymers dispersing agent (D) concerned is a copper particulate aggregate (A) which is 5 or more MPa, Distributed solution of a copper particulate aggregate in which the polymers dispersing agent (D) concerned makes a meltable organic solvent (S) come to distribute the copper particulate aggregate (A) concerned which has average particle diameter in the range of 5~50μ m. | [기술분야] 본 발명은 저가압(10 or less MPa)및 저가열 (300°C 이하)에 의해 소결 조건을 적합하게 적용할 수 있는 구리 미립자 응집체의 분산 용액에 관한 것이다. [해결과제] 본 발명은 정밀한 소결 필름을 제공하는 것을 목표로, 가압을 사용하지 않을 때 소결 필름에서 다공성 부분의 높은 발생 빈도의 문제를 해결하고자 한다. [해결수단] 본 발명은 중합체 분산제에 의해 덮인 구리 미립자를 갖는 구리 미립자 응집체 및 상기 구리 미립자 응집체의 분산 용액을 포함한다. [특징] 여기서 주된 특징은 소결막의 안정성 및 내구성을 향상시키기 위해 분자량이 1,000 이상인 중합체 분산제를 포함하는 것이다. [효과] 따라서, 본 발명은 높은 접합 강도 및 전도성을 갖는 정밀 소결 필름의 형성을 개선한다. | 2017-039335 | 2017-03-02 | 2017-186656 | 2017-10-12 |  |  | FURUKAWA ELECTRIC CO LTD | 新田 ノルザフリザ ¦ 藤原 英道 | 2016-070412 | JP | 2016-03-31 | 6 | JP2015-096637A(BE) ¦ JP5606421B2(BE) ¦ JP4956386B2(BE) ¦ JP4330024B2(BE) ¦ JP4197110B2(BE) ¦ WOWO2016-013426A1(BE) | 4 | JP2020-059914A(FE) ¦ JP6892120B2(FE) ¦ KR10-2021-0068468A(FE) ¦ TWI819113B(FE) | 17212222 | JP2016-070412 ¦ JP6839568B2 | 2 | 소멸(연차료 불납에 의한 말소) |  | 2217039002038
JP | JP | P | A | 도전성 재료, 도전막 형성 방법, 회로 기판, 반도체 장치 및 반도체 장치 제조 방법 | 【요약】 【과제】종래 기술보다 비용이 우수하고, 또한 무가압 하에서도 저온(예를 들면200~350℃정도의 저온)에서의 가열에 의해 소결해 도전성이 높은 도체를 형성하는 도전성 재료 및 그 관련 기술을 제공하는 것. 【해결 수단】평균 1차 입자 지름이 50~550 nm에서 탄소 함유량이 0.40 질량%이하의 미립 구리 분말과 레이저 회절 산란 입도 분포 측정에 의해 측정되는 평균 입자 지름이 1~10μm의 조립구리 분말을 포함한 도전성 재료 및 그 관련 기술을 제공한다. 【선택도】도 1 | [ABSTRACT] [Technical problem] Provide the conductive material which excels conventional technology in cost, and sinters also under no pressurizing by heating at low temperature (for example, about 200~350℃ low temperature), and forms a conductor with high conductivity, and its pertinent art. [Means for Solution]Average primary particle diameter provides a conductive material in which a mean particle size from which a carbon content is measured by particle copper powder below the 0.40 mass % and laser diffraction dispersion particle-size-distribution measurement at 50~550 nm contains rough grain copper powder of 1~10μ m, and its pertinent art. [Chosen drawing] Drawing 1 | 【청구항1】 평균 1차 입자 지름이 50~550 nm에서 탄소 함유량이 0.40 질량%이하의 미립 구리 분말과 레이저 회절 산란 입도 분포 측정에 의해 측정되는 평균 입자 지름이 1~10μm의 조립구리 분말을 포함한 도전성 재료. | [Claim1] The conductive material in which the mean particle size from which a carbon content is measured for average primary particle diameter by the particle copper powder below the 0.40 mass % and laser diffraction dispersion particle-size-distribution measurement at 50~550 nm contains the rough grain copper powder of 1~10μ m. | 【청구항1】 평균 1차 입자 지름이 50~550 nm에서 탄소 함유량이 0.40 질량%이하의 미립 구리 분말과 레이저 회절 산란 입도 분포 측정에 의해 측정되는 평균 입자 지름이 1~10μm의 조립구리 분말을 포함한 도전성 재료. | [Claim1] The conductive material in which the mean particle size from which a carbon content is measured for average primary particle diameter by the particle copper powder below the 0.40 mass % and laser diffraction dispersion particle-size-distribution measurement at 50~550 nm contains the rough grain copper powder of 1~10μ m. | [기술분야] 본 발명은 나노-서브미크론 크기의 입자 구리 분말 및 거친 결정립 구리 분말을 포함하는 전도성 재료에 관한 것이며, 반도체 장치, 회로 기판, 및 전기 전도 필름에 적용될 수 있다. [해결과제] 본 발명은 저온에서 가열에 의해 가압 하에 소결되고 전도성이 높은 전도체를 형성하는 전도성 재료를 제공함으로써 종래의 반도체 장치 및 회로 기판에서 고비용 및 저 내열성의 문제를 해결하고자 한다. [해결수단] 본 발명은 0.40 질량%미만의 탄소 함량을 갖는 입자 구리 분말 및 1 내지 10 μm의 평균 입자 크기를 갖는 거친 입자 구리 분말을 포함한다. [특징] 여기서 주요 특징은 저온 소결 및 높은 전도성을 달성하기 위해 전도성 재료에 입자 구리 분말 및 거친 결정립 구리 분말을 사용하는 것이다. [효과] 따라서, 본 발명은 저온에서 가열에 의해 가압 없이 소결되고 전도성이 높은 전도체를 형성하는 전도성 재료를 제공함으로써 반도체 장치 및 회로 보드의 비용 및 내열성을 개선한다. | 2016-066287 | 2016-03-29 | 2017-179428 | 2017-10-05 |  |  | DOWA ELECTRONICS MATERIALS CO LTD | 藤田 英史 ¦ 井上 健一 |  |  |  | 14 | JP7005121B2(BE) ¦ JP6295025B2(BE) ¦ JP5971909B2(BE) ¦ JP5820202B2(BE) ¦ JP2012-126942A(BE) ¦ JP2009-079269A(BE) ¦ JP5392884B2(BE) ¦ JP4227373B2(BE) ¦ JP1995-060617B2(BE) ¦ WOWO2016-031619A1(BE) ¦ WOWO2015-122251A1(BE) ¦ WOWO2014-104032A1(BE) ¦ WOWO2012-081255A1(BE) ¦ WOWO2011-108498A1(BE) | 3 | JP6588174B1(FE) ¦ JP7160302B2(FE) ¦ US11735556B2 | 17206182 | JP2017-179428A | 1 | 거절 |  | 2217038003510
JP | JP | P | A | 은 코팅 구리 분말 | 【요약】 【과제】도전 재료로서 뿐만 아니고 접합 재료로서도 유용한 은코팅 구리 분말을 제공하는 것. 【해결 수단】본 발명의 은코팅 구리 분말은 구리의 심재 입자와 상기 심재 입자의 표면 중 적어도 일부를 피복하고 있는 은을 가진다. 은코팅 구리 분말은 입자 지름이 100 nm 이상 500 nm이하이다. 은코팅 구리 분말의 은은(111) 면의 결정자 사이즈가 2 nm 이상 20 nm이하이다. 구리는(111) 면의 결정자 사이즈가 10 nm 이상 50 nm인 것이 적합하다. 전체에 차지하는 은의 비율이 2 질량% 이상 50 질량%이하인 것도 적합하다. 【선택도】도 1 | [ABSTRACT] [Technical problem] Provide silver coat copper powder useful also as a charge of a jointing material not only as an electric conduction material. [Means for Solution]Silver coat copper powder of this invention has copper core material particles and silver which has covered at least one copy of the surface of the core material particle. The particle diameter of silver coat copper powder is 100 nm or more and 500 nm or less. The crystal child sizes of a field (111) of the silver in silver coat copper powder are 2 nm or more and 20 nm or less. It is preferred for copper that the crystal child size of a field (111) is 10 nm or more 50 nm. It is preferred that the rates of the silver to the whole are also more than the 2 mass % and below the 50 mass %. [Chosen drawing] Drawing 1 | 【청구항1】 구리의 심재 입자와 상기 심재 입자의 표면 중 적어도 일부를 피복하고 있는 은을 가지며, 입자 지름이 100 nm 이상 500 nm이하이며 은의(111) 면 결정자 사이즈가 2 nm 이상 20 nm이하인 은코팅 구리 분말. | [Claim1] Silver coat copper powder whose particle diameter it has copper core material particles and silver which has covered at least one copy of the surface of the core material particle, and is 100 nm or more and 500 nm or less and whose crystal child sizes of a silver field (111) are 2 nm or more and 20 nm or less. | 【청구항1】 구리의 심재 입자와 상기 심재 입자의 표면 중 적어도 일부를 피복하고 있는 은을 가지며, 입자 지름이 100 nm 이상 500 nm이하이며 은의(111) 면 결정자 사이즈가 2 nm 이상 20 nm이하인 은코팅 구리 분말. | [Claim1] Silver coat copper powder whose particle diameter it has copper core material particles and silver which has covered at least one copy of the surface of the core material particle, and is 100 nm or more and 500 nm or less and whose crystal child sizes of a silver field (111) are 2 nm or more and 20 nm or less. | [기술분야] 본 발명은 은 코팅 구리 분말에 관한 것으로, 배선재, 도전성 접합재 등 다양한 제품에 적용될 수 있다. [해결과제] 본 발명은 솔더 치환을 위해 제안된 금속 분말에서 연결된 물체와의 내열성 및 접합 강도의 개선의 공간을 해결하고자 하며, 전도성이 개선된 은 코팅 구리 분말을 제공하는 것을 목적으로 한다. [해결수단] 본 발명은 구리 코어 재료 입자 및 상기 코어 재료 입자의 표면의 적어도 하나의 카피를 커버하는 은을 포함하며, 특정 입자 직경 및 결정 자식 크기 범위가 있다. [특징] 여기서의 주요 특징은 환원 분위기 없이 저온에서 소결하는 능력이며, 이는 개선된 전도도 및 접합 강도를 유도한다. [효과] 따라서, 본 발명은 연결된 물체와의 내열성 및 접합 강도를 향상시키고, 소결된 컴팩트에서 전도성 및 접합 강도를 향상시킨다. | 2016-072952 | 2016-03-31 | 2017-179555 | 2017-10-05 |  |  | MITSUI MINING & SMELTING CO LTD | 佐々木 隆史 ¦ 古本 啓太 |  |  |  | 5 | JP5941082B2(BE) ¦ JP2015-096637A(BE) ¦ JP6224933B2(BE) ¦ JP5785532B2(BE) ¦ WOWO2014-080662A1(BE) | 3 | JP7495884B2(FE) ¦ KR10-2023-0094840A ¦ TWI837220B(FE) | 17206290 | JP6688659B2 | 1 | 등록 |  | 2217038003637
JP | JP | P | A | 도전성 금속 분말 페이스트 | 【요약】 【과제】 수지를 도입해 두꺼운 도막을 형성 가능하게 하면서, 저온 소성할 수 있어 낮은 비저항이 달성 가능한 도전성 금속 분말 페이스트를 제공하는 것. 【해결 수단】 질소 함유 유기물이 표면에 부착한, 구리 분말 또는 은가루를60~90질량%함유하고 Tg(유리 전이점)가 50℃~200℃의 범위에 있는 수지를 0.1~10 질량%함유하는, 도전성 금속 분말 페이스트로서, 상기 질소 함유 유기물이 아미노산;또는 이하 중 하나의 기: -CH(OH)-CH2-NR1R2기 또는 -CH(OH) -CH2-[N+R1R2R3]X1-기를 1개 이상 가지는 아민 화합물인 도전성 금속 분말 페이스트. 【선택도】 없음 | [ABSTRACT] [Technical problem] Carry out low-temperature calcination and provide the conductive metal powder paste which can attain low specific resistance, introducing resin and enabling formation of a thick coat. [Means for Solution]A nitrogen content organic matter does 60~90 mass % content of copper powder or silver dust adhering to the surface, 0.1~10 mass % content of resin which has Tg (glass transition point) in a range which is 50℃ ~ 200℃ is done, Are a conductive metal powder paste and the nitrogen content organic matter, Amino acid;. or one basis of the followings: - CH. (OH)-CH2-NR1 R 2 basis or -- -CH(OH)-CH2-[-- N+ R1 R2 R3] X. A conductive metal powder paste which is an amine compound which has one or more 1 and - bases. [Chosen drawing] Nothing | 【청구항1】 질소 함유 유기물이 표면에 부착한, 구리 분말 또는 은가루를60~90질량%함유하고 Tg(유리 전이점)가 50℃~200℃의 범위에 있는 수지를 0.1~10 질량%함유하는, 도전성 금속 분말 페이스트로서, 상기 질소 함유 유기물이 아미노산;또는 이하 중 하나의 기 :-CH(OH)-CH2-NR1R2기(단, R1 및 R2는 각각 독립적으로 C1~C8의 알킬기, C1~C8의 하이드록시알킬기, C2~C8의 알콕시 알킬기, C7~C10의 치환 또는 비치환의 페닐 알킬기, C6~C8의 치환 또는 비치환의 페닐기, C12~C16의 치환 또는 비치환의 나프틸기, C3~C8의 직사슬 또는 분지의 알케닐기로 구성되는 군에서 선택된 기이다. ) 또는―CH(OH) -CH2-[N+R1R2R3]X1-기(단, R1, R2 및 R3는 각각 독립적으로 C1~C8의 알킬기, C1~C8의 하이드록시알킬기, C2~C8의 알콕시 알킬기, C7~C10의 치환 또는 비치환의 페닐 알킬기, C6~C8의 치환 또는 비치환의 페닐기, C12~C16의 치환 또는 비치환의 나프틸기, C3~C8의 직사슬 또는 분지의 알케닐기로 구성되는 군에서 선택된 기이며 X1-는 할로겐화물 이온, CH3SO4-로 구성되는 군에서 선택된 1가의 음이온이다)를 1개 이상 가지는 아민 화합물인 도전성 금속 분말 페이스트. | [Claim1] A nitrogen content organic matter does 60~90 mass % content of the copper powder or silver dust adhering to the surface, 0.1~10 mass % content of the resin which has Tg (glass transition point) in the range which is 50℃ ~ 200℃ is done, Are a conductive metal powder paste and the above-mentioned nitrogen content organic matter The basis:-CH(OH)-CH2-NR1 R 2 basis of either amino acid; or the following. (However, independently R 1 and R 2, respectively) The アルキル machine of C1~C8, the hydroxyalkyl group of C1~C8, the alkoxyalkyl group of C2~C8, It is the basis chosen from the group which consists of the naphthyl group which is not replaced [ the phenyl group which is not replaced / the substitution of phenyl アルキル machine / which is not replaced / the substitution of C7~C10, or /, and C6~C8, or /, the substitution of C12~C16, or ], a straight chain of C3~C8, or an alkenyl group of branching. or -CH(OH)-CH2-[-- N+ R1 R2 R3]X 1 and - basis (however, R 1 --) R 2 and R 3 independently, respectively, The アルキル machine of C1~C8, the hydroxyalkyl group of C1~C8, the alkoxyalkyl group of C2~C8, The phenyl group which is not replaced [ the substitution of phenyl アルキル machine / which is not replaced / the substitution of C7~C10, or / and C6~C8, or ], It is the basis chosen from the group which consists of the naphthyl group which is not replaced [ the substitution of C12~C16, or ], a straight chain of C3~C8, or an alkenyl group of branching, X 1 and - -- halogenation thing ion and CH 3 -- the univalent anion chosen from the group which consists of SO 4 and - -- it is -- the conductive metal powder paste which is an amine compound which it has one or more pieces. | 【청구항1】 질소 함유 유기물이 표면에 부착한, 구리 분말 또는 은가루를60~90질량%함유하고 Tg(유리 전이점)가 50℃~200℃의 범위에 있는 수지를 0.1~10 질량%함유하는, 도전성 금속 분말 페이스트로서, 상기 질소 함유 유기물이 아미노산;또는 이하 중 하나의 기 :-CH(OH)-CH2-NR1R2기(단, R1 및 R2는 각각 독립적으로 C1~C8의 알킬기, C1~C8의 하이드록시알킬기, C2~C8의 알콕시 알킬기, C7~C10의 치환 또는 비치환의 페닐 알킬기, C6~C8의 치환 또는 비치환의 페닐기, C12~C16의 치환 또는 비치환의 나프틸기, C3~C8의 직사슬 또는 분지의 알케닐기로 구성되는 군에서 선택된 기이다. ) 또는―CH(OH) -CH2-[N+R1R2R3]X1-기(단, R1, R2 및 R3는 각각 독립적으로 C1~C8의 알킬기, C1~C8의 하이드록시알킬기, C2~C8의 알콕시 알킬기, C7~C10의 치환 또는 비치환의 페닐 알킬기, C6~C8의 치환 또는 비치환의 페닐기, C12~C16의 치환 또는 비치환의 나프틸기, C3~C8의 직사슬 또는 분지의 알케닐기로 구성되는 군에서 선택된 기이며 X1-는 할로겐화물 이온, CH3SO4-로 구성되는 군에서 선택된 1가의 음이온이다)를 1개 이상 가지는 아민 화합물인 도전성 금속 분말 페이스트. | [Claim1] A nitrogen content organic matter does 60~90 mass % content of the copper powder or silver dust adhering to the surface, 0.1~10 mass % content of the resin which has Tg (glass transition point) in the range which is 50℃ ~ 200℃ is done, Are a conductive metal powder paste and the above-mentioned nitrogen content organic matter The basis:-CH(OH)-CH2-NR1 R 2 basis of either amino acid; or the following. (However, independently R 1 and R 2, respectively) The アルキル machine of C1~C8, the hydroxyalkyl group of C1~C8, the alkoxyalkyl group of C2~C8, It is the basis chosen from the group which consists of the naphthyl group which is not replaced [ the phenyl group which is not replaced / the substitution of phenyl アルキル machine / which is not replaced / the substitution of C7~C10, or /, and C6~C8, or /, the substitution of C12~C16, or ], a straight chain of C3~C8, or an alkenyl group of branching. or -CH(OH)-CH2-[-- N+ R1 R2 R3]X 1 and - basis (however, R 1 --) R 2 and R 3 independently, respectively, The アルキル machine of C1~C8, the hydroxyalkyl group of C1~C8, the alkoxyalkyl group of C2~C8, The phenyl group which is not replaced [ the substitution of phenyl アルキル machine / which is not replaced / the substitution of C7~C10, or / and C6~C8, or ], It is the basis chosen from the group which consists of the naphthyl group which is not replaced [ the substitution of C12~C16, or ], a straight chain of C3~C8, or an alkenyl group of branching, X 1 and - -- halogenation thing ion and CH 3 -- the univalent anion chosen from the group which consists of SO 4 and - -- it is -- the conductive metal powder paste which is an amine compound which it has one or more pieces. | [기술분야] 본 발명은 도전성 금속 분말 페이스트에 관한 것으로, 전자 소자 및 파워 모듈에 적용될 수 있다. [해결과제] 본 발명은 두꺼운 코트의 형성을 가능하게 하면서, 수지 경화형 페이스트에서 높은 비저항의 문제 및 소성형 페이스트에서 값비싼 합성 시약의 필요성을 해결하고자 한다. [해결수단] 본 발명은 특정 성분을 가진 전도성 금속 분말 페이스트 및 제조 방법을 포함한다. [특징] 여기서 주된 특징은 두꺼운 코트의 형성 및 저온에서의 낮은 비저항의 달성을 가능하게 하는 수지의 도입이다. [효과] 따라서, 본 발명은 전도성 금속 분말 페이스트의 비저항 및 두꺼운 코팅 형성 능력을 개선한다. | 2016-073343 | 2016-03-31 | 2017-183247 | 2017-10-05 |  |  | JX NIPPON MINING & METALS CORP | 古澤 秀樹 |  |  |  | 17 | JP2017-048425A(BE) ¦ JP6072117B2(BE) ¦ JP6303392B2(BE) ¦ JP2014-152337A(BE) ¦ JP5773148B2(BE) ¦ JP2011-080094A(BE) ¦ JP5399100B2(BE) ¦ JP2010-024416A(BE) ¦ JP3915387B2(BE) ¦ JP3222950B2(BE) ¦ JP1994-023582A(BE) ¦ JP1990-018469A(BE) ¦ JP1987-141078A(BE) ¦ US9986638B2(BE) ¦ WOWO2015-163076A1(BE) ¦ WOWO2015-050589A2(BE) ¦ WOWO2011-048876A1(BE) | 4 | CN111508637B ¦ JP7648001B2(FE) ¦ JP7648002B2(FE) ¦ JP7648003B2(FE) | 17209528 | JP6509770B2 | 1 | 등록 |  | 2217038007329
JP | JP | P | A | 가열 접합용 시트, 다이싱 테이프 부착 가열 접합용 시트 및 접합체 제조 방법, 파워 반도체 장치 | 【요약】 (수정유) 【과제】저렴하며 제조되는 접합체의 수율을 향상시킬 수 있는 가열 접합용 시트 및 가열 접합용 시트를 가지는 다이싱 테이프의 제공. 【해결 수단】구리 입자와 폴리카보네이트를 함유하는 소결전층을 가지는 가열 접합용 시트로 구리 입자가 평균 입경 10~1000 nm에서 복수의 결정자에 의해 구성되고 결정자 지름이 50 nm이하이며 가열 접합용 시트. 및 가열 접합용 시트가 테이프상에 적층되어 있는, 다이싱 테이프. 【선택도】도 1 | [ABSTRACT] (Correction possession) [Technical problem] Offer of a dicing tape which has that it is cheap and there is a sheet for heating junction which can raise the yield of the zygote manufactured and, and a sheet for heating junction. [Means for Solution]With a sheet for heating junction which has a layer before sintering containing a copper grain child and polycarbonate, a copper grain child is constituted from average particle diameter of 10~1000 nm by a plurality of crystal children, crystal 子径 is 50 nm or less, and it is a sheet for heating junction. And the dicing tape in which the sheet for heating junction is laminated on the tape. [Chosen drawing] Drawing 1 | 【청구항1】 구리 입자와 폴리카보네이트를 함유하는 소결전층을 가지는 것을 특징으로 하는 가열 접합용 시트. | [Claim1] The sheet for heating junction having a layer before sintering containing a copper grain child and polycarbonate. | 【청구항1】 구리 입자와 폴리카보네이트를 함유하는 소결전층을 가지는 것을 특징으로 하는 가열 접합용 시트. | [Claim1] The sheet for heating junction having a layer before sintering containing a copper grain child and polycarbonate. | [기술분야] 본 발명은 접합을 가열하기 위한 시트에 관한 것이며, 전력 반도체 장치에 적용될 수 있다. [해결과제] 본 발명은 전력 반도체 장치에 사용되는 전도성 접착제에서 높은 방열성 및 낮은 전기 저항률의 문제를 해결하고자 한다. [해결수단] 본 발명은 구리 그레인 자식 및 폴리카보네이트와의 접합부를 가열하기 위한 시트를 포함한다. [특징] 여기서 주요 특징은 가열 접합을 위한 시트에서 구리 그레인 자식 및 폴리카보네이트의 사용이다. [효과] 따라서, 본 발명은 구리 그레인 자식 및 폴리카보네이트를 사용하여 제조된 접합부의 수율을 향상시키고 접합부를 가열하기 위한 시트를 향상시킨다. | 2016-058584 | 2016-03-23 | 2017-171981 | 2017-09-28 |  |  | NITTO DENKO CORP | 菅生 悠樹 ¦ 鎌倉 菜穂 ¦ 本田 哲士 |  |  |  | 10 | JP2015-129225A ¦ JP2015-065123A ¦ JP6053360B2 ¦ JP4687599B2(BE) ¦ JP2005-166938A(BE) ¦ JP2002-030306A(BE) ¦ JP1995-003000A ¦ JP1995-037520B2 ¦ US7690551B2 ¦ WOWO2015-034579A1(BE) | 12 | JP2023-103216A ¦ JP2023-071703A ¦ JP7440598B2(FE) ¦ JP7252798B2(FE) ¦ JP7198693B2(FE) ¦ JP2020-147820A(FE) ¦ JP7228422B2(FE) ¦ JP2020-147706A(FE) ¦ JP6965531B2(FE) ¦ TWI875740B(FE) ¦ TWI891624B(FE) ¦ US11456215B2 | 100622159 | CN109070230A ¦ CN120001993A ¦ EP3434398B1 ¦ JP6967839B2 ¦ JP6972216B2 ¦ TWI751134B ¦ US10748866B2 ¦ WOWO2017-163503A1 | 8 | 등록 |  | 2217037002535
JP | JP | P | A | 반응물, 도전성 조성물 및 표면 처리 구리 분말 제조 방법 | 【요약】 (수정유) 【과제】구리 분말을 포함하고 도공, 건조, 소성 등의 도전성 조성물이 취급하는 각 프로세스로 산소나 습도에 의한 산화구리의 생성이 효과적으로 억제되고 초기의 도전성이 우수하고, 장기간에 걸쳐 우수한 도전성을 유지할 수 있는 반응물, 즉 표면 처리 구리 분말 및 그 제조 방법의 제공. 【해결 수단】식(1)으로 표시되는 화합물(A)로 피복한 구리 분말과 분자 중에 적어도 하나의 탄소수 8 이상의 알킬기를 가지는 티타네이트계 커플링제(B)와의 반응물. 식(1) (R1~R4는 각각 독립적으로 H 또는 카르복실기;단, R1~R4의 하나 이상은 카르복실기)【선택도】없음 | [ABSTRACT] (Correction possession) [Technical problem] The reaction thing which can maintain the conductivity which generation of the copper oxide by oxygen or humidity was effectively deterred in each process which conductive constituents, such as 塗工, dryness, and calcination, deal with including copper powder, was excellent in early conductivity, and excellent over the long period of time, i.e., surface treatment copper powder, offer of the manufacturing method. [Means for Solution]A reaction thing of copper powder covered with a compound (A) shown by a formula (1), and a titanate system coupling agent (B) which has a アルキル machine of at least one carbon numbers [ eight or more ] in a molecule. Formula (1) [a chosen drawing]] (as for R1~R4, H or carboxyl group;, however one or more of the R1~R4 are carboxyl groups independently respectively) Nothing | 【청구항1】 일반식(1)으로 표시되는 화합물(A)로 피복된 구리 분말과 분자 중에 적어도 하나의 탄소수 8 이상의 알킬기를 가지는 티타네이트계 커플링제(B)와의 반응물. 일반식(1) 【화1】 (식 중, R1 내지 R4는 수소 원자 또는 카르복실기를 나타낸다. 단, R1 내지 R4의 적어도 하나는 카르복실기이다. ) | [Claim1] The reaction thing of the copper powder covered with the compound (A) shown by a general formula (1), and the titanate system coupling agent (B) which has a アルキル machine of at least one carbon numbers [ eight or more ] in a molecule. General formula (1) [FORMULA1] (R1 thru/or R4 express a hydrogen atom or a carboxyl group among a formula.) However, at least one of R1 thru/or the R4 is a carboxyl group. ) | 【청구항1】 일반식(1)으로 표시되는 화합물(A)로 피복된 구리 분말과 분자 중에 적어도 하나의 탄소수 8 이상의 알킬기를 가지는 티타네이트계 커플링제(B)와의 반응물. 일반식(1) 【화1】 (식 중, R1 내지 R4는 수소 원자 또는 카르복실기를 나타낸다. 단, R1 내지 R4의 적어도 하나는 카르복실기이다. ) ¦ 【청구항5】 구리 분말(D)을 하기 일반식(1)으로 표시되는 화합물(A)을 함유하는 용액으로 처리한 후, 또한 분자 중에 적어도 하나의 탄소수 8 이상의 알킬기를 가지는 티타네이트계 커플링제(B)로 처리하는, 표면 처리 구리 분말 제조 방법. 일반식(1) 【화10】 (식 중, R1 내지 R4는 수소 원자 또는 카르복실기를 나타낸다. 단, R1 내지 R4의 적어도 하나는 카르복실기이다. ) | [Claim1] The reaction thing of the copper powder covered with the compound (A) shown by a general formula (1), and the titanate system coupling agent (B) which has a アルキル machine of at least one carbon numbers [ eight or more ] in a molecule. General formula (1) [FORMULA1] (R1 thru/or R4 express a hydrogen atom or a carboxyl group among a formula.) However, at least one of R1 thru/or the R4 is a carboxyl group. ) ¦ [Claim5] A manufacturing method of the surface treatment copper powder further processed by the titanate system coupling agent (B) which has a アルキル machine of at least one carbon numbers [ eight or more ] in a molecule after processing with the solution containing the compound (A) shown by the following general formula (1) in copper powder (D). General formula (1) [FORMULA10] (R1 thru/or R4 express a hydrogen atom or a carboxyl group among a formula.) However, at least one of R1 thru/or the R4 is a carboxyl group. ) | [기술분야] 본 발명은 전도성 및 신뢰성이 우수한 전도성 물질에 관한 것으로, 전도성 페이스트 및 전자파 차폐재에 적용될 수 있다. [해결과제] 본 발명은 산소 및 습도에 의해 쉽게 산화되는 구리 분말의 전도성을 장기간에 걸쳐 유지하는 기술적 문제를 해결하고자 한다. [해결수단] 본 발명은 일반식 (1)로 표시된 화합물 (A)로 덮인 구리 분말의 반응물, 및 분자 내에 적어도 하나의 탄소수 [8 이상]의 기계를 가지는 티타네이트 시스템 커플링제 (B)를 포함한다. [특징] 여기서 주요 특징은 분자 내에 적어도 하나의 탄소수 [8개 이상]의 기계를 갖는 티타네이트계 커플링제 (B)와 일반식 (1)로 표시된 화합물 (A)로 커버된 구리 분말을 반응시킴으로써 구리 분말의 표면 상에 현저하게 만들어진 친유성인 튜닉의 형성이다. [효과] 따라서, 본 발명은 구리 분말의 표면에 현저하게 친유성으로 만들어진 튜닉을 형성함으로써 구리 분말의 전도성 및 신뢰성을 개선한다. | 2016-058732 | 2016-03-23 | 2017-171984 | 2017-09-28 |  |  | ARTIENCE CO LTD | 上杉 隆彦 |  |  |  | 3 | JP6089175B2(BE) ¦ JP4149353B2(BE) ¦ WOWO2007-094253A1(BE) | 1 | JP6704083B1(FE) | 17199806 | JP6631352B2 | 1 | 등록 |  | 2217037002538
JP | JP | P | A | 구리 나노 입자 제조 방법 | 【요약】 【과제】간단히 단분산의 구리 나노 입자를 얻을 수 있는 구리 나노 입자 제조 방법을 제공한다. 【해결 수단】구리 나노 입자 제조 방법은 구리를 포함한 제1 금속염과 착화제와 분산제와 구리보다 이온화 경향이 낮은 금속을 포함한 제2 금속염를 물에 용해시키고 반응 용액을 조제하는 조제 공정과 반응 용액을 교반시키면서, 환원제를 첨가하고 구리 나노 입자를 석출시키는 석출 공정를 구비한다. 【선택도】없음 | [ABSTRACT] [Technical problem] The manufacturing method of the copper nanoparticles which can obtain the copper nanoparticles of single distribution simply is provided. [Means for Solution]The 1st metal salt in which a manufacturing method of copper nanoparticles contains copper, a complexing agent, and a dispersing agent, The 2nd metal salt containing metal in which an ionization tendency is lower than copper is dissolved in water, and it has the manufacture processes of preparing reaction solution, and a precipitation process which adds a reducing agent and deposits copper nanoparticles while making reaction solution agitate. [Chosen drawing] Nothing | 【청구항1】 구리를 포함한 제1 금속염과 착화제와 분산제와 구리보다 이온화 경향이 낮은 금속을 포함한 제2 금속염를 물에 용해시키고 반응 용액을 조제하는 조제 공정과 상기 반응 용액을 교반시키면서, 환원제를 첨가하고 구리 나노 입자를 석출시키는 석출 공정를 구비하는 것을 특징으로 하는 구리 나노 입자 제조 방법. | [Claim1] The 1st metal salt containing copper, a complexing agent, a dispersing agent, and the 2nd metal salt containing the metal in which an ionization tendency is lower than copper, A manufacturing method of copper nanoparticles provided with the manufacture processes of making it dissolving in を水 and preparing reaction solution, and the precipitation process which adds a reducing agent, making the above-mentioned reaction solution agitate, and deposits copper nanoparticles. | 【청구항1】 구리를 포함한 제1 금속염과 착화제와 분산제와 구리보다 이온화 경향이 낮은 금속을 포함한 제2 금속염를 물에 용해시키고 반응 용액을 조제하는 조제 공정과 상기 반응 용액을 교반시키면서, 환원제를 첨가하고 구리 나노 입자를 석출시키는 석출 공정를 구비하는 것을 특징으로 하는 구리 나노 입자 제조 방법. | [Claim1] The 1st metal salt containing copper, a complexing agent, a dispersing agent, and the 2nd metal salt containing the metal in which an ionization tendency is lower than copper, A manufacturing method of copper nanoparticles provided with the manufacture processes of making it dissolving in を水 and preparing reaction solution, and the precipitation process which adds a reducing agent, making the above-mentioned reaction solution agitate, and deposits copper nanoparticles. | [기술분야] 본 발명은 구리 나노입자의 제조방법에 관한 것으로, 전도성 잉크, 페이스트 등 다양한 제품에 적용될 수 있다. [해결과제] 본 발명은 종래의 방법에 의해 달성되지 않는, 간단한 방식으로 단일 분포를 갖는 구리 나노입자를 수득하는 기술적 문제를 해결하고자 한다. [해결수단] 본 발명은 이온화 경향이 구리보다 낮은 상기 금속을 포함하는 제 1 금속염, 착화제, 분산제, 및 상기 제 2 금속염을 물에 용해시키는 제조 공정, 및 반응 용액을 제조하는 공정, 및 상기 언급된 반응 용액을 교반하면서 환원제를 첨가하고 구리 나노입자를 증착시키는 침전 공정을 포함한다. [특징] 여기서 주요 특징은 단일 분포를 갖는 구리 나노입자를 간단하고 효율적인 방식으로 제조하는 능력이다. [효과] 따라서, 본 발명은 공정을 단순화하고 짧은 시간 내에 단일 분포를 달성함으로써 구리 나노입자의 제조 방법을 개선한다. | 2016-059882 | 2016-03-24 | 2017-172003 | 2017-09-28 |  |  | CASIO COMPUT CO LTD | 内田 純一 |  |  |  | 6 | JP2015-209575A(BE) ¦ JP5255223B2(BE) ¦ JP4821014B2(BE) ¦ JP4490305B2(BE) ¦ JP2004-285454A(BE) ¦ JP3018655B2(BE) | 1 | CN115283687B | 17199823 | JP6451679B2 | 1 | 등록 |  | 2217037002557
JP | JP | P | A | 구리 분말과 그 제조 방법 및 도전성 페이스트 | 【요약】 【과제】습식 제조 방법을 이용하여 미세화에 의한 소결성과 고결정성에 의한 내산화성을 겸비한 구리 분말을 제공한다. 【해결 수단】주사형 전자현미경(SEM)에 의해 의팔면체 구조를 가지는 것이 관찰되고 대각선 길이(L)가 0.1μm~2μm이며 대각선 길이(L)와 Scherrer법에 의해 요구되는 결정자 지름(R)의 비(R/L)가 0.2~0.5의 범위 것을 전체의60% 이상 포함한 구리 분말이다. 이 구리 분말은 구리염을 알칼리로 pH12~14의 범위로서 또한 착화제를 첨가해 수산화 구리와 구리 착이온을 공존한 슬러리로 하는 공정(A)과 이 슬러리에 환원제를1~2당량 첨가해 아산화 구리(Cu2O)를 석출시키는 공정(B)과 또한 1 당량 이상의 환원제를 추가해 아산화 구리를 구리 분말에 환원시키는 공정(C)을 포함한 습식법에 의해 제조된다. 【선택도】도 2 | [ABSTRACT] [Technical problem] The copper powder which combines the sintering nature by detailed-izing and the oxidation resistance by high crystallinity is provided using a wet manufacturing method. [Means for Solution]Having 擬 8 face-piece structure with a scanning electron microscope (SEM) is observed, Diagonal line length (L) is 0.1μ m~2μ m, and a ratio (R/L) with crystal 子径 (R) called for by diagonal line length (L) and the Scherrer method is copper powder in which the whole contains a thing of the range of 0.2~0.5 60% or more. The process (A) made into the slurry which this copper powder added the complexing agent for 銅塩 as a range of pH 12~14 with alkali, and lived copper hydroxide and copper complex ion together, It is manufactured by wet process including the process (B) which adds 1~2 Eq of reducing agents to this slurry, and deposits cuprous oxide (Cu 2 O), and the process (C) which adds a reducing agent of 1 more Eq or more, and makes cuprous oxide return to copper powder. [Chosen drawing] Drawing 2 | 【청구항1】 주사형 전자현미경(SEM)에 의해 의팔면체 구조를 가지는 것이 관찰되고 대각선 길이(L)가 0.1μm~2μm이며 대각선 길이(L)와 Scherrer법에 의해 요구되는 결정자 지름(R)의 비(R/L)가 0.2~0.5의 범위 것을 전체의60% 이상 포함하는 것을 특징으로 하는 구리 분말. | [Claim1] Having 擬 8 face-piece structure with a scanning electron microscope (SEM) is observed, Copper powder to which a ratio (R/L) with crystal 子径 (R) which diagonal line length (L) is 0.1μ m~2μ m, and is called for by diagonal line length (L) and the Scherrer method is characterized by the whole containing the thing of the range of 0.2~0.5 60% or more. | 【청구항1】 주사형 전자현미경(SEM)에 의해 의팔면체 구조를 가지는 것이 관찰되고 대각선 길이(L)가 0.1μm~2μm이며 대각선 길이(L)와 Scherrer법에 의해 요구되는 결정자 지름(R)의 비(R/L)가 0.2~0.5의 범위 것을 전체의60% 이상 포함하는 것을 특징으로 하는 구리 분말. ¦ 【청구항3】 구리염의 수용액을 알칼리로 pH12~14의 범위로서 또한 착화제를 첨가해 수산화 구리와 구리 착이온을 공존한 슬러리로 하는 공정(A)과 상기 슬러리에 환원제를1~2당량 첨가하여 아산화 구리(Cu2O)를 석출시키는 공정(B)과 또한 아산화 구리(Cu2O)가 석출한 슬러리에 1 당량 이상의 환원제를 추가하여 아산화 구리를 구리 분말에 환원시키는 공정(C)를 포함하는 것을 특징으로 하는 구리 분말 제조 방법. | [Claim1] Having 擬 8 face-piece structure with a scanning electron microscope (SEM) is observed, Copper powder to which a ratio (R/L) with crystal 子径 (R) which diagonal line length (L) is 0.1μ m~2μ m, and is called for by diagonal line length (L) and the Scherrer method is characterized by the whole containing the thing of the range of 0.2~0.5 60% or more. ¦ [Claim3] The process (A) made into the slurry which added the complexing agent for solution of 銅塩 as a range of pH 12~14 with alkali, and lived copper hydroxide and copper complex ion together, The process (B) which adds 1~2 Eq of reducing agents to the above-mentioned slurry, and deposits cuprous oxide (Cu 2 O), A manufacturing method of copper powder adding a reducing agent of 1 Eq or more to the slurry in which cuprous oxide (Cu 2 O) deposited, and including the process (C) which makes cuprous oxide return to copper powder. | [기술분야] 본 발명은 구리 분말, 이의 제조 방법, 및 전도성 페이스트에 관한 것이며, 전도성 페이스트와 같은 재료로서 편리하게 사용될 수 있고 소결 특성과 내산화성을 결합한 상세하고 높은 범위의 구리 분말에 관한 것이다. [해결과제] 본 발명은 상기 전기 분해 방법에 의해 얻어진 구리 분말이 고순도가 되는 특징이 있지만, 나무와 같은 모양의 증착물이 되고, 또한 입경이 10μm 이상이 되고 크고 거칠기 쉬워지는 등 상기 언급된 종래 기술의 문제를 해결하고자 하며, 또한 상기 전기 분해 구리 분말의 다수는 어느 입도 분포가 크고 특히 전도성 페이스트로 저저항이 요구되는 상기 배선 용도에 적합하지 않다. [해결수단] 본 발명은 8면-편 구조를 갖는 구리 분말을 포함하고, 대각선 길이(L)는 0.1μm~2μm이고, 결정(R)과 대각선 길이(L)의 비율(R/L)은 0.2~0.5의 범위로 작용한다. [특징] 여기서 주된 특징은 8면-편 구조를 갖는 구리 분말이며, 상세하기 때문에 소결성이 양호하고, 결정성이 높아 내산화성이 양호하다. [효과] 따라서, 본 발명은 내산화성 및 소결성을 향상시키고, 구리 분말의 결정성을 향상시킨다. | 2016-054652 | 2016-03-18 | 2017-166048 | 2017-09-21 |  |  | SUMITOMO METAL MINING CO LTD | 金子 勲 |  |  |  | 0 |  | 2 | CN114472912B ¦ JP2019-065375A(FE) | 17194897 | JP2017-166048A | 1 | 취하 |  | 2217036002202
KR | KR | P | A | 구리 나노구조물의 제조방법 | 본 발명은 수용액 상에서 할로겐을 포함하는 구리 전구체를 폴리에틸렌이민(PEI) 및 환원제와 반응시키는 것을 특징으로 하는 구리 나노구조물의 제조방법에 관한 것으로서, 간단한 방법으로 구리 나노구조체를 구형, 선형 또는 판형으로 변화시킬 수 있으며, 90% 이상의 높은 수득율 및 고품질의 구리 나노구조체를 생성하며 대량생산에 적합한 효과를 갖는다. | The present invention relates to a method for manufacturing a copper nano-structure, enabling a copper precursor containing halogen on aqueous solution to react with polyethyleneimine (PEI) and a reducing agent. The present invention can change a copper nano-structure to have a spherical shape, a linear shape, or a planar shape through a simple method, and generates the copper nano-structure having at least 90% of yield and a high quality to be appropriate for mass production. | 수용액 상에서 할로겐을 포함하는 구리 전구체를 폴리에틸렌이민(PEI) 및 환원제와 반응시키는 것을 특징으로 하는 구리 나노구조물의 제조방법. | The manufacturing method of the copper nanostructures wherein in the water phase, the copper precursor including halogen is reacted with the polyethyleneimine (PEI) and reducing agent. | 1. 수용액 상에서 할로겐을 포함하는 구리 전구체를 폴리에틸렌이민(PEI) 및 환원제와 반응시키는 것을 특징으로 하는 구리 나노구조물의 제조방법. | 1. The manufacturing method of the copper nanostructures wherein in the water phase, the copper precursor including halogen is reacted with the polyethyleneimine (PEI) and reducing agent. | [기술분야] 본 발명은 다양한 형상의 구리 나노 구조체의 제조 방법에 관한 것으로, 스마트 윈도우, 전자 페이퍼, 플렉서블 디스플레이 등의 전자 장치에 적용될 수 있다. [해결과제] 본 발명은 기존의 방법의 한계를 다루면서, 다양한 형상 및 크기를 갖는 구리 나노구조물을 제조하기 위한 간단하고 효율적인 방법에 대한 필요성을 해결하고자 한다. [해결수단] 본 발명은 구리 전구체를 수상에서 폴리에틸렌이민 및 환원제와 반응시켜 다양한 유형의 구리 나노구조물을 생성하는 것을 포함한다. [특징] 여기서 주요 특징은 구리 전구체 내의 할로겐 이온을 조절함으로써 구리 나노구조의 형태 및 크기를 제어할 수 있는 능력이다. [효과] 따라서, 본 발명은 물을 상기 용매로 사용하고, 환경 충격 및 비용을 감소시키고, 상기 구리 나노 구조물의 안정성 및 품질을 향상시킴으로써 상기 제조 공정을 개선한다. | 10-2016-0029770 | 2016-03-11 | 10-2017-0106086 | 2017-09-20 |  |  | 경희대학교 산학협력단 | 유태경 ¦ 김우식 ¦ 쟁민, 탕 |  |  |  | 5 | KR10-2016-0053352A(BE) ¦ KR10-1423563B1(BE) ¦ KR10-1408137B1 ¦ KR10-0790458B1(BE) ¦ WOWO2009-115643A2(BE) | 3 | JP2020-023745A(FE) ¦ KR10-2423669B1(FE) ¦ KR10-2021-0103664A | 24450622 | KR10-1842763B1 ¦ US10464136B2 | 2 | 소멸(등록료불납) |  | 3517383000513
JP | JP | P | A | 구리 페이스트 및 구리의 소결체 제조 방법 | 【요약】 【과제】피접합물과의 접합 강도가 높은 구리 페이스트를 제공하는 것. 【해결 수단】구리 페이스트는 구리 분말과 액 매체를 포함한다. 액 매체는 에테르 결합을 가지는 고분자 화합물이며 구리 페이스트를 소결시킬 때의 온도에서 환원 작용을 발현할 수 있는 것이다. 구리 분말을 구성하는 구리 입자는 그 1차 입자의 평균 입경이 0.03μm 이상 1.0μm이하이며 (111) 면의 결정자 사이즈가 50 nm이하이다. 액 매체는 환원 작용을 발현하는 온도보다 비점이 높은 것인 것이 적합하다. 【선택도】없음 | [ABSTRACT] [Technical problem] Provide copper paste with high junction intensity with a connected object. [Means for Solution]Copper paste includes copper powder and a solvent object. A solvent object is a high molecular compound which has an ether bond, and may reveal a reduction operation at the temperature at the time of making copper paste sinter. For the copper grain child who constitutes copper powder, the average particle diameter of the primary particle of more than 0.03μ m is below 1.0μ m, and (111) the crystal child size of a field is 50 nm or less. It is preferred for a solvent object that the boiling point is higher than the temperature which reveals a reduction operation. [Chosen drawing] Nothing | 【청구항1】 구리 분말과 액 매체를 포함한 구리 페이스트로서, 상기 액 매체는 에테르 결합을 가지는 고분자 화합물이며 상기 구리 페이스트를 소결시킬 때의 온도에서 환원 작용을 발현할 수 있는 것이며 상기 구리 분말을 구성하는 구리 입자는 그 1차 입자의 평균 입경이 0.03μm 이상 1.0μm이하이며 (111) 면의 결정자 사이즈가 50 nm이하인 구리 페이스트. | [Claim1] It is copper paste including copper powder and a solvent object, and the above-mentioned solvent object is a high molecular compound which has an ether bond, And the copper grain child who may reveal a reduction operation at the temperature at the time of making the above-mentioned copper paste sinter, and constitutes the above-mentioned copper powder, Copper paste whose crystal child size of a field the average particle diameter of the primary particle of more than 0.03μ m is below 1.0μ m, and (111) is 50 nm or less. | 【청구항1】 구리 분말과 액 매체를 포함한 구리 페이스트로서, 상기 액 매체는 에테르 결합을 가지는 고분자 화합물이며 상기 구리 페이스트를 소결시킬 때의 온도에서 환원 작용을 발현할 수 있는 것이며 상기 구리 분말을 구성하는 구리 입자는 그 1차 입자의 평균 입경이 0.03μm 이상 1.0μm이하이며 (111) 면의 결정자 사이즈가 50 nm이하인 구리 페이스트. | [Claim1] It is copper paste including copper powder and a solvent object, and the above-mentioned solvent object is a high molecular compound which has an ether bond, And the copper grain child who may reveal a reduction operation at the temperature at the time of making the above-mentioned copper paste sinter, and constitutes the above-mentioned copper powder, Copper paste whose crystal child size of a field the average particle diameter of the primary particle of more than 0.03μ m is below 1.0μ m, and (111) is 50 nm or less. | [기술분야] 본 발명은 구리 페이스트에 관한 것으로, 전자 소자, 프린트 배선판 등 다양한 제품에 적용될 수 있다. [해결과제] 본 발명은 솔더 치환을 위한 기존의 페이스트 재료에서 연결된 물체와의 낮은 접합 강도 문제를 해결하고자 한다. [해결수단] 본 발명은 각 성분에 대해 특정 특성을 갖는 구리 분말, 용매 물체, 및 계면활성제를 포함한다. [특징] 여기서 주요 특징은 높은 접합 강도 및 전도성을 달성하기 위한 특정 구리 분말 및 용매 물체의 사용이다. [효과] 따라서, 본 발명은 소결된 컴팩트의 접합 강도 및 전도도를 향상시켜, 다양한 용도에 적합하게 한다. | 2016-037733 | 2016-02-29 | 2017-157329 | 2017-09-07 |  |  | MITSUI MINING & SMELTING CO LTD | 菅沼 克昭 ¦ 長尾 至成 ¦ 吉川 弘起 ¦ 佐々木 隆史 ¦ 坂上 貴彦 ¦ 上郡山 洋一 |  |  |  | 2 | WOWO2015-098658A1(BE) ¦ WOWO2014-080662A1(BE) | 9 | CN114786839B ¦ CN112091208B ¦ CN112437706B ¦ JP7190529B2(FE) ¦ JP6704083B1(FE) ¦ JP6884285B2(FE) ¦ JP7170968B2(FE) ¦ JP2019-067515A(FE) ¦ US11931808B2 | 17187897 | JP2020-053404A ¦ JP6842836B2 | 2 | 등록 |  | 2217034003961
JP | JP | P | A | 구리 분말 및 그 제조 방법 | 【요약】 【과제】형상이 입자형으로 입자 지름이 0.1μm~3.0μm로서, 내산화성이 우수하고 세선화 용도의 전자재료 배선 형성에 이용하여 적합한 구리 분말 및 그 제조 방법을 제공한다. 【해결 수단】본 발명에 따른 구리 분말은 주사형 전자현미경에 의해 측정되는 1차 입자의 평균 입경이 0.1μm 이상 3.0μm이하이며 1차 입자의 입자 지름 표준 편차치를 평균 입경으로 나눈 값인 입자 지름의 상대 표준 편차치가 0.3 이하이며 또한 결정자 지름을 평균 입경으로 나눈 값이 0.07 이상이다. 이 구리 분말은 구리 화합물 용액과 알칼리 금속의 수산화물 용액과 분산제 용액을 혼합해 구리염 용액을 제작하고 그 구리염 용액과 환원제 용액과 50℃이상 90℃이하의 범위로서 구리염 용액으로 환원제 용액을 첨가하면서 혼합함으로써 제조할 수 있다. 【선택도】도 1 | [ABSTRACT] [Technical problem] Shape is granular, it excels in oxidation resistance and it provides [ it is 0.1μ m~3.0μ m, and particle diameter uses for the wiring formation of the electronic industry material of a small-gage wire-ized use, and ] suitable copper powder and a manufacturing method for the same. [Means for Solution]Average particle diameter of a primary particle by which copper powder concerning this invention is measured with a scanning electron microscope of more than 0.1μ m is below 3.0μ m, A relative-standard-deviation value of particle diameter which is the value which 除(ed) a standard deviation value of particle diameter of a primary particle with average particle diameter is 0.3 or less, and a value which 除(ed) crystal 子径 with average particle diameter is 0.07 or more. This copper powder can be manufactured by mixing copper compound solution, the hydroxide solution of an alkaline metal, and dispersing agent solution, and mixing, while producing 銅塩 solution and adding reducing agent solution to 銅塩 solution as that 銅塩 solution and reducing agent solution, and a range above 50℃ and below 90℃. [Chosen drawing] Drawing 1 | 【청구항1】 주사형 전자현미경에 의해 측정되는 1차 입자의 평균 입경이 0.1μm 이상 3.0μm이하이며 상기 1차 입자의 입자 지름 표준 편차치를 상기 평균 입경으로 나눈 값인 입자 지름의 상대 표준 편차치가 0.3 이하이며 결정자 지름을 상기 평균 입경으로 나눈 값이 0.07 이상인 것을 특징으로 하는 구리 분말. | [Claim1] The average particle diameter of the primary particle measured by a scanning electron microscope of more than 0.1μ m is below 3.0μ m, Copper powder, wherein the relative-standard-deviation value of the particle diameter which is the value which 除(ed) the standard deviation value of the particle diameter of the above-mentioned primary particle with the above-mentioned average particle diameter is 0.3 or less and the value which 除(ed) crystal 子径 with the above-mentioned average particle diameter is 0.07 or more. | 【청구항1】 주사형 전자현미경에 의해 측정되는 1차 입자의 평균 입경이 0.1μm 이상 3.0μm이하이며 상기 1차 입자의 입자 지름 표준 편차치를 상기 평균 입경으로 나눈 값인 입자 지름의 상대 표준 편차치가 0.3 이하이며 결정자 지름을 상기 평균 입경으로 나눈 값이 0.07 이상인 것을 특징으로 하는 구리 분말. ¦ 【청구항7】 구리 화합물을 포함한 용액과 알칼리 금속의 수산화물을 포함한 용액과 분산제를 포함한 용액을 혼합해 구리염 용액을 제작하는 구리염 용액 제작 공정과 상기 구리염 용액과 환원제 용액을 혼합해 구리 입자를 생성시키는 구리 입자 생성 공정을 가지며, 상기 구리 입자 생성 공정에서는 상기 구리염 용액 및 상기 환원제 용액의 온도를 50℃이상 90℃이하의 범위로서 상기 구리염 용액으로 상기 환원제 용액을 첨가함으로써 혼합하는 것을 특징으로 하는 구리 분말 제조 방법. | [Claim1] The average particle diameter of the primary particle measured by a scanning electron microscope of more than 0.1μ m is below 3.0μ m, Copper powder, wherein the relative-standard-deviation value of the particle diameter which is the value which 除(ed) the standard deviation value of the particle diameter of the above-mentioned primary particle with the above-mentioned average particle diameter is 0.3 or less and the value which 除(ed) crystal 子径 with the above-mentioned average particle diameter is 0.07 or more. ¦ [Claim7] The 銅塩 solution making process which mixes the solution containing a copper compound, the solution containing hydroxide of an alkaline metal, and the solution containing a dispersing agent, and produces 銅塩 solution, Have the copper grain child generation process of mixing the above-mentioned 銅塩 solution and reducing agent solution, and making a copper grain child generating, and in the above-mentioned copper grain child generation process, A manufacturing method of the copper powder mixing the temperature of the above-mentioned 銅塩 solution and the above-mentioned reducing agent solution by adding the reducing agent solution to this 銅塩 solution as a range above 50℃ and below 90℃. | [기술분야] 본 발명은 전자 산업 재료에서 배선 형성에 적합한, 입자 직경이 0.1 μm 내지 3.0 μm이고 균일한 형상을 갖는 입상 구리 분말에 관한 것이다. [해결과제] 본 발명은 산업적 양산에 적합한 방법을 사용하여, 결정 크기가 크고 입경이 균일한 구리 분말을 소형-게이지 와이어화에 적합한 제조의 난제를 해결하고자 한다. [해결수단] 본 발명은 입상 형태, 입자 직경 0.1 μm 내지 3.0 μm, 및 균일한 결정 크기를 갖는 구리 분말의 제조 방법을 포함한다. [특징] 여기서 주된 특징은 입상 형상, 입경 0.1μm 내지 3.0μm, 균일한 결정 크기를 갖는 구리 분말의 제조 방법이다. [효과] 본 발명은 따라서 산업적 양산에 적합한 입상 형태, 입자 직경 0.1 μm 내지 3.0 μm, 및 균일한 결정 크기를 갖는 구리 분말의 제조 방법을 개선한다. | 2016-018917 | 2016-02-03 | 2017-137530 | 2017-08-10 |  |  | SUMITOMO METAL MINING CO LTD | 西本 大夢 |  |  |  | 0 |  | 3 | CN114786839B ¦ JP6704083B1(FE) ¦ KR10-2521531B1(FE) | 17171997 | JP2017-137530A | 1 | 취하 |  | 2217030001547
JP | JP | P | A | 은 피복 구리 분말 및 그 제조 방법 | 【요약】 【과제】태양전지의 버스바 전극 형성용 도전성 페이스트에 사용했을 경우에 종래의 은 피복 구리 분말보다 태양전지의 변환 효율을 향상시켜 은가루를 사용했을 경우와 동등한 높은 변환 효율을 가지는 태양전지를 제작할 수 있는, 은 피복 구리 분말 및 그 제조 방법을 제공한다. 【해결 수단】아토마이즈법 등에 의해 얻어져 구리 분말의 표면을 ( 은 피복 구리 분말에 대해서) 5 질량% 이상의 은 또는 은 화합물로 구성되는 은 함유층으로 피복해 얻어진 은 피복 구리 분말을 시안 은 칼륨 용액, 시안금 칼륨 용액, 시안화 칼륨 용액, 시안화 나트륨 용액 등의 시안화합물 용액에 첨가하여 은 함유층으로 피복된 구리 분말에 3~3000 ppm의 시안을 함유시킨다. 【선택도】도 1 | [ABSTRACT] [Technical problem] When it is used for the conductive paste for bus bar electrode formation of a solar cell, the conversion efficiency of a solar cell is raised rather than conventional silver covering copper powder, and silver covering copper powder which can produce the solar cell which has high conversion efficiency equivalent to the case where silver dust is used, and a manufacturing method for the same are provided. [Means for Solution]Silver covering copper powder which was obtained by the atomizing method etc. and was produced by covering the surface of copper powder with a silver content layer which consists of silver or a silver compound more than the 5 (as opposed to silver covering copper powder) mass %, It adds in cyanide solution, such as a silver cyanide potassium solution, a cyanogen money potassium solution, potassium cyanide solution, and sodium cyanide solution, and makes copper powder covered with a silver content layer contain 3~3000 ppm cyanogen. [Chosen drawing] Drawing 1 | 【청구항1】 표면이 은 함유층으로 피복된 구리 분말을 시안화합물 용액에 첨가하여 은 함유층으로 피복된 구리 분말에 3~3000 ppm의 시안을 함유시키는 것을 특징으로 하는 은 피복 구리 분말 제조 방법. | [Claim1] A manufacturing method of the silver covering copper powder which the surface adds the copper powder covered with the silver content layer in cyanide solution, and is characterized by making the copper powder covered with the silver content layer contain 3~3000 ppm cyanogen. | 【청구항1】 표면이 은 함유층으로 피복된 구리 분말을 시안화합물 용액에 첨가하여 은 함유층으로 피복된 구리 분말에 3~3000 ppm의 시안을 함유시키는 것을 특징으로 하는 은 피복 구리 분말 제조 방법. ¦ 【청구항11】 표면이 은 함유층으로 피복된 구리 분말로 구성되는 은 피복 구리 분말로서, 이 은 피복 구리 분말 중의 시안 양이 3~3000 ppm인 것을 특징으로 하는 은 피복 구리 분말. | [Claim1] A manufacturing method of the silver covering copper powder which the surface adds the copper powder covered with the silver content layer in cyanide solution, and is characterized by making the copper powder covered with the silver content layer contain 3~3000 ppm cyanogen. ¦ [Claim11] Silver covering copper powder, wherein the surface is silver covering copper powder which consists of copper powder covered with the silver content layer and the quantity of the cyanogen in this silver covering copper powder is 3~3000 ppm. | [기술분야] 본 발명은 은 피복 구리 분말 및 이의 제조방법에 관한 것으로, 전자부품 및 태양전지용 도전성 페이스트에 적용될 수 있다. [해결과제] 본 발명은 은 더스트의 높은 비용 및 열악한 보존 안정성, 및 용이한 산화로 인한 구리 분말의 낮은 보존 안정성의 문제를 해결하고자 한다. [해결수단] 본 발명은 은 함유 층으로 구리 분말을 커버하는 은 및 이를 위한 제조 방법을 포함한다. [특징] 여기서 주된 특징은 은 피복 구리 분말의 보존 안정성 및 전도성을 향상시키기 위한 제조 공정에서의 시아노겐의 포함이다. [효과] 따라서, 본 발명은 은 피복 구리 분말의 보존 안정성 및 전도성을 개선하여, 전자 부품 및 태양 전지를 위한 전도성 페이스트에서 향상된 성능을 유도한다. | 2016-227021 | 2016-11-22 | 2017-137566 | 2017-08-10 |  |  | DOWA ELECTRONICS MATERIALS CO LTD | 神賀 洋 ¦ 野上 徳昭 ¦ 平田 愛子 | 2016-018674 | JP | 2016-02-03 | 4 | JP6679312B2(BE) ¦ JP2007-073545A(BE) ¦ JP2002-157918A(BE) ¦ JP3309231B2(BE) | 4 | JP6772401B2(FE) ¦ KR10-2151376B1 ¦ KR10-2650760B1(FE) ¦ US11311934B2 | 92896786 | CN108495728B ¦ JP2016-018674 ¦ JP6811080B2 ¦ KR10-2446790B1 ¦ TWI703224B ¦ US10580910B2 ¦ WOWO2017-135138A1 | 7 | 등록 |  | 2217030001583
JP | JP | P | A | 은코팅 구리 분말 및 그 제조 방법 | 【요약】 【과제】형상이 입자형으로 입자 지름이 0.1μm~3.0μm이며 균일하고 내산화성이 우수하고, 세선화 용도의 전자재료 배선 형성용으로서 적합한 은코팅 구리 분말 및 그 제조 방법을 제공한다. 【해결 수단】본 발명에 따른 은코팅 구리 분말은 표면에 은이 피복된 구리 입자에 의해 구성되고 주사형 전자현미경에 의해 측정되는 1차 입자의 평균 입경이 0.1μm 이상 3.0μm이하이며 1차 입자의 입자 지름 표준 편차치를 평균 입경으로 나눈 값인 입자 지름의 상대 표준 편차치가 0.3 이하이며 구리 입자의 결정자 지름을 평균 입경으로 나눈 값이 0.07 이상이다. 이 은코팅 구리 분말은 구리 화합물 용액과 알칼리 금속의 수산화물 용액과 분산제 용액을 혼합해 구리염 용액을 제작하고 그 구리염 용액과 환원제 용액과 50℃이상 90℃이하의 범위로서 구리염 용액으로 환원제 용액을 첨가하면서 혼합함으로써 구리 입자를 일으켜 그 구리 입자에 은을 피복함으로써 제조할 수 있다. 【선택도】도 1 | [ABSTRACT] [Technical problem] Shape is granular, particle diameter is 0.1μ m~3.0μ m, and is uniform, and it excels in oxidation resistance, and provides silver coat copper powder suitable as an object for the wiring formation of the electronic industry material of a small-gage wire-ized use, and a manufacturing method for the same. [Means for Solution]Silver coat copper powder concerning this invention is constituted by copper grain child with whom silver was covered by the surface, Average particle diameter of a primary particle measured by a scanning electron microscope of more than 0.1μ m is below 3.0μ m, A relative-standard-deviation value of particle diameter which is the value which 除(ed) a standard deviation value of particle diameter of a primary particle with average particle diameter is 0.3 or less, and a value which 除(ed) a copper grain child's crystal 子径 with average particle diameter is 0.07 or more. This silver coat copper powder Copper compound solution and the hydroxide solution of an alkaline metal, By mixing dispersing agent solution, and mixing, while producing 銅塩 solution and adding reducing agent solution to 銅塩 solution as the 銅塩 solution and reducing agent solution, and a range above 50℃ and below 90℃, a copper grain child is produced and it can manufacture by covering silver to the copper grain child. [Chosen drawing] Drawing 1 | 【청구항1】 표면에 은이 피복된 구리 입자에 의해 구성되는 은코팅 구리 분말로서, 주사형 전자현미경에 의해 측정되는 당해 은코팅 구리 분말의 1차 입자 평균 입경이 0.1μm 이상 3.0μm이하이며 당해 은코팅 구리 분말의 1차 입자 입자 지름 표준 편차치를 상기 평균 입경으로 나눈 값인 입자 지름의 상대 표준 편차치가 0.3 이하이며 상기 구리 입자의 결정자 지름을 상기 평균 입경으로 나눈 값이 0.07 이상인 은코팅 구리 분말. | [Claim1] It is silver coat copper powder constituted by the copper grain child with whom silver was covered by the surface, The average particle diameter of the primary particle of the silver coat copper powder concerned measured by a scanning electron microscope of more than 0.1μ m is below 3.0μ m, Silver coat copper powder whose value which 除(ed) the above-mentioned copper grain child'ss crystal 子径 with the above-mentioned average particle diameter the relative-standard-deviation value of the particle diameter which is the value which 除(ed) the standard deviation value of the particle diameter of the primary particle of the silver coat copper powder concerned with the above-mentioned average particle diameter is 0.3 or less, and is 0.07 or more. | 【청구항1】 표면에 은이 피복된 구리 입자에 의해 구성되는 은코팅 구리 분말로서, 주사형 전자현미경에 의해 측정되는 당해 은코팅 구리 분말의 1차 입자 평균 입경이 0.1μm 이상 3.0μm이하이며 당해 은코팅 구리 분말의 1차 입자 입자 지름 표준 편차치를 상기 평균 입경으로 나눈 값인 입자 지름의 상대 표준 편차치가 0.3 이하이며 상기 구리 입자의 결정자 지름을 상기 평균 입경으로 나눈 값이 0.07 이상인 은코팅 구리 분말. ¦ 【청구항8】 구리 화합물을 포함한 용액과 알칼리 금속의 수산화물을 포함한 용액과 분산제를 포함한 용액을 혼합해 구리염 용액을 제작하는 구리염 용액 제작 공정과 상기 구리염 용액과 환원제 용액을 혼합해 구리 입자를 생성시키는 구리 입자 생성 공정과 얻어진 구리 입자의 표면에 은을 피복하는 은 피복 공정을 가지며, 상기 구리 입자 생성 공정에서는 상기 구리염 용액 및 상기 환원제 용액의 온도를 50℃이상 90℃이하의 범위로서 상기 구리염 용액으로 상기 환원제 용액을 첨가함으로써 혼합하는 은코팅 구리 분말 제조 방법. | [Claim1] It is silver coat copper powder constituted by the copper grain child with whom silver was covered by the surface, The average particle diameter of the primary particle of the silver coat copper powder concerned measured by a scanning electron microscope of more than 0.1μ m is below 3.0μ m, Silver coat copper powder whose value which 除(ed) the above-mentioned copper grain child'ss crystal 子径 with the above-mentioned average particle diameter the relative-standard-deviation value of the particle diameter which is the value which 除(ed) the standard deviation value of the particle diameter of the primary particle of the silver coat copper powder concerned with the above-mentioned average particle diameter is 0.3 or less, and is 0.07 or more. ¦ [Claim8] The 銅塩 solution making process which mixes the solution containing a copper compound, the solution containing hydroxide of an alkaline metal, and the solution containing a dispersing agent, and produces 銅塩 solution, Have the copper grain child generation process of mixing the above-mentioned 銅塩 solution and reducing agent solution, and making a copper grain child generating, and the silver covering process of covering silver on a copper grain child'ss obtained surface, and in the above-mentioned copper grain child generation process, A manufacturing method of the silver coat copper powder which mixes the temperature of the above-mentioned 銅塩 solution and the above-mentioned reducing agent solution by adding the reducing agent solution to this 銅塩 solution as a range above 50℃ and below 90℃. | [기술분야] 본 발명은 전자 산업 재료의 배선 형성을 위한 물체로서 유용한 은 코팅 구리 분말, 및 이를 위한 제조 방법에 관한 것이다. [해결과제] 본 발명은 내산화성을 가지고 산업적 양산에 적합한 은 코팅 구리 분말을 제조하는 난제를 해결하고자 한다. [해결수단] 본 발명은 3.0 μm 미만의 입자 직경, 0.3 미만의 입자 직경의 상대-표준-편차 값, 및 0.07 이상의 결정/평균 입자 직경을 갖는 입상 은 코팅 구리 분말을 포함한다. [특징] 여기서 주된 특징은 용액과 환원제 용액의 온도를 특정 범위로 조절하여 유지시키는 것을 포함하는 은 코팅 구리 분말의 제조 방법이다. [효과] 따라서, 본 발명은 은 코팅 구리 분말의 내산화성 및 제조 효율을 향상시킨다. | 2017-007026 | 2017-01-18 | 2017-137573 | 2017-08-10 |  |  | SUMITOMO METAL MINING CO LTD | 西本 大夢 ¦ 金子 勲 | 2016-018918 | JP | 2016-02-03 | 0 |  | 1 | CN113976881B | 17172031 | JP2016-018918 ¦ JP2017-137573A | 2 | 취하 |  | 2217030001590
JP | JP | P | A | 구리 분말 제조 방법 및 도전 페이스트 제조 방법 | 【요약】 【과제】구리 화합물을 폴리올 중에 현탁시켜 가열하고 구리 분말을 얻는 제조 방법에 있어서 반응계 내의 승온 속도를 향상시키고 계 내 온도의 균일성을 향상시킴으로써, 생산성이 높고 균일한 입자 지름을 가지는 구리 분말 제조 방법을 제공한다. 【해결 수단】구리 화합물을 폴리올 중에 현탁시키고 가열함으로써 구리 화합물을 환원해 구리 분말을 생성하는 방법에 있어서 가열에 마이크로파를 이용한다. 또한 가열 온도는 160℃~320℃으로 하고, 가열 시의 승온 속도를 3℃/min.~80℃/min.(으)로 하는 것이 바람직하다. 【선택도】도 1 | [ABSTRACT] [Technical problem] In the manufacturing method which makes a copper compound suspended in polyol, heats it, and obtains the end of copper powder, by raising the heating rate within the system of reaction, and improving the homogeneity of the degree of system internal temperature, productivity is high and it provides the manufacturing method in the end of copper powder which has uniform particle diameter. [Means for Solution]A copper compound is made suspended in polyol and microwave is used for heating in a method of returning a copper compound by heating and generating the end of copper powder. As for heating temperature, it is preferred to consider it as 160℃ ~ 320℃, and to make the heating rate at the time of heating into 3℃/min.~80℃/min. [Chosen drawing] Drawing 1 | 【청구항1】 폴리올에 대해서 난용성 구리 화합물을 유기 용매 중에 첨가하고 현탁시킨 상태에서 가열함으로써 상기 구리 화합물을 환원해 평균 입경이 0.1μm~20μm의 구리 분말을 생성하는 방법에 있어서 상기 가열 시에 교반 및 마이크로파를 조사하면서 현탁액을 160℃~320℃의 가열 온도까지 승온시키고 상기 가열 온도로 15분~120분간 유지하는 것을 특징으로 하는 구리 분말 제조 방법. | [Claim1] In the way return the copper compound and average particle diameter generates the copper powder end of 0.1μ m~20μ m by heating in the state where the poorly soluble copper compound was made added and suspended in an organic solvent to polyol, at the time of the above-mentioned heating, A manufacturing method in the end of copper powder carrying out the temperature rising of the suspension to the heating temperature at 160℃ ~ 320℃, and holding for 15 minute~120 minutes with the above-mentioned heating temperature irradiating with churning and microwave. | 【청구항1】 폴리올에 대해서 난용성 구리 화합물을 유기 용매 중에 첨가하고 현탁시킨 상태에서 가열함으로써 상기 구리 화합물을 환원해 평균 입경이 0.1μm~20μm의 구리 분말을 생성하는 방법에 있어서 상기 가열 시에 교반 및 마이크로파를 조사하면서 현탁액을 160℃~320℃의 가열 온도까지 승온시키고 상기 가열 온도로 15분~120분간 유지하는 것을 특징으로 하는 구리 분말 제조 방법. | [Claim1] In the way return the copper compound and average particle diameter generates the copper powder end of 0.1μ m~20μ m by heating in the state where the poorly soluble copper compound was made added and suspended in an organic solvent to polyol, at the time of the above-mentioned heating, A manufacturing method in the end of copper powder carrying out the temperature rising of the suspension to the heating temperature at 160℃ ~ 320℃, and holding for 15 minute~120 minutes with the above-mentioned heating temperature irradiating with churning and microwave. | [기술분야] 본 발명은 구리 분말의 제조 방법, 전도성 페이스트, 및 종래의 방법에 비해 구리 화합물의 균일하고 효율적인 환원 처리를 허용하는 구리 분말의 제조 방법과 같은 전자 장치에 사용되는 전도성 페이스트의 제조 방법에 관한 것이다. [해결과제] 본 발명은 종래 방법에 비해 입도 분포가 균일하고 내산화성이 향상된 구리 분말을 얻는 문제를 해결하고자 한다. [해결수단] 본 발명은 가용성이 불량한 구리 화합물, 폴리올, 및 균일한 입자 크기 분포 및 개선된 내산화성을 갖는 구리 분말을 얻기 위한 마이크로파 가열 방법을 포함한다. [특징] 여기서 주요 특징은 균일한 입도 분포 및 개선된 내산화성을 갖는 구리 분말을 얻기 위해 마이크로파 가열과 함께 난용성 구리 화합물 및 폴리올의 사용이다. [효과] 따라서, 본 발명은 구리 분말의 내산화성 및 입자 크기 분포를 개선하여, 전자 장치에서 향상된 성능을 유도한다. | 2016-015847 | 2016-01-29 | 2017-133083 | 2017-08-03 |  |  | SUMITOMO METAL MINING CO LTD | 熊谷 友希 ¦ 西村 尚人 ¦ 岡 徹雄 |  |  |  | 6 | JP6295876B2(BE) ¦ JP6362206B2(BE) ¦ JP5068614B2(BE) ¦ JP2006-517260A(BE) ¦ JP4106460B2(BE) ¦ WOWO2001-070435A1(BE) | 5 | JP7552501B2(FE) ¦ JP7490528B2(FE) ¦ JP7002483B2(FE) ¦ JP6588174B1(FE) ¦ JP7468358B2 | 17168383 | JP6213584B2 | 1 | 등록 |  | 2217029001974
JP | JP | P | A | 은 피복 구리 미립자, 수지 페이스트 및 대전 방지 도막용 도료 | 【요약】 【과제】 높은 내산화성, 높은 도전성을 가지며, 저비용이고 저온 소결성이 우수한 은 피복 구리 미립자와 전자기기의 배선층이나 전극 등이 형성하는 수지 페이스트, 대전 방지 도막의 형성에 이용하는 대전 방지 도막용 도료를 제공한다. 【해결 수단】 구리 미립자가 은 피막 및 은 돌기에 의해 피복되어 있는 은 피복 구리 미립자로서, 평균 입경이 100μm이하이며 상기 은 돌기가 장변 100 nm 이상, 어스펙트비 4 이상이며 SEM 관찰에 의한 평균 존재 개수가 은 피복 구리 미립자의 투영 면적 당 3개/μm2 이상인 것을 특징으로 하는 은 피복 구리 미립자 등에 의해 제공한다. 【선택도】 도 1 | [ABSTRACT] [Technical problem] It has high oxidation resistance and high conductivity, and provides the resin paste to form, such as silver covering copper particulates which are low costs and are excellent in low-temperature sintering nature, a wiring layer of electronic equipment, and an electrode, and the paint for electrification prevention coats used for formation of an electrification prevention coat. [Means for Solution]Copper particulates are silver covering copper particulates covered with a silver tunic and a silver projection, Average particle diameter is below 100μ m, and the silver projection, It provides by silver covering copper particulates, wherein it is 100 nm or more of long sides, and four or more aspect ratios and the average existence number by SEM observation is 00000 or more 3 per project area of silver covering copper particulates / μ mtc. [Chosen drawing] figure 1 | 【청구항1】 구리 미립자가 은 피막 및 은 돌기에 의해 피복되어 있는 은 피복 구리 미립자로서, 평균 입경이 100μm이하이며 상기 은 돌기가 장변이 100 nm 이상, 어스펙트비 4 이상이며 SEM 관찰에 의한 평균 존재 개수가 은 피복 구리 미립자의 투영 면적 당 3개/μm2 이상인 것을 특징으로 하는 은 피복 구리 미립자. | [Claim1] Copper particulates are silver covering copper particulates covered with the silver tunic and the silver projection, Average particle diameter is below 100μ m, and the above-mentioned silver projection, Silver covering copper particulates, wherein long sides are 100 nm or more and four or more aspect ratios and the average existence number by SEM observation is 00045 or more 3 per project area of silver covering copper particulates / μ m | 【청구항1】 구리 미립자가 은 피막 및 은 돌기에 의해 피복되어 있는 은 피복 구리 미립자로서, 평균 입경이 100μm이하이며 상기 은 돌기가 장변이 100 nm 이상, 어스펙트비 4 이상이며 SEM 관찰에 의한 평균 존재 개수가 은 피복 구리 미립자의 투영 면적 당 3개/μm2 이상인 것을 특징으로 하는 은 피복 구리 미립자. | [Claim1] Copper particulates are silver covering copper particulates covered with the silver tunic and the silver projection, Average particle diameter is below 100μ m, and the above-mentioned silver projection, Silver covering copper particulates, wherein long sides are 100 nm or more and four or more aspect ratios and the average existence number by SEM observation is 00045 or more 3 per project area of silver covering copper particulates / μ m | [기술분야] 본 발명은 구리 미립자, 수지 페이스트 및 대전 방지 코트용 도료를 피복하는 은에 관한 것이며, 배선층, 전자 기기의 전극 등에 적용할 수 있다. [해결과제] 본 발명은 구리, 니켈, 금과 같은 종래의 재료로는 달성하기 어려운 저비용, 고산화 저항성, 및 고전도성 은 배선 재료에 대한 필요성의 문제를 해결하고자 한다. [해결수단] 본 발명은 은 튜닉 및 돌기, 수지 페이스트, 및 대전 방지 코팅을 위한 페인트로 구리 미립자를 덮는 은을 포함한다. [특징] 여기서 주요 특징은 은 피복 구리 미립자의 높은 내산화성 및 높은 전도성이며, 은 튜닉 및 프로젝션의 특정 구조를 통해 달성된다. [효과] 따라서, 본 발명은 전도성을 향상시키고 대전 방지 코팅을 위한 수지 페이스트 및 페인트에 사용되는 구리 미립자를 덮는 은의 양을 감소시킨다. | 2016-010922 | 2016-01-22 | 2017-128787 | 2017-07-27 |  |  | SUMITOMO METAL MINING CO LTD | 山下 秀幸 |  |  |  | 0 |  | 0 |  | 17165014 | JP2017-128787A | 1 | 취하 |  | 2217028001592
JP | JP | P | A | 구리 복합 철분 제조 방법 및 소결금속 제조 방법 | 【요약】 (수정유) 【과제】철분 표면에 구리성분을 피복해서 이루어지는 구리 복합 철분 제조에 관한 것으로 철에 대한 구리의 밀착성이 우수하고, 편석이 없는 구리 복합 철분의 제공. 【해결 수단】철분에 염화아연과 평균 입경이 20μm이하의 산화구리 분말을 혼합해 가열해 환원성 가스로 산화구리를 환원하고 철분 표면에 구리를 부착시킨 구리 복합 철분을 제조하는 방법으로 염화아연은 산화구리 분말에 대해서 0.2~1.5 wt%혼합하고, 산화구리 분말은 철분에 대해서 금속구리 환산으로 10~50 wt%혼합하고,200~330℃에 승온해 산화구리를 환원하는 제1 열처리와 700℃~950℃의 온도 범위 내에서 소성하는 제2 열처리를 하는 구리 복합 철분 제조 방법. 바람직하게는 철분에 대해, 0.4~1.5 wt%의 주석 분말을 혼합, 또한 바람직하게는 3~25 wt%의 정구리 분말을 추가로 혼합하는 구리 복합 철분 제조 방법. 상기 구리 복합 철분을 압 분말 성형하고 소결해서 이루어지는, 소결금속 제조 방법. 【선택도】없음 | [ABSTRACT] (Correction possession) [Technical problem] Offer of the copper compound iron powder which is excellent in the copper adhesion nature to iron, and does not have a segregation about manufacture of the copper compound iron powder which covers a copper ingredient on the iron powder surface. [Means for Solution]By a method of manufacturing copper compound iron powder which zinc chloride and average particle diameter mixed and heated copper oxide powder below 20μ m to iron powder, returned copper oxide by reducing gas, and made copper adhering to the iron powder surface, zinc chloride receives copper oxide powder -- 0.2~1.5wt% -- mix and copper oxide powder receives iron powder -- metal copper conversion -- 10~50wt% -- a manufacturing method of copper compound iron powder which performs the 1st heat treatment that is mixed, carries out a temperature rising to 200~330℃, and returns copper oxide, and the 2nd heat treatment calcinated by temperature within the limits of 700℃ ~ 950℃. A manufacturing method of the copper compound iron powder which further mixes mixture, moreover, preferably 3~25wt% of 静銅粉 for 0.4~1.5wt% of tin powder to iron powder preferably. A manufacturing method of the sintering metal which carries out powder-compacting fabrication and sinters the above-mentioned copper compound iron powder. [Chosen drawing] Nothing | 【청구항1】 철분에 평균 입경이 20μm이하의 산화구리 분말과 염화아연을 혼합해 가열해 환원성 가스로 산화구리를 환원하고 철분 표면에 구리를 부착시킨 구리 복합 철분을 제조하는 구리 복합 철분 제조 방법으로서, 상기 염화 아연을 상기 산화구리 분말에 대해서 0.2~1.5 wt%혼합하고, 상기 산화구리 분말을 상기 철분에 대해서 금속구리 환산으로 10~50 wt%혼합하고, 200℃내지 330℃으로 승온해 산화구리를 환원하는 제1 열처리와 700℃~950℃의 온도 범위 내에서 소성하는 제2 열처리를 하는 구리 복합 철분 제조 방법. | [Claim1] Average particle diameter mixes and heats the copper oxide powder and zinc chloride below 20μ m to iron powder, and it returns copper oxide by reducing gas, It is a manufacturing method of the copper compound iron powder which manufactures the copper compound iron powder which made copper adhere to the iron powder surface, receiving the above-mentioned copper oxide powder in the above-mentioned zinc chloride -- 0.2~1.5wt% -- mixing and receiving the above-mentioned iron powder in the above-mentioned copper oxide powder -- metal copper conversion -- 10~50wt% -- with the 1st heat treatment that is mixed, carries out a temperature rising to 330℃ from 200℃, and returns copper oxide, A manufacturing method of the copper compound iron powder which performs the 2nd heat treatment calcinated by temperature within the limits of 700℃ ~ 950℃. | 【청구항1】 철분에 평균 입경이 20μm이하의 산화구리 분말과 염화아연을 혼합해 가열해 환원성 가스로 산화구리를 환원하고 철분 표면에 구리를 부착시킨 구리 복합 철분을 제조하는 구리 복합 철분 제조 방법으로서, 상기 염화 아연을 상기 산화구리 분말에 대해서 0.2~1.5 wt%혼합하고, 상기 산화구리 분말을 상기 철분에 대해서 금속구리 환산으로 10~50 wt%혼합하고, 200℃내지 330℃으로 승온해 산화구리를 환원하는 제1 열처리와 700℃~950℃의 온도 범위 내에서 소성하는 제2 열처리를 하는 구리 복합 철분 제조 방법. | [Claim1] Average particle diameter mixes and heats the copper oxide powder and zinc chloride below 20μ m to iron powder, and it returns copper oxide by reducing gas, It is a manufacturing method of the copper compound iron powder which manufactures the copper compound iron powder which made copper adhere to the iron powder surface, receiving the above-mentioned copper oxide powder in the above-mentioned zinc chloride -- 0.2~1.5wt% -- mixing and receiving the above-mentioned iron powder in the above-mentioned copper oxide powder -- metal copper conversion -- 10~50wt% -- with the 1st heat treatment that is mixed, carries out a temperature rising to 330℃ from 200℃, and returns copper oxide, A manufacturing method of the copper compound iron powder which performs the 2nd heat treatment calcinated by temperature within the limits of 700℃ ~ 950℃. | [기술분야] 본 발명은 철과 구리의 특성을 조합하는 구리 화합물 철 분말의 제조 방법에 관한 것이며, 다양한 기계적 응용에 사용되는 소결 오일 보유 베어링에 적용될 수 있다. [해결과제] 본 발명은 종종 복잡한 공정을 필요로 하고 일관성 없는 품질을 초래하는 종래 기술의 방법에서 난제였던 구리 화합물 철 분말의 제조에서의 분리 문제를 해결하고자 한다. [해결수단] 본 발명은 산화구리 분말, 염화아연, 및 철 분말을 혼합 및 가열하여 구리 화합물 철 분말의 제조를 용이하게 하는 전구체 분말을 생성하는 특정 방법을 포함한다. [특징] 여기서 주요 특징은 철 분말에 대한 구리의 효과적인 접착을 허용하여, 생성된 구리 화합물 철 분말의 특성을 향상시키는 혁신적인 열처리 공정이다. [효과] 따라서, 본 발명은 구리 화합물 철 분말의 제조 효율 및 품질을 향상시켜 소결 오일 보유 베어링과 같은 적용에서 더 나은 성능을 가져온다. | 2016-000132 | 2016-01-04 | 2017-122246 | 2017-07-13 | 5995389 |  | HEIWA SANGYO KK | 遠藤 広樹 ¦ 丹内 克芳 |  |  |  | 2 | JP6327133B2(BE) ¦ JP2016-000131(미포함) | 3 | CN111451519B ¦ JP2021-091925A(FE) ¦ JP6176804B2 | 17160090 | JP5995389B1 | 1 | 등록 |  | 2217026001066
JP | JP | P | A | 표면 처리 구리 분말 및 그 제조 방법 | 【요약】 【과제】구리 분말의 산화를 억제하고 소결 개시 온도를 높일 수 있는, 표면 처리 구리 분말 및 그 제조 방법을 제공한다. 【해결 수단】습식 환원법에 의해 제조된 구리 분말이 액중에 분산한 슬러리에 지르코늄(Zr), 랜턴(La) 및 이트륨(Y)으로 구성되는 군에서 선택되는 1 이상의 원소를 포함한 수용액을 첨가하여 구리 분말의 표면에 상기의 원소를 존재시키는 표면 처리를 함으로써, 구리 분말의 표면에 지르코늄, 랜턴 및 이트륨으로 구성되는 군에서 선택되는 1 이상의 원소가 존재하고 산소 함유량이 1 질량%이하인 표면 처리 구리 분말을 제조한다. 【선택도】도 1 | [ABSTRACT] [Technical problem] Surface treatment copper powder which can control oxidization of copper powder and can make sintering start temperature high, and a manufacturing method for the same are provided. [Means for Solution]Solution containing one or more elements chosen from a group which becomes the slurry which copper powder manufactured by wet reductionism distributed in liquid from ジルコニウム (Zr), a lantern (La), and yttrium (Y) is added, By performing a surface treatment in which the above-mentioned element is made to exist on the surface of copper powder, one or more elements chosen from a group which consists of ジルコニウム, a lantern, and yttrium on the surface of copper powder exist, and an oxygen content manufactures surface treatment copper powder which is below the 1 mass %. [Chosen drawing] Drawing 1 | 【청구항1】 습식 환원법에 의해 제조된 구리 분말이 액중에 분산한 슬러리에 지르코늄, 랜턴 및 이트륨으로 구성되는 군에서 선택되는 1 이상의 원소를 포함한 수용액을 첨가하여 구리 분말의 표면에 상기 원소를 존재시키는 표면 처리를 하는 것을 특징으로 하는 표면 처리 구리 분말 제조 방법. | [Claim1] A manufacturing method of the surface treatment copper powder which adds solution containing one or more elements chosen from the group which becomes the slurry which the copper powder manufactured by wet reductionism distributed in liquid from ジルコニウム, a lantern, and yttrium, and is characterized by performing the surface treatment in which the above-mentioned element is made to exist on the surface of copper powder. | 【청구항1】 습식 환원법에 의해 제조된 구리 분말이 액중에 분산한 슬러리에 지르코늄, 랜턴 및 이트륨으로 구성되는 군에서 선택되는 1 이상의 원소를 포함한 수용액을 첨가하여 구리 분말의 표면에 상기 원소를 존재시키는 표면 처리를 하는 것을 특징으로 하는 표면 처리 구리 분말 제조 방법. ¦ 【청구항5】 구리 분말의 표면에 지르코늄, 랜턴 및 이트륨으로 구성되는 군에서 선택되는 1 이상의 원소가 존재하고 산소 함유량이 1 질량%이하인 것을 특징으로 하는 표면 처리 구리 분말. | [Claim1] A manufacturing method of the surface treatment copper powder which adds solution containing one or more elements chosen from the group which becomes the slurry which the copper powder manufactured by wet reductionism distributed in liquid from ジルコニウム, a lantern, and yttrium, and is characterized by performing the surface treatment in which the above-mentioned element is made to exist on the surface of copper powder. ¦ [Claim5] Surface treatment copper powder which one or more elements chosen from the group which consists of ジルコニウム, a lantern, and yttrium on the surface of copper powder exist, and is characterized by an oxygen content being below the 1 mass %. | [기술분야] 본 발명은 표면 처리 구리 분말 및 이의 제조 방법에 관한 것이고, 라미네이션 세라믹 콘덴서 및 라미네이션 세라믹 인덕터와 같은 라미네이션 세라믹 전자 부품의 내부 전극을 형성하기 위한 전도성 페이스트에 적용될 수 있다. [해결과제] 본 발명은 라미네이션 세라믹 응축기 제조에 있어서 구리 분말의 산화 문제 및 높은 소결 시작 온도의 필요성을 해결하고자 한다. [해결수단] 본 발명은 습식 환원법에 의해 제조된 구리 분말에 Zr, La 및 Y로 이루어진 군으로부터 선택된 하나 이상의 원소를 함유하는 용액을 첨가하는 것을 포함하는, 표면 처리 구리 분말을 위한 제조 방법을 포함한다. [특징] 여기서 주요 특징은 표면 처리 구리 분말에 의해 달성되는 높은 소결 시작 온도이며, 적층 세라믹 전자 부품용 전도성 페이스트에 사용하기에 적합하다. [효과] 따라서, 본 발명은 구리 분말의 산화 제어를 향상시키고 소결 시작 온도를 향상시켜 적층 세라믹 전자 부품용 전도성 페이스트에 사용하기에 적합하다. | 2016-000603 | 2016-01-05 | 2017-122252 | 2017-07-13 |  |  | DOWA ELECTRONICS MATERIALS CO LTD | 金城 優樹 ¦ 井上 健一 ¦ 藤田 英史 |  |  |  | 9 | JP2015-132000A(BE) ¦ JP2014-199720A(BE) ¦ JP5748957B2(BE) ¦ JP4158713B2(BE) ¦ JP2002-226973A(BE) ¦ JP4701426B2(BE) ¦ JP4001438B2(BE) ¦ WOWO2015-122251A1(BE) ¦ WOWO2012-157704A1(BE) | 3 | CN114786839B ¦ DE11-2022-003080T5 ¦ JP7065676B2(FE) | 17160096 | JP6762718B2 | 1 | 등록 |  | 2217026001072
JP | JP | P | A | 도체 형성 조성물, 도체 제조 방법, 도체 및 장치 | 【요약】 【과제】접착성이 우수한 도체를 저온에서 형성 가능한 도체 형성 조성물, 이것을 이용하는 도체 제조 방법, 저온에서 형성 가능하고 접착성이 우수한 도체 및 상기 도체를 포함한 장치를 제공한다. 【해결 수단】구리 함유 입자와 분산매와 상기 분산매에 용해하지 않는 유기 화합물를 포함하고 상기 구리 함유 입자는 구리를 포함한 코어 입자와 상기 코어 입자의 표면 중 적어도 일부에 존재하는 유기물를 가지며, 장축의 길이가 50 nm이하인 구리 함유 입자의 비율이 55개%이하인 도체 형성 조성물. 【선택도】도 1 | [ABSTRACT] [Technical problem] The device containing the conductor which can form the conductor which is excellent in adhesiveness at the manufacturing method of the conductor using the conductor formation constituent and this which can be formed at low temperature, and low temperature, and is excellent in adhesiveness, and the above-mentioned conductor is provided. [Means for Solution]Including copper content particles, carrier fluid, and an organic compound that is not dissolved in the carrier fluid, the copper content particles, A conductor formation constituent whose rate of copper content particles that it has a core particle containing copper and an organic matter which exists in at least a part of surface of the core particle, and the long axis is 50 nm or less in length is less than 55 piece %. [Chosen drawing] Drawing 1 | 【청구항1】 구리 함유 입자와 분산매와 상기 분산매에 용해하지 않는 유기 화합물를 포함하고 상기 구리 함유 입자는 구리를 포함한 코어 입자와 상기 코어 입자의 표면 중 적어도 일부에 존재하는 유기물를 가지며, 장축의 길이가 50 nm이하인 구리 함유 입자의 비율이 55개%이하인 도체 형성 조성물. | [Claim1] Including copper content particles, carrier fluid, and the organic compound that is not dissolved in the above-mentioned carrier fluid, the above-mentioned copper content particles, The conductor formation constituent whose rate of copper content particles that it has a core particle containing copper and an organic matter which exists in at least a part of surface of the above-mentioned core particle, and the long axis is 50 nm or less in length is less than 55 piece %. | 【청구항1】 구리 함유 입자와 분산매와 상기 분산매에 용해하지 않는 유기 화합물를 포함하고 상기 구리 함유 입자는 구리를 포함한 코어 입자와 상기 코어 입자의 표면 중 적어도 일부에 존재하는 유기물를 가지며, 장축의 길이가 50 nm이하인 구리 함유 입자의 비율이 55개%이하인 도체 형성 조성물. | [Claim1] Including copper content particles, carrier fluid, and the organic compound that is not dissolved in the above-mentioned carrier fluid, the above-mentioned copper content particles, The conductor formation constituent whose rate of copper content particles that it has a core particle containing copper and an organic matter which exists in at least a part of surface of the above-mentioned core particle, and the long axis is 50 nm or less in length is less than 55 piece %. | [기술분야] 본 발명은 도체 형성 구성 요소 및 도체의 제조 방법에 관한 것으로, 전자 소자 등의 다양한 제품에 적용될 수 있다. [해결과제] 본 발명은 전기 전도 재료에서 금속 입자의 접착성 및 보존성을 향상시키고, 저온에서 형성될 수 있고 다양한 기판에 대한 양호한 접착성을 갖는 전도체를 개발하는 기술적 문제를 해결하고자 한다. [해결수단] 본 발명은 구리 함유 입자, 캐리어 유체, 및 상기 캐리어 유체에 용해되지 않는 유기 화합물을 함유하는 전도체 형성 성분을 포함한다. [특징] 여기서 주요 특징은 50 nm 이하의 장축 길이 및 55 피스%미만의 바이웨이 입자의 레이트와 같은 특정 특성을 갖는 구리 함량 입자의 포함이다. [효과] 따라서, 본 발명은 전기 전도 재료에서 금속 입자의 접착성 및 보존성을 향상시키고, 형성된 전도체의 전도도 및 접착성을 향상시킨다. | 2016-001257 | 2016-01-06 | 2017-122260 | 2017-07-13 |  |  | RESONAC HOLDINGS CORP | 米倉 元気 ¦ 浦島 航介 ¦ 神代 恭 |  |  |  | 3 | JP5213420B2(BE) ¦ JP2009-062598A ¦ WOWO2006-019144A1(BE) | 0 |  | 17160104 | JP2017-122260A | 1 | 거절 |  | 2217026001080
JP | JP | P | A | 금속 입자의 분산 용액 | 【요약】 【과제】본 발명은 소결전의 건조 후의 페이스트형 상태에서 금속 입자가 탈락하기 어려워지고, 회로 간 쇼트나 이물 부착이 방지됨과 동시에, 소결 특성이 우수한 접합층을 형성할 수 있는, 금속 입자의 분산 용액을 제공한다. 【해결 수단】본 발명의 금속 입자 분산 용액은 평균 1차 입자 지름이 2 nm~500 nm인 구리 나노 입자(P1)를 포함한 금속 입자(P)와 유기 분산매(S)로 구성되어, 구리 나노 입자(P1)가 아미드기를 가지는 화합물(A2)에 의해 수식된 표면을 갖고, 유기 분산매(S)가 3가의 알코올(A1a)과 1 분자 중에 하이드록시기를 4개 이상 가지는 다가의 알코올(A1b)을 포함하고 있다. 【선택도】없음 | [ABSTRACT] [Technical problem] this invention provides the distributed solution of the metal particles which can form the joining layer excellent in the sintering characteristic while metal particles become difficult to drop out in the state of the shape of a paste after the dryness before sintering and short-circuit between circuits and foreign substance adhesion are prevented. [Means for Solution]Metal particles (P) in which distributed solution of metal particles of this invention contains copper nanoparticles (P1) whose average primary particle diameter is 2 nm ~ 500 nm, It consists of organic carrier fluid (S), copper nanoparticles (P1) have the surface embellished with a compound (A2) which has an amide machine, and organic carrier fluid (S) contains trivalent alcohol (A1a) and alcohol (A1b) of 多 value which has four or more hydroxy groups in one molecule. [Chosen drawing] Nothing | 【청구항1】 평균 1차 입자 지름이 2 nm~500 nm인 구리 나노 입자(P1)를 포함한 금속 입자(P)와 유기 분산매(S)로 구성되는 금속 입자의 분산 용액으로서, 상기 구리 나노 입자(P1)가 아미드기를 가지는 화합물(A2)에 의해 수식된 표면을 갖고, 상기 유기 분산매(S)가 3가의 알코올(A1a)과 1 분자 중에 하이드록시기를 4개 이상 가지는 다가의 알코올(A1b)을 포함하는 것을 특징으로 하는 금속 입자의 분산 용액. | [Claim1] The metal particles (P) in which average primary particle diameter contains the copper nanoparticles (P1) which are 2 nm ~ 500 nm, Are distributed solution of the metal particles which consist of organic carrier fluid (S), the above-mentioned copper nanoparticles (P1) have the surface embellished with the compound (A2) which has an amide machine, and the above-mentioned organic carrier fluid (S) Trivalent alcohol (A1a), Distributed solution of metal particles by which the alcohol (A1b) of the 多 value which has four or more hydroxy groups being included in one molecule. | 【청구항1】 평균 1차 입자 지름이 2 nm~500 nm인 구리 나노 입자(P1)를 포함한 금속 입자(P)와 유기 분산매(S)로 구성되는 금속 입자의 분산 용액으로서, 상기 구리 나노 입자(P1)가 아미드기를 가지는 화합물(A2)에 의해 수식된 표면을 갖고, 상기 유기 분산매(S)가 3가의 알코올(A1a)과 1 분자 중에 하이드록시기를 4개 이상 가지는 다가의 알코올(A1b)을 포함하는 것을 특징으로 하는 금속 입자의 분산 용액. | [Claim1] The metal particles (P) in which average primary particle diameter contains the copper nanoparticles (P1) which are 2 nm ~ 500 nm, Are distributed solution of the metal particles which consist of organic carrier fluid (S), the above-mentioned copper nanoparticles (P1) have the surface embellished with the compound (A2) which has an amide machine, and the above-mentioned organic carrier fluid (S) Trivalent alcohol (A1a), Distributed solution of metal particles by which the alcohol (A1b) of the 多 value which has four or more hydroxy groups being included in one molecule. | [기술분야] 본 발명은 반도체 패키지 및 칩과 같은 전자 부품을 기판 및 전극과 같은 다른 물체에 접합하기 위해 사용되는 금속 입자의 분산 용액에 관한 것이다. [해결과제] 본 발명은 소결 후 양호한 전도성 및 소결 특성을 유지하면서, 금속 입자가 쉽게 떨어지고 소결 전 페이스트-유사 상태에서 단락 및 이물질 부착을 유발하는 문제를 해결하고자 한다. [해결수단] 본 발명은 유기 보호 필름을 가진 구리 나노 입자, 4개 이상의 히드록시기를 가진 3가 알코올 및 알코올을 가진 유기 캐리어 유체, 및 표면 박리를 위한 아미드 기계를 가진 화합물을 포함하는 금속 입자의 분산 용액을 포함한다. [특징] 여기서 주된 특징은 금속 입자의 탈락을 방지하고 전도성 및 소결 특성을 향상시키기 위해 유기 보호막을 갖는 구리 나노 입자 및 4개 이상의 히드록시기를 갖는 3가 알코올 및 알코올을 갖는 유기 캐리어 유체의 사용이다. [효과] 따라서, 본 발명은 금속 입자가 떨어지는 것을 방지하고 소결 특성을 향상시킴으로써 접합층의 안정성 및 전도성을 향상시킨다. | 2016-241944 | 2016-12-14 | 2017-123326 | 2017-07-13 |  |  | FURUKAWA ELECTRIC CO LTD | 佐藤 義浩 ¦ 藤原 英道 ¦ 新田 ノルザフリザ ¦ 石井 智紘 | 2016-000052 | JP | 2016-01-04 | 1 | JP6016664B2(BE) | 6 | JP7731972B2(FE) ¦ JP7732450B2(FE) ¦ JP7434786B2(FE) ¦ JP6956765B2(FE) ¦ JP6956766B2(FE) ¦ TWI901665B(FE) | 17160941 | DE10-2017-129945A1 ¦ JP2016-000052 ¦ JP6789794B2 | 3 | 등록 |  | 2217026002146
JP | JP | P | A | 솔더 분말 및 그 제조 방법 및 이 분말을 이용한 핸더용 페이스트의 조제 방법 | 【요약】 【과제】보관 시에 구리가 주석에 확산하지 않고, 분말끼리가 밀착하지 않고, 또한 니켈로 구성되는 확산 방지층 및 주석층의 두께 편차가 작은 솔더 분말을 제작한다. 【해결 수단】구리 분말의 분산액에 니켈의 금속염을 첨가 혼합하고, 이 금속염이 용해되어 구리 분말이 분산되는 제1 용해액을 얻는다. 이 용해액을 pH조정한 후, 제1 환원제를 첨가 혼합하여 니켈 이온이 환원되고 석출한 니켈이 구리 분말을 피복해서 분산하는 분산액을 얻는다. 이 액을 고액 분리하고 고형분을 건조해 구리핵을 니켈로 구성되는 확산 방지층이 피복해서 이루어지는 금속 분말을 얻는다. 금속 분말의 분산액에 주석의 금속염을 첨가 혼합하고, 이 금속염이 용해되어 금속 분말이 분산되는 제2 용해액을 얻는다. 이 용해액을 pH조정한 후, 제2 환원제를 첨가 혼합하여 주석 이온이 환원되고 석출한 주석이 금속 분말을 피복해서 분산하는 분산액을 얻는다. 이 액을 고액 분리하고 고형분을 건조해 금속 분말이 주석층으로 피복된 솔더 분말을 얻는다. 【선택도】도 1 | [ABSTRACT] [Technical problem] The small solder powder of the variation in the thickness of a nonproliferation layer and a tin layer which copper is not spread in tin at the time of storage, and powder does not stick, and consists of nickel is produced. [Means for Solution]The 1st solution that carries out addition mixture of the metal salt of nickel, this metal salt dissolves in dispersion liquid in the end of copper powder, and the end of copper powder distributes is obtained. After carrying out pH control of this solution, addition mixture of the 1st reducing agent is carried out, nickel ion is returned, and the dispersion liquid which depositing nickel covers the end of copper powder, and distributes are obtained. Solid-liquid separation of this liquid is carried out, solid content is dried and the metallic powder in which the nonproliferation layer which consists of nickel covers a copper core is obtained. The 2nd solution that carries out addition mixture of the metal salt of tin, this metal salt dissolves in the dispersion liquid of metallic powder, and metallic powder distributes is obtained. After carrying out pH control of this solution, addition mixture of the 2nd reducing agent is carried out, tin ion is returned, and the dispersion liquid which depositing tin covers metallic powder and distributes are obtained. Solid-liquid separation of this liquid is carried out, and the solder powder by which dried solid content and metallic powder was covered by the tin layer is obtained. [Chosen drawing] Drawing 1 | 【청구항1】 구리 분말의 제1 분산액을 조제하는 공정과 니켈의 금속염을 상기 구리 분말의 제1 분산액에 첨가 혼합해 상기 니켈의 금속염이 용해되어 상기 구리 분말이 분산되는 제1 용해액을 조제하는 공정과 상기 제 1 용해액의 pH를 조정하는 공정과 상기 pH조정한 제1 용해액에 제1 환원제를 첨가 혼합함으로써, 니켈 이온이 환원되고 석출한 니켈이 구리 분말을 피복해서 분산하는 제2 분산액을 조제하는 공정과 상기 제 2 분산액을 고액 분리하고 상기 고액 분리한 고형분을 건조해 구리핵을 니켈로 구성되는 확산 방지층이 피복해서 이루어지는 금속 분말을 제작하는 공정과 상기 금속 분말의 제3 분산액을 조제하는 공정과 주석의 금속염을 상기 금속 분말의 제3 분산액에 첨가 혼합해 상기 주석의 금속염이 용해되어 상기 금속 분말이 분산되는 제2 용해액을 조제하는 공정과 상기 제 2 용해액의 pH를 조정하는 공정과 상기 pH조정한 제2 용해액에 제2 환원제를 첨가 혼합함으로써, 주석 이온이 환원되고 석출한 주석이 상기 금속 분말을 피복해서 분산하는 제4 분산액을 조제하는 공정과 상기 제 4 분산액을 고액 분리하고 상기 고액 분리한 고형분을 건조해 상기 금속 분말이 주석층으로 피복된 솔더 분말을 제작하는 공정을 포함한 솔더 분말 제조 방법. | [Claim1] The process of preparing the 1st dispersion liquid in the end of copper powder, and the process of preparing the 1st solution that addition mixture is carried out, metal salt of the above-mentioned nickel dissolves metal salt of nickel in the 1st dispersion liquid in the above-mentioned end of copper powder, and the above-mentioned end of copper powder distributes, By carrying out addition mixture of the 1st reducing agent to the 1st solution that carried out [ above-mentioned ] pH control to the process of adjusting the pH of the 1st above-mentioned solution, The process of preparing the 2nd dispersion liquid that the nickel which nickel ion was returned and deposited covers the end of copper powder, and distributes, The process of producing the metallic powder which carries out solid-liquid separation of the 2nd above-mentioned dispersion liquid, and dries the solid content which carried out [ above-mentioned ] solid-liquid separation and in which the nonproliferation layer which consists of nickel covers a copper core, The process of preparing the 3rd dispersion liquid of the above-mentioned metallic powder, and the process of preparing the 2nd solution that addition mixture is carried out, metal salt of the above-mentioned tin dissolves metal salt of tin in the 3rd dispersion liquid of the above-mentioned metallic powder, and the above-mentioned metallic powder distributes, By carrying out addition mixture of the 2nd reducing agent to the 2nd solution that carried out [ above-mentioned ] pH control to the process of adjusting the pH of the 2nd above-mentioned solution, A manufacturing method of the solder powder which tin ion is returned, carries out solid-liquid separation of the process of preparing the 4th dispersion liquid that depositing tin covers the above-mentioned metallic powder, and distributes, and the 4th above-mentioned dispersion liquid, and includes the process of producing the solder powder by which dried the solid content which carried out [ above-mentioned ] solid-liquid separation, and the above-mentioned metallic powder was covered by the tin layer. | 【청구항1】 구리 분말의 제1 분산액을 조제하는 공정과 니켈의 금속염을 상기 구리 분말의 제1 분산액에 첨가 혼합해 상기 니켈의 금속염이 용해되어 상기 구리 분말이 분산되는 제1 용해액을 조제하는 공정과 상기 제 1 용해액의 pH를 조정하는 공정과 상기 pH조정한 제1 용해액에 제1 환원제를 첨가 혼합함으로써, 니켈 이온이 환원되고 석출한 니켈이 구리 분말을 피복해서 분산하는 제2 분산액을 조제하는 공정과 상기 제 2 분산액을 고액 분리하고 상기 고액 분리한 고형분을 건조해 구리핵을 니켈로 구성되는 확산 방지층이 피복해서 이루어지는 금속 분말을 제작하는 공정과 상기 금속 분말의 제3 분산액을 조제하는 공정과 주석의 금속염을 상기 금속 분말의 제3 분산액에 첨가 혼합해 상기 주석의 금속염이 용해되어 상기 금속 분말이 분산되는 제2 용해액을 조제하는 공정과 상기 제 2 용해액의 pH를 조정하는 공정과 상기 pH조정한 제2 용해액에 제2 환원제를 첨가 혼합함으로써, 주석 이온이 환원되고 석출한 주석이 상기 금속 분말을 피복해서 분산하는 제4 분산액을 조제하는 공정과 상기 제 4 분산액을 고액 분리하고 상기 고액 분리한 고형분을 건조해 상기 금속 분말이 주석층으로 피복된 솔더 분말을 제작하는 공정을 포함한 솔더 분말 제조 방법. ¦ 【청구항2】 구리핵을 니켈로 구성되는 확산 방지층이 피복해서 이루어지는 금속 분말이 주석층으로 피복된 솔더 분말에 있어서 상기 솔더 분말의 평균 입경이 1μm 이상 30μm이하이며 상기 솔더 분말의 전체량 100 질량%에 대해, 구리의 함유 비율이 2 질량% 이상 70 질량%이하이며 상기 니켈로 구성되는 확산 방지층의 두께가 상기 구리핵의 반경을 1으로 할 때 0.04 이상 0.51 이하의 비율인 것을 특징으로 하는 솔더 분말. | [Claim1] The process of preparing the 1st dispersion liquid in the end of copper powder, and the process of preparing the 1st solution that addition mixture is carried out, metal salt of the above-mentioned nickel dissolves metal salt of nickel in the 1st dispersion liquid in the above-mentioned end of copper powder, and the above-mentioned end of copper powder distributes, By carrying out addition mixture of the 1st reducing agent to the 1st solution that carried out [ above-mentioned ] pH control to the process of adjusting the pH of the 1st above-mentioned solution, The process of preparing the 2nd dispersion liquid that the nickel which nickel ion was returned and deposited covers the end of copper powder, and distributes, The process of producing the metallic powder which carries out solid-liquid separation of the 2nd above-mentioned dispersion liquid, and dries the solid content which carried out [ above-mentioned ] solid-liquid separation and in which the nonproliferation layer which consists of nickel covers a copper core, The process of preparing the 3rd dispersion liquid of the above-mentioned metallic powder, and the process of preparing the 2nd solution that addition mixture is carried out, metal salt of the above-mentioned tin dissolves metal salt of tin in the 3rd dispersion liquid of the above-mentioned metallic powder, and the above-mentioned metallic powder distributes, By carrying out addition mixture of the 2nd reducing agent to the 2nd solution that carried out [ above-mentioned ] pH control to the process of adjusting the pH of the 2nd above-mentioned solution, A manufacturing method of the solder powder which tin ion is returned, carries out solid-liquid separation of the process of preparing the 4th dispersion liquid that depositing tin covers the above-mentioned metallic powder, and distributes, and the 4th above-mentioned dispersion liquid, and includes the process of producing the solder powder by which dried the solid content which carried out [ above-mentioned ] solid-liquid separation, and the above-mentioned metallic powder was covered by the tin layer. ¦ [Claim2] In the solder powder by which the metallic powder in which the nonproliferation layer which consists of nickel covers a copper core was covered by the tin layer, The average particle diameter of the above-mentioned solder powder of more than 1μ m is below 30μ m, Solder powder characterized by copper content rates's being more than the 2 mass % and below the 70 mass %, and being 0.04 or more and 0.51 or less ratio when the thickness of the nonproliferation layer which consists of the above-mentioned nickel sets the radius of the above-mentioned copper core to 1 to the whole above-mentioned solder powder quantity 100 mass %. | [기술분야] 본 발명은 전자 부품 실장에 사용되는 솔더 파우더 및 그 제조 방법에 관한 것이다. [해결과제] 본 발명은 땜납 분말 확산 및 저장 및 리플로우 동안 불량한 접합 강도의 문제를 해결하고자 한다. [해결수단] 본 발명은 구리 코어, 니켈의 비증식 층, 및 주석 층을 포함한다. [특징] 여기서 주요 특징은 구리 코어와 주석 층 사이의 확산을 방지하는 니켈의 비증식 층이다. [효과] 따라서, 본 발명은 접합 강도를 향상시키고 리플로우 후 재-용융 및 접합 하강을 방지한다. | 2015-244270 | 2015-12-15 | 2017-110251 | 2017-06-22 |  |  | MITSUBISHI MATERIALS CORP | 植杉 隆二 |  |  |  | 6 | JP5736799B2(BE) ¦ JP2007-081141A(BE) ¦ JP2007-075856A(BE) ¦ JP4494108B2(BE) ¦ WOWO2013-141166A1(BE) ¦ JP1975-138771 A (미포함) | 0 |  | 92895993 | CN108602121B ¦ JP6587099B2 ¦ KR10-2189367B1 ¦ TWI668065B ¦ WOWO2017-104562A1 | 5 | 소멸(연차료 불납에 의한 말소) |  | 2217023001618
JP | JP | P | A | 도전성 페이스트 | 【요약】 【과제】본 발명이 해결하고자 하는 과제는 금속 나노 입자를 이용하는 미세 공간 충전용 도전성 페이스트로서, 소성 시에 가압 및 수소 분위기 하를 필요로 하지 않고, 또한 소성 후에 체적 수축에 의한 보이드 발생이 없는 금속 나노 입자를 이용한 미세한 비아 또는 트렌치 충전용 도전성 페이스트를 제공하는 데 있다. 【해결 수단】본 발명은 금속 나노 입자 보호제 중의 분산 부위에 알킬 사슬 등이 아니고 탄소수8~200의 폴리에틸렌옥사이드 구조를 도입함으로써, 금속 나노 입자를 이용한 도전성 페이스트를 미세한 비아 또는 트렌치 충전을 위한 도전성 페이스트로서 이용함으로써 상기 과제를 해결하는 것이다. 【선택도】도 1 | [ABSTRACT] [Technical problem] The issue which this invention tends to solve is conductive paste for detailed space restoration which uses a metal nanoparticle, It is in providing the detailed beer or the conductive paste for trench restoration using the metal nanoparticle which does not need the bottom of pressurization and a hydrogen atmosphere at the time of calcination, and does not have Boyd generating by volume contraction after calcination. [Means for Solution]this invention is introducing polyethylene oxide structure of the carbon numbers 8~200, such as an alkyl chain, into a distributed part in a protecting agent of a metal nanoparticle, The above-mentioned technical problem is solved by using conductive paste using a metal nanoparticle as conductive paste for detailed beer or trench restoration. [Chosen drawing] Drawing 1 | 【청구항1】 탄소수8~200의 폴리에틸렌옥사이드 구조 함유 유기 화합물(A)이 복합한 금속 나노 입자(M)와 비점 150℃이상의 알코올계 용매, 에테르계 용매, 에스테르계 용매 및 락탐 구조 함유 용매로 구성되는 군에서 선택되는 적어도 일종의 용매(S)를 함유하는 것을 특징으로 하는 비아 또는 트렌치의 충전에 이용하는 도전성 페이스트. | [Claim1] The metal nanoparticle (M) which the polyethylene oxide structure content organic compound (A) of the carbon number 8~200 compounded, Conductive paste used for restoration of the beer or the trench containing at least one sort of solvents (S) chosen from the group which consists of alcoholic solvent of 150℃ or more of boiling points, an ether system solvent, ester solvent, and a lactam structure content solvent. | 【청구항1】 탄소수8~200의 폴리에틸렌옥사이드 구조 함유 유기 화합물(A)이 복합한 금속 나노 입자(M)와 비점 150℃이상의 알코올계 용매, 에테르계 용매, 에스테르계 용매 및 락탐 구조 함유 용매로 구성되는 군에서 선택되는 적어도 일종의 용매(S)를 함유하는 것을 특징으로 하는 비아 또는 트렌치의 충전에 이용하는 도전성 페이스트. | [Claim1] The metal nanoparticle (M) which the polyethylene oxide structure content organic compound (A) of the carbon number 8~200 compounded, Conductive paste used for restoration of the beer or the trench containing at least one sort of solvents (S) chosen from the group which consists of alcoholic solvent of 150℃ or more of boiling points, an ether system solvent, ester solvent, and a lactam structure content solvent. | [기술분야] 본 발명은 전자 재료에서 비아 또는 트렌치의 복원을 위해 사용되는 전도성 페이스트에 관한 것이며, 특히 다층 상호 접속 보드에 적용된다. [해결과제] 본 발명은 하소를 위해 가압 및 수소 분위기를 필요로 하는 전통적인 전도성 페이스트와 연관된 높은 비용 및 부피 수축의 문제를 해결하고자 하며, 이는 전자 부품에서 증가된 저항 및 감소된 신뢰성을 초래할 수 있다. [해결수단] 본 발명은 금속 나노 입자, 폴리에틸렌 옥사이드 구조 함량 유기 화합물, 및 고온 적용에 적합한 특정 용매의 군으로부터 선택된 용매를 포함하는 전도성 페이스트를 포함한다. [특징] 여기서 주된 특징은 전도성 페이스트 내의 금속 나노입자의 안정성 및 분포를 향상시켜, 가압 조건의 필요 없이 작은 공간에서 효과적인 복원을 허용하는 폴리에틸렌 옥사이드 구조 함량 유기 화합물의 사용이다. [효과] 따라서, 본 발명은 높은 비용 및 체적 수축으로 인한 증가된 저항과 같은 전통적인 방법의 단점 없이 비아 및 트렌치의 효과적인 복원을 가능하게 함으로써 전자 부품의 신뢰성 및 성능을 개선한다. | 2016-234953 | 2016-12-02 | 2017-110295 | 2017-06-22 |  |  | DIC CORP | 長田 裕仁 ¦ 佐野 義之 ¦ 森脇 雅幸 | 2015-242211 | JP | 2015-12-11 | 5 | JP6372978B2(BE) ¦ JP2013-171862A(BE) ¦ WOWO2015-098658A1(BE) ¦ WOWO2014-068299A1(BE) ¦ WOWO2012-133296A1(BE) | 1 | KR10-2181676B1(FE) | 17150398 | JP2015-242211 ¦ JP6812768B2 | 2 | 등록 |  | 2217023001662
JP | JP | P | A | 은코팅 구리 분말 제조 방법 및 도전성 페이스트 제조 방법 | 【요약】 【과제】배선 재료용 금속 분말로서 적합한 은코팅 구리 분말을 공업적으로 대량생산할 수 있는 제조 방법을 제공한다. 또한 그 은코팅 구리 분말을 이용해 배선의 세선화에 대응할 수 있는 도전성 페이스트를 제조하는 방법을 제공한다. 【해결 수단】황산구리 수용액과 pH조정제와 분산제를 혼합해 구리염액을 제작하고 구리염액으로 환원제 수용액을 첨가해 반응액으로서 구리 입자를 생성시키고 얻어진 구리 입자를 은염 용액 중에 분산시켜 은코팅 처리를 하고, 여과, 세척, 건조해 은코팅 구리 분말로 하는 제조 방법에 있어서 구리염액에 구리에 대해서 0.005 몰% 이상 2 몰%미만의 핵생성을 위한 금속염을 용해시킴과 동시에, 반응액 중에는 적어도 수산화 구리가 존재하고 있도록 한다. 이 방법에 의해 구형이며 1차 입자의 평균 입경이 0.1~3.0μm이고 그 입경 분포도 좁은 은코팅 구리 분말을 얻는다. 【선택도】도 1 | [ABSTRACT] [Technical problem] The manufacturing method which can mass-produce industrially silver coat copper powder suitable as metal powder for wiring materials is provided. The method of manufacturing the conductive paste which can respond to small-gage wire-ization of wiring is provided using the silver coat copper powder. [Means for Solution]Mix copper sulfate solution, a pH adjuster, and a dispersing agent, produce copper salt solution, add reducing agent solution to copper salt solution, and it makes a copper grain child generate as reaction liquid. In a manufacturing method which distributes an obtained copper grain child in silver salt solution, performs silver coat processing, is filtered, washed and dried and is made into silver coat copper powder, While dissolving metal salt for nuclear generation below more than 0.005 mol %2 mol % in copper salt solution to copper, it is made for copper hydroxide to exist at least in reaction liquid. By this method, it is spherical, and the average particle diameter of a primary particle is 0.1~3.0μ m, and that grain size distribution also obtains narrow silver coat copper powder. [Chosen drawing] Drawing 1 | 【청구항1】 황산구리 수용액에 핵생성을 위한 금속염을 구리에 대해서 0.005 몰% 이상 2 몰%미만이 되도록 용해시키고 또한 pH조정제와 분산제를 혼합해 구리염액을 제작한 후, 상기 구리염액으로 환원제 수용액을 첨가하고 반응액 중에서 적어도 수산화 구리가 존재하고 있는 상태에서 구리 입자를 생성시키고 이어서 얻어진 구리 입자를 분리하거나, 분리하지 않고 반응액 그대로 은염 용액 중에 분산시켜 은코팅 처리를 하고, 여과, 세척, 건조해 은코팅 구리 분말로 하는 것을 특징으로 하는 은코팅 구리 분말 제조 방법. | [Claim1] Metal salt for nuclear generation is dissolved in copper sulfate solution so that it may become less than [ more than 0.005 mol %2 mol % ] to copper, After mixing a pH adjuster and a dispersing agent and producing copper salt solution, reducing agent solution is added to this copper salt solution, A manufacturing method of the silver coat copper powder separate the copper grain child who made generate a copper grain child in the state where copper hydroxide exists at least in reaction liquid, next was obtained, do not dissociate, but making it distribute in silver salt solution with reaction liquid, filtering, washing and drying [ perform silver coat processing and ], and considering it as silver coat copper powder. | 【청구항1】 황산구리 수용액에 핵생성을 위한 금속염을 구리에 대해서 0.005 몰% 이상 2 몰%미만이 되도록 용해시키고 또한 pH조정제와 분산제를 혼합해 구리염액을 제작한 후, 상기 구리염액으로 환원제 수용액을 첨가하고 반응액 중에서 적어도 수산화 구리가 존재하고 있는 상태에서 구리 입자를 생성시키고 이어서 얻어진 구리 입자를 분리하거나, 분리하지 않고 반응액 그대로 은염 용액 중에 분산시켜 은코팅 처리를 하고, 여과, 세척, 건조해 은코팅 구리 분말로 하는 것을 특징으로 하는 은코팅 구리 분말 제조 방법. | [Claim1] Metal salt for nuclear generation is dissolved in copper sulfate solution so that it may become less than [ more than 0.005 mol %2 mol % ] to copper, After mixing a pH adjuster and a dispersing agent and producing copper salt solution, reducing agent solution is added to this copper salt solution, A manufacturing method of the silver coat copper powder separate the copper grain child who made generate a copper grain child in the state where copper hydroxide exists at least in reaction liquid, next was obtained, do not dissociate, but making it distribute in silver salt solution with reaction liquid, filtering, washing and drying [ perform silver coat processing and ], and considering it as silver coat copper powder. | [기술분야] 본 발명은 은 코팅 구리 분말의 제조 방법 및 전도성 페이스트의 제조 방법에 관한 것이며, 배선 형성을 위한 전자 산업 재료에 적용될 수 있다. [해결과제] 본 발명은 산업적 양산에 적합한 좁은 입도 분포를 갖는 은 코팅 구리 분말을 제조하는 난제를 해결하고자 한다. [해결수단] 본 발명은 황산구리 용액, 핵 생성용 금속염, pH 조절제, 및 분산제를 사용하는 은 코팅 구리 분말의 제조 방법을 포함한다. [특징] 여기서 주요 특징은 은 코팅 구리 분말의 입자 직경 및 형상을 제어하기 위해 구리보다 높은 산화-환원 전위를 갖는 핵 생성을 위한 금속염의 사용이다. [효과] 따라서, 본 발명은 좁은 입도 분포를 제공하고 전도성 페이스트에서 경화 후 전도성을 향상시킴으로써 은 코팅 구리 분말의 제조 방법을 개선한다. | 2016-239053 | 2016-12-09 | 2017-110299 | 2017-06-22 |  |  | SUMITOMO METAL MINING CO LTD | 西本 大夢 ¦ 金子 勲 | 2015-242547 | JP | 2015-12-11 | 0 |  | 3 | CN115722678B ¦ CN113045848B ¦ CN112355322B | 17150399 | JP2015-242547 ¦ JP2017-110299A | 2 | 취하 |  | 2217023001666
JP | JP | P | A | 접합재 및 접합체 제조 방법 | 【요약】 【과제】산화 피막이 형성되어 있는 구리 기판에 대해서 높은 쉐어 강도를 가지는 접합층을 장기간 저장해도 안정적으로 형성할 수 있는 접합재 및 접합체 제조 방법을 제공한다. 【해결 수단】1차 입자의 입도 분포가 입자 지름 20~70 nm의 범위 내의 제1 피크와 입자 지름 200~500 nm의 범위 내의 제2 피크를 가지는 은가루와 탄소수가6~10이며 분자량이 101.19~157.30의 범위 내에 있는 알킬 아민과 환원성 유기 용제를 포함하는 것을 특징으로 하는 접합재. 접합체 제조 방법은 이 접합재를 이용하여 접합층을 형성한다. 【선택도】도 3 | [ABSTRACT] [Technical problem] The jointing material which it is stabilized and can form it to the copper board in which the oxide layer is formed even if it saves the joining layer which has high share intensity for a long period of time, and the manufacturing method of a zygote are provided. [Means for Solution]Particle size distribution of a primary particle The 1st peak within the limits of 20~70 nm of particle diameter, A jointing material containing silver dust which has the 2nd peak within the limits of 200~500 nm of particle diameter, alkylamine whose carbon number is 6~10 and which has a molecular weight within the limits of 101.19~157.30, and a reducing organic solvent. The manufacturing method of a zygote forms a joining layer using this jointing material. [Chosen drawing] Drawing 3 | 【청구항1】 1차 입자의 입도 분포가 입자 지름 20~70 nm의 범위 내의 제1 피크와 입자 지름 200~500 nm의 범위 내의 제2 피크를 가지는 은가루와 탄소수가6~10이며 분자량이 101.19~157.30의 범위 내에 있는 알킬 아민과 환원성 유기 용제를 포함하는 것을 특징으로 하는 접합재. | [Claim1] The particle size distribution of a primary particle The 1st peak within the limits of 20~70 nm of particle diameter, A jointing material containing the silver dust which has the 2nd peak within the limits of 200~500 nm of particle diameter, the alkylamine whose carbon number is 6~10 and which has a molecular weight within the limits of 101.19~157.30, and the reducing organic solvent. | 【청구항1】 1차 입자의 입도 분포가 입자 지름 20~70 nm의 범위 내의 제1 피크와 입자 지름 200~500 nm의 범위 내의 제2 피크를 가지는 은가루와 탄소수가6~10이며 분자량이 101.19~157.30의 범위 내에 있는 알킬 아민과 환원성 유기 용제를 포함하는 것을 특징으로 하는 접합재. | [Claim1] The particle size distribution of a primary particle The 1st peak within the limits of 20~70 nm of particle diameter, A jointing material containing the silver dust which has the 2nd peak within the limits of 200~500 nm of particle diameter, the alkylamine whose carbon number is 6~10 and which has a molecular weight within the limits of 101.19~157.30, and the reducing organic solvent. | [기술분야] 본 발명은 접합재와 접합재의 제조방법에 관한 것으로, 회로기판에 실장되는 전자부품에 적용될 수 있다. [해결과제] 본 발명은 산화층을 가진 구리 기판 상에 안정화되고 고강도 접합층을 형성할 수 있는 접합 재료, 및 접합제의 제조 방법을 제공하는 상기 기술적 문제를 해결하고자 한다. [해결수단] 본 발명은 특정 입자 크기 분포를 갖는 은 먼지 및 용매를 함유하는 접합 재료, 및 접합체의 제조 방법을 포함한다. [특징] 여기서 주된 특징은 접합재를 안정화시키고 산화물층을 갖는 구리 보드 상에 고강도 접합층을 형성하기 위해 은 더스트 및 환원성 유기 용매의 특정 입자 크기 분포의 사용이다. [효과] 따라서, 본 발명은 상기 접합 재료의 안정성 및 형성 능력을 개선하여, 산화물 층을 가진 구리 보드 상의 상기 고강도 접합 층을 향상시킨다. | 2015-245434 | 2015-12-16 | 2017-111975 | 2017-06-22 |  |  | MITSUBISHI MATERIALS CORP | 増山 弘太郎 ¦ 山▲崎▼ 和彦 |  |  |  | 3 | JP6679909B2(BE) ¦ JP5620122B2(BE) ¦ WOWO2014-185073A1(BE) | 9 | JP7479872B2(FE) ¦ JP6736782B2(FE) ¦ JP7120096B2(FE) ¦ JP6669420B2(FE) ¦ JP6766160B2(FE) ¦ JP6958434B2(FE) ¦ KR10-2020-0131811A ¦ KR10-2459748B1(FE) ¦ US11801556B2 | 17151845 | JP6668735B2 | 1 | 등록 |  | 2217023003342
JP | JP | P | A | 구리 분말 제조 방법 및 그것을 이용한 도전성 페이스트 제조 방법 | 【요약】 【과제】 배선 재료용 금속 분말로서 적합한 구리 분말을 공업적으로 대량생산할 수 있는 제조 방법을 제공한다. 또한 그 구리 분말을 이용해 배선의 세선화에 대응할 수 있는 도전성 페이스트를 제조하는 방법을 제공한다. 【해결 수단】 황산구리 수용액과 pH조정제와 분산제를 혼합해 구리염액을 제작하고 구리염액으로 환원제 수용액을 첨가해 반응액으로서 구리 입자를 생성시키고 얻어진 구리 입자 슬러리에서 구리 입자를 여과, 세척, 건조해 구리 분말로 하는 제조 방법에 있어서 구리염액에 구리에 대해서 0.005 몰% 이상 2 몰%미만의 핵생성을 위한 금속염을 용해시킴과 동시에, 반응액 중에는 적어도 수산화 구리가 존재하고 있도록 한다. 이 방법에 의해 1차 입자의 평균 입경이 0.1~3.0μm이고 그 입경 분포도 좁은 구형 구리 분말을 얻는다. 【선택도】 도 1 | [ABSTRACT] [Technical problem] The manufacturing method which can mass-produce industrially copper powder suitable as metal powder for wiring materials is provided. The method of manufacturing the conductive paste which can respond to small-gage wire-ization of wiring is provided using the copper powder. [Means for Solution]In a manufacturing method which mixes copper sulfate solution, a pH adjuster, and a dispersing agent, produces copper salt solution, adds reducing agent solution to copper salt solution, is made to generate a copper grain child as reaction liquid, filters a copper grain child, is washed, is dried from obtained copper grain child slurry, and is made into copper powder, While dissolving metal salt for nuclear generation below more than 0.005 mol %2 mol % in copper salt solution to copper, it is made for copper hydroxide to exist at least in reaction liquid. By this method, the average particle diameter of a primary particle is 0.1~3.0μ m, and it obtains spherical copper powder also with that narrow grain size distribution. [Chosen drawing] figure 1 | 【청구항1】 황산구리 수용액에 핵생성을 위한 금속염을 구리에 대해서 0.005 몰% 이상 2 몰%미만이 되도록 용해시키고 또한 pH조정제와 분산제를 혼합해 구리염액을 제작한 후, 상기 구리염액으로 환원제 수용액을 첨가하고 반응액 중에서 적어도 수산화 구리가 존재하고 있는 상태에서 구리 입자를 생성시키고 이어서 얻어진 구리 입자 슬러리에서 구리 입자를 여과, 세척, 건조해 구리 분말로 하는 것을 특징으로 하는 구리 분말 제조 방법. | [Claim1] Metal salt for nuclear generation is dissolved in copper sulfate solution so that it may become less than [ more than 0.005 mol %2 mol % ] to copper, After mixing a pH adjuster and a dispersing agent and producing copper salt solution, reducing agent solution is added to this copper salt solution, A manufacturing method of the copper powder filtering a copper grain child, washing, drying from the copper grain child slurry which made generate a copper grain child in the state where copper hydroxide exists at least in reaction liquid, next was obtained, and considering it as copper powder. | 【청구항1】 황산구리 수용액에 핵생성을 위한 금속염을 구리에 대해서 0.005 몰% 이상 2 몰%미만이 되도록 용해시키고 또한 pH조정제와 분산제를 혼합해 구리염액을 제작한 후, 상기 구리염액으로 환원제 수용액을 첨가하고 반응액 중에서 적어도 수산화 구리가 존재하고 있는 상태에서 구리 입자를 생성시키고 이어서 얻어진 구리 입자 슬러리에서 구리 입자를 여과, 세척, 건조해 구리 분말로 하는 것을 특징으로 하는 구리 분말 제조 방법. | [Claim1] Metal salt for nuclear generation is dissolved in copper sulfate solution so that it may become less than [ more than 0.005 mol %2 mol % ] to copper, After mixing a pH adjuster and a dispersing agent and producing copper salt solution, reducing agent solution is added to this copper salt solution, A manufacturing method of the copper powder filtering a copper grain child, washing, drying from the copper grain child slurry which made generate a copper grain child in the state where copper hydroxide exists at least in reaction liquid, next was obtained, and considering it as copper powder. | [기술분야] 본 발명은 전자 산업 재료용 배선 형성 재료에 사용되는 도전성 페이스트용 구리 분말의 제조 방법 및 이를 이용한 도전성 페이스트의 제조 방법에 관한 것이다. [해결과제] 본 발명은 산업적 양산에 적합한 방법을 이용하여 입도 분포가 좁은 구리 분말과 평균 입경이 0.1 내지 3.0 μm인 구형 입자를 제조하는 난제를 해결하고자 한다. [해결수단] 본 발명은 황산구리 용액에 용해된 핵 생성용 금속염을 가진 구리 분말의 제조 방법, pH 조절제 및 분산제를 첨가하는 단계, 및 구리 그레인 자식 슬러리를 얻기 위한 환원제 용액을 포함한다. [특징] 여기서 주된 특징은 구형 입자 및 좁은 입도 분포를 갖는 구리 분말의 제조 방법 및 이를 이용한 전도성 페이스트의 제조 방법이다. [효과] 따라서, 본 발명은 입자 크기 분포가 좁은 구리 분말과 평균 입자 직경이 0.1 내지 3.0 μm인 구형 입자의 제조 방법, 및 이를 사용한 전도성 페이스트의 제조 방법을 개선한다. | 2015-242548 | 2015-12-11 | 2017-106088 | 2017-06-15 |  |  | SUMITOMO METAL MINING CO LTD | 西本 大夢 |  |  |  | 0 |  | 0 |  | 17147022 | JP2017-106088A | 1 | 취하 |  | 2217022002074
KR | KR | P | A | 금속 연결 구조 및 그 제조 방법 | 본 개시는 제 1 금속; 상기 제 1 금속 상에 배치된 제 1 도전 영역; 및 상기 제 1 도전 영역 상에 배치된 제 2 도전 영역; 을 포함하며, 상기 제 1 도전 영역은 서로 연결된 나노 금속 입자를 포함하고, 상기 제 2 도전 영역은 서로 연결된 마이크로 금속 입자를 포함하는, 금속 연결 구조 및 그 제조 방법에 관한 것이다. | The present disclosure relates to a new metal connection structure which can prevent oxidization of metal generated in a sintering process, and a manufacturing method thereof. The metal connection structure comprises: first metal; a first conductive area arranged on the first metal; and a second conductive area arranged on the first conductive area. The first conductive area includes interconnected nano-metal particles, and the second conductive area includes interconnected micro-metal particles. | 제 1 금속; 상기 제 1 금속 상에 배치된 제 1 도전 영역; 및 상기 제 1 도전 영역 상에 배치된 제 2 도전 영역; 을 포함하며, 상기 제 1 도전 영역은 서로 연결된 나노 금속 입자를 포함하고, 상기 제 2 도전 영역은 서로 연결된 마이크로 금속 입자를 포함하는, 금속 연결 구조. | The wire bonding structure it includes first metal, the first conductive region arranged on the first metal, and the second conductive region arranged on the first conductive region and the first conductive region includes the connected nano metal particle and where the second conductive region includes the connected micro metal particle. | 1. 제 1 금속; 상기 제 1 금속 상에 배치된 제 1 도전 영역; 및 상기 제 1 도전 영역 상에 배치된 제 2 도전 영역; 을 포함하며, 상기 제 1 도전 영역은 서로 연결된 나노 금속 입자를 포함하고, 상기 제 2 도전 영역은 서로 연결된 마이크로 금속 입자를 포함하는, 금속 연결 구조. ¦ 8. 제 1 금속의 표면에 제 1 금속의 산화 온도보다 낮은 온도에서 건조가 가능한 유기 금속 화합물을 도포 및 건조하여 제 1 도전 영역을 형성하는 단계; 및 상기 제 1 도전 영역 상에 나노 금속 입자 및 마이크로 금속 입자를 포함하는 금속 페이스트를 도포 및 건조하여 제 2 도전 영역을 형성하는 단계; 를 포함하는, 금속 연결 구조의 제조 방법. | 1. The wire bonding structure it includes first metal, the first conductive region arranged on the first metal, and the second conductive region arranged on the first conductive region and the first conductive region includes the connected nano metal particle and where the second conductive region includes the connected micro metal particle. ¦ 8. The manufacturing method for including the step of forming the first conductive region it coats and it is dry the organometallic compound capable of the drying in the temperature, and the step of forming the second conductive region the nano metal particle and the metal paste including the micro metal particle are coated with on the first conductive region and it is dry of the wire bonding structure. The step of forming the first conductive region it coats and it is dry the organometallic compound capable of the drying in the temperature is low in the surface of the first metal than the oxidation temperation of the first metal. | [기술분야] 본 발명은 와이어 본딩 구조 및 상기 소결 공정에서 발생하는 금속의 산화를 방지하기 위한 이의 제조 방법에 관한 것이다. [해결과제] 본 발명은 고가의 환원 분위기에 대한 필요 없이 산화를 방지함으로써, 감소된 접착력 및 전도 특성으로 이어질 수 있는 소결 공정 동안 금속 표면의 산화 문제를 해결하고자 한다. [해결수단] 본 발명은 전도성 영역과 금속 성분을 가진 와이어 본딩 구조, 및 코팅 및 건조 공정을 포함하는 제조 방법을 포함한다. [특징] 여기서 주된 특징은 전도성 영역과 금속 성분이 있는 와이어 본딩 구조를 사용하여 소결 공정 중 금속 산화를 방지하는 것이다. [효과] 따라서, 본 발명은 고가의 환원 분위기에 대한 필요 없이 산화를 방지함으로써 금속 표면의 접착력 및 전도 특성을 개선한다. | 10-2015-0172624 | 2015-12-04 | 10-2017-0066067 | 2017-06-14 |  |  | 삼성전기주식회사 | 김태훈 ¦ 유수현 |  |  |  | 4 | JP2011-526054A(BE) ¦ JP2008-153470A(BE) ¦ KR10-2012-0045072A ¦ KR10-1327712B1 | 2 | KR10-1999295B1(FE) ¦ US10541210B2 | 17143381 | JP6305472B2 ¦ KR10-1771815B1 | 2 | 소멸(등록료불납) |  | 3517243000421
JP | JP | P | A | 구리 분말, 구리 분말 제조 방법 및 도전성 페이스트 | 【요약】 【과제】TAP 밀도가 낮다 도전성 페이스트에 적합하게 이용할 수 있는 구리 분말 및 그 제조 방법을 제공하는 것. 【해결 수단】레이저 회절 산란식 입도 분포 측정 장치에 의해 측정한 평균 입자 지름이 0.05~5.0μm이며 TAP 밀도가 3.0 g/cm3 이하인 구리 분말. 【선택도】없음 | [ABSTRACT] [Technical problem] Provide copper powder with low TAP density which can be used suitably for conductive paste, and a manufacturing method for the same. [Means for Solution]Copper powder whose mean particle size measured with a laser diffraction scatter type particle size distribution measuring device is 0.05~5.0μ m and whose TAP density is 00000 or less 3.0 g/cm [Chosen drawing] Nothing | 【청구항1】 레이저 회절 산란식 입도 분포 측정 장치에 의해 측정한 평균 입자 지름이 0.05~5.0μm이며 TAP 밀도가 3.0 g/cm3 이하인 구리 분말. | [Claim1] Copper powder whose mean particle size measured with the laser diffraction scatter type particle size distribution measuring device is 0.05~5.0μ m and whose TAP density is 00087 or less 3.0 g/cm | 【청구항1】 레이저 회절 산란식 입도 분포 측정 장치에 의해 측정한 평균 입자 지름이 0.05~5.0μm이며 TAP 밀도가 3.0 g/cm3 이하인 구리 분말. ¦ 【청구항4】 구리(II) 염수용액으로 구리를 착화하는 유기산을 더해 구리 유기산 혼합액을 얻는 혼합 공정과 상기 구리 유기산 혼합액을 수산화 알칼리 금속염과 혼합해 수산화 구리 슬러리를 형성시키는 수산화 구리 슬러리 형성 공정과 상기 수산화 구리 슬러리에 환원제를 첨가해 구리 슬러리를 형성시키는 구리 슬러리 형성 공정과 상기 구리 슬러리에서 구리 분말을 회수하는 회수 공정을 가지며, 상기 구리(II) 염수용액의 구리(II) 염의 농도가 구리 환산으로 11.5~14.0 질량%인 구리 분말 제조 방법. | [Claim1] Copper powder whose mean particle size measured with the laser diffraction scatter type particle size distribution measuring device is 0.05~5.0μ m and whose TAP density is 00087 or less 3.0 g/cm ¦ [Claim4] The mixed process of adding the organic acid which 錯-izes copper to copper (II) salt water solution, and obtaining copper and the organic acid mixed-solution, The copper hydroxide slurry formation process which mixes the above-mentioned copper and organic acid mixed-solution with water oxidization alkali metal salt and in which it makes copper hydroxide slurry form, A manufacturing method of copper powder whose concentration of copper (II) salt [ in / it has a copper slurry formation process which adds a reducing agent to the above-mentioned copper hydroxide slurry, and makes copper slurry form in it, and the recovery process of collecting copper powder from the above-mentioned copper slurry, and / the above-mentioned copper (II) salt water solution ] is the 11.5~14.0 mass % in copper conversion. | [기술분야] 본 발명은 TAP 밀도가 낮은 구리 분말의 제조 방법 및 관련 구리 분말에 관한 것이며, 전자 부품용 도전성 페이스트에 적용될 수 있다. [해결과제] 본 발명은 전도성 페이스트에 적합한 TAP 밀도가 낮은 구리 분말 및 이의 제조 방법, 뿐만 아니라 저탄소 구리 분말 및 이의 제조 방법을 제공하는 기술적 문제를 해결하고자 한다. [해결수단] 본 발명은 혼합 공정, 구리 수산화물 슬러리 형성 공정, 및 회수 공정과 같은 특정 공정을 포함하는 낮은 TAP 밀도를 갖는 구리 분말의 제조 방법을 포함한다. [특징] 여기서 주된 특징은 낮은 TAP 밀도 및 낮은 탄소 함량을 갖는 구리 분말이며, 이는 전도성 페이스트 및 전자 부품에 적합하게 사용될 수 있다. [효과] 따라서, 본 발명은 낮은 TAP 밀도를 가진 구리 분말을 제공하고, 전기 전도 분말의 적용 범위를 향상시키고, 전도성 페이스트의 비용을 감소시킴으로써 전기 전도 분말의 설계 유연성을 개선한다. | 2015-235297 | 2015-12-02 | 2017-101286 | 2017-06-08 |  |  | DOWA HOLDINGS CO LTD | 本村 公一 ¦ 金城 優樹 ¦ 井上 健一 ¦ 遠藤 圭一 |  |  |  | 5 | JP5926644B2(BE) ¦ JP5336776B2(BE) ¦ JP5144022B2(BE) ¦ JP1992-214774A(BE) ¦ WOWO2015-115139A1(BE) | 3 | JP6914999B2(FE) ¦ JP2021-014634A(FE) ¦ JP6588174B1(FE) | 17143353 | JP6811012B2 ¦ JP7026173B2 | 2 | 등록 |  | 2217021002001
JP | JP | P | A | 구리 함유 입자, 도체 형성 조성물, 도체 제조 방법, 도체 및 전자 부품 | 【요약】 【과제】저온에서의 융착성이 우수한 구리 함유 입자, 상기 구리 함유 입자를 포함한 도체 형성 조성물, 저온에서 실시 가능한 도체 제조 방법, 저온에서 제조 가능한 도체 및 상기 도체를 포함한 전자 부품을 제공한다. 【해결 수단】구리를 함유하는 코어 입자와 코어 입자의 표면 중 적어도 일부를 피복하는 유기물를 구비하는 구리 함유 입자로서, 구리 함유 입자를 10℃/min의 승온 속도로 가열했을 때의 중량감소곡선의 DTA 피크 톱 온도가 254℃이하인 구리 함유 입자. 【선택도】없음 | [ABSTRACT] [Technical problem] The electronic parts which contain the manufacturing method of a feasible conductor, the conductor which can be manufactured at low temperature, and the conductor at the conductor formation constituent and low temperature containing the copper content particles and these copper content particles which are excellent in the fusion nature in low temperature are provided. [Means for Solution]Copper content particles whose DTA peak top temperature in a weight reduction curve at the time of heating copper content particles with a heating rate of 10℃ / min it is copper content particles provided with a core particle containing copper, and an organic matter which covers at least one copy of the surface of a core particle, and is 254℃ or less. [Chosen drawing] Nothing | 【청구항1】 구리를 함유하는 코어 입자와 상기 코어 입자의 표면 중 적어도 일부를 피복하는 유기물를 구비하는 구리 함유 입자로서, 상기 구리 함유 입자를 10℃/min의 승온 속도로 가열했을 때의 중량감소곡선의 DTA 피크 톱 온도가 254℃이하인 구리 함유 입자. | [Claim1] The copper content particles whose DTA peak top temperature in the weight reduction curve at the time of heating the above-mentioned copper content particles with the heating rate of 10℃ / min it is copper content particles provided with the core particle containing copper, and the organic matter which covers at least one copy of the surface of the above-mentioned core particle, and is 254℃ or less. | 【청구항1】 구리를 함유하는 코어 입자와 상기 코어 입자의 표면 중 적어도 일부를 피복하는 유기물를 구비하는 구리 함유 입자로서, 상기 구리 함유 입자를 10℃/min의 승온 속도로 가열했을 때의 중량감소곡선의 DTA 피크 톱 온도가 254℃이하인 구리 함유 입자. | [Claim1] The copper content particles whose DTA peak top temperature in the weight reduction curve at the time of heating the above-mentioned copper content particles with the heating rate of 10℃ / min it is copper content particles provided with the core particle containing copper, and the organic matter which covers at least one copy of the surface of the above-mentioned core particle, and is 254℃ or less. | [기술분야] 본 발명은 구리 함유 입자의 제조 방법, 도체 형성 성분 및 도체에 관한 것이며, 전자 부품에 적용할 수 있다. [해결과제] 본 발명은 제조 효율을 향상시키고 사용될 기판의 유형을 다양화하는 관점에서, 종래 기술보다 낮은 온도에서 금속 입자를 융합하기 위한 방법을 개발하는 기술적 문제를 해결하고자 한다. [해결수단] 본 발명은 구리 및 상기 코어 입자의 상기 표면의 적어도 하나의 카피를 커버하는 유기물을 포함하는 코어 입자를 가진 구리 함량 입자를 포함한다. [특징] 여기서 주요 특징은 구리 함량 입자의 보호제로서 알킬아민의 사용이며, 이는 구리 산화를 제어하고 저온에서 융합 특성을 개선하는 것을 돕는다. [효과] 따라서, 본 발명은 제조 효율을 향상시키고 종래 기술보다 낮은 온도에서 전도체의 형성을 가능하게 한다. | 2015-237530 | 2015-12-04 | 2017-101307 | 2017-06-08 |  |  | RESONAC HOLDINGS CORP | 小川 禎宏 ¦ 江尻 芳則 ¦ 浦島 航介 ¦ 米倉 元気 |  |  |  | 3 | JP5714324B2(BE) ¦ JP5574761B2(BE) ¦ JP2011-021255A(BE) | 3 | JP7446598B2(FE) ¦ JP7139590B2(FE) ¦ JP2019-067515A(FE) | 17143374 | JP2017-101307A | 1 | 거절 |  | 2217021002022
JP | JP | P | A | 접합 재료, 그것을 이용한 접합 방법, 접합 재료 페이스트 및 반도체 장치 | 【요약】 【과제】반도체 소자나 기판 등의 금속 부재를 높은 접합 강도로 접합할 수 있는 접합 재료를 제공하는 것. 【해결 수단】제1 금속 미립자와 상기 제 1 금속 미립자의 표면에 배치되고 가열에 의해 상기 표면에서 탈리할 수 있는 유기 피막을 구비하는 표면 피복 금속 미립자 및 상기 제 1 금속 미립자 표면으로부터의 상기 유기 피막의 탈리 개시 온도보다 낮은 액상 생성 온도를 가지며, 또한 상기 제 1 금속 미립자에 포함되는 금속과의 반응에 의해 금속간 화합물을 형성할 수 있는 금속을 포함한 제2 금속 입자를 함유하는 것을 특징으로 하는 접합 재료. 【선택도】도 1 | [ABSTRACT] [Technical problem] Provide the charge of a jointing material which can join metallic members, such as a semiconductor device and a substrate, by high junction intensity. [Means for Solution]A surface coated fine metal particle provided with the 1st metal particulates and an organic tunic which it is arranged on the surface of the 1st metal particulate, and can be desorbed from the surface by heating, And a charge of a jointing material containing the 2nd metal particles containing metal which can form an intermetallic compound by a reaction with metal which has a liquid phase generation temperature lower than desorption start temperature of the organic tunic from the 1st metal particulate surface, and is contained in the 1st metal particulate. [Chosen drawing] Drawing 1 | 【청구항1】 제1 금속 미립자와 상기 제 1 금속 미립자의 표면에 배치되고 가열에 의해 상기 표면에서 탈리할 수 있는 유기 피막을 구비하는 표면 피복 금속 미립자 및 상기 제 1 금속 미립자 표면으로부터의 상기 유기 피막의 탈리 개시 온도보다 낮은 액상 생성 온도를 가지며, 또한 상기 제 1 금속 미립자에 포함되는 금속과의 반응에 의해 금속간 화합물을 형성할 수 있는 금속을 포함한 제2 금속 입자를 함유하는 것을 특징으로 하는 접합 재료. | [Claim1] A surface coated fine metal particle provided with the 1st metal particulates and the organic tunic which it is arranged on the surface of the 1st metal particulate, and can be desorbed from the above-mentioned surface by heating, And the charge of a jointing material containing the 2nd metal particles containing the metal which can form an intermetallic compound by a reaction with the metal which has a liquid phase generation temperature lower than the desorption start temperature of the above-mentioned organic tunic from the above-mentioned 1st metal particulate surface, and is contained in the above-mentioned 1st metal particulate. | 【청구항1】 제1 금속 미립자와 상기 제 1 금속 미립자의 표면에 배치되고 가열에 의해 상기 표면에서 탈리할 수 있는 유기 피막을 구비하는 표면 피복 금속 미립자 및 상기 제 1 금속 미립자 표면으로부터의 상기 유기 피막의 탈리 개시 온도보다 낮은 액상 생성 온도를 가지며, 또한 상기 제 1 금속 미립자에 포함되는 금속과의 반응에 의해 금속간 화합물을 형성할 수 있는 금속을 포함한 제2 금속 입자를 함유하는 것을 특징으로 하는 접합 재료. | [Claim1] A surface coated fine metal particle provided with the 1st metal particulates and the organic tunic which it is arranged on the surface of the 1st metal particulate, and can be desorbed from the above-mentioned surface by heating, And the charge of a jointing material containing the 2nd metal particles containing the metal which can form an intermetallic compound by a reaction with the metal which has a liquid phase generation temperature lower than the desorption start temperature of the above-mentioned organic tunic from the above-mentioned 1st metal particulate surface, and is contained in the above-mentioned 1st metal particulate. | [기술분야] 본 발명은 접합 방법, 납땜 재료 전하, 및 상기 납땜 재료 전하를 사용하는 반도체 장치에 관한 것이며, 반도체 장치 및 기판에 적용될 수 있다. [해결과제] 본 발명은 열처리 동안 금속 입자의 응축 및 표면 코팅의 분해에 의해 야기되는 반도체 장치 및 기판에서 불충분한 접합 강도의 문제를 해결하고자 한다. [해결수단] 본 발명은 가열에 의해 탈착될 수 있는 유기 튜닉을 가진 표면 코팅된 미세 금속 입자, 및 상기 제 1 금속 입자에서 상기 금속과의 반응에 의해 금속간 화합물을 형성할 수 있는 금속을 포함하는 제 2 금속 입자를 포함한다. [특징] 여기서 주요 특징은 가열에 의해 탈착될 수 있는 유기 튜닉을 갖는 표면 코팅된 미세 금속 입자의 사용이며, 접합 재료 층에서 금속 입자의 균일한 분포 및 하소를 허용한다. [효과] 따라서, 본 발명은 금속 입자의 균일한 분포 및 하소를 가진 접합 층을 형성함으로써 반도체 장치 및 기판에서 접합 강도를 개선한다. | 2016-041867 | 2016-03-04 | 2017-101313 | 2017-06-08 |  |  | TOYOTA CENTRAL R&D LABS INC | 佐藤 敏一 ¦ 石崎 敏孝 ¦ 臼井 正則 | 2015-058480 ¦ 2015-228027 | JP ¦ JP | 2015-03-20 ¦ 2015-11-20 | 4 | JP5953361B2(BE) ¦ JP2013-081966A(BE) ¦ JP5442566B2(BE) ¦ JP2003-211289A(BE) | 8 | JP2023-108672A ¦ JP7653601B2(FE) ¦ JP2022-059749A(FE) ¦ JP2020-176331A(FE) ¦ JP7463681B2(FE) ¦ JP6773093B2(FE) ¦ JP2019-070174A(FE) ¦ US11515280B2 | 17143380 | JP2015-058480 ¦ JP2015-228027 ¦ JP6460578B2 | 3 | 소멸(연차료 불납에 의한 말소) |  | 2217021002028
JP | JP | P | A | 무가압 접합용 구리 페이스트, 접합체 및 반도체 장치 | 【요약】 【과제】열팽창율이 다른 부재끼리를 무가압으로 접합하는 경우에도, 충분한 접합 강도를 얻을 수 있는 무가압 접합용 구리 페이스트를 제공하는 것. 【해결 수단】무가압 접합용 구리 페이스트는 금속 입자와 분산매를 포함한 무가압 접합용 구리 페이스트로서, 금속 입자가 체적 평균 입경이 0.01μm 이상 0.8μm이하의 서브 마이크로 구리 입자와 체적 평균 입경이 2.0μm 이상 50μm이하의 마이크로 구리 입자를 포함하고 분산매가 300℃이상의 비점을 가지는 용매를 포함하고 300℃이상의 비점을 가지는 용매의 함유량이 무가압 접합용 구리 페이스트의 전질량을 기준으로서 2 질량% 이상이다. 【선택도】없음 | [ABSTRACT] [Technical problem] Even if you are a case where the members from which a coefficient of thermal expansion differs are joined by no pressurizing, provide the copper paste for unpressurized junction which can obtain sufficient junction intensity. [Means for Solution]Copper paste for unpressurized junction is copper paste for unpressurized junction containing metal particles and carrier fluid, and, in more than 0.01μ m, volume average particle diameter A submicro copper grain child below 0.8μ m, [ metal particles ] In more than 2.0μ m, volume average particle diameter contains a micro copper grain child below 50μ m, Content of a solvent in which carrier fluid has the boiling point 300℃ or more including a solvent which has the boiling point 300℃ or more is more than the 2 mass % on the basis of total mass of copper paste for unpressurized junction. [Chosen drawing] Nothing | 【청구항1】 금속 입자와 분산매를 포함한 무가압 접합용 구리 페이스트로서, 상기 금속 입자가 체적 평균 입경이 0.01μm 이상 0.8μm이하의 서브 마이크로 구리 입자와 체적 평균 입경이 2.0μm 이상 50μm이하의 마이크로 구리 입자를 포함하고 상기 분산매가 300℃이상의 비점을 가지는 용매를 포함하고 상기 300℃이상의 비점을 가지는 용매의 함유량이 상기 무가압 접합용 구리 페이스트의 전질량을 기준으로서 2 질량% 이상인 무가압 접합용 구리 페이스트. | [Claim1] Are copper paste for unpressurized junction containing metal particles and carrier fluid, and, in more than 0.01μ m, volume average particle diameter The submicro copper grain child below 0.8μ m, [ the above-mentioned metal particles ] In more than 2.0μ m, volume average particle diameter contains the micro copper grain child below 50μ m, Copper paste for unpressurized junction whose content of the solvent in which the above-mentioned carrier fluid has the boiling point 300 above-mentioned℃ or more including the solvent which has the boiling point 300℃ or more is more than the 2 mass % on the basis of the total mass of the above-mentioned copper paste for unpressurized junction. | 【청구항1】 금속 입자와 분산매를 포함한 무가압 접합용 구리 페이스트로서, 상기 금속 입자가 체적 평균 입경이 0.01μm 이상 0.8μm이하의 서브 마이크로 구리 입자와 체적 평균 입경이 2.0μm 이상 50μm이하의 마이크로 구리 입자를 포함하고 상기 분산매가 300℃이상의 비점을 가지는 용매를 포함하고 상기 300℃이상의 비점을 가지는 용매의 함유량이 상기 무가압 접합용 구리 페이스트의 전질량을 기준으로서 2 질량% 이상인 무가압 접합용 구리 페이스트. ¦ 【청구항2】 금속 입자와 분산매를 포함한 무가압 접합용 구리 페이스트로서, 상기 금속 입자가 체적 평균 입경이 0.01μm 이상 0.8μm이하의 서브 마이크로 구리 입자와 체적 평균 입경이 2.0μm 이상 50μm이하의 마이크로 구리 입자를 포함하고 상기 분산매가 300℃이상의 비점을 가지는 용매를 포함하고 상기 300℃이상의 비점을 가지는 용매의 함유량이 상기 무가압 접합용 구리 페이스트의 전용량을 기준으로서 8 체적% 이상인 무가압 접합용 구리 페이스트. | [Claim1] Are copper paste for unpressurized junction containing metal particles and carrier fluid, and, in more than 0.01μ m, volume average particle diameter The submicro copper grain child below 0.8μ m, [ the above-mentioned metal particles ] In more than 2.0μ m, volume average particle diameter contains the micro copper grain child below 50μ m, Copper paste for unpressurized junction whose content of the solvent in which the above-mentioned carrier fluid has the boiling point 300 above-mentioned℃ or more including the solvent which has the boiling point 300℃ or more is more than the 2 mass % on the basis of the total mass of the above-mentioned copper paste for unpressurized junction. ¦ [Claim2] Are copper paste for unpressurized junction containing metal particles and carrier fluid, and, in more than 0.01μ m, volume average particle diameter The submicro copper grain child below 0.8μ m, [ the above-mentioned metal particles ] In more than 2.0μ m, volume average particle diameter contains the micro copper grain child below 50μ m, Copper paste for unpressurized junction whose content of the solvent in which the above-mentioned carrier fluid has the boiling point 300 above-mentioned℃ or more including the solvent which has the boiling point 300℃ or more is more than the 8 volume % on the basis of the amount of whole picture of the above-mentioned copper paste for unpressurized junction. | [기술분야] 본 발명은 비가압 접합용 구리 페이스트에 관한 것으로, 반도체 소자에 적용될 수 있다. [해결과제] 본 발명은 가압 없이 상이한 열 팽창 계수를 갖는 부재를 접합할 때 불충분한 접합 강도의 문제를 해결하고자 한다. [해결수단] 본 발명은 금속 입자 및 캐리어 유체를 함유하는 비가압 접합을 위한 구리 페이스트를 포함한다. [특징] 여기서 주요 특징은 비가압 접합을 위한 구리 페이스트에 서브마이크로 구리 그레인 자식 및 마이크로 구리 그레인 자식을 포함시키는 것이다. [효과] 따라서, 본 발명은 가압 없이 상이한 열 팽창 계수를 갖는 부재를 결합할 때 접합 강도 및 연결 신뢰성을 개선한다. | 2015-237740 | 2015-12-04 | 2017-103180 | 2017-06-08 |  |  | RESONAC HOLDINGS CORP | 中子 偉夫 ¦ 蔵渕 和彦 ¦ 江尻 芳則 ¦ 石川 大 ¦ 須鎌 千絵 ¦ 川名 祐貴 |  |  |  | 8 | JP2015-133317A(BE) ¦ JP6154194B2(BE) ¦ JP6032110B2(BE) ¦ JP6199048B2(BE) ¦ JP2014-077101A(BE) ¦ JP5506042B2 ¦ WOWO2014-038331A1(BE) ¦ WOWO2011-114747A1(BE) | 19 | CN114334221B ¦ DE11-2022-006142T5 ¦ JP7220310B2(FE) ¦ JP2023-098498A ¦ JP7107355B2(FE) ¦ JP7492256B2(FE) ¦ JP6956765B2(FE) ¦ JP6956766B2(FE) ¦ JP7279639B2(FE) ¦ JP7200527B2(FE) ¦ JP6988831B2(FE) ¦ JP2017-179428A(FE) ¦ JP2017-088734A ¦ KR10-2243472B1 ¦ KR10-2643575B1(FE) ¦ MY206403A ¦ TWI806919B(FE) ¦ US11532588B2 ¦ US11483936B2 | 17144907 | JP7005121B2 ¦ JP7107355B2 | 2 | 등록 |  | 2217021003895
JP | JP | P | A | 복합 입자, 구리 페이스트 조성물과 그 제조 방법 및 도전체 | 【요약】 【과제】도전성 페이스트 조성물에 소결제로서 첨가할 수 있고 내산화성이 양호하고 도전성 페이스트 조성물의 인쇄 특성과 소결성을 향상시킬 수 있는 복합 입자를 제공한다. 【해결 수단】복합 입자 20은 구리 핵입자 21과 구리 핵입자 21의 표면에 1 nm2당 2.5~5.2 분자의 밀도로 흡착한 복수의 지방족 카르복실산 분자 22와 친수기 및 소수기를 가지며, 복수의 지방족 카르복실산 분자 22와 상호작용하는 복수의 극성 유기 저분자 23을 포함한다. 【선택도】도 1B | [ABSTRACT] [Technical problem] It can add as a sintering agent to a conductive paste constituent, and provides the composite particle which oxidation resistance is good and can be improved in the printing characteristic and sintering nature of a conductive paste constituent. [Means for Solution]A plurality of aliphatic-carboxylic-acid molecules 22 which stuck to the composite particle 20 by density of 2.5~5.2 molecules per 1nm2 on the surface of the copper core particles 21 and the copper core particles 21, It has a hydrophilic group and a hydrophobic group, and a plurality of polar organicity low-molecular 23 which carry out an interaction to a plurality of aliphatic-carboxylic-acid molecules 22 are included. [Chosen drawing] Drawing 1B | 【청구항1】 구리 핵입자와 상기 구리 핵입자의 표면에 1 nm2당 2.5~5.2 분자의 밀도로 흡착한 복수의 지방족 카르복실산 분자와 친수기 및 소수기를 가지며, 상기 복수의 지방족 카르복실산 분자와 상호작용하는 복수의 극성 유기 저분자를 포함한, 복합 입자. | [Claim1] The composite particle containing copper core particles, a plurality of aliphatic-carboxylic-acid molecules which stuck to the surface of the above-mentioned copper core particles by the density of 2.5~5.2 molecules per 1nm2, and a plurality of polar organicity low-molecular which have a hydrophilic group and a hydrophobic group and carry out an interaction to said plurality of aliphatic-carboxylic-acid molecules. | 【청구항1】 구리 핵입자와 상기 구리 핵입자의 표면에 1 nm2당 2.5~5.2 분자의 밀도로 흡착한 복수의 지방족 카르복실산 분자와 친수기 및 소수기를 가지며, 상기 복수의 지방족 카르복실산 분자와 상호작용하는 복수의 극성 유기 저분자를 포함한, 복합 입자. ¦ 【청구항2】 구리 분말과 상기 구리 분말보다 입자 지름이 작은 구리 핵입자 및 그 구리 핵입자의 표면에 1 nm2당 2.5~5.2 분자의 밀도로 흡착한 복수의 지방족 카르복실산 분자를 포함한 피복 구리 입자와 친수기 및 소수기를 가지며, 상기 피복 구리 입자의 상기 복수의 지방족 카르복실산 분자와 상호작용하는 복수의 극성 유기 저분자와 매체를 포함한, 구리 페이스트 조성물. | [Claim1] The composite particle containing copper core particles, a plurality of aliphatic-carboxylic-acid molecules which stuck to the surface of the above-mentioned copper core particles by the density of 2.5~5.2 molecules per 1nm2, and a plurality of polar organicity low-molecular which have a hydrophilic group and a hydrophobic group and carry out an interaction to said plurality of aliphatic-carboxylic-acid molecules. ¦ [Claim2] Copper powder, and the copper core particles whose diameter of a particle is smaller than the above-mentioned copper powder and the covering copper grain child containing a plurality of aliphatic-carboxylic-acid molecules which stuck to the surface of the copper core particle concerned by the density of 2.5~5.2 molecules per 1nm2, The copper paste constituent which has a hydrophilic group and a hydrophobic group and contains a plurality of polar organicity low-molecular which carry out an interaction to said plurality of aliphatic-carboxylic-acid molecules of the above-mentioned covering copper grain child, and a medium. | [기술분야] 본 발명은 구리 코어 입자를 함유하는 복합 입자 및 구리 페이스트 성분, 및 이들의 제조 방법 및 전기 전도 물체에 관한 것이다. [해결과제] 본 발명은 우수한 내산화성 및 전도성 페이스트 성분의 개선된 인쇄 특성 및 소결 특성을 갖는 복합 입자를 제공하는 기술적 문제를 해결하고자 한다. [해결수단] 본 발명은 양호한 내산화성을 갖는 구리 코어 입자 및 개선된 인쇄 특성 및 소결 특성을 갖는 구리 페이스트 성분을 함유하는 복합 입자를 포함한다. [특징] 여기서 주요 특징은 구리 페이스트 성분의 인쇄 특성 및 소결 특성을 향상시키기 위해 내산화성 및 극성 유기성이 저분자인 복합 입자의 사용이다. [효과] 따라서, 본 발명은 구리 페이스트 성분의 내산화성 및 인쇄 특성 및 소결 특성을 개선한다. | 2015-231261 | 2015-11-27 | 2017-095780 | 2017-06-01 |  |  | KYORITSU KAGAKU SANGYO KK | 福本 邦宏 ¦ 小山 優 |  |  |  | 1 | WOWO2015-064700A1(BE) | 6 | CN113412171B ¦ JP7244919B2(FE) ¦ JP7315408B2(FE) ¦ JP6869274B2(FE) ¦ JP6921418B2(FE) ¦ JP6990411B2(FE) | 17138956 | JP6716809B2 ¦ JP6873510B2 | 2 | 등록 |  | 2217020002484
JP | JP | P | A | 구리 입자 및 그 제조 방법, 도전막 형성용 페이스트 및 물품 | 【요약】 【과제】고온고습하에서의 도전막 저항률의 열화가 적은 도전막을 얻을 수 있는 구리 입자의 제공을 목적으로 한다. 【해결 수단】지방산 및/또는 지방산염이 결합한 표면을 가지는 구리 입자로서, 상기 지방산 및/또는 지방산염의 결합 상태가 확산 IR측정의 1530 cm-1의 피크 강도비P1와 2930 cm-1의 피크 강도 P2와의 피크 강도비:P1/P2가 0.15~0.45인 것을 특징으로 하는 구리 입자. 【선택도】없음 | [ABSTRACT] [Technical problem] It aims at offer of the copper grain child by whom few electric conduction films of degradation of the rate of electric conduction membrane resistance under high-humidity/temperature are got. [Means for Solution]He is a copper grain child who has the surface which fatty acid and/or fatty acid salt combined, Peak intensity ratio P1 in / in a combined state of the fatty acid and/or fatty acid salt / 1530 cm/ of diffusion IR measurement / -1 ], To 2930 cm-1. A peak-intensity ratio with peak-intensity P2 which can be set: A copper grain child, wherein P1/P2 is 0.15~0.45. [Chosen drawing] Nothing | 【청구항1】 지방산 및/또는 지방산염이 결합한 표면을 가지는 구리 입자로서, 상기 지방산 및/또는 지방산염의 결합 상태가 확산 IR측정의 1530 cm-1의 피크 강도 P1와 2930 cm-1의 피크 강도 P2와의 피크 강도비:P1/P2가 0.15~0.45인 구리 입자. | [Claim1] He is a copper grain child who has the surface which fatty acid and/or fatty acid salt combined, Peak intensity P1 in / in the combined state of the above-mentioned fatty acid and/or fatty acid salt / 1530 cm/ of diffusion IR measurement / -1 ], A peak-intensity ratio with peak-intensity P2 in 2930 cm-1: The copper grain child whose P1/P2 is 0.15~0.45. | 【청구항1】 지방산 및/또는 지방산염이 결합한 표면을 가지는 구리 입자로서, 상기 지방산 및/또는 지방산염의 결합 상태가 확산 IR측정의 1530 cm-1의 피크 강도 P1와 2930 cm-1의 피크 강도 P2와의 피크 강도비:P1/P2가 0.15~0.45인 구리 입자. ¦ 【청구항3】 표면에 지방산 및/또는 지방산염이 결합한 원료 구리 입자와 알칼리 금속 이온 및 알칼리토류금속 이온으로 구성되는 군에서 선택되는 적어도 일종의 금속 이온을 포함한 환원제와 분산매를 혼합해 반응액 중에 원료 구리 입자를 분산시킨 후, 교반하는 것을 특징으로 하는 구리 입자 제조 방법. | [Claim1] He is a copper grain child who has the surface which fatty acid and/or fatty acid salt combined, Peak intensity P1 in / in the combined state of the above-mentioned fatty acid and/or fatty acid salt / 1530 cm/ of diffusion IR measurement / -1 ], A peak-intensity ratio with peak-intensity P2 in 2930 cm-1: The copper grain child whose P1/P2 is 0.15~0.45. ¦ [Claim3] The reducing agent containing at least one sort of metal ions chosen from the group which serves as a materials copper grain child whom fatty acid and/or fatty acid salt combined with the surface from an alkali metal ion and alkaline-earth-metals ion, A manufacturing method of the copper grain child characterized by agitating after mixing carrier fluid and distributing a materials copper grain child in reaction liquid. | [기술분야] 본 발명은 인쇄 배선 기판 및 반도체 패키지와 같은 다양한 전자 부품에 적용될 수 있는 구리 그레인 자식을 포함하는 페이스트로부터 형성된 전기 전도 필름에 관한 것이다. [해결과제] 본 발명은 종래 기술의 중요한 문제인, 특히 전자 장치의 신뢰성 및 성능에 영향을 미치는 높은 습도 및 온도 조건 하에서 전기 전도 필름의 저항 변화 문제를 해결하고자 한다. [해결수단] 본 발명은 지방산 및/또는 지방산 염에 의해 개질된 표면을 갖는 구리 그레인 자식, 열경화성 수지, 및 전기 전도 필름 형성을 위한 특정 페이스트 제형을 포함한다. [특징] 여기서 주된 특징은 특정 비율의 지방산 염을 활용하여 고습도 및 온도 조건에서 전기 전도막의 안정성을 강화하는 구리 그레인 자식의 독특한 표면 개질이다. [효과] 따라서, 본 발명은 전자 장치의 수명에 중요한 높은 습도 및 온도 조건 하에서 저항률 변화를 상당히 감소시킴으로써 전기 전도 필름의 신뢰성 및 성능을 개선한다. | 2016-201601 | 2016-10-13 | 2017-089000 | 2017-05-25 |  |  | AGC INC | 清水 秋彦 | 2015-220271 | JP | 2015-11-10 | 0 |  | 5 | JP7482214B2(FE) ¦ JP2022-522636A(FE) ¦ JP6544840B1(FE) ¦ KR10-2409631B1 ¦ US11980935B2 | 92895289 | CN106683738A ¦ JP2015-220271 ¦ JP2017-089000A ¦ KR10-2017-0055002A ¦ TW201731612A | 5 | 취하 |  | 2217019003104
KR | KR | P | A | 회로 인쇄용 및 전도성 접착제용 페이스트에 적용 가능한 구리분말의 은코팅 방법 | 본 발명은 회로 인쇄용 및 전도성 접착제용 페이스트에 적용가능한 구리분말의 은(Ag)코팅 방법에 관한 것으로, 더욱 구체적으로는 타르타르산칼륨나트륨과 아스코르브산을 이용하여 은을 구리분말에 코팅하여 은분말과 유사한 전도성을 가지는 구리분말의 은코팅 방법에 관한 것이다. 즉, 본 발명은 은(silver salt)염과 암모니아수를 용해하여 용액1을 만드는 제 1단계; 증류수에 표면활성제와 환원제를 용해시켜 용액2를 만드는 제 2단계; 상기 용액2에 구리분말을 넣어 구리분말 표면의 이물질 제거 및 표면활성화를 하는 제 3단계; 상기 용액1을 용액2에 넣어 은을 구리표면에 석출시켜 은을 코팅하는 제 4단계; 상기 제 4단계의 은코팅 구리분말을 증류수로 수세한 후, 진공 건조하는 제 5단계;를 포함하여서 됨을 특징으로 하는 회로 인쇄용 및 전도성 접착제용 페이스트에 적용 가능한 구리분말의 은코팅 방법을 특징으로 한다. | The present invention relates to a method of coating copper powder with silver, applicable to paste for circuit printing and a conductive adhesive. The method of coating copper powder with silver coats copper powder with silver using potassium sodium tartrate and ascorbic acid to make the copper powder have conductivity similar to a conductivity of silver powder. The method of coating copper powder with silver, applicable to paste for circuit printing and a conductive adhesive comprises: a first step of dissolving silver salt and ammonia water to make solution 1; a second step of dissolving a surface-active agent and a reducing agent in distilled water to make solution 2; a third step of removing foreign substances on a surface of copper powder, performing surface activity on the surface of the copper powder by placing the copper powder into solution 2; a fourth step of depositing silver on a surface of copper, and coating the surface of the copper with silver by placing solution 1 into solution 2; and a fifth step of washing, with distilled water, the copper powder coated with silver in the fourth step, and drying the copper powder in a vacuum. | 은(silver salt)염과 암모니아수를 용해하여 용액1을 만드는 제 1단계; 증류수에 표면활성제와 환원제를 용해시켜 용액2를 만드는 제 2단계; 상기 용액2에 구리분말을 넣어 구리분말 표면의 이물질 제거 및 표면활성화를 하는 제 3단계; 상기 용액1을 용액2에 넣어 은을 구리표면에 석출시켜 은을 코팅하는 제 4단계; 상기 제 4단계의 은코팅 구리분말을 증류수로 수세한 후, 진공 건조하는 제 5단계;를 포함하여서 됨을 특징으로 하는 회로 인쇄용 및 전도성 접착제용 페이스트에 적용 가능한 구리분말의 은코팅 방법. | The silver coating method of the copper powder which is applicable to the paste for the conductive adhesive and the circuit printing which is characterized it becomes 1st step of producing the solution 1 it dissolves, 2nd step of producing the solution 2 it dissolves, 4th step of coating silver it segregates in the copper surface, and 5th step it includes. 5th step after it washes the silver coating copper powder of 4th step to the distilled water it vacuums dry. | 1. 은(silver salt)염과 암모니아수를 용해하여 용액1을 만드는 제 1단계; 증류수에 표면활성제와 환원제를 용해시켜 용액2를 만드는 제 2단계; 상기 용액2에 구리분말을 넣어 구리분말 표면의 이물질 제거 및 표면활성화를 하는 제 3단계; 상기 용액1을 용액2에 넣어 은을 구리표면에 석출시켜 은을 코팅하는 제 4단계; 상기 제 4단계의 은코팅 구리분말을 증류수로 수세한 후, 진공 건조하는 제 5단계;를 포함하여서 됨을 특징으로 하는 회로 인쇄용 및 전도성 접착제용 페이스트에 적용 가능한 구리분말의 은코팅 방법. | 1. The silver coating method of the copper powder which is applicable to the paste for the conductive adhesive and the circuit printing which is characterized it becomes 1st step of producing the solution 1 it dissolves, 2nd step of producing the solution 2 it dissolves, 4th step of coating silver it segregates in the copper surface, and 5th step it includes. 5th step after it washes the silver coating copper powder of 4th step to the distilled water it vacuums dry. | [기술분야] 본 발명은 도전성 페이스트용 구리 분말의 은 코팅 방법에 관한 것으로, 회로 인쇄용 페이스트 및 도전성 접착제에 적용될 수 있다. [해결과제] 본 발명은 전도성 페이스트를 위한 종래의 은 및 구리 분말의 낮은 전기 전도성 및 높은 제조 비용 문제를 해결하고자 한다. [해결수단] 본 발명은 Ag 분말과 유사한 전도성을 달성하기 위해 칼륨 나트륨 타르트레이트 및 아스코르브산을 사용하는 구리 분말의 은 코팅 방법을 포함한다. [특징] 여기서 주요 특징은 구리 분말에 은을 코팅하고 Ag 분말과 유사한 전도성을 달성하기 위해 타르트산칼륨 나트륨과 아스코르브산을 사용하는 것이다. [효과] 따라서, 본 발명은 회로 인쇄 및 전도성 접착제를 위한 전도성 페이스트의 품질 및 비용 효율성을 개선한다. | 10-2015-0158552 | 2015-11-12 | 10-2017-0055642 | 2017-05-22 |  |  | 주식회사 비씨텍 | 원형일 ¦ 원형석 |  |  |  | 4 | KR10-1651335B1(BE) ¦ KR10-2011-0059946A ¦ KR10-1078253B1 ¦ KR10-2007-0104802A | 2 | CN112355322B ¦ KR10-2271692B1(FE) | 24405510 | KR10-1759400B1 | 1 | 소멸(등록료불납) |  | 3517211000433
KR | KR | P | A | 금속질 구리 입자 및 그 제조 방법 | 300℃ 이하의 온도에서 우수한 저온 소결성을 나타내는 금속질 구리 입자들; 및 그 제조 방법이 제공된다. 이들 금속질 구리 입자들에서, 금속질 구리 미세 입자가 금속질 구리 대직경 입자의 표면에 부착되어 있다. 제조되는 금속질 구리 입자와 관련하여, 바람직하게 젤라틴 및/또는 콜라겐 펩티드의 1-500 질량%의 존재하에서, 산화 구리와 하이포아인산 및/또는 그 염을 혼합 및 환원시킨다. 환원 반응 온도는 바람직하게 20-100℃ 범위이다. 제조된 금속질 구리 입자는, 질소 분위기하에서 300℃의 온도로 가열하는 경우 1×10-2 Ω·cm 이하의 체적 저항값을 갖는다. | Provided is metal quality copper particles shown and a manufacturing method thereof the excellent low temperature sinterability at a temperature of 300℃ or less. In these metal quality copper particles, the metal quality copper minute particle is adhered to the surface of the metal quality copper large diameter particle. Preferably the cupric oxide and hypophosphorous acid and/or the salt are returned in connection with the manufactured metal quality copper particle under the presence of 1-500 mass % of the gelatin and/or the collagen peptide with the mixing. Preferably the reducing reaction temperature is 20-100℃ range. The manufactured metal quality copper particle has the volume resistance value less than 1×10-2 Ω·cm in the temperature of 300℃ under the nitrogen atmosphere in case the heating. | 금속질 구리 대직경 입자 및 적어도 하나의 금속질 구리 미세 입자를 포함하고, 상기 적어도 하나의 금속질 구리 미세 입자가 상기 금속질 구리 대직경 입자의 표면에 부착되는 있는, 금속질 구리 입자. | The have. One or more metal quality copper minute particle is adhered to the surface of the metal quality copper large diameter particle metal quality copper particle including the metal quality copper large diameter particle and one or more metal quality copper minute particle | 1. 금속질 구리 대직경 입자 및 적어도 하나의 금속질 구리 미세 입자를 포함하고, 상기 적어도 하나의 금속질 구리 미세 입자가 상기 금속질 구리 대직경 입자의 표면에 부착되는 있는, 금속질 구리 입자. ¦ 9. 질소 분위기하에서 300℃의 온도로 금속질 구리 입자를 가열한 이후의 체적 저항값이 1×10-2 Ω·cm 이하이고, 젤라틴 및/또는 콜라겐 펩티드의 존재하에서, 산화 구리와 하이포아인산 및/또는 그 염을 용매 중에서 혼합하여 상기 산화 구리를 환원시키는 것을 포함하는, 금속질 구리 입자의 제조 방법. | 1. The have. One or more metal quality copper minute particle is adhered to the surface of the metal quality copper large diameter particle metal quality copper particle including the metal quality copper large diameter particle and one or more metal quality copper minute particle ¦ 9. The manufacturing method the volume resistance value of after heating the metal quality copper particle with the temperature of 300℃ under the nitrogen atmosphere being 1×10-2 Ω·cm or less and for including to mix the cupric oxide and hypophosphorous acid and/or the salt among the solvent and return the cupric oxide under the presence of the gelatin and/or the collagen peptide. Of the metal quality copper particle. | [기술분야] 본 발명은 금속 품질 구리 입자와 금속 품질 구리 입자의 제조 방법, 및 금속 품질 구리 입자와 분산 용액을 혼합하는 분산 용액의 제조 방법에 관한 것이다. 본 발명은 또한 장식 용품 및 전극, 배선 패턴 및 필름, 및 항균 제품에 사용되는 금속 품질 구리 함유 필름의 제조 방법에 관한 것이다. [해결과제] 본 발명은 비환원 분위기 하에서 편리하게 제조될 수 있는 낮은 체적 저항값과 우수한 저온에서의 소결성을 갖는 금속 품질 구리 입자의 제조 문제를 해결하고자 한다. [해결수단] 본 발명은 특정 표면적 및 체적 저항 값을 가진 금속 품질 구리 입자, 및 상기 금속 품질 구리 입자의 제조 방법을 포함한다. [특징] 여기서 주된 특징은 부피 저항값이 낮고 저온에서의 소결성이 우수한 특정 금속 품질 구리 입자의 포함이다. [효과] 따라서, 본 발명은 낮은 체적 저항값 및 저온에서의 우수한 소결성을 갖는 금속 품질 구리 입자의 제조 방법을 개선하여, 전도도 및 제조 효율을 향상시킨다. | 10-2017-7008193 | 2015-08-26 | 10-2017-0046164 | 2017-04-28 |  |  | 이시하라 산교 가부시끼가이샤 | 이다 기요노부 ¦ 와타나베 미츠루 ¦ 도모나리 마사노리 | 2014-174251 ¦ 2015-081081 | JP ¦ JP | 2014-08-28 ¦ 2015-04-10 | 2 | KR10-1494045B1(BE) ¦ WOWO2009-116349A1(BE) | 4 | KR10-2819845B1(FE) ¦ KR10-2673325B1(FE) ¦ KR10-2248147B1 ¦ KR10-2248146B1 | 91344739 | CA2959294A1 ¦ CN106715009A ¦ EP3187288A1 ¦ JP2014-174251 ¦ JP2015-081081 ¦ JPWO2016-031860A1 ¦ KR10-2017-0046164A ¦ TWI658156B ¦ US2017-0252801A1 ¦ WOWO2016-031860A1 | 10 | 거절 |  | 3517181000949
JP | JP | P | A | Sn 코팅 구리 분말 및 그것을 이용한 도전성 페이스트 및 Sn 코팅 구리 분말 제조 방법 | 【요약】 【과제】Sn를 피복한 수지상 구리 분말끼리가 접촉할 때 접점을 많게 해 우수한 도전성을 확보하면서, 응집을 방지하여 도전성 페이스트 등의 용도로서 적합하게 이용할 수 있는 수지상 형상의 Sn코트 구리 분말을 제공한다. 【해결 수단】본 발명에 따른 Sn코트 구리 분말은 표면에 Sn 또는 Sn합금이 피복된 구리 입자 2가 집합하여 복수의 가지를 가지는 수지상 형상을 구성한 Sn코트 구리 분말로서, 표면에 Sn 또는 Sn합금이 피복된 구리 입자 2는 단축 평균 지름이 0.2μm~0.5μm이고 장축 평균 지름이 0.5μm~2.0μm의 범위 크기 타원체이며 타원체 구리 입자 2가 집합해 구성되고 표면에 Sn 또는 Sn합금이 피복된 당해 Sn코트 구리 분말의 평균 입자 지름(D50)이 5.0μm~20μm이다. 【선택도】도 1 | [ABSTRACT] [Technical problem] Securing the conductivity which increased the point of contact at the time of contacting in the tree-like copper powder which covered Sn, and was excellent, condensation is prevented and Sn coat copper powder of the tree-like shape which can be suitably used as a use of conductive paste etc. is provided. [Means for Solution]As for Sn coat copper powder concerning this invention, the copper grain children 2 with whom Sn or Sn alloy was covered by the surface gather, The copper grain child 2 with whom it is Sn coat copper powder which constituted tree-like shape of having a plurality of branches, and Sn or Sn alloy was covered by the surface, A short axis mean diameter 0.2μ m~0.5μ m, And a long axis mean diameter is an ellipse of a size of the range of 0.5μ m~2.0μ m, A mean particle size (D50) of the Sn coat copper powder concerned with which the ellipse copper grain children 2 gathered, it was constituted, and Sn or Sn alloy was covered by the surface is 5.0μ m~20μ m. [Chosen drawing] Drawing 1 | 【청구항1】 표면에 주석(Sn) 또는 Sn합금이 피복된 구리 입자가 집합하여 복수의 가지를 가지는 수지상 형상을 구성한 Sn코트 구리 분말로서, 상기 표면에 Sn 또는 Sn합금이 피복된 구리 입자는 단축 평균 지름이 0.2μm~0.5μm이고 장축 평균 지름이 0.5μm~2.0μm의 범위 크기 타원체이며 상기 타원체 구리 입자가 집합해 구성되고 표면에 Sn 또는 Sn합금이 피복된 당해 Sn코트 구리 분말의 평균 입자 지름(D50)이 5.0μm~20μm인 것을 특징으로 하는 Sn코트 구리 분말. | [Claim1] It is Sn coat copper powder which constituted the tree-like shape of the copper grain children with whom tin (Sn) or Sn alloy was covered by the surface having gathered, and having a plurality of branches, The copper grain child with whom Sn or Sn alloy was covered by the above-mentioned surface, A short axis mean diameter 0.2μ m~0.5μ m, And a long axis mean diameter is an ellipse of the size of the range of 0.5μ m~2.0μ m, Sn coat copper powder, wherein the mean particle size (D50) of the Sn coat copper powder concerned with which the above-mentioned ellipse copper grain children gathered, it was constituted, and Sn or Sn alloy was covered by the surface is 5.0μ m~20μ m. | 【청구항1】 표면에 주석(Sn) 또는 Sn합금이 피복된 구리 입자가 집합하여 복수의 가지를 가지는 수지상 형상을 구성한 Sn코트 구리 분말로서, 상기 표면에 Sn 또는 Sn합금이 피복된 구리 입자는 단축 평균 지름이 0.2μm~0.5μm이고 장축 평균 지름이 0.5μm~2.0μm의 범위 크기 타원체이며 상기 타원체 구리 입자가 집합해 구성되고 표면에 Sn 또는 Sn합금이 피복된 당해 Sn코트 구리 분말의 평균 입자 지름(D50)이 5.0μm~20μm인 것을 특징으로 하는 Sn코트 구리 분말. | [Claim1] It is Sn coat copper powder which constituted the tree-like shape of the copper grain children with whom tin (Sn) or Sn alloy was covered by the surface having gathered, and having a plurality of branches, The copper grain child with whom Sn or Sn alloy was covered by the above-mentioned surface, A short axis mean diameter 0.2μ m~0.5μ m, And a long axis mean diameter is an ellipse of the size of the range of 0.5μ m~2.0μ m, Sn coat copper powder, wherein the mean particle size (D50) of the Sn coat copper powder concerned with which the above-mentioned ellipse copper grain children gathered, it was constituted, and Sn or Sn alloy was covered by the surface is 5.0μ m~20μ m. | [기술분야] 본 발명은 전도성 페이스트 및 전도성을 개선하기 위한 다른 제품에 적용될 수 있는 트리 유사 Sn 코트 구리 분말에 관한 것이다. [해결과제] 본 발명은 트리-유사 구리 분말 얽힘 및 응축의 문제를 해결하고, 페이스트 점도 및 배선 형성의 문제를 초래한다. [해결수단] 본 발명은 특정 치수를 가진 나무와 같은 구리 분말과 Sn 또는 Sn 합금의 얇은 코팅을 포함한다. [특징] 여기서 주된 특징은 전도성 및 분산성을 향상시키는 구리 분말의 나무와 같은 형상이다. [효과] 따라서, 본 발명은 전도성 페이스트 및 다른 제품에서 전도성 및 분산성을 개선한다. | 2015-197813 | 2015-10-05 | 2017-071809 | 2017-04-13 |  |  | SUMITOMO METAL MINING CO LTD | 岡田 浩 |  |  |  | 0 |  | 2 | JP7349747B2(FE) ¦ JP6990437B2(FE) | 92894786 | JP2017-071809A ¦ JP2017-071820A ¦ JP2017-071821A ¦ JP2017-071822A ¦ JP2017-071823A ¦ TW201726279A ¦ WOWO2017-061443A1 | 7 | 취하 |  | 2217015001598
JP | JP | P | A | 구리 나노 입자 제조 방법 | 【요약】 【과제】수용액 중에서 구리 나노 입자를 합성하고 낮은 배선 저항을 형성하기 위한 구리 나노 입자 제조 방법을 제공한다. 【해결 수단】구리 나노 입자 제조 방법은 구리 이온과 구연산을 포함하고 pH10 이상 pH12 미만의 범위로 조정된 제1 수용액을 준비하는 공정과 아스코르브산을 포함하고 pH10 이상 pH12 미만의 범위로 조정된 제2 수용액을 준비하는 공정과 제1 수용액과 상기 제 2 수용액을 혼합하여 구리 이온을 환원해 구리 나노 입자의 분산액을 얻는 공정를 포함한다. 【선택도】도 4 | [ABSTRACT] [Technical problem] Copper nanoparticles are compounded in solution and the manufacturing method of the copper nanoparticles for forming low wiring resistance is provided. [Means for Solution]A process for which a manufacturing method of copper nanoparticles prepares the 1st solution adjusted to the range of less than 12 or more pH 10pH including a copper ion and citrate, A process of preparing the 2nd solution adjusted to the range of less than 12 or more pH 10pH, and the 1st solution and the 2nd solution are mixed including ascorbic acid, and a process of returning a copper ion and obtaining dispersion liquid of copper nanoparticles is included. [Chosen drawing] Drawing 4 | 【청구항1】 구리 이온과 구연산을 포함하고 pH10 이상 pH12 미만의 범위로 조정된 제1 수용액을 준비하는 공정과 아스코르브산을 포함하고 pH10 이상 pH12 미만의 범위로 조정된 제2 수용액을 준비하는 공정과 상기 제 1 수용액과 상기 제 2 수용액을 혼합하여 상기 구리 이온을 환원해 구리 나노 입자의 분산액을 얻는 공정를 포함한, 구리 나노 입자 제조 방법. | [Claim1] The process of preparing the 1st solution adjusted to the range of less than 12 or more pH 10pH including a copper ion and citrate, A manufacturing method of copper nanoparticles including the process of mixing the process of preparing the 2nd solution adjusted to the range of less than 12 or more pH 10pH, and the 1st above-mentioned solution and the 2nd above-mentioned solution, including ascorbic acid, returning the above-mentioned copper ion, and obtaining the dispersion liquid of copper nanoparticles. | 【청구항1】 구리 이온과 구연산을 포함하고 pH10 이상 pH12 미만의 범위로 조정된 제1 수용액을 준비하는 공정과 아스코르브산을 포함하고 pH10 이상 pH12 미만의 범위로 조정된 제2 수용액을 준비하는 공정과 상기 제 1 수용액과 상기 제 2 수용액을 혼합하여 상기 구리 이온을 환원해 구리 나노 입자의 분산액을 얻는 공정를 포함한, 구리 나노 입자 제조 방법. ¦ 【청구항2】 구리 이온과 구연산을 포함하고 pH10 이상 pH12 미만의 범위로 조정된 제1 수용액을 준비하는 공정과 환원제와 상기 환원제와 다른 항산화 물질을 포함하고 pH10 이상 pH12 미만의 범위로 조정된 제2 수용액을 준비하는 공정과 상기 제 1 수용액과 상기 제 2 수용액을 혼합하여 상기 구리 이온을 환원해 구리 나노 입자의 분산액을 얻는 공정를 포함한, 구리 나노 입자 제조 방법. | [Claim1] The process of preparing the 1st solution adjusted to the range of less than 12 or more pH 10pH including a copper ion and citrate, A manufacturing method of copper nanoparticles including the process of mixing the process of preparing the 2nd solution adjusted to the range of less than 12 or more pH 10pH, and the 1st above-mentioned solution and the 2nd above-mentioned solution, including ascorbic acid, returning the above-mentioned copper ion, and obtaining the dispersion liquid of copper nanoparticles. ¦ [Claim2] The process of preparing the 1st solution adjusted to the range of less than 12 or more pH 10pH including a copper ion and citrate, The process of preparing the 2nd solution adjusted to the range of less than 12 or more pH 10pH including different antioxidants from a reducing agent and the above-mentioned reducing agent, A manufacturing method of copper nanoparticles including the process of mixing the 1st above-mentioned solution and the 2nd above-mentioned solution, returning the above-mentioned copper ion, and obtaining the dispersion liquid of copper nanoparticles. | [기술분야] 본 발명은 낮은 배선 저항을 형성하기 위해 사용될 수 있는 구리 나노 입자의 제조 방법에 관한 것이다. [해결과제] 본 발명은 배선 저항이 낮은 구리 나노입자를 얻고 산화를 방지하는 기술적 문제를 해결하고자 하며, 이는 통상적인 방법에 의해 완전히 달성될 수 없다. [해결수단] 본 발명은 구리 이온 및 시트레이트를 포함하는 12 이상의 pH 10pH 미만의 범위로 조정된 제 1 용액, 및 아스코르브산을 포함하는 12 이상의 pH 10pH 미만의 범위로 조정된 제 2 용액을 사용하여 구리 나노 입자의 제조 방법을 포함한다. [특징] 여기서 주요 특징은 구리 나노입자의 표면에 부착하고 산화를 방지하기 위한 아스코르브산의 사용이다. [효과] 본 발명은 산화를 방지하고 낮은 배선 저항을 획득함으로써 구리 나노입자의 제조 방법을 개선한다. | 2015-198380 | 2015-10-06 | 2017-071816 | 2017-04-13 |  |  | TOHOKU UNIV ¦ PANASONIC HOLDINGS CORP | 高橋 英志 ¦ 横山 俊 ¦ 田路 和幸 ¦ 甲斐 隆行 |  |  |  | 1 | JP6168837B2(BE) | 2 | CN113996799B ¦ KR10-2648788B1(FE) | 17119661 | JP6656869B2 | 1 | 등록 |  | 2217015001605
JP | JP | P | A | Ni 코팅 구리 분말 및 그것을 이용한 도전성 페이스트, 도전성 도료, 도전성 시트 및 Ni 코팅 구리 분말 제조 방법 | 【요약】 【과제】Ni를 피복한 수지상 구리 분말끼리가 접촉할 때 접점을 많게 해 우수한 도전성을 확보하면서, 응집을 방지하여 도전성 페이스트나 전자파 실드 등의 용도로서 적합하게 이용할 수 있는 수지상 Ni코트 구리 분말을 제공한다. 【해결 수단】본 발명에 따른 수지상 Ni코트 구리 분말 1은 직선적으로 성장한 주간 2와 그 주간 2에서 나뉜 복수의 가지 3을 가지는 수지상 형상을 이루어, 주간 2 및 가지 3은 단면 평균 두께가 0.2μm~5.0μm의 평판형으로 표면에 Ni가 피복되어 있는 구리 입자에 의해 구성되어 있고 레이저 회절 산란식 입도 분포 측정법에 의해 측정한 평균 입자 지름(D50)이 1.0μm~100μm이다. 【선택도】도 1 | [ABSTRACT] [Technical problem] Securing the conductivity which increased the point of contact at the time of contacting in the tree-like copper powder which covered nickel, and was excellent, condensation is prevented and the tree-like nickel coat copper powder which can be suitably used as a use of conductive paste, an electromagnetic wave shield, etc. is provided. [Means for Solution]The tree-like nickel coat copper powder 1 concerning this invention makes tree-like shape of having the linearly grown-up chief editor 2 and a plurality of branches 3 branched from the chief editor 2, and the chief editor 2 and the branch 3, Section average thickness is constituted from plate-like [ of 0.2μ m~5.0μ m ] by copper grain child with whom nickel is covered by the surface, A mean particle size (D50) measured with a laser diffraction dispersion type particle-size-distribution measuring method is 1.0μ m~100μ m. [Chosen drawing] Drawing 1 | 【청구항1】 직선적으로 성장한 주간과 상기 주간에서 나뉜 복수의 가지를 가지는 수지상 형상을 이루어, 상기 주간 및 상기 가지는 단면 평균 두께가 0.2μm~5.0μm의 평판형으로 표면에 니켈(Ni) 또는 Ni합금이 피복되어 있는 구리 입자에 의해 구성되어 있고 레이저 회절 산란식 입도 분포 측정법에 의해 측정한 평균 입자 지름(D50)이 1.0μm~100μm인 것을 특징으로 하는 수지상 Ni코트 구리 분말. | [Claim1] Make the tree-like shape of having the linearly grown-up chief editor and a plurality of branches branched from the chief editor, and the above-mentioned chief editor and the above-mentioned branch, Section average thickness is constituted from plate-like [ of 0.2μ m~5.0μ m ] by the copper grain child with whom nickel (nickel) or nickel alloy is covered by the surface, Tree-like nickel coat copper powder, wherein the mean particle size (D50) measured with the laser diffraction dispersion type particle-size-distribution measuring method is 1.0μ m~100μ m. | 【청구항1】 직선적으로 성장한 주간과 상기 주간에서 나뉜 복수의 가지를 가지는 수지상 형상을 이루어, 상기 주간 및 상기 가지는 단면 평균 두께가 0.2μm~5.0μm의 평판형으로 표면에 니켈(Ni) 또는 Ni합금이 피복되어 있는 구리 입자에 의해 구성되어 있고 레이저 회절 산란식 입도 분포 측정법에 의해 측정한 평균 입자 지름(D50)이 1.0μm~100μm인 것을 특징으로 하는 수지상 Ni코트 구리 분말. | [Claim1] Make the tree-like shape of having the linearly grown-up chief editor and a plurality of branches branched from the chief editor, and the above-mentioned chief editor and the above-mentioned branch, Section average thickness is constituted from plate-like [ of 0.2μ m~5.0μ m ] by the copper grain child with whom nickel (nickel) or nickel alloy is covered by the surface, Tree-like nickel coat copper powder, wherein the mean particle size (D50) measured with the laser diffraction dispersion type particle-size-distribution measuring method is 1.0μ m~100μ m. | [기술분야] 본 발명은 트리-유사 니켈 코트 구리 분말에 관한 것이며, 전도성 페이스트 및 전자기파 차폐물에 적용될 수 있다. [해결과제] 본 발명은 수지에서 구리 분말 얽힘, 응축, 및 비-균일 분포와 같은 트리의 문제를 해결하고, 점도 증가 및 배선 형성 문제를 유도한다. [해결수단] 본 발명은 플레이트 유사 구리 그레인 자식 및 1.0 μm 내지 100 μm의 평균 입자 크기를 갖는 트리 유사 니켈 코트 구리 분말을 포함한다. [특징] 여기서 주된 특징은 전도성을 향상시키고 응축을 방지하는 니켈 코트 구리 분말의 나무와 같은 형상이다. [효과] 따라서, 본 발명은 전도성을 향상시키고 구리 분말과 같은 나무에서 응축을 방지한다. | 2015-190479 | 2015-09-28 | 2017-066442 | 2017-04-06 |  |  | SUMITOMO METAL MINING CO LTD | 岡田 浩 |  |  |  | 0 |  | 0 |  | 92894621 | JP2017-066442A ¦ JP2017-066443A ¦ JP2017-066444A ¦ JP2017-066445A ¦ JP2017-066463A ¦ TW201726973A ¦ WOWO2017-057231A1 | 7 | 취하 |  | 2217014002829
JP | JP | P | A | 도전성 페이스트용 구리 분말 및 그 제조 방법 | 【요약】 【과제】도전막의 형성에 사용한 경우에 도전막의 전기 저항이 낮고 반복해 절곡되어도, 도전막의 전기 저항 상승이 적은 도전성 페이스트용 구리 분말 및 그 제조 방법을 제공한다. 【해결 수단】수지상 구리 분말과 플레이크형 구리 분말이 분산된 구리 분말 분산액에 은 이온 함유 용액을 첨가하여 수지상 구리 분말과 플레이크형 구리 분말의 표면을 은 함유층으로 피복함으로써, (수지상 은 피복 구리 분말과 플레이크형 은 피복 구리 분말의 질량비가 바람직하게는5:95~85:15이다) 수지상 은 피복 구리 분말과 플레이크형 은 피복 구리 분말의 혼합가루를 제조한다. 【선택도】도 3 | [ABSTRACT] [Technical problem] When it is used for formation of an electric conduction film, even if the electrical resistance of an electric conduction film is low and is bent repeatedly, copper powder for [ with few rises of the electrical resistance of an electric conduction film ] conductive paste and a manufacturing method for the same are provided. [Means for Solution]By adding silver ion content solution to copper powder dispersion liquid which tree-like copper powder and flakes-like copper powder distributed, and covering the surface of tree-like copper powder and flakes-like copper powder with a silver content layer, (A mass ratio of tree-like silver covering copper powder and flakes-like silver covering copper powder is 5:95~85:15 preferably) Mixed powder of tree-like silver covering copper powder and flakes-like silver covering copper powder is manufactured. [Chosen drawing] Drawing 3 | 【청구항1】 수지상 구리 분말이 은 함유층으로 피복된 수지상 은 피복 구리 분말과 플레이크형 구리 분말이 은 함유층으로 피복된 플레이크형 은 피복 구리 분말과의 혼합가루로 구성되는 것을 특징으로 하는 도전성 페이스트용 구리 분말. | [Claim1] Copper powder for conductive paste, wherein tree-like copper powder consists of mixed powder of the tree-like silver covering copper powder covered with the silver content layer, and the flakes-like silver covering copper powder by which flakes-like copper powder was covered with the silver content layer. | 【청구항1】 수지상 구리 분말이 은 함유층으로 피복된 수지상 은 피복 구리 분말과 플레이크형 구리 분말이 은 함유층으로 피복된 플레이크형 은 피복 구리 분말과의 혼합가루로 구성되는 것을 특징으로 하는 도전성 페이스트용 구리 분말. ¦ 【청구항8】 수지상 구리 분말과 플레이크형 구리 분말이 분산된 구리 분말 분산액에 은 이온 함유 용액을 첨가하여 수지상 구리 분말과 플레이크형 구리 분말의 표면을 은 함유층으로 피복함으로써, 수지상 은 피복 구리 분말과 플레이크형 은 피복 구리 분말의 혼합가루를 제조하는 것을 특징으로 하는 도전성 페이스트용 구리 분말 제조 방법. | [Claim1] Copper powder for conductive paste, wherein tree-like copper powder consists of mixed powder of the tree-like silver covering copper powder covered with the silver content layer, and the flakes-like silver covering copper powder by which flakes-like copper powder was covered with the silver content layer. ¦ [Claim8] A manufacturing method of the copper powder for conductive paste manufacturing the mixed powder of tree-like silver covering copper powder and flakes-like silver covering copper powder by adding silver ion content solution to the copper powder dispersion liquid which tree-like copper powder and flakes-like copper powder distributed, and covering the surface of tree-like copper powder and flakes-like copper powder with a silver content layer. | [기술분야] 본 발명은 상기도막과 전자 부품 및 배선의 전극을 형성하는 상기 전도성 페이스트에 사용되는 전도성 페이스트용 구리 분말 및 이의 제조 방법에 관한 것이다. [해결과제] 본 발명은 나무와 같은 은 피복 구리 분말과 박편과 같은 은 피복 구리 분말의 조합을 사용하여, 은 먼지의 높은 비용과 열악한 보존 안정성, 및 구리 분말의 산화 문제를 해결하고자 한다. [해결수단] 본 발명은 구리 분말을 덮는 나무와 같은 은의 혼합 분말과 구리 분말을 덮는 박편과 같은 은의 혼합 분말을 포함한다. [특징] 여기서 주된 특징은 전기 전도 필름의 전도성 및 유연성을 향상시키기 위해 구리 분말을 덮는 은과 같은 나무와 구리 분말을 덮는 박편을 사용하는 것이다. [효과] 따라서, 본 발명은 나무와 같은 은 커버링 구리 분말과 박편과 같은 은 커버링 구리 분말의 혼합 분말을 사용함으로써 상기도 필름의 전도성 및 유연성을 개선한다. | 2015-192624 | 2015-09-30 | 2017-066476 | 2017-04-06 |  |  | DOWA ELECTRONICS MATERIALS CO LTD | 金城 優樹 ¦ 井上 健一 ¦ 杉山 昭雄 |  |  |  | 6 | JP2015-110745A(BE) ¦ JP5976382B2(BE) ¦ JP6166012B2(BE) ¦ JP5528857B2(BE) ¦ JP4779134B2(BE) ¦ JP2832247B2(BE) | 0 |  | 17115230 | JP2019-186225A ¦ JP6577316B2 | 2 | 등록 |  | 2217014002863
JP | JP | P | A | 가열 접합용 시트 및 다이싱 테이프 부착 가열 접합용 시트 | 【요약】 【과제】 균일한 두께에 의해 접합 불균일을 방지하고 고온 접합 신뢰성이 부여 가능한 가열 접합 시트 및 그 가열 접합용 시트를 가지는 다이싱 테이프 부착 가열 접합용 시트를 제공하는 것. 【해결 수단】 가열에 의해 소결층이 되는 전구층을 가지며, 상기 전구층의 평균 두께가 5μm~200μm이며 상기 전구층의 최대 두께 및 최소 두께가 상기 평균 두께의±20%의 범위 내인 가열 접합용 시트. 가열에 의해 소결층이 되는 전구층을 가지며, 상기 전구층의 평균 두께가 5μm~200μm이며 상기 전구층의 표면을 공초점 현미경에 의해 200μm×200μm의 시야에서 계측했을 때의 표면 거칠기 Sa가 2μm이하인 가열 접합용 시트. 【선택도】 도 1 | [ABSTRACT] [Technical problem] Prevent junction nonuniformity with uniform thickness and provide the sheet for the heating junction with a dicing tape which has a heating junction sheet which can give high temperature junction reliability, and the sheet for heating junction concerned. [Means for Solution]A sheet for heating junction which is within the limits whose maximum thickness and minimum thickness of the precursive layer it has a precursive layer which turns into a sintering layer by heating, and average thickness of the precursive layer is 5μ m~200μ m, and are the ±20% of average thickness. It has a precursive layer which turns into a sintering layer by heating, and the average thickness of the above-mentioned precursive layer is 5μ m~200μ m, And the sheet for heating junction whose surface coarseness Sa at the time of measuring the surface of the above-mentioned precursive layer under a confocal microscope with the view of 200μ m×200μ m is below 2μ m. [Chosen drawing] figure 1 | 【청구항1】 가열에 의해 소결층이 되는 전구층을 가지며, 상기 전구층의 평균 두께가 5μm~200μm이며 상기 전구층의 최대 두께 및 최소 두께가 상기 평균 두께의±20%의 범위 내인 가열 접합용 시트. | [Claim1] The sheet for heating junction which is within the limits whose maximum thickness and minimum thickness of the above-mentioned precursive layer it has a precursive layer which turns into a sintering layer by heating, and the average thickness of the above-mentioned precursive layer is 5μ m~200μ m, and are ±20% of the above-mentioned average thickness. | 【청구항1】 가열에 의해 소결층이 되는 전구층을 가지며, 상기 전구층의 평균 두께가 5μm~200μm이며 상기 전구층의 최대 두께 및 최소 두께가 상기 평균 두께의±20%의 범위 내인 가열 접합용 시트. ¦ 【청구항2】 가열에 의해 소결층이 되는 전구층을 가지며, 상기 전구층의 평균 두께가 5μm~200μm이며 상기 전구층의 표면을 공초점 현미경에 의해 200μm×200μm의 시야에서 계측했을 때의 표면 거칠기 Sa가 2μm이하인 가열 접합용 시트. | [Claim1] The sheet for heating junction which is within the limits whose maximum thickness and minimum thickness of the above-mentioned precursive layer it has a precursive layer which turns into a sintering layer by heating, and the average thickness of the above-mentioned precursive layer is 5μ m~200μ m, and are ±20% of the above-mentioned average thickness. ¦ [Claim2] It has a precursive layer which turns into a sintering layer by heating, and the average thickness of the above-mentioned precursive layer is 5μ m~200μ m, And the sheet for heating junction whose surface coarseness Sa at the time of measuring the surface of the above-mentioned precursive layer under a confocal microscope with the view of 200μ m×200μ m is below 2μ m. | [기술분야] 본 발명은 접합 가열용 시트에 관한 것으로, 반도체 소자에 적용될 수 있다. [해결과제] 본 발명은 반도체 장치에서 접합 불균일성 및 고온 접합 신뢰성 문제를 해결하고자 한다. [해결수단] 본 발명은 가열에 의해 소결층으로 변하는 전구층(precursive layer)을 포함한다. [특징] 여기서 주요 특징은 두께 균질성의 제어 및 접합 불균일성의 방지이다. [효과] 본 발명은 따라서 반도체 장치에서 고온 접합 신뢰성 및 접합 불균일 문제를 개선한다. | 2015-194243 | 2015-09-30 | 2017-069422 | 2017-04-06 |  |  | NITTO DENKO CORP | 菅生 悠樹 ¦ 鎌倉 菜穂 |  |  |  | 4 | JP6245933B2(BE) ¦ JP2010-254763A(BE) ¦ JP1999-232417A(BE) ¦ WOWO2015-060346A1(BE) | 6 | EP3618108B1 ¦ JP6555695B2(FE) ¦ JP6555694B2(FE) ¦ KR10-2087022B1(FE) ¦ TWI753145B(FE) ¦ US11285536B2 | 92273920 | CN108207115B ¦ EP3358606B1 ¦ JP6505572B2 ¦ TWI688443B ¦ US2018-0315729A1 ¦ WOWO2017-057130A1 | 6 | 등록 |  | 2217014005809
JP | JP | P | A1 | 도전재용 분말, 도전재용 잉크 및 도전성 페이스트 및 도전재용 분말 제조 방법 | 【요약】 본 발명의 일실시예에 따른 도전재용 분말은 구리를 주성분으로 하는 다수의 입자로 구성되고 평균 1차 입자 지름이 1 nm 이상 200 nm이하의 도전재용 분말로서, 상기 입자의 표면 또는 내부에 티타늄을 포함하고 이 티타늄의 함유율이 0.003 atomic% 이상 0.5 atomic%이하이다. | [ABSTRACT] The powder for electric conduction material concerning one embodiment of this invention comprises particles of a large number which make copper the main ingredients, Average primary particle diameter is the powder for electric conduction material (1 nm or more and 200 nm or less), and the content of this titanium is less than more than 0.003atomic%0.5atomic% including titanium the surface or inside the above-mentioned particles. | 【청구항1】 구리를 주성분으로 하는 다수의 입자로 구성되고 평균 1차 입자 지름이 1 nm 이상 200 nm이하의 도전재용 분말로서, 상기 입자의 표면 또는 내부에 티타늄을 포함하고 이 티타늄의 함유율이 0.003 atomic% 이상 0.5 atomic%이하인 도전재용 분말. | [Claim1] Powder for electric conduction material whose average primary particle diameter it comprises particles of a large number which make copper the main ingredients, and is the powder for electric conduction material (1 nm or more and 200 nm or less) and whose content of this titanium is less than more than 0.003atomic%0.5atomic% including titanium the surface or inside the above-mentioned particles. | 【청구항1】 구리를 주성분으로 하는 다수의 입자로 구성되고 평균 1차 입자 지름이 1 nm 이상 200 nm이하의 도전재용 분말로서, 상기 입자의 표면 또는 내부에 티타늄을 포함하고 이 티타늄의 함유율이 0.003 atomic% 이상 0.5 atomic%이하인 도전재용 분말. ¦ 【청구항6】 구리를 주성분으로 하는 다수의 입자로 구성되고 평균 1차 입자 지름이 1 nm 이상 200 nm이하의 도전재용 분말의 액상 환원법에 의한 제조 방법으로서, 3가의 티타늄 이온을 포함한 환원제 수용액에 구리 이온을 포함한 원료 수용액을 투입하는 공정을 구비하고, 상기 원료 수용액의 투입 속도가 환원제 수용액에 원료 수용액을 투입해 얻어진 합성액의 단위량에 대한 구리 이온량으로 환산해 0.01 mol L-1 s-1 이상인 도전재용 분말 제조 방법. | [Claim1] Powder for electric conduction material whose average primary particle diameter it comprises particles of a large number which make copper the main ingredients, and is the powder for electric conduction material (1 nm or more and 200 nm or less) and whose content of this titanium is less than more than 0.003atomic%0.5atomic% including titanium the surface or inside the above-mentioned particles. ¦ [Claim6] It is a manufacturing method comprise particles of a large number which make copper the main ingredients, and according [ average primary particle diameter ] to the liquid phase reductionism of the powder for electric conduction material (1 nm or more and 200 nm or less), It has the process of supplying the materials solution which contains a copper ion in reducing agent solution containing a trivalent titanium ion, A manufacturing method of the powder for electric conduction material which the injection speed of the above-mentioned materials solution converts into the amount of copper ions to the unit quantity of the synthetic liquid produced by supplying materials solution to reducing agent solution, and is more than 0.01 mol-L-1 -s -1. | [기술분야] 본 발명은 도전재용 분말의 제조 방법, 도전재용 잉크, 도전성 페이스트 및 도전재용 분말에 관한 것이다. 이들은 프린트 배선판, 플렉시블 프린트 배선판 등의 각종 제품에 적용할 수 있다. [해결과제] 본 발명은 기존의 전도성 페이스트로는 달성하기 어려운 매끄러운 표면 및 작은 두께를 갖는 전기 전도층을 형성하는 문제를 해결하고자 한다. [해결수단] 본 발명은 평균 1차 입자 직경이 1 nm 내지 200 nm인 구리를 주성분으로 하는 많은 수의 입자를 포함한다. [특징] 여기서 주요 특징은 입자 내부에 티타늄을 포함하는 것인데, 이는 용융을 제한하고 소결 동안 입자의 크고 거친-화(big 및 rough-ization)를 제어한다. [효과] 따라서, 본 발명은 소성 후 표면 조도를 제어함으로써 전기 전도층의 평활도 및 전도도를 개선한다. | 2017-543420 | 2016-09-27 | WO2017-057341 | 2017-04-06 |  |  | SUMITOMO ELECTRIC IND LTD ¦ SUMITOMO ELECTRIC PRINTED CIRCUIT INC | 岡田 一誠 ¦ 杉浦 元彦 ¦ 岡 良雄 ¦ 大木 健嗣 | 2015-192948 | JP | 2015-09-30 | 3 | JP5869538B2(BE) ¦ JP2012-172170A(BE) ¦ JP4254313B2(BE) | 0 |  | 20804169 | CN108025358B ¦ JP2015-192948 ¦ JP6659712B2 ¦ US10610928B2 ¦ WOWO2017-057341A1 | 5 | 등록 |  | 2518027000200
CN | CN | P | A | Micro-nano copper powder and preparation method thereof | The invention discloses micro-nano copper powder and a preparation method thereof. The preparation method comprises the following steps that compounds containing copper are prepared into a solution, and a system A is obtained; pH conditioning agents, additives and reducing agents are added to the system A, and a system B is obtained and reacts at 50-100 DEG C; and filtration, washing and drying are conducted after reacting, and the micro-nano copper powder is obtained. In the system B, the molarity of the compounds containing copper is 0.001-4 mol/L, the concentration of hydroxyl ion (OH-) is 10<-4>-20 mol/L, the mass concentration of the additives is 0-40%, and the molar ratio of the compounds containing copper to the reducing agents is 1:0.1-100. According to the preparation method, the effective control over the morphology and the size of the micro-nano copper powder is achieved, and the mass content of the impurity phases in the prepared copper powder can be controlled below 0.3%; and in addition, the preparation method further has the advantages that the reaction process is easy to control, and the selected reducing agents are moderate in reducibility, non-toxic, and environmentally friendly. | 본 발명은 마이크로 나노 구리 분말 및 그 제조 방법을 개시하고, 상기 방법은이다: 구리 함유 화합물을 용액으로 하여 시스템 A를 얻었다; 시스템 A에 pH 조절제, 첨가제 및 환원제를 첨가하여 시스템 B를 얻고, 50-100°C에서 반응하고, 반응 후 여과, 세척 및 건조하여 마이크로 나노 구리 분말을 얻는다; 시스템 B에 있어서의 구리 함유 화합물의 몰 농도는 0.001-4mol/L이고, 수산화 이온 (OH-)의 농도는 10-4-20mol/L이다 첨가제의 질량 농도는0-40%,구리 함유 화합물과 환원제의 몰비는 1:0.1 내지 100이다. 본 발명의 방법은 마이크로 나노 구리 분말의 형태와 크기를 효과적으로 제어할 수 있고, 제조된 구리 분말 불순물 상의 질량 함량을 0.3%이하로 제어할 수 있다; 또한 는 반응 과정을 제어하기 쉽고 선택된 환원제의 환원 성능이 적당하고 무독성이며 환경 친화적인 장점이 있습니다. | 1. a kind of preparation method of micro-nano copper powder, it is characterised in that comprise the steps: (1) compound of cupric is made into solution, obtains system A; (2) pH adjusting agent, additive and reducing agent are added in system A, obtains system B, in 50-100 DEG C Lower reaction, after question response, is filtered, washed and dried, and obtains final product micro-nano copper powder;Cupric in system B The molar concentration of compound be 0.001-4mol/L, the concentration of hydroxide ion is 10-4- 20mol/L, addition The mass concentration of agent is 0-40%, and the mol ratio of the compound and reducing agent of cupric is 1:0.1-100; The reducing agent is organic acid and its derivant or at least one in glucide and its ramification; The additive be chelating agent, surfactant, polymeric dispersant or Morphological control agent at least It is a kind of. | 1. 다음을 포함하는 것을 특징으로 하는 마이크로 나노 구리 분말의 제조 방법: (1) 구리 함유 화합물을 용액으로 하여 시스템 A를 얻었다; (2) 시스템 A에 pH 조절제, 첨가제 및 환원제를 첨가하여 시스템 B를 얻고 50-100°C에서 반응시킨 후 여과, 세척 및 건조하여 마이크로 나노 구리 분말을 얻는다; 의 상기 시스템 B에서 구리 함유 화합물의 몰 농도는 0.001-4mol/L이고, 수산화 이온의 농도는 10-4-20mol/L이며, 첨가제의 질량 농도는0-40%,이다 구리 함유 화합물과 환원제의 몰비는 1:0.1 내지 100이다; 상기 환원제는 유기산 및 그 유도체 또는 당류 및 그 유도체 중 적어도 하나이다; 첨가제는 착화제, 계면활성제, 중합체 분산제 또는 형태 조절제 중 적어도 하나이다. | 1. a kind of preparation method of micro-nano copper powder, it is characterised in that comprise the steps: (1) compound of cupric is made into solution, obtains system A; (2) pH adjusting agent, additive and reducing agent are added in system A, obtains system B, in 50-100 DEG C Lower reaction, after question response, is filtered, washed and dried, and obtains final product micro-nano copper powder;Cupric in system B The molar concentration of compound be 0.001-4mol/L, the concentration of hydroxide ion is 10-4- 20mol/L, addition The mass concentration of agent is 0-40%, and the mol ratio of the compound and reducing agent of cupric is 1:0.1-100; The reducing agent is organic acid and its derivant or at least one in glucide and its ramification; The additive be chelating agent, surfactant, polymeric dispersant or Morphological control agent at least It is a kind of. | 1. 다음을 포함하는 것을 특징으로 하는 마이크로 나노 구리 분말의 제조 방법: (1) 구리 함유 화합물을 용액으로 하여 시스템 A를 얻었다; (2) 시스템 A에 pH 조절제, 첨가제 및 환원제를 첨가하여 시스템 B를 얻고 50-100°C에서 반응시킨 후 여과, 세척 및 건조하여 마이크로 나노 구리 분말을 얻는다; 의 상기 시스템 B에서 구리 함유 화합물의 몰 농도는 0.001-4mol/L이고, 수산화 이온의 농도는 10-4-20mol/L이며, 첨가제의 질량 농도는0-40%,이다 구리 함유 화합물과 환원제의 몰비는 1:0.1 내지 100이다; 상기 환원제는 유기산 및 그 유도체 또는 당류 및 그 유도체 중 적어도 하나이다; 첨가제는 착화제, 계면활성제, 중합체 분산제 또는 형태 조절제 중 적어도 하나이다. | [기술분야] 본 발명은 일종의 마이크로 나노 구리 분말 및 이의 제조 방법에 관한 것이다. [해결과제] 본 발명은 제조 방법에서 저비용, 효율적, 환경 친화적인 환원제 선택 및 구리 분말 패턴 및 크기의 제어 기술을 해결하고자 한다. [해결수단] 본 발명은 구리 화합물을 용액으로 제조하는 단계, pH를 조절하는 단계, 첨가제 및 환원제를 첨가하는 단계, 및 특정 온도 및 시간에서 반응시키는 단계를 포함한다. [특징] 여기서 주요 특징은 특정 구리 분말 패턴 및 크기를 달성하기 위한 pH, 첨가제 및 환원제의 제어이다. [효과] 따라서, 본 발명은 구리 분말 패턴 및 크기의 제어를 개선시키고, 비용을 감소시키고, 환경 친화적인 환원제를 선택한다. | 2015-10571667 | 2015-09-09 | 106513696 | 2017-03-22 |  |  | Guangzhou Qianshun Industrial Materials Co.,Ltd. | SU HONGXIA ¦ WANG QUANCHAO ¦ TIAN GENG |  |  |  | 9 | CN103658675B ¦ CN102601381B ¦ CN102554217B ¦ CN102407344B ¦ CN101524763A ¦ CN101143387A ¦ CN100479953C ¦ CN001191142C ¦ JP2728727B2 | 11 | CN116441556B ¦ CN116210686B ¦ CN114653963B ¦ CN113996799B ¦ CN113059173B ¦ CN112517921B ¦ CN110041985B ¦ CN109728309B ¦ CN109110795B ¦ CN107876795B ¦ CN107470647B | 49944052 | CN106513696B | 1 | 등록 |  | 8417121000868
JP | JP | P | A | 도전성 페이스트 제조 방법 및 도전성 페이스트 | 【요약】 【과제】도전성, 열전도성이 높고 또한 도전 분말의 분산이 양호하고 외관 불량이나 접착 강도 및 작업성 저하가 발생하지 않는 도전성 페이스트를 제조한다. 【해결 수단】(A) 에폭시 수지, (B) 경화제 및 (C) 부정형 도전 분말을 포함한 원료 성분을 무기 비즈를 분산 매체로서 이용하여 유성 교반 장치에 의해 혼합하는 것으로 구성되는 도전성 페이스트 제조 방법으로서, 상기 무기 비즈는 직경이 0.5~4.0 mm이며 상기 원료 성분의 합계량의20~70질량%가 되는 양이 사용되는 것을 특징으로 하는 도전성 페이스트 제조 방법. 【선택도】없음 | [ABSTRACT] [Technical problem] Conductivity and thermal conductivity are high, and distribution of electric conduction powder is good, and it manufactures the conductive paste which the fall of poor appearance, and adhesive strength and workability does not produce. [Means for Solution](A) A materials ingredient containing an epoxy resin, the (B) hardening agent, and (C) infinite form electric conduction powder, From mixing with planet agitating equipment, using an inorganic bead as a carrier fluid object, are a manufacturing method of becoming conductive paste and the inorganic bead, A manufacturing method of conductive paste, wherein quantity which a diameter is 0.5~4.0 mm, and turns into the 20~70 mass % of the total quantity of the materials ingredient is used. [Chosen drawing] Nothing | 【청구항1】 (A) 에폭시 수지, (B) 경화제 및 (C) 부정형 도전 분말을 포함한 원료 성분을 무기 비즈를 분산 매체로서 이용하여 유성 교반 장치에 의해 혼합하는 것으로 구성되는 도전성 페이스트 제조 방법으로서, 상기 무기 비즈는 직경이 0.5~4.0 mm이며 상기 원료 성분과의 합계량의20~70질량%가 되는 양이 사용되는 것을 특징으로 하는 도전성 페이스트 제조 방법. | [Claim1] (A) The materials ingredient containing an epoxy resin, the (B) hardening agent, and (C) infinite form electric conduction powder, From mixing with planet agitating equipment, using an inorganic bead as a carrier fluid object, are a manufacturing method of the becoming conductive paste and the above-mentioned inorganic bead, A manufacturing method of conductive paste, wherein the quantity which a diameter is 0.5~4.0 mm, and turns into the 20~70 mass % of the total quantity with the above-mentioned materials ingredient is used. | 【청구항1】 (A) 에폭시 수지, (B) 경화제 및 (C) 부정형 도전 분말을 포함한 원료 성분을 무기 비즈를 분산 매체로서 이용하여 유성 교반 장치에 의해 혼합하는 것으로 구성되는 도전성 페이스트 제조 방법으로서, 상기 무기 비즈는 직경이 0.5~4.0 mm이며 상기 원료 성분과의 합계량의20~70질량%가 되는 양이 사용되는 것을 특징으로 하는 도전성 페이스트 제조 방법. | [Claim1] (A) The materials ingredient containing an epoxy resin, the (B) hardening agent, and (C) infinite form electric conduction powder, From mixing with planet agitating equipment, using an inorganic bead as a carrier fluid object, are a manufacturing method of the becoming conductive paste and the above-mentioned inorganic bead, A manufacturing method of conductive paste, wherein the quantity which a diameter is 0.5~4.0 mm, and turns into the 20~70 mass % of the total quantity with the above-mentioned materials ingredient is used. | [기술분야] 본 발명은 전도성 페이스트 및 전도성 페이스트의 제조 방법에 관한 것이다. [해결과제] 본 발명은 전도성 및 열 전도성이 높은 고효율 및 품질의 전도성 페이스트를 제공함으로써 외관, 접착력 및 작업성이 좋지 않은 종래의 전도성 페이스트의 문제점을 해결하고자 한다. [해결수단] 본 발명은 캐리어 유체 물체로서 무기 비드를 사용하여, 에폭시 수지, 경화제, 및 무한대의 전기 전도 분말을 함유하는 재료 성분을 포함하고, 행성 교반 장비와 혼합한다. [특징] 여기서 주된 특징은 캐리어 유체 물체로서 무기 비드를 갖는 무한 형태 전기 전도 분말 및 행성 교반 장비의 사용이다. [효과] 따라서, 본 발명은 전도성 및 열 전도성을 향상시키고, 전도성 페이스트에서 전기 전도성 분말의 분포를 향상시킨다. | 2015-171813 | 2015-09-01 | 2017-050119 | 2017-03-09 |  |  | KYOCERA CORP | 藤森 美江 ¦ 井手 永治 ¦ 西尾 映美 |  |  |  | 1 | JP5574395B2(BE) | 4 | JP7628530B2(FE) ¦ JP7395413B2(FE) ¦ JP6654164B2(FE) ¦ KR10-2868355B1(FE) | 17102431 | JP6542077B2 | 1 | 등록 |  | 2217010003529
JP | JP | P | A1 | 은 피복 구리 분말 | 【요약】 은 피복 구리 분말, 안에서도 덴드라이트상을 나타내는 은 피복 구리 분말에 관한 것으로 은 량을 많이 하지 않아도 도전성을 향상시킬 수 있다, 새로운 은 피복 구리 분말을 제공한다. 구리 분말 입자의 표면이 은 또는 은 합금을 함유하는 은 층으로 피복되어서 이루어지는 구성을 가지는 은 피복 구리 분말 입자로서, 덴드라이트상을 나타내는 은 피복 구리 분말 입자를 함유하는 은 피복 구리 분말에 있어서 상기 은 층 중에 질소(N)가 존재하고 은 량 100 질량부에 대해서 0.2~10.0 질량부의 비율 양 질소(N)를 함유하는 것을 특징으로 하는 은 피복 구리 분말을 제안한다. | [ABSTRACT] Even if it does not increase a silver content about silver covering copper powder and the silver covering copper powder which presents the shape of a dendrite especially, the new silver covering copper powder which can improve conductivity is provided. In the silver covering copper powder containing the silver covering copper powder particles which are silver covering copper powder particles which have the composition which it comes to cover with the silver larer in which the surface of copper powder particles contains silver or a silver alloy, and present the shape of a dendrite, The silver covering copper powder nitrogen (N) existing in the above-mentioned silver larer, and containing the nitrogen (N) of the quantity of a 0.2~10.0-mass part rate to 100 mass parts of silver contents is proposed. | 【청구항1】 구리 분말 입자의 표면이 은 또는 은 합금을 함유하는 은 층으로 피복되어서 이루어지는 구성을 가지는 은 피복 구리 분말 입자로서, 덴드라이트상을 나타내는 은 피복 구리 분말 입자를 함유하는 은 피복 구리 분말에 있어서 상기 은 피복 구리 분말 입자의 상기 은 층 중에는 질소(N)가 존재하고 은 량 100 질량부에 대해서 0.2~10.0 질량부의 비율 양 질소(N)를 함유하는 것을 특징으로 하는 은 피복 구리 분말. | [Claim1] In the silver covering copper powder containing the silver covering copper powder particles which are silver covering copper powder particles which have the composition which it comes to cover with the silver larer in which the surface of copper powder particles contains silver or a silver alloy, and present the shape of a dendrite, Silver covering copper powder nitrogen (N) existing in the above-mentioned silver larer of the above-mentioned silver covering copper powder particles, and containing the nitrogen (N) of the quantity of a 0.2~10.0-mass part rate to 100 mass parts of silver contents. | 【청구항1】 구리 분말 입자의 표면이 은 또는 은 합금을 함유하는 은 층으로 피복되어서 이루어지는 구성을 가지는 은 피복 구리 분말 입자로서, 덴드라이트상을 나타내는 은 피복 구리 분말 입자를 함유하는 은 피복 구리 분말에 있어서 상기 은 피복 구리 분말 입자의 상기 은 층 중에는 질소(N)가 존재하고 은 량 100 질량부에 대해서 0.2~10.0 질량부의 비율 양 질소(N)를 함유하는 것을 특징으로 하는 은 피복 구리 분말. | [Claim1] In the silver covering copper powder containing the silver covering copper powder particles which are silver covering copper powder particles which have the composition which it comes to cover with the silver larer in which the surface of copper powder particles contains silver or a silver alloy, and present the shape of a dendrite, Silver covering copper powder nitrogen (N) existing in the above-mentioned silver larer of the above-mentioned silver covering copper powder particles, and containing the nitrogen (N) of the quantity of a 0.2~10.0-mass part rate to 100 mass parts of silver contents. | [기술분야] 본 발명은 은 피복 구리 분말에 관한 것이며, 전도성 페이스트 및 전기 전도성 접착제와 같은 전도성 재료에 적용될 수 있다. [해결과제] 본 발명은 비표면적당 은 함량을 증가시키지 않으면서 은 피복 구리 분말에서의 전도성을 개선시키는 기술적 문제를 해결하고자 한다. [해결수단] 본 발명은 은 또는 은 합금으로 구리 분말 입자의 표면을 커버하고 덴드라이트의 형상을 제시하는 조성물로 은 커버링 구리 분말 입자를 포함한다. [특징] 여기서 주요 특징은 구리 분말 입자를 피복하는 은의 실버 라어(silver larer)내의 질소의 존재이다. [효과] 본 발명은 따라서 비표면적 당 은 함량을 증가시키지 않으면서 은 피복 구리 분말에서의 전도성을 개선한다. | 2017-521184 | 2016-08-17 | WO2017-038465 | 2017-03-09 | 6165399 |  | MITSUI MINING & SMELTING CO LTD | 森中 宏幸 ¦ 越智 健太郎 | 2015-169968 | JP | 2015-08-31 | 1 | JP6271231B2(BE) | 0 |  | 20794000 | JP2015-169968 ¦ JP6165399B1 ¦ US10486231B2 ¦ WOWO2017-038465A1 | 4 | 등록 |  | 2517034000355
JP | JP | P | A1 | 도전성 페이스트 | 【요약】 비교적 큰 칩을 기판에 접합하는 경우에도, 접합부에서의 큰 보이드 발생을 억제할 수 있는 도전성 페이스트를 제공한다. 평균 입경 0.5~10μm의 금속 분말과 금속 미립자와 금속 미립자의 표면을 피복하고 있는 피복제와 금속 분말 및 상기 금속 미립자를 분산시키고 있는 용제를 포함한 도전성 페이스트로서, 금속 미립자의 표면에 부착한 피복제를 포함한 금속 미립자의 평균 입경이 1~50 nm이며 피복제는 탄소수가6~20의 화합물이며 카르복실 구조를 가지는 화합물이며 용제는 하이드록실 구조, 에스테르 구조 및 에테르 구조로 구성되는 군에서 선택되는 적어도 일종을 가지는 화합물인 도전성 페이스트. | [ABSTRACT] Even if it is a case where a comparatively big chip is joined to a substrate, the conductive paste which can control big Boyd's generating in a joined part is provided. The metal powder and the metal particulates of the average particle diameter μ 0.5~10 m, The covering agent which has covered the surface of metal particulates, and the solvent which is dispersing metal powder and the above-mentioned metal particulates, Are を含む conductive paste, and the average particle diameter of metal particulates including the covering agent adhering to the surface of metal particulates is 1~50 nm, and a covering agent, Conductive paste whose carbon number is a compound of 6~20, is a compound which has carboxyl structure and whose solvent is a compound which has at least one sort chosen from the group which consists of hydroxyl structure, ester structure, and ether architecture. | 【청구항1】 평균 입경 0.5μm 이상 10μm이하의 금속 분말과 금속 미립자와 상기 금속 미립자의 표면을 피복하고 있는 피복제와 상기 금속 분말 및 상기 금속 미립자를 분산시키고 있는 용제를 포함한 도전성 페이스트로서, 금속 미립자의 표면에 부착한 피복제를 포함한 금속 미립자의 평균 입경이 1 nm 이상 50 nm이하이며 상기 피복제는 탄소수가 6 이상 20 다음의 화합물이며 카르복실 구조를 가지는 화합물이며 상기 용제는 하이드록실 구조, 에스테르 구조 및 에테르 구조로 구성되는 군에서 선택되는 적어도 일종을 가지는 화합물인 도전성 페이스트. | [Claim1] More than average-particle-diameter 0.5μ m The metal powder below 10μ m, Metal particulates, the covering agent which has covered the surface of the above-mentioned metal particulates, and the solvent which is dispersing the above-mentioned metal powder and the above-mentioned metal particulates, Are を含む conductive paste, and the average particle diameter of metal particulates including the covering agent adhering to the surface of metal particulates is 1 nm or more and 50 nm or less, and the above-mentioned covering agent, Conductive paste whose above-mentioned solvent it is a compound whose carbon numbers are 6 or more and 20 or less, and is a compound which has carboxyl structure, and is a compound which has at least one sort chosen from the group which consists of hydroxyl structure, ester structure, and ether architecture. | 【청구항1】 평균 입경 0.5μm 이상 10μm이하의 금속 분말과 금속 미립자와 상기 금속 미립자의 표면을 피복하고 있는 피복제와 상기 금속 분말 및 상기 금속 미립자를 분산시키고 있는 용제를 포함한 도전성 페이스트로서, 금속 미립자의 표면에 부착한 피복제를 포함한 금속 미립자의 평균 입경이 1 nm 이상 50 nm이하이며 상기 피복제는 탄소수가 6 이상 20 다음의 화합물이며 카르복실 구조를 가지는 화합물이며 상기 용제는 하이드록실 구조, 에스테르 구조 및 에테르 구조로 구성되는 군에서 선택되는 적어도 일종을 가지는 화합물인 도전성 페이스트. | [Claim1] More than average-particle-diameter 0.5μ m The metal powder below 10μ m, Metal particulates, the covering agent which has covered the surface of the above-mentioned metal particulates, and the solvent which is dispersing the above-mentioned metal powder and the above-mentioned metal particulates, Are を含む conductive paste, and the average particle diameter of metal particulates including the covering agent adhering to the surface of metal particulates is 1 nm or more and 50 nm or less, and the above-mentioned covering agent, Conductive paste whose above-mentioned solvent it is a compound whose carbon numbers are 6 or more and 20 or less, and is a compound which has carboxyl structure, and is a compound which has at least one sort chosen from the group which consists of hydroxyl structure, ester structure, and ether architecture. | [기술분야] 본 발명은 비교적 큰 칩이 기판에 접합되는 경우라도, 접합부에서 빅 볼의 발생을 제어할 수 있는 도전성 페이스트에 관한 것이다. [해결과제] 본 발명은 특히 비교적 큰 칩을 기판에 접합할 때 접합된 부분에서 빅 볼의 발생을 제어하는 문제를 해결하고자 한다. [해결수단] 본 발명은 전도성 페이스트에 금속 분말, 금속 미립자, 피복제, 및 용매를 포함한다. [특징] 여기서 주요 특징은 전도성 페이스트 내의 특정 금속 분말 및 금속 미립자의 사용이다. [효과] 본 발명은 특히 비교적 큰 칩을 기판에 접합할 때 접합된 부분에서 빅 볼의 발생 제어를 개선한다. | 2017-537778 | 2016-08-24 | WO2017-038572 | 2017-03-09 |  |  | HARIMA CHEMICALS INC | 中城 治之 | 2015-170478 | JP | 2015-08-31 | 6 | JP5558547B2(BE) ¦ JP5509283B2(BE) ¦ JP6039320B2(BE) ¦ JP4870223B1(BE) ¦ JP5890603B2(BE) ¦ JP4157468B2(BE) | 0 |  | 93008089 | JP2015-170478 ¦ JP6722679B2 ¦ TWI690946B ¦ WOWO2017-038572A1 | 4 | 등록 |  | 2518022000270
KR | KR | P | A | 필러용 구리 나노구조체의 제조 방법 | 구리 나노선과 구리 나노큐브를 포함하는 필러용 구리 나노구조체와 이의 제조 방법에 관한 것이다. | The present invention relates to a copper nanostructure for a filler including a copper nanowire and a copper nanocube; and a method of manufacturing the copper nanostructure. The method of manufacturing the copper nanostructure comprises: a step of forming a mixed solution including a reducing agent, a capping agent, and a copper precursor; a step of heating and stirring the mixed solution; and a step of adding an organic solvent to the mixed solution, and then centrifuging the mixed solution to obtain a copper nanostructure. | 환원제, 캡핑 에이전트, 및 구리 전구체를 포함하는 혼합 용액을 형성하는 단계; 상기 혼합 용액을 가열하여 교반하는 단계; 및, 상기 혼합 용액에 유기 용매를 첨가하여 원심분리하여 구리 나노구조체를 수득하는 단계 를 포함하는, 구리 나노구조체의 제조 방법. | The manufacturing method for including the step of forming the mixture, and step of obtaining the copper nanostructure it adds and it centrifuges of the copper nanostructure which comprise the reducing agent, the capping agent, and the copper precursor. | 1. 환원제, 캡핑 에이전트, 및 구리 전구체를 포함하는 혼합 용액을 형성하는 단계; 상기 혼합 용액을 가열하여 교반하는 단계; 및, 상기 혼합 용액에 유기 용매를 첨가하여 원심분리하여 구리 나노구조체를 수득하는 단계 를 포함하는, 구리 나노구조체의 제조 방법. | 1. The manufacturing method for including the step of forming the mixture, and step of obtaining the copper nanostructure it adds and it centrifuges of the copper nanostructure which comprise the reducing agent, the capping agent, and the copper precursor. | [기술분야] 본 발명은 나노 와이어 및 나노 큐브 형태를 포함하는 구리 나노 구조물 및 구리 나노 구조물의 제조 방법에 관한 것이다. [해결과제] 본 발명은 기존의 제조 방법에 대한 높은 투자 비용 및 나노구조 성장을 제어하는데 있어서의 한계를 해결하고자 한다. [해결수단] 본 발명은 혼합물을 형성하는 단계와 상기 환원제, 캡핑제, 및 구리 전구체를 포함하는 상기 구리 나노 구조체를 첨가하고 원심분리함으로써 상기 구리 나노 구조체를 획득하는 단계를 포함한다. [특징] 여기서 주요 특징은 저온에서 그리고 환경 친화적인 환원제로 구리 나노구조물을 제조하는 능력이다. [효과] 따라서, 본 발명은 비용을 감소시키고 구리 나노구조의 대량 생산을 가능하게 함으로써 제조 공정을 개선한다. | 10-2015-0121906 | 2015-08-28 | 10-2017-0025452 | 2017-03-08 |  |  | 성균관대학교산학협력단 | 김영훈 ¦ 변웅희 ¦ 이준영 |  |  |  | 0 |  | 1 | KR10-2465591B1(FE) | 24378791 | KR10-2017-0025452A | 1 | 취하 |  | 3517103000979
KR | KR | P | A | 다층 금속 나노 및 미크론 입자 | 소결 분말을 만드는 입자들의 적어도 일부가 제1 물질을 포함하는 코어; 및 코어를 적어도 부분적으로 코팅하며, 제1 물질보다 낮은 산화 전위를 가지는 제2 물질을 포함하는 외피층을 포함하는, 소결 분말이 개시된다. | Disclosed is the sintered powder including the skin layer including the core in which at least a part of particles making the sintered powder includes the first substance and the second material having the oxidation potential which coats the core on the partly in at least and is lower than that of the first substance. | 소결 분말로서, 상기 소결 분말을 구성하는 입자들의 적어도 일부는, 제1 물질을 포함하는 코어; 및 상기 코어를 적어도 부분적으로 코팅하며, 상기 제1 물질보다 낮은 산화 전위를 가지는 제2 물질을 포함하는 외피층을 포함하는 소결 분말. | As the sintered powder, the sintered powder including the skin layer equipped with the second material having the core and the oxidation potential which coats the core in the partly and is lower than that of the first substance including at least a part of particles comprising the sintered powder, is the first substance. | 1. 소결 분말로서, 상기 소결 분말을 구성하는 입자들의 적어도 일부는, 제1 물질을 포함하는 코어; 및 상기 코어를 적어도 부분적으로 코팅하며, 상기 제1 물질보다 낮은 산화 전위를 가지는 제2 물질을 포함하는 외피층을 포함하는 소결 분말. ¦ 33. 은을 포함하는 층이 코팅된 구리 함유 나노입자들을 포함하는 소결 분말을 제조하는 방법으로서, (i) 히드라진 환원제와 구리 함유 나노입자들을 포함하는 용액을 제공하는 단계; (ⅱ) 상기 용액에서 히드라진 환원제의 농도를 감소시키도록 수산화물 이온과 아세톤을 단계(i)로부터의 상기 용액과 접촉시키는 단계; (ⅲ) 은을 포함하는 층으로 상기 구리 함유 나노입자들의 적어도 일부를 적어도 부분적으로 코팅하도록 은염과 단계(ⅱ)로부터의 용액을 접촉시키는 단계; 및 (ⅳ) 단계(ⅲ)의 용액으로부터의 은을 포함하는 층이 코팅된 상기 구리 함유 나노입자들의 적어도 일부를 회복시키는 단계를 포함하는 방법. | 1. As the sintered powder, the sintered powder including the skin layer equipped with the second material having the core and the oxidation potential which coats the core in the partly and is lower than that of the first substance including at least a part of particles comprising the sintered powder, is the first substance. ¦ 33. It relates to the method for manufacturing the sintered powder including copper-containing nano particles in which the layer including silver is coated, including the step making at least a part of copper-containing nano particles in which the layer including step of contacting the solution from the silver halide and step (ii) it coats on the partly in at least, and silver from the solution of the and (iv) step (iii) is coated step of providing the solution, and step of contacting to the solution from the step (i) the hydroxide ion and acetone it reduces: at least a part of the layer including (iii) copper-containing nano particles turn around. Step of providing the solution includes (i) hydrazine reducing agent and copper-containing nano particles. | [기술분야] 본 발명은 소결 분말 및 상기 소결 분말을 제조하기 위한 방법에 관한 것이며, 이는 다이 부착 및 마이크로 전자 패키징과 같은 다양한 전자 응용에 적용될 수 있다. [해결과제] 본 발명은 브레이징 접합부에서 금속간 화합물 성장에 의해 유도된 고온 작업 및 신뢰성 문제의 한계, 뿐만 아니라 고 전도성 에폭시 및 종래의 납계 솔더 페이스트에 대한 비용 효과적인 대안의 필요성을 해결하고자 한다. [해결수단] 소결된 분말은 불규칙한 입자 및 다양한 형상의 규칙적인 입자를 포함하고, 응집 및 산화를 감소시키기 위해 캡핑 시약을 포함할 수 있다. [특징] 여기서 주요 특징은 코어-시스 층상 구조이며, 여기서 코어는 제1 물질의 산화 전위보다 낮은 산화 전위를 갖는 제2 물질로 코팅된다. [효과] 따라서, 본 발명은 열 전도성을 향상시키고 소결된 분말의 산화를 감소시켜, 다양한 전자 응용에 적합하게 한다. | 10-2017-7001062 | 2015-06-22 | 10-2017-0020861 | 2017-02-24 |  |  | 알파 어셈블리 솔루션스 인크. | 고샬, 샤믹 ¦ 찬드란, 레미아 ¦ 무커지, 수타파 ¦ 사르카르, 시우리 ¦ 팬더, 란지트 ¦ 싱, 바와 | 62/015845 | US | 2014-06-23 | 6 | CN103752842A(BE) ¦ JP5667190B2(BE) ¦ JP2009-158273A ¦ KR10-2014-0027624A(BE) ¦ KR10-1184729B1(BE) ¦ KR10-2008-0078396A(BE) | 0 |  | 92234506 | CN106660116A ¦ EP3157695B1 ¦ KR10-2017-0020861A ¦ MYPI2016002102A0 ¦ TW201613706A ¦ US10894302B2 ¦ US2021-0205935A1 ¦ US62/015845 ¦ WOWO2015-198022A1 | 9 | 거절 |  | 3517091000925
JP | JP | P | A | 금속 입자의 분산 용액 및 접합 구조체 및 이들 제조 방법 | 【요약】 【과제】본 발명은 가열 소결 시에 환원성 가스 등의 위험한 가스를 사용하지 않아도 접합되는 기재 표면의 활성화를 가능하게 할 수 있는 금속 입자의 분산 용액 등을 제공한다. 【해결 수단】본 발명의 금속 입자 분산 용액은 평균1차 입자 지름이 2~500 nm인 구리 나노 입자(P1)를 포함한 금속 입자(P)를 유기 용매(S)에 분산시켜 형성해서 이루어지는 금속 미립자의 분산 용액으로서, 상기 구리 나노 입자(P1)가 100 ppm 이상 2100 ppm 이하의 염소, 200 ppm 이상 4100 ppm 이하의 브롬 및 100 ppm 이상 2000 ppm 이하의 불소 군에서 선택되는 적어도 1종 이상의 할로겐 성분을 특정 식에 나타내는 C 값이 1 이하가 되는 총 함유량의 범위 내에서 함유하는 것을 특징으로 한다. 【선택도】없음 | [ABSTRACT] [Technical problem] Even if gas with dangerous reducing gas etc. is not used for this invention at the time of heating and sintering, it provides the distributed solution etc. of the metal particles which can enable activation on the surface of a substrate joined. [Means for Solution]Distributed solution of metal particles of this invention is distributed solution of metal particulates which the first [ an average of ] particle diameter makes an organic solvent (S) distribute metal particles (P) containing copper nanoparticles (P1) which are 2~500 nm, and it forms, The copper nanoparticles (P1) Chlorine (100 ppm or more and 2100 ppm or less), A value of C shown in a specific formula contains at least one or more sorts of halogen ingredients chosen from a group of bromine (200 ppm or more and 4100 ppm or less) and fluoride (100 ppm or more and 2000 ppm or less) within the limits of the total content which becomes one or less. [Chosen drawing] Nothing | 【청구항1】 평균1차 입자 지름이 2~500 nm인 구리 나노 입자(P1)를 포함한 금속 입자(P)를 유기 용매(S)에 분산시켜 형성해서 이루어지는 금속 미립자의 분산 용액으로서, 상기 구리 나노 입자가 100 ppm 이상 2100 ppm 이하의 염소, 200 ppm 이상 4100 ppm 이하의 브롬 및 100 ppm 이상 2000 ppm 이하의 불소 군에서 선택되는 적어도 1종 이상의 할로겐 성분을 하기(1) 식에 나타내는 C 값이 1 이하가 되는 총 함유량의 범위 내에서 함유하는 것을 특징으로 하는 금속 입자의 분산 용액. C=(염소의 함유량(ppm)/2100)+(브롬의 함유량(ppm)/4100)+(불소의 함유량(ppm)/2000)····(1) | [Claim1] It is distributed solution of the metal particulates which the first [ an average of ] particle diameter makes an organic solvent (S) distribute the metal particles (P) containing the copper nanoparticles (P1) which are 2~500 nm, and it forms, The above-mentioned copper nanoparticles at least one or more sorts of halogen ingredients chosen from the group of chlorine (100 ppm or more and 2100 ppm or less), bromine (200 ppm or more and 4100 ppm or less), and fluoride (100 ppm or more and 2000 ppm or less), Distributed solution of the metal particles containing within the limits of the total content from which the value of C shown in the following (1) type becomes one or less. C=(content [ of chlorine ] (ppm) /2100) +(content [ of bromine ] (ppm) /4100)+ (the content (ppm) of fluoride /2000) .... (1) | 【청구항1】 평균1차 입자 지름이 2~500 nm인 구리 나노 입자(P1)를 포함한 금속 입자(P)를 유기 용매(S)에 분산시켜 형성해서 이루어지는 금속 미립자의 분산 용액으로서, 상기 구리 나노 입자가 100 ppm 이상 2100 ppm 이하의 염소, 200 ppm 이상 4100 ppm 이하의 브롬 및 100 ppm 이상 2000 ppm 이하의 불소 군에서 선택되는 적어도 1종 이상의 할로겐 성분을 하기(1) 식에 나타내는 C 값이 1 이하가 되는 총 함유량의 범위 내에서 함유하는 것을 특징으로 하는 금속 입자의 분산 용액. C=(염소의 함유량(ppm)/2100)+(브롬의 함유량(ppm)/4100)+(불소의 함유량(ppm)/2000)····(1) ¦ 【청구항6】 제1 기재와 제2 기재 사이에 배치되고 상기 제 1 기재 및 상기 제 2 기재끼리를 접합하는 접합층을 가지는 접합 구조체로서, 상기 접합층이 평균1차 입자 지름이 2~500 nm이며 100 ppm 이상 2100 ppm 이하의 염소, 200 ppm 이상 4100 ppm 이하의 브롬 및 100 ppm 이상 2000 ppm 이하의 불소 군에서 선택되는 적어도 1종 이상의 할로겐 성분을 하기(1) 식에 나타내는 C 값이 1 이하가 되는 총 함유량의 범위 내에서 함유하는 구리 나노 입자(P1)를 포함한 금속 입자(P)를 유기 용매(S)에 분산시켜서 이루어지는 금속 입자의 분산 용액을 이용하여 형성한 소결체로 구성되는 것을 특징으로 하는 접합 구조체. C=(염소의 함유량(ppm)/2100)+(브롬의 함유량(ppm)/4100)+(불소의 함유량(ppm)/2000)····(1) | [Claim1] It is distributed solution of the metal particulates which the first [ an average of ] particle diameter makes an organic solvent (S) distribute the metal particles (P) containing the copper nanoparticles (P1) which are 2~500 nm, and it forms, The above-mentioned copper nanoparticles at least one or more sorts of halogen ingredients chosen from the group of chlorine (100 ppm or more and 2100 ppm or less), bromine (200 ppm or more and 4100 ppm or less), and fluoride (100 ppm or more and 2000 ppm or less), Distributed solution of the metal particles containing within the limits of the total content from which the value of C shown in the following (1) type becomes one or less. C=(content [ of chlorine ] (ppm) /2100) +(content [ of bromine ] (ppm) /4100)+ (the content (ppm) of fluoride /2000) .... (1) ¦ [Claim6] It is a joining structure object which has a joining layer which is arranged between the 1st substrate and the 2nd substrate, and joins the 1st above-mentioned substrate and the 2nd above-mentioned substrate, The above-mentioned joining layer is 2~500 nm, and the first [ an average of ] particle diameter Chlorine (100 ppm or more and 2100 ppm or less), At least one or more sorts of halogen ingredients chosen from the group of bromine (200 ppm or more and 4100 ppm or less) and fluoride (100 ppm or more and 2000 ppm or less), The joining structure object consisting of a sintered compact in which the value of C shown in the following (1) type formed the metal particles (P) containing the copper nanoparticles (P1) contained within the limits of the total content which becomes one or less using the distributed solution of the metal particles make an organic solvent (S) come to distribute. C=(content [ of chlorine ] (ppm) /2100) +(content [ of bromine ] (ppm) /4100)+ (the content (ppm) of fluoride /2000) .... (1) | [기술분야] 본 발명은 금속 입자의 분산 용액을 사용하여 형성된 접합층을 가지며, 반도체 칩, 기판 및 전극과 같은 전자 부품에 적용될 수 있는 접합 구조 물체에 관한 것이다. [해결과제] 본 발명은 위험한 환원 가스를 사용하지 않고 고온 환경에서 기판 표면 활성화 및 견고한 결합 문제를 해결하고자 한다. [해결수단] 본 발명은 특정 입자 직경 및 할로겐 성분을 갖는 구리 나노입자를 함유하는 금속 입자의 분산 용액, 및 동일한 것을 위한 제조 방법을 포함한다. [특징] 여기서 주요 특징은 위험한 환원 가스를 사용하지 않고 기판 표면을 활성화시키기 위한 특정 할로겐 성분의 사용이다. [효과] 따라서, 본 발명은 기판 접합의 견고성을 향상시키고 고온 환경에서 위험한 환원 가스를 사용할 위험을 감소시킨다. | 2015-163666 | 2015-08-21 | 2017-039988 | 2017-02-23 |  |  | FURUKAWA ELECTRIC CO LTD | 佐藤 義浩 ¦ 藤原 英道 ¦ 新田 ノルザフリザ |  |  |  | 5 | JP5652560B1(BE) ¦ JP5301385B2(BE) ¦ JP2005-325411A(BE) ¦ WOWO2014-115614A1(BE) ¦ WOWO2012-046666A1(BE) | 1 | JP7455114B2(FE) | 17093961 | JP6284510B2 | 1 | 소멸(연차료 불납에 의한 말소) |  | 2217008001468
JP | JP | P | A | 구리 분말과 그 제조 방법 및 그것을 이용한 도전성 페이스트 | 【요약】 (수정유) 【과제】고결정성이고 탭 밀도가 높고 입자 지름이 작고 저온 소성화와 세선화 용도의 전자재료 배선 형성용으로서 적합한 구리 분말, 취급이 용이하고 대량생산에 적합한 이 구리 분말 제조 방법 및 이 구리 분말을 이용한 도전성 페이스트를 제공하는 것을 목적으로 한다. 【해결 수단】팔면체 입자와 팔면체 이외의 입자형 입자가 혼재한 평균 입경 0.1~3.0μm의 구리 분말로서, 결정자 지름/평균 입경이 0.10 이상에서 탭 밀도가 3.0~5.0 g/cm3인 구리 분말. 상기 구리 분말을 바인더 수지에 혼련시켜서 이루어지는 도전성 페이스트. 구리 화합물 수용액과 알칼리 금속의 수산화물 수용액과 분산제 수용액을 혼합한 구리염 용액에 산화 환원 전위가 다른 강환원제, 약환원제의 2 종류의 환원제를 첨가해 구리 입자를 생성시키는 구리 분말 제조 방법으로서, 팔면체 입자와 팔면체 이외의 구형 입자가 혼재한 구리 입자를 얻는 구리 분말 제조 방법. 【선택도】도 1 | [ABSTRACT] (Correction possession) [Technical problem] It is high crystallinity, and tap density is high, and particle diameter is small, and formation of low-temperature calcination, and copper powder suitable as an object for the wiring formation of the electronic industry material of a small-gage wire-ized use and handling are easy, and aim at providing the manufacturing method of this copper powder suitable for mass production, and the conductive paste using this copper powder. [Means for Solution]Copper powder whose tap density it is copper powder of the average particle diameter μ 0.1~3.0 m in which 8 face-piece particles and granular particles other than 8 face pieces were intermingled, and crystal 子径 / average particle diameter is 3.0~5.0g/cm3 or more in 0.10. Conductive paste which makes binder resin come to knead the above-mentioned copper powder. In the 銅塩 solution which mixed copper compound solution, hydroxide solution of an alkaline metal, and dispersing agent solution, A manufacturing method of the copper powder which obtains the copper grain child to whom it is a manufacturing method of the copper powder which adds the strong reducing agent in which oxidation-reduction potentials differ, and the reducing agent which is two kinds of weak reducing agents, and makes a copper grain child generate, and 8 face-piece particles and spherical particles other than 8 face pieces were intermingled. [Chosen drawing] Drawing 1 | 【청구항1】 팔면체 입자와 팔면체 이외의 입자형 입자가 혼재한 평균 입경 0.1μm~3.0μm의 구리 분말로서, 결정자 지름/평균 입경이 0.10 이상에서 탭 밀도가 3.0g/cm3~5.0 g/cm3인 것을 특징으로 하는 구리 분말. | [Claim1] Are copper powder of average-particle-diameter 0.1μ m~3.0μ m in which 8 face-piece particles and granular particles other than 8 face pieces were intermingled, and crystal 子径 / average particle diameter or more by 0.10. Copper powder, wherein tap density is 3.0g/cm3~5.0g/cm3. | 【청구항1】 팔면체 입자와 팔면체 이외의 입자형 입자가 혼재한 평균 입경 0.1μm~3.0μm의 구리 분말로서, 결정자 지름/평균 입경이 0.10 이상에서 탭 밀도가 3.0g/cm3~5.0 g/cm3인 것을 특징으로 하는 구리 분말. ¦ 【청구항4】 구리 화합물 수용액과 알칼리 금속의 수산화물 수용액과 분산제 수용액을 혼합한 구리염 용액에 산화 환원 전위가 다른 강환원제, 약환원제의 2 종류의 환원제를 첨가해 구리 입자를 생성시키는 구리 분말 제조 방법으로서, 구리 입자를 생성시키는 공정에서 우선 상기 구리염 용액으로 상기 구리 화합물 중의 구리량에 대해서 0.07 당량 이상 0.5 당량 이하의 강환원제를 첨가하고 반응시켜 팔면체 입자의 핵을 생성시키면서, 반응액을 지지해 팔면체 입자를 입성장시키고 이어서 상기 반응액에 약환원제를 첨가해 반응시켜 팔면체 입자의 결정성을 향상시키고, 팔면체 입자와 팔면체 이외의 입자형 입자가 혼재한 구리 입자를 얻는 것을 특징으로 하는 구리 분말 제조 방법. | [Claim1] Are copper powder of average-particle-diameter 0.1μ m~3.0μ m in which 8 face-piece particles and granular particles other than 8 face pieces were intermingled, and crystal 子径 / average particle diameter or more by 0.10. Copper powder, wherein tap density is 3.0g/cm3~5.0g/cm3. ¦ [Claim4] In the 銅塩 solution which mixed copper compound solution, hydroxide solution of an alkaline metal, and dispersing agent solution, In the process which is a manufacturing method of the copper powder which adds the strong reducing agent in which oxidation-reduction potentials differ, and the reducing agent which is two kinds of weak reducing agents, and makes a copper grain child generate, and makes a copper grain child generate, First, while making a strong reducing agent (0.07 Eq or more and 0.5 Eq or less) add and react to the copper quantity in the above-mentioned copper compound to the above-mentioned 銅塩 solution and making the core of 8 face-piece particles generate, A manufacturing method of the copper powder reaction liquid is held and carrying out grain growth of the 8 face-piece particles, next making a weak reducing agent add and react to the reaction liquid, improving the crystallinity of 8 face-piece particles, and obtaining the copper grain child to whom 8 face-piece particles and granular particles other than 8 face pieces were intermingled. | [기술분야] 본 발명은 구리 분말, 이의 제조 방법, 및 이를 사용하는 상기 전도성 페이스트에 관한 것이며, 보다 상세하게, 저온 소성은 전자 산업 재료의 배선 형성의 경우 저항이 낮고, 상기 구리 분말을 사용하는 소형 게이지 배선-화, 이의 제조 방법, 및 상기 전도성 페이스트에 반응할 수 있는 상기 구리 분말에 관한 것이다. [해결과제] 본 발명은 종래의 방법들로 달성하기 어려웠던, 높은 결정성, 높은 탭 밀도, 및 작은 입자 직경을 갖는 구리 분말을 제조하는 난제를 해결하고자 한다. [해결수단] 본 발명은 상기 용액에 상이한 산화-환원 전위를 가진 두 종류의 환원제를 첨가하는 것을 포함하는, 산업적 양산에 적합한 용액 시스템을 사용하여 구리 분말을 제조하기 위한 방법을 포함한다. [특징] 여기서 주된 특징은 단일 제조 공정을 사용하여 높은 결정성, 높은 탭 밀도, 및 작은 입자 직경을 갖는 구리 분말을 수득하는 능력이다. [효과] 따라서, 본 발명은 구리 분말의 제조 공정을 개선하여, 전도성 페이스트 적용을 위한 특정 특성을 가진 고품질 구리 분말을 제조하는 능력을 향상시킨다. | 2015-163956 | 2015-08-21 | 2017-039990 | 2017-02-23 |  |  | SUMITOMO METAL MINING CO LTD | 西本 大夢 |  |  |  | 0 |  | 5 | JP7122436B1(FE) ¦ JP6704083B1(FE) ¦ KR10-2023-0175277A(FE) ¦ TWI825594B(FE) ¦ TWI772047B(FE) | 17093963 | JP2017-039990A | 1 | 취하 |  | 2217008001470
JP | JP | P | A | 은코팅 구리 분말과 그 제조 방법 및 그것을 이용한 도전성 페이스트 | 【요약】 (수정유) 【과제】고결정성으로 탭 밀도가 높고 입자 지름이 작고 저온 소성화와 세선화 용도의 전자재료 배선 형성용 은코팅 구리 분말, 대량생산에 적합한 상기 은코팅 구리 분말 제조 방법 및 상기 은코팅 구리 분말을 이용한 도전성 페이스트의 제공. 【해결 수단】팔면체 입자와 팔면체 이외의 입자형 입자가 혼재한 평균 입경 0.1~3.0μm의 구리 분말 표면에 은의 피막이 형성된 은코팅 구리 분말로서, 결정자 지름/평균 입경이 0.10 이상에서 탭 밀도가 3.0~5.0 g/cm3인 은코팅 구리 분말. 은의 피막량은 구리 분말의5~40질량%이며 팔면체 이외의 입자가 거의 구형인 은코팅 구리 분말. 구리 화합물 수용액과 알칼리 금속의 수산화물 수용액과 분산제 수용액을 혼합한 구리염 용액에 산화 환원 전위가 다른 강환원제, 약환원제의 2 종류의 환원제를 첨가해 구리 입자를 생성시키고 얻어진 구리 입자를 은염 용액 중에 분산시키고 도금을 해 구리 분말 표면에 은의 피막을 형성시키는 은코팅 구리 분말 제조 방법. 【선택도】도 1 | [ABSTRACT] (Correction possession) [Technical problem] Offer of the conductive paste using the manufacturing method of the above-mentioned silver coat copper powder and the above-mentioned silver coat copper powder which tap density was high, and particle diameter was small, and were suitable for the silver coat copper powder for formation of low-temperature calcination, and the wiring formation of the electronic industry material of a small-gage wire-ized use, and mass production by high crystallinity. [Means for Solution]Are the silver coat copper powder by which a silver tunic was formed in the copper powder surface of the average particle diameter μ 0.1~3.0 m on which 8 face-piece particles and granular particles other than 8 face pieces were intermingled, and crystal 子径 / average particle diameter or more by 0.10. Silver coat copper powder whose tap density is 3.0~5.0g/cm3. Silver coat copper powder whose particles other than 8 face pieces the silver amount of tunics is the 5~40 mass % of copper powder, and are approximately spherical. In the 銅塩 solution which mixed copper compound solution, hydroxide solution of an alkaline metal, and dispersing agent solution, A manufacturing method of the silver coat copper powder which adds the strong reducing agent in which oxidation-reduction potentials differ, and the reducing agent which is two kinds of weak reducing agents, makes a copper grain child generate, plates by distributing the obtained copper grain child in silver salt solution, and makes a silver tunic form in the copper powder surface. [Chosen drawing] Drawing 1 | 【청구항1】 팔면체 입자와 팔면체 이외의 입자형 입자가 혼재한 평균 입경 0.1μm~3.0μm의 구리 분말 표면에 은의 피막이 형성된 은코팅 구리 분말로서, 결정자 지름/평균 입경이 0.10 이상에서 탭 밀도가 3.0g/cm3~5.0 g/cm3인 것을 특징으로 하는 은코팅 구리 분말. | [Claim1] Are the silver coat copper powder by which the silver tunic was formed in the copper powder surface of average-particle-diameter 0.1μ m~3.0μ m on which 8 face-piece particles and granular particles other than 8 face pieces were intermingled, and crystal 子径 / average particle diameter or more by 0.10. Silver coat copper powder, wherein tap density is 3.0g/cm3~5.0g/cm3. | 【청구항1】 팔면체 입자와 팔면체 이외의 입자형 입자가 혼재한 평균 입경 0.1μm~3.0μm의 구리 분말 표면에 은의 피막이 형성된 은코팅 구리 분말로서, 결정자 지름/평균 입경이 0.10 이상에서 탭 밀도가 3.0g/cm3~5.0 g/cm3인 것을 특징으로 하는 은코팅 구리 분말. ¦ 【청구항5】 구리 화합물 수용액과 알칼리 금속의 수산화물 수용액과 분산제 수용액을 혼합한 구리염 용액에 산화 환원 전위가 다른 강환원제, 약환원제의 2 종류의 환원제를 첨가해 구리 입자를 생성시키고 그 후, 얻어진 구리 입자를 은염 용액 중에 분산시키고 도금을 함으로써 구리 분말 표면에 은의 피막을 형성시키는 은코팅 구리 분말 제조 방법으로서, 구리 입자를 생성시키는 공정에서 우선 상기 구리염 용액으로 상기 구리 화합물 중의 구리량에 대해서 0.07 당량 이상 0.5 당량 이하의 강환원제를 첨가하고 반응시켜 팔면체 입자의 핵을 생성시키면서, 반응액을 지지해 팔면체 입자를 입성장시키고 이어서 상기 반응액에 약환원제를 첨가해 반응시켜 팔면체 입자의 결정성을 향상시키고, 팔면체 입자와 팔면체 이외의 입자형 입자가 혼재한 구리 입자를 얻는 것을 특징으로 하는 은코팅 구리 분말 제조 방법. | [Claim1] Are the silver coat copper powder by which the silver tunic was formed in the copper powder surface of average-particle-diameter 0.1μ m~3.0μ m on which 8 face-piece particles and granular particles other than 8 face pieces were intermingled, and crystal 子径 / average particle diameter or more by 0.10. Silver coat copper powder, wherein tap density is 3.0g/cm3~5.0g/cm3. ¦ [Claim5] In the 銅塩 solution which mixed copper compound solution, hydroxide solution of an alkaline metal, and dispersing agent solution, Add the strong reducing agent in which oxidation-reduction potentials differ, and the reducing agent which is two kinds of weak reducing agents, and it makes a copper grain child generate. Then, in the process which is a manufacturing method of the silver coat copper powder which distributes the obtained copper grain child in silver salt solution, and makes a silver tunic form in the copper powder surface by plating, and makes a copper grain child generate, First, while making a strong reducing agent (0.07 Eq or more and 0.5 Eq or less) add and react to the copper quantity in the above-mentioned copper compound to the above-mentioned 銅塩 solution and making the core of 8 face-piece particles generate, A manufacturing method of the silver coat copper powder reaction liquid is held and carrying out grain growth of the 8 face-piece particles, next making a weak reducing agent add and react to the reaction liquid, improving the crystallinity of 8 face-piece particles, and obtaining the copper grain child to whom 8 face-piece particles and granular particles other than 8 face pieces were intermingled. | [기술분야] 본 발명은 은 코팅 구리 분말, 이의 제조 방법, 및 이를 사용한 전도성 페이스트에 관한 것이며, 저온 소성에 적용될 수 있으며, 전자 산업 재료의 배선 형성의 경우에 낮은 저항의 역할을 한다. [해결과제] 본 발명은 종래에 달성하기 매우 어려웠던, 높은 결정성, 탭 밀도, 및 작은 입경을 갖는 은 코팅 구리 분말을 제조하는 난제를 해결하고자 한다. [해결수단] 본 발명은 높은 결정성, 탭 밀도, 및 작은 입경을 갖는 은 코팅 구리 분말, 및 이를 제조하기 위한 제조 방법을 포함한다. [특징] 여기서 주된 특징은 습식 환원 공정을 사용하여 높은 결정성, 탭 밀도, 및 작은 입자 직경을 갖는 은 코팅 구리 분말을 제조하는 능력이다. [효과] 본 발명은 따라서 은 코팅 구리 분말의 제조 방법을 개선하여, 저온 소성 및 소형 게이지 와이어-화에 적합한 전도성 페이스트의 생산을 향상시킨다. | 2015-163957 | 2015-08-21 | 2017-039991 | 2017-02-23 |  |  | SUMITOMO METAL MINING CO LTD | 西本 大夢 |  |  |  | 0 |  | 0 |  | 17093964 | JP2017-039991A | 1 | 취하 |  | 2217008001471
CN | CN | P | A | Preparation method of nano copper powder | The invention discloses a preparation method of nano copper powder. Copper oxide and calcium oxide powder are made into calcium cuprate powder by mechanical mixing and calcination technologies, then the calcium cuprate powder is reduced in a hydrogen atmosphere, then cleaning with a dilute hydrochloric acid solution is carried out, and the nano copper powder is obtained. The preparation method is simple in technology, the used raw materials are low-cost and are easy to obtain, no special equipment is required in a mixing stage, a calcination stage or a reduction stage, and rapid continuous mass production can be realized. The prepared nano copper powder is uniform in particle size, good in dispersity and low in oxygen content, and the mean particle size of primary particles is around 20 nanometers. | 산화구리와 산화칼슘 분말을 기계적 혼합 및 하소 기술을 이용하여 구리산칼슘 분말을 제조한 후, 수소 분위기 하에서 구리산칼슘 분말을 환원시킨 후, 묽은 염산 용액으로 세척하여 나노 구리 분말을 얻는 나노 구리 분말의 제조 방법. 본 발명은 공정이 간단하고, 사용되는 원료가 저렴하고 입수가 용이하며, 재료 혼합, 하소 및 환원 단계는 특수 설비가 필요 없고, 신속하게 연속화하여 대량 생산할 수 있다. 제조된 구리 분말은 입자 크기가 균일하고 분산성이 양호하며 산소 함량이 낮고 1차 입자의 평균 입자 크기가 약 20nm입니다. | 1. a kind of preparation method of copper nanoparticle, is characterized in that comprising the steps: (1)Batch mixing:By cupric oxide powder and lime powder according to 1:2~1:4 mol ratio carries out ball milling mixing, obtains uniform The copper oxide of mixing+calcium oxide precursor powder; (2)Calcining:Precursor powder is placed in atmosphere furnace, in 900~1300 DEG C of 3 ~ 5h of temperature lower calcination, calcination atmosphere is oxygen Gas, argon or air atmosphere, obtain calcium cuprate intermediate powder; (3)Reduction:By step(2)The calcium cuprate intermediate powder of gained is heated to 300 under 0.5~2 L/min of hydrogen gas stream ~450 DEG C, 90~240 min are reduced, obtains the mixture of copper nanoparticle and calcium oxide; (4)Cleaning:Reduzate, Ran Houyong are cleaned with concentration repeatedly for 10% ~ 20% dilute hydrochloric acid solution containing surface modifier Washes of absolute alcohol, removes residual ion and excess surface modifying agent, obtains copper nanoparticle;Wherein surface modifier is polyethylene One or two kinds of in ketopyrrolidine, Polyethylene Glycol or gelatin; (5)Dry:Wet-milling is put in vacuum drying oven and is dried, obtain copper nanoparticle. | 1. 다음을 포함하는 것을 특징으로 하는 나노 구리 분말의 제조 방법: (1) 혼합: 산화구리 분말과 산화칼슘 분말을 1:2~1:4로 한다 몰비로 볼밀링하여 균일하게 혼합된 산화구리+산화칼슘 전구체 분말을 얻는다; (2) 소성합니다: 전구체 분말을 분위기로에 넣고 900~1300°C의 온도에서 3~5시간 동안 소성하고, 소성 분위기는 산소, 아르곤 또는 대기 분위기로 하여 구리산칼슘 중간체 분말을 얻는다; (3) 환원: 단계 (2)에서 얻은 구리산칼슘 중간체 분말을 수소 가스 흐름 0.5~2 L/min에서 300~450 °C로 가열하고 90~240분간 환원하여 나노 구리 분말과 산화칼슘의 혼합체를 얻는다; (4) 세척: 환원 생성물을 10~20%농도의 표면 개질제를 함유하는 묽은 염산 용액으로 반복적으로 세척한 후 무수 에탄올로 세척하여 잔류 이온과 과잉 표면 개질제를 제거하여 나노 구리 분말을 얻었다; 여기서 표면 개질제는 폴리비닐피롤리돈, 폴리에틸렌 글리콜 또는 젤라틴 중 하나 또는 둘 다이다; (5) 건조합니다: 습식 분말을 진공 건조 오븐에 넣어 건조시켜 나노 구리 분말을 얻습니다. | 1. a kind of preparation method of copper nanoparticle, is characterized in that comprising the steps: (1)Batch mixing:By cupric oxide powder and lime powder according to 1:2~1:4 mol ratio carries out ball milling mixing, obtains uniform The copper oxide of mixing+calcium oxide precursor powder; (2)Calcining:Precursor powder is placed in atmosphere furnace, in 900~1300 DEG C of 3 ~ 5h of temperature lower calcination, calcination atmosphere is oxygen Gas, argon or air atmosphere, obtain calcium cuprate intermediate powder; (3)Reduction:By step(2)The calcium cuprate intermediate powder of gained is heated to 300 under 0.5~2 L/min of hydrogen gas stream ~450 DEG C, 90~240 min are reduced, obtains the mixture of copper nanoparticle and calcium oxide; (4)Cleaning:Reduzate, Ran Houyong are cleaned with concentration repeatedly for 10% ~ 20% dilute hydrochloric acid solution containing surface modifier Washes of absolute alcohol, removes residual ion and excess surface modifying agent, obtains copper nanoparticle;Wherein surface modifier is polyethylene One or two kinds of in ketopyrrolidine, Polyethylene Glycol or gelatin; (5)Dry:Wet-milling is put in vacuum drying oven and is dried, obtain copper nanoparticle. | 1. 다음을 포함하는 것을 특징으로 하는 나노 구리 분말의 제조 방법: (1) 혼합: 산화구리 분말과 산화칼슘 분말을 1:2~1:4로 한다 몰비로 볼밀링하여 균일하게 혼합된 산화구리+산화칼슘 전구체 분말을 얻는다; (2) 소성합니다: 전구체 분말을 분위기로에 넣고 900~1300°C의 온도에서 3~5시간 동안 소성하고, 소성 분위기는 산소, 아르곤 또는 대기 분위기로 하여 구리산칼슘 중간체 분말을 얻는다; (3) 환원: 단계 (2)에서 얻은 구리산칼슘 중간체 분말을 수소 가스 흐름 0.5~2 L/min에서 300~450 °C로 가열하고 90~240분간 환원하여 나노 구리 분말과 산화칼슘의 혼합체를 얻는다; (4) 세척: 환원 생성물을 10~20%농도의 표면 개질제를 함유하는 묽은 염산 용액으로 반복적으로 세척한 후 무수 에탄올로 세척하여 잔류 이온과 과잉 표면 개질제를 제거하여 나노 구리 분말을 얻었다; 여기서 표면 개질제는 폴리비닐피롤리돈, 폴리에틸렌 글리콜 또는 젤라틴 중 하나 또는 둘 다이다; (5) 건조합니다: 습식 분말을 진공 건조 오븐에 넣어 건조시켜 나노 구리 분말을 얻습니다. | [기술분야] 본 발명은 구리 나노입자의 제조 방법에 관한 것으로, 전기 슬러리, 세라믹 물질, 화학 촉매 등의 다양한 물질에 적용될 수 있다. [해결과제] 본 발명은 산소 함량이 낮은 균일한 크기의 구리 나노입자를 제조하는 방법을 제공함으로써, 불균일한 입자 크기, 산화성, 낮은 수율, 및 높은 비용과 같은 기존의 구리 분말 제조 방법의 한계를 해결하고자 한다. [해결수단] 본 발명은 구리 나노입자를 얻기 위해 배치 혼합, 하소, 환원, 세척 및 건조 단계를 포함한다. [특징] 여기서 주된 특징은 구리 나노입자를 얻기 위해 수소 분위기 하에서 환원되는 칼슘 컵레이트 중간 분말의 사용이다. [효과] 따라서, 본 발명은 구리 나노입자 입자 직경의 균일성을 향상시키고, 산소 함량을 감소시키고, 구리 나노입자의 분산성을 향상시킨다. | 2016-11015074 | 2016-11-18 | 106424751 | 2017-02-22 |  |  | NANCHANG UNIVERSITY | TANG JIANCHENG ¦ ZHAO YUCHAO ¦ YE NAN |  |  |  | 0 |  | 2 | CN116441556B ¦ CN113479925B | 49838213 | CN106424751A | 1 | 취하 |  | 8417081040413
KR | KR | P | A | 구리-아민 코-콤플렉스의 제조방법 및 이를 포함하는 전도성 이온 잉크 및 이를 이용한 미세 패턴전극의 제조방법 | 본 발명은 구리-아민 코-콤플렉스를 포함하는 전도성 이온 잉크 및 이를 이용한 미세 패턴전극의 제조방법에 관한 것으로, 구리-아민 코-콤플렉스 는 표면 산화막이 제어된 구리포메이트 입자에 용매에 대한 용해성을 제공하는 제1아민과 열분해속도를 제어하는 제2아민이 리간드로 착물화된 구조이며, 이를 포함하여 분산안정성 및 저온 소결 특성이 우수한 전도성 이온 잉크에 관한 기술 및 전도성 이온 잉크를 이용하여 미세 패턴전극을 제조하는 방법에 관한 기술을 제공한다. | The present invention relates to a conductive ion ink comprising a copper-amine co-complex and a method for manufacturing a fine pattern electrode using the same. The copper-amine co-complex has a structure in which a first amine providing solubility to copper formate particles with a controlled surface oxide film with respect to a solvent, and a second amine controlling pyrolysis speed are complexed as ligands. Accordingly, the conductive ion ink has excellent dispersion stability and low temperature sintering properties. | 전도성 이온 잉크용 구리-아민 코-콤플렉스의 제조방법에 있어서, i) 극성용매에 제1아민을 혼합하여 제1용액을 제조하는 단계; ii) 상기 제1용액에 구리포메이트 분말을 첨가하여 구리포메이트-제1아민 착물을 제조하는 단계; iii) 상기 구리포메이트-제1아민 착물에 제2아민을 착물화시켜 구리-아민 코-콤플렉스를 제조하는 단계; 로 이루어지되, 상기 제1아민은 알카놀아민인 것을 특징으로 하는 전도성 이온 잉크용 구리-아민 코-콤플렉스의 제조방법. | The step of manufacturing the first solution it mixes: step of manufacturing the copper formate - primary amine complex it adds.<BR\/>The manufacturing method of the copper - Aminco - complex for the conductivity ion ink it is made of the step of manufacturing the copper - Aminco - complex it makes into a complex and that the primary amine is the alkanolamine. | 1. 전도성 이온 잉크용 구리-아민 코-콤플렉스의 제조방법에 있어서, i) 극성용매에 제1아민을 혼합하여 제1용액을 제조하는 단계; ii) 상기 제1용액에 구리포메이트 분말을 첨가하여 구리포메이트-제1아민 착물을 제조하는 단계; iii) 상기 구리포메이트-제1아민 착물에 제2아민을 착물화시켜 구리-아민 코-콤플렉스를 제조하는 단계; 로 이루어지되, 상기 제1아민은 알카놀아민인 것을 특징으로 하는 전도성 이온 잉크용 구리-아민 코-콤플렉스의 제조방법. | 1. The step of manufacturing the first solution it mixes: step of manufacturing the copper formate - primary amine complex it adds.<BR\/>The manufacturing method of the copper - Aminco - complex for the conductivity ion ink it is made of the step of manufacturing the copper - Aminco - complex it makes into a complex and that the primary amine is the alkanolamine. | [기술분야] 본 발명은 상기 구리-아미노 복합체를 포함하는 전도성 이온 잉크의 제조 방법 및 이를 이용한 마이크로 패턴 전극에 관한 것이다. [해결과제] 본 발명은 기존의 전도성 잉크 재료 및 제조 공정의 한계를 다루며, 낮은 온도 소결 및 높은 전도성을 갖는 정확한 전극 패턴을 형성하는 문제를 해결하고자 한다. [해결수단] 본 발명은 전도성 이온 잉크용 구리-아미노 복합체의 제조 방법, 전도성 이온 잉크 자체, 및 이를 사용한 마이크로 패턴 전극의 제조 방법을 포함한다. [특징] 여기서 주된 특징은 전도성 잉크용 용매에 용해되고 낮은 온도 소결 및 높은 전도성으로 정밀한 전극 패턴 형성을 허용하는 구리-아민코-착물의 사용이다. [효과] 본 발명은 상기 제조 비용을 감소시킴으로써 상기 제조 공정을 개선시키고, 전극 패턴의 전도성 및 정밀도를 향상시키고, 상기 마이크로 패턴 전극의 전체 품질을 개선시킨다. | 10-2015-0113135 | 2015-08-11 | 10-2017-0019140 | 2017-02-21 |  |  | (주)창성 | 김윤현 ¦ 김창규 ¦ 한현숙 |  |  |  | 6 | KR10-2233293B1(BE) ¦ KR10-2015-0080378A(BE) ¦ KR10-1425855B1(BE) ¦ KR10-1258402B1(BE) ¦ KR10-2012-0036476A(BE) ¦ KR10-2010-0031843A(BE) | 3 | KR10-2891579B1(FE) ¦ KR10-1812514B1(FE) ¦ KR10-1841757B1 | 24372755 | KR10-1782799B1 | 1 | 소멸(등록료불납) |  | 3517081000418
KR | KR | P | A | 저온 소성용 구리 나노잉크 제조를 위한 구리 나노 입자 제조방법 | 본 발명은 저온 소성용 구리 나노잉크 제조를 위한 구리 나노 입자 제조방법에 관한 것으로, 저온 소성용 구리 나노잉크 제조를 위한 구리 나노 입자 제조방법에 있어서, 구리포메이트를 제조하는 단계, 구리포메이트을 극성 용매와 아민화합물이 혼합된 혼합용액에 분산시켜 구리포메이트-아민 콤플렉스를 제조하는 단계, 구리포메이트-아민 콤플렉스를 소정의 온도에서 열분해 하는 단계, 세척 및 건조를 수행하여 구리 나노 입자를 획득하는 단계를 포함하는 저온 소성용 구리 나노잉크 제조를 위한 구리 나노 입자 제조방법에 관한 것이다. | The present invention relates to a method for manufacturing a copper nanoparticle to manufacture low-temperature fired copper nanoink. According to the method for manufacturing a copper nanoparticle to manufacture low-temperature fired copper nanoink, the present invention comprises: a step of manufacturing copper formate; a step of dispersing the copper formate in mixed solution where a polar solvent and an amine compound are mixed to manufacture a copper formate-amine complex; a step of pyrolyzing the copper formate-amine complex at the predetermined temperature; and a step of washing and drying the copper formate-amine complex to obtain a copper nanoparticle. | 저온 소성용 구리 나노잉크 제조를 위한 구리 나노 입자 제조방법에 있어서, i) 구리포메이트를 제조하는 단계; ii) 상기 i)단계에서의 구리포메이트을 극성 용매와 아민화합물이 혼합된 혼합용액에 분산시켜 구리포메이트-아민 콤플렉스를 제조하는 단계; iii) 상기 ii)단계에서의 혼합물을 소정의 온도에서 열분해 하는 단계; iv) 세척 및 건조를 수행하여 구리 나노 입자를 획득하는 단계; 를 포함하여 이루어지는 것을 특징으로 하는 저온 소성용 구리 나노잉크 제조를 위한 구리 나노 입자 제조방법. | The i as to the copper nanoparticle manufacturing method for the copper nano ink production for the low temperature cofired. Step of manufacturing copper formate: ii). Step of manufacturing the copper formate - amine complex it disperses into the mixture in which the polar solvent and amine compound are mixed: iii). Step of thermally decomposing at a temperature of the predetermined the mixture at the ii) step: iv). The copper nanoparticle manufacturing method for the copper nano ink production for the low temperature cofired wherein the step of obtaining the copper nanoparticle it performs is comprised. | 1. 저온 소성용 구리 나노잉크 제조를 위한 구리 나노 입자 제조방법에 있어서, i) 구리포메이트를 제조하는 단계; ii) 상기 i)단계에서의 구리포메이트을 극성 용매와 아민화합물이 혼합된 혼합용액에 분산시켜 구리포메이트-아민 콤플렉스를 제조하는 단계; iii) 상기 ii)단계에서의 혼합물을 소정의 온도에서 열분해 하는 단계; iv) 세척 및 건조를 수행하여 구리 나노 입자를 획득하는 단계; 를 포함하여 이루어지는 것을 특징으로 하는 저온 소성용 구리 나노잉크 제조를 위한 구리 나노 입자 제조방법. | 1. The i as to the copper nanoparticle manufacturing method for the copper nano ink production for the low temperature cofired. Step of manufacturing copper formate: ii). Step of manufacturing the copper formate - amine complex it disperses into the mixture in which the polar solvent and amine compound are mixed: iii). Step of thermally decomposing at a temperature of the predetermined the mixture at the ii) step: iv). The copper nanoparticle manufacturing method for the copper nano ink production for the low temperature cofired wherein the step of obtaining the copper nanoparticle it performs is comprised. | [기술분야] 본 발명은 저온 동시 소성 세라믹 응용을 위한 구리 나노 잉크를 제조하기 위한 구리 나노 입자 제조 방법에 관한 것이다. [해결과제] 본 발명은 구리 나노입자 잉크 적용을 위해 균일한 입자 크기 및 충분한 분산력을 갖는 순수 구리 나노입자를 수득하는 과제를 해결하고자 한다. [해결수단] 본 발명은 제 1 용매에 구리 포르메이트를 분산시키는 단계, 구리 포르메이트-아민 복합체를 제조하는 단계, 세척 및 건조 단계, 제 2 용매와 혼합하는 단계, 및 열분해를 수행하여 구리 나노 입자를 획득하는 단계를 포함한다. [특징] 여기서 주요 특징은 분산 특성이 개선된 균일한 구리 나노입자를 얻기 위한 구리 포르메이트-아민 복합체의 사용이다. [효과] 따라서, 본 발명은 개선된 분산 특성을 갖는 균일한 구리 나노 입자를 수득함으로써 구리 나노 입자 잉크 응용의 전도도 및 저항 안전성을 개선한다. | 10-2015-0113173 | 2015-08-11 | 10-2017-0019157 | 2017-02-21 |  |  | (주)창성 | 김윤현 ¦ 한현숙 ¦ 정순철 |  |  |  | 6 | JP5205717B2(BE) ¦ KR10-2233293B1(BE) ¦ KR10-1425855B1 ¦ KR10-1473693B1 ¦ KR10-2014-0075500A ¦ KR10-0820038B1 | 1 | US11873413B2 | 24372772 | KR10-2017-0019157A | 1 | 거절 |  | 3517081000435
JP | JP | P | A | 은코팅 구리분말 및 그 제조 방법 | 【요약】 【과제】은 도금액 성분의 잔류물의 영향을 받지 않고 은코팅 구리 분말을 이용한 페이스트에 있어서 용제나 수지 등과의 상용성 및 분산성이 우수한 은코팅 구리 분말 및 그 제조 방법을 제공한다. 【해결 수단】구리 입자의 표면에 은이 피복되는 은코팅 구리 분말 1으로서, 구리 입자를 이용하는 심재 2와 심재 2의 표면에 은을 피복하는 은 층 3과 은 층 3에 양이온계 계면활성제 및 분산제가 흡착됨으로써 형성되는 유기 피막층 4를 가지며, 유기 피막층 4에서는 내부 마찰각이 20°이하이며 메탄올 50 용량%수용액에 의한 접촉각이 100° 이상이다. 【선택도】도 1 | [ABSTRACT] [Technical problem] In the paste using silver coat copper powder, silver coat copper powder which was excellent in compatibility and dispersibility with a solvent, resin, etc., and a manufacturing method for the same are provided, without being subject to the influence of the residue of a silver plating liquid ingredient. [Means for Solution]The heartwood 2 are the silver coat copper powder 1 with which silver is covered by a copper grain child's surface, and using a copper grain child, Have the silver larer 3 which covers silver on the surface of the heartwood 2, and the organic coating layer 4 formed by the silver larer 3 being adsorbed in a cation system surface-active agent and a dispersing agent, and in the organic coating layer 4, An internal frictional angle is below 20 °, and an angle of contact by methanol 50 capacity % solution is more than 100 °. [Chosen drawing] Drawing 1 | 【청구항1】 구리 입자의 표면에 은이 피복되는 은코팅 구리 분말로서, 상기 구리 입자를 이용하는 심재와 상기 심재의 표면에 상기 은을 피복하는 은 층과 상기 은 층에 양이온계 계면활성제 및 분산제가 흡착됨으로써 형성되는 유기 피막층을 가지며, 상기 유기 피막층에서는 내부 마찰각이 20°이하이며 메탄올 50 용량%수용액에 의한 접촉각이 100° 이상인 것을 특징으로 하는 은코팅 구리 분말. | [Claim1] The heartwood are silver coat copper powder with which silver is covered by a copper grain child'ss surface, and using the above-mentioned copper grain child, Have a silver larer which covers the above-mentioned silver on the surface of the above-mentioned heartwood, and an organic coating layer formed by the above-mentioned silver larer being adsorbed in a cation system surface-active agent and a dispersing agent, and in the above-mentioned organic coating layer, Silver coat copper powder, wherein an internal frictional angle is below 20 ° and the angle of contact by methanol 50 capacity % solution is more than 100 °. | 【청구항1】 구리 입자의 표면에 은이 피복되는 은코팅 구리 분말로서, 상기 구리 입자를 이용하는 심재와 상기 심재의 표면에 상기 은을 피복하는 은 층과 상기 은 층에 양이온계 계면활성제 및 분산제가 흡착됨으로써 형성되는 유기 피막층을 가지며, 상기 유기 피막층에서는 내부 마찰각이 20°이하이며 메탄올 50 용량%수용액에 의한 접촉각이 100° 이상인 것을 특징으로 하는 은코팅 구리 분말. ¦ 【청구항7】 심재로서 구리 입자를 이용해 상기 심재의 표면에 은 층을 구비한 은코팅 구리 분말 제조 방법으로서, 상기 심재의 표면에 은 층을 형성하는 은코팅 처리 공정과 상기 은코팅 처리 공정에서 얻어진 은코팅 구리 입자 슬러리를 고액 분리 후, 양이온계 계면활성제 및 분산제로 표면 처리하여 은코팅 구리 입자의 표면에 유기 피막층을 형성하는 표면 처리 공정과 상기 표면 처리 공정으로 얻어진 상기 유기 피막층을 형성하는 은코팅 구리 입자를 고속 교반기를 이용해 교반 날개의 주속을 10 m/초 이상 40 m/초 이하에서 해쇄 처리하는 해쇄 공정을 가지며, 상기 표면 처리 공정에서는 내부 마찰각이 20°이하이며 메탄올 50 용량%수용액에서의 접촉각이 100° 이상이 되도록 상기 은코팅 구리 입자의 표면에 상기 유기 피막층을 형성하는 것을 특징으로 하는 은코팅 구리 분말 제조 방법. | [Claim1] The heartwood are silver coat copper powder with which silver is covered by a copper grain child'ss surface, and using the above-mentioned copper grain child, Have a silver larer which covers the above-mentioned silver on the surface of the above-mentioned heartwood, and an organic coating layer formed by the above-mentioned silver larer being adsorbed in a cation system surface-active agent and a dispersing agent, and in the above-mentioned organic coating layer, Silver coat copper powder, wherein an internal frictional angle is below 20 ° and the angle of contact by methanol 50 capacity % solution is more than 100 °. ¦ [Claim7] The silver coat processing process of being a manufacturing method of the silver coat copper powder which equipped the surface of the heartwood with the silver larer, and forming a silver larer in the surface of the above-mentioned heartwood using a copper grain child as heartwood, The surface treatment of the silver coat copper grain child slurry obtained at the above-mentioned silver coat processing process is carried out with a cation system surface-active agent and a dispersing agent after solid-liquid separation, 周速 of a churning shuttlecock using a high-speed stirrer for the silver coat copper grain child who forms the above-mentioned organic coating layer obtained at the surface treatment process of forming an organic coating layer in a silver coat copper grain child'ss surface, and the above-mentioned surface treatment process in 10 m/second or more and 40 m/[ in a second ] or less. Have a crushing process which carries out crack processing, and in the above-mentioned surface treatment process, A manufacturing method of the silver coat copper powder characterized by forming the above-mentioned organic coating layer in the above-mentioned silver coat copper grain child'ss surface so that an internal frictional angle may be below 20 ° and the angle of contact in methanol 50 capacity % solution may become more than 100 °. | [기술분야] 본 발명은 은 코팅 구리 분말 및 이의 제조 방법에 관한 것으로, 전자 장비의 배선층, 전극 등의 형성에 사용되는 은 코팅 구리 분말 페이스트에 적용될 수 있다. [해결과제] 본 발명은 전자 장비 및 전극에 사용하기 위한 비용-효과적이고 산화-저항성인 은 코팅 구리 분말을 제공하는 것을 목표로, 구리 분말에서의 내산화성 및 높은 비용의 은 먼지 문제를 해결하고자 한다. [해결수단] 본 발명은 구리 알갱이 아이의 표면에 은이 피복된 은 코팅 구리 분말, 및 이를 위한 제조 방법을 포함한다. [특징] 여기서 주된 특징은 은 코팅 구리 그레인 자식의 표면 상에 유기 코팅층을 형성하기 위한 양이온계 표면-활성제 및 분산제의 사용, 용매 및 수지와의 상용성 및 분산성을 개선시키는 것이다. [효과] 따라서, 본 발명은 용매 및 수지와의 상용성 및 분산성을 개선시키고, 상기 은 코팅 구리 분말의 페이스트-화를 용이하게 하고 이를 사용하여 상기 페이스트의 품질 및 생산성을 향상시킨다. | 2015-144575 | 2015-07-22 | 2017-025371 | 2017-02-02 |  |  | SUMITOMO METAL MINING CO LTD | 岡田 浩 |  |  |  | 0 |  | 2 | CN112355322B ¦ KR10-1898556B1 | 17082177 | JP2017-025371A | 1 | 취하 |  | 2217005002371
JP | JP | P | A | 은코팅 구리분말 및 그 제조 방법 | 【요약】 【과제】은 도금액 성분의 잔류물의 영향을 받지 않고 은코팅 구리 분말을 이용한 페이스트에 있어서 용제나 수지 등과의 상용성 및 분산성이 우수한 은코팅 구리 분말 및 그 제조 방법을 제공한다. 【해결 수단】구리 입자의 표면에 은이 피복되는 은코팅 구리 분말 1으로서, 구리 입자를 이용하는 심재 2와 심재 2의 표면에 상기 은을 피복하는 은 층 3과 은 층 3에 양이온계 계면활성제가 흡착됨으로써 형성되는 유기 피막층 4를 가지며, 유기 피막층 4에서는 내부 마찰각이 20°이하이며 메탄올 50 용량%수용액에 의한 접촉각이 100° 이상이다. 【선택도】도 1 | [ABSTRACT] [Technical problem] In the paste using silver coat copper powder, silver coat copper powder which was excellent in compatibility and dispersibility with a solvent, resin, etc., and a manufacturing method for the same are provided, without being subject to the influence of the residue of a silver plating liquid ingredient. [Means for Solution]The heartwood 2 are the silver coat copper powder 1 with which silver is covered by a copper grain child's surface, and using a copper grain child, Have the silver larer 3 which covers the above-mentioned silver on the surface of the heartwood 2, and the organic coating layer 4 formed by the silver larer 3 being adsorbed in a cation system surface-active agent, and in the organic coating layer 4, An internal frictional angle is below 20 °, and an angle of contact by methanol 50 capacity % solution is more than 100 °. [Chosen drawing] Drawing 1 | 【청구항1】 구리 입자의 표면에 은이 피복되는 은코팅 구리 분말로서, 상기 구리 입자를 이용하는 심재와 상기 심재의 표면에 상기 은을 피복하는 은 층과 상기 은 층에 양이온계 계면활성제가 흡착됨으로써 형성되는 유기 피막층을 가지며, 상기 유기 피막층에서는 내부 마찰각이 20°이하이며 메탄올 50 용량%수용액에 의한 접촉각이 100° 이상인 것을 특징으로 하는 은코팅 구리 분말. | [Claim1] The heartwood are silver coat copper powder with which silver is covered by a copper grain child'ss surface, and using the above-mentioned copper grain child, Have a silver larer which covers the above-mentioned silver on the surface of the above-mentioned heartwood, and an organic coating layer formed by the above-mentioned silver larer being adsorbed in a cation system surface-active agent, and in the above-mentioned organic coating layer, Silver coat copper powder, wherein an internal frictional angle is below 20 ° and the angle of contact by methanol 50 capacity % solution is more than 100 °. | 【청구항1】 구리 입자의 표면에 은이 피복되는 은코팅 구리 분말로서, 상기 구리 입자를 이용하는 심재와 상기 심재의 표면에 상기 은을 피복하는 은 층과 상기 은 층에 양이온계 계면활성제가 흡착됨으로써 형성되는 유기 피막층을 가지며, 상기 유기 피막층에서는 내부 마찰각이 20°이하이며 메탄올 50 용량%수용액에 의한 접촉각이 100° 이상인 것을 특징으로 하는 은코팅 구리 분말. ¦ 【청구항6】 심재로서 구리 입자를 이용해 상기 심재의 표면에 은 층을 구비한 은코팅 구리 분말 제조 방법으로서, 상기 구리 입자의 표면에 은 층을 형성하는 은코팅 처리 공정과 상기 은코팅 처리 공정에서 얻어진 은코팅 구리 입자 슬러리를 고액 분리 후, 양이온계 계면활성제로 표면 처리하여 은코팅 구리 입자의 표면에 유기 피막층을 형성하는 표면 처리 공정과 상기 표면 처리 공정으로 얻어진 상기 유기 피막층을 형성하는 은코팅 구리 입자를 고속 교반기를 이용해 교반 날개의 주속을 5 m/초 이상 40 m/초 이하에서 해쇄 처리하는 해쇄 공정을 가지며, 상기 표면 처리 공정에서는 내부 마찰각이 20°이하이며 메탄올 50 용량%수용액에서의 접촉각이 100° 이상이 되도록 상기 은코팅 구리 입자의 표면에 상기 유기 피막층을 형성하는 것을 특징으로 하는 은코팅 구리 분말 제조 방법. | [Claim1] The heartwood are silver coat copper powder with which silver is covered by a copper grain child'ss surface, and using the above-mentioned copper grain child, Have a silver larer which covers the above-mentioned silver on the surface of the above-mentioned heartwood, and an organic coating layer formed by the above-mentioned silver larer being adsorbed in a cation system surface-active agent, and in the above-mentioned organic coating layer, Silver coat copper powder, wherein an internal frictional angle is below 20 ° and the angle of contact by methanol 50 capacity % solution is more than 100 °. ¦ [Claim6] The silver coat processing process of being a manufacturing method of the silver coat copper powder which equipped the surface of the heartwood with the silver larer, and forming a silver larer in the above-mentioned copper grain child'ss surface using a copper grain child as heartwood, The surface treatment of the silver coat copper grain child slurry obtained at the above-mentioned silver coat processing process is carried out with a cation system surface-active agent after solid-liquid separation, 周速 of a churning shuttlecock using a high-speed stirrer for the silver coat copper grain child who forms the above-mentioned organic coating layer obtained at the surface treatment process of forming an organic coating layer in a silver coat copper grain child'ss surface, and the above-mentioned surface treatment process in 5 m/second or more and 40 m/[ in a second ] or less. Have a crushing process which carries out crack processing, and in the above-mentioned surface treatment process, A manufacturing method of the silver coat copper powder characterized by forming the above-mentioned organic coating layer in the above-mentioned silver coat copper grain child'ss surface so that an internal frictional angle may be below 20 ° and the angle of contact in methanol 50 capacity % solution may become more than 100 °. | [기술분야] 본 발명은 은 코팅 구리 분말 및 이의 제조 방법에 관한 것으로, 전자 장비 배선층 및 전극용 페이스트제에 적용될 수 있다. [해결과제] 본 발명은 양호한 내산화성 및 전기 전도성을 갖는 페이스트제를 제공하는 것을 목표로, 구리 분말에서의 내산화성 및 은 먼지에서의 높은 재료 비용의 문제를 해결하고자 한다. [해결수단] 본 발명은 상기 구리 표면을 커버하는 은을 가진 은 코팅 구리 분말, 및 이를 위한 제조 방법을 포함한다. [특징] 여기서 주요 특징은 은 코팅 구리 그레인 자식의 표면 상에 균일한 유기 코팅층을 형성하기 위한 양이온 시스템 표면 활성제의 사용이다. [효과] 따라서, 본 발명은 은 코팅 구리 분말을 사용하여 페이스트 중의 용매, 수지 등과의 상용성 및 분산성을 개선한다. | 2015-144576 | 2015-07-22 | 2017-025372 | 2017-02-02 |  |  | SUMITOMO METAL MINING CO LTD | 岡田 浩 |  |  |  | 0 |  | 1 | CN114433839B | 17082178 | JP2017-025372A | 1 | 취하 |  | 2217005002372
JP | JP | P | A | 은코팅 구리분말 및 그 제조 방법 | 【요약】 【과제】구리의 심재 입자의 표면이 균일하고 치밀한 은의층에 의해 피복되고 높은 도전성을 가지는 은코팅 구리 분말을 제공하는 것. 【해결 수단】본 발명의 은코팅 구리 분말은 X선 회절에 의해 얻어진 은의(111) 면 회절 강도 IAg와 구리의(111) 면 회절 강도 ICu의 비인 IAg/ICu 값이 0.10 이상 0.30 이하이다. 은의 함유 비율이 7.0 질량% 이상 30 질량%이하이다. 또한 X선 회절에 의해 얻어진 은의 결정자 지름 DXRD가 16 nm 이상 45 nm이하인 것이 적합하다. 또한 레이저 회절 산란식 입도 분포 측정법에 의한 누적 체적 50 용량%의 체적 누적 입자 지름 D50가 0.1μm 이상 15μm이하인 것도 적합하다. 【선택도】없음 | [ABSTRACT] [Technical problem] Be covered with the layer of the silver whose surface of copper core material particles is uniform and precise, and provide the silver coat copper powder which has high conductivity. [Means for Solution]Values of IAg/ICu which is a ratio of diffraction intensity IAg of a silver field (111) where silver coat copper powder of this invention is obtained by an X diffraction, and diffraction intensity ICu of a copper field (111) are 0.10 or more and 0.30 or less. Silver content rates are more than the 7.0 mass % and below the 30 mass %. It is preferred that crystal 子径 DXRD of the silver obtained by an X diffraction are 16 nm or more and 45 nm or less. It is preferred that volume accumulation particle diameter D50 in the accumulation volume 50 capacity % by a laser diffraction dispersion type particle-size-distribution measuring method are also below 15μ m in more than 0.1μ m. [Chosen drawing] Nothing | 【청구항1】 구리의 심재 입자와 상기 심재 입자의 표면에 배치된 은의 피복층을 가지는 은코팅 구리 입자를 가지는 은코팅 구리 분말에 있어서 X선 회절에 의해 얻어진 은의(111) 면 회절 강도 IAg와 구리의(111) 면 회절 강도 ICu의 비인 IAg/ICu 값이 0.10 이상 0.30 이하이며 은의 함유 비율이 7.0 질량% 이상 30 질량%이하인 은코팅 구리 분말. | [Claim1] In the silver coat copper powder which has a silver coat copper grain child who has an enveloping layer of the silver arranged on the surface of copper core material particles and the core material particle, Diffraction intensity IAg of the field (111) of the silver obtained by an X diffraction, Silver coat copper powder whose silver content rates the values of IAg/ICu which is a ratio of diffraction intensity ICu of a copper field (111) are 0.10 or more and 0.30 or less, and are more than the 7.0 mass % and below the 30 mass %. | 【청구항1】 구리의 심재 입자와 상기 심재 입자의 표면에 배치된 은의 피복층을 가지는 은코팅 구리 입자를 가지는 은코팅 구리 분말에 있어서 X선 회절에 의해 얻어진 은의(111) 면 회절 강도 IAg와 구리의(111) 면 회절 강도 ICu의 비인 IAg/ICu 값이 0.10 이상 0.30 이하이며 은의 함유 비율이 7.0 질량% 이상 30 질량%이하인 은코팅 구리 분말. | [Claim1] In the silver coat copper powder which has a silver coat copper grain child who has an enveloping layer of the silver arranged on the surface of copper core material particles and the core material particle, Diffraction intensity IAg of the field (111) of the silver obtained by an X diffraction, Silver coat copper powder whose silver content rates the values of IAg/ICu which is a ratio of diffraction intensity ICu of a copper field (111) are 0.10 or more and 0.30 or less, and are more than the 7.0 mass % and below the 30 mass %. | [기술분야] 본 발명은 은 코팅 구리 분말 및 이의 제조 방법에 관한 것이다. [해결과제] 본 발명은 특히 균일하고 정밀하게 형성된 은 코팅 구리 분말에 은 포위층을 제공함으로써, 은 코팅 구리 분말을 개선하는 기술적 문제를 해결하고자 한다. [해결수단] 본 발명은 구리 코어 재료 입자의 표면을 덮는 은 코팅 층을 갖는 은 코팅 구리 분말을 포함한다. [특징] 여기서 주된 특징은 구리 코어재 입자의 표면을 균일하고 정밀하게 덮는 은 코팅층이다. [효과] 본 발명은 은의 결정 DXRD를 확대시킴으로써 은 코팅층의 전도성을 향상시킨다. | 2015-145362 | 2015-07-23 | 2017-025380 | 2017-02-02 |  |  | MITSUI MINING & SMELTING CO LTD | 森 裕輝 ¦ 佐々木 宜宏 ¦ 青木 慎司 ¦ 箕輪 光 |  |  |  | 5 | JP6389091B2(BE) ¦ JP6096143B2(BE) ¦ JP6309758B2(BE) ¦ JP5785532B2(BE) ¦ JP5571435B2(BE) | 1 | JP7065676B2(FE) | 17082186 | JP6549924B2 | 1 | 등록 |  | 2217005002380
JP | JP | P | A | 구리 분말 및 그 제조 방법 | 【요약】 【과제】도전체에 균열이나 블리스터 등의 결함이 발생하기 힘들어지는 구리 분말을 제공하는 것. 【해결 수단】구리 분말은 어스펙트비가 다른 복수 종류의 편평 입자를 포함한다. 구리 분말의 어스펙트비를 300개 이상의 입자에 대해서 측정해;1.00내지 3.00까지의 어스펙트비의 범위를 0.10의 폭으로 30개의 구간으로 나누어;상기 구간의 대표값으로서 상기 구간의 중앙치를 취해, 상기 중앙치에 대해서 상기 구간에 포함되는 개수 빈도를 플롯해;인접하는 플롯 간을 선분으로 연결한 꺾인 선 그래프를 작성했을 때, 상기 중앙치가 1.35내지 1.85까지의 사이의 모든 선분의 기울기가 각각 음의값이거나 또는 0이다. 【선택도】도 1 | [ABSTRACT] [Technical problem] Provide the copper powder defects, such as a crack and a blister, are hard coming to generate on an electric conduction object. [Means for Solution]Copper powder contains two or more kinds of flat particles from which an aspect ratio differs. About 300 or more particles, measure the aspect ratio of copper powder and the range of the aspect ratios from;1.00 to 3.00, Divide into the 30 sections by the width of 0.10, take the median of the section as a central value of the; above-mentioned section, plot the number frequency contained to the median in the section, and; contiguity When the line graph which connected between the plots to carry out with the line segment is created, The above-mentioned median is whether inclination of all the line segments of a before [ from 1.35 / 1.85 ] is a respectively negative value, or 0. [Chosen drawing] Drawing 1 | 【청구항1】 어스펙트비가 다른 복수 종류의 편평 입자를 포함한 구리 분말로서, 상기 구리 분말의 어스펙트비를 300개 이상의 입자에 대해서 측정하고 1.00내지 3.00까지의 어스펙트비의 범위를 0.10의 폭으로 30개의 구간으로 나누어 상기 구간의 대표값으로서 상기 구간의 중앙치를 취해, 상기 중앙치에 대해서 상기 구간에 포함되는 개수 빈도를 플롯하고 인접하는 플롯 간을 선분으로 연결한 꺾인 선 그래프를 작성했을 때, 상기 중앙치가 1.35내지 1.85까지의 사이의 모든 선분의 기울기가 각각 음의값이거나 또는 0인 구리 분말. | [Claim1] Are copper powder containing two or more kinds of flat particles from which an aspect ratio differs, and it measures the aspect ratio of the above-mentioned copper powder about 300 or more particles, The range of the aspect ratios from 1.00 to 3.00 is divided into the 30 sections by the width of 0.10, When the line graph which took the median of the section as a central value of the above-mentioned section, plotted the number frequency contained to the median in the section, and connected between adjoining plots with the line segment is created, Copper powder whose above-mentioned median is whether inclination of all the line segments of a before [ from 1.35 / 1.85 ] is a respectively negative value, or 0. | 【청구항1】 어스펙트비가 다른 복수 종류의 편평 입자를 포함한 구리 분말로서, 상기 구리 분말의 어스펙트비를 300개 이상의 입자에 대해서 측정하고 1.00내지 3.00까지의 어스펙트비의 범위를 0.10의 폭으로 30개의 구간으로 나누어 상기 구간의 대표값으로서 상기 구간의 중앙치를 취해, 상기 중앙치에 대해서 상기 구간에 포함되는 개수 빈도를 플롯하고 인접하는 플롯 간을 선분으로 연결한 꺾인 선 그래프를 작성했을 때, 상기 중앙치가 1.35내지 1.85까지의 사이의 모든 선분의 기울기가 각각 음의값이거나 또는 0인 구리 분말. | [Claim1] Are copper powder containing two or more kinds of flat particles from which an aspect ratio differs, and it measures the aspect ratio of the above-mentioned copper powder about 300 or more particles, The range of the aspect ratios from 1.00 to 3.00 is divided into the 30 sections by the width of 0.10, When the line graph which took the median of the section as a central value of the above-mentioned section, plotted the number frequency contained to the median in the section, and connected between adjoining plots with the line segment is created, Copper powder whose above-mentioned median is whether inclination of all the line segments of a before [ from 1.35 / 1.85 ] is a respectively negative value, or 0. | [기술분야] 본 발명은 칩 부품에서 외부 전극의 형상을 유지하기 위해 사용되는 전도성 구성 요소에 적용될 수 있는 구리 분말 및 이를 위한 제조 방법에 관한 것이다. [해결과제] 본 발명은 높은 전도성을 유지하면서, 전기 전도 물체 상의 균열 및 블리스터와 같은 결함의 문제를 해결하고자 한다. [해결수단] 본 발명은 종횡비가 다른 2종 이상의 평평한 입자를 함유하는 구리 분말, 및 이를 위한 제조 방법을 포함한다. [특징] 여기서 주된 특징은 구리 분말의 종횡비 분포이며, 이는 특정 범위의 선분의 기울기에 의해 측정된다. [효과] 따라서, 본 발명은 전기 전도 물체의 전도성을 향상시키고 크랙 및 블리스터와 같은 결함을 방지한다. | 2015-147650 | 2015-07-27 | 2017-025393 | 2017-02-02 | 6060225 |  | MITSUI MINING & SMELTING CO LTD | 児平 寿博 ¦ 箕輪 光 ¦ 金森 智洋 ¦ 永野 誠 |  |  |  | 7 | JP5571053B2(BE) ¦ JP5255223B2(BE) ¦ JP4868716B2(BE) ¦ JP4145127B2(BE) ¦ JP2004-027246A(BE) ¦ WOWO2014-080662A1(BE) ¦ WOWO2013-172362A1(BE) | 2 | JP7355182B2(FE) ¦ KR10-2226688B1(FE) | 17082198 | JP6060225B1 | 1 | 등록 |  | 2217005002393
JP | JP | P | A | 은 피복 구리계 미립자와 그 제조 방법 및 은 피복 구리계 미립자 분산액과 그 제조 방법 | 【요약】 (수정유) 【과제】대기 분위기에서 저온 소성이 가능하고, 소성해 얻어진 도전막(배선)은 낮은 체적 저항률을 얻을 수 있고, 배선 형성 재료로서 적합한 은 피복 구리계 미립자 및 그 분산액의 제공. 【해결 수단】적어도 표면층이 산화되어 있는 구리 또는 구리합금 미립자로 구성되며, 평균 입경이 10~100 nm이며 상기 평균 입경에 대한 표준 편차의 비에 의해 정의되는 상대 표준 편차가60% 이하인 구리계 미립자를 포함한 구리계 미립자 분산액에 상기 분산액 중의 구리에 대한 은의 비율이 10 질량%~50 질량%가 되도록 은 이온 함유 용액을 첨가하고 치환 반응에 의해 은을 구리계 미립자의 표면에 석출시켜 은 피복 구리계 미립자를 제작하는 방법. 상기 은 피복 구리계 미립자를 물 , 알코올 또는 에스테르에서 선택되는 적어도 1종을 주성분으로 하고, 글리콜을 포함한 용매 중에 분산시켜 은 피복 구리계 미립자 분산액을 제작하는 방법. 【선택도】도 1 | [ABSTRACT] (Correction possession) [Technical problem] Offer of the silver covering copper system particulate with an electric conduction film (wiring) preferred as a wiring formation material which low-temperature calcination is possible and is produced by calcinating in air atmosphere in which low volume resistivity is obtained, and its dispersion liquid. [Means for Solution]It consists of copper in which a surface coat has oxidized at least, or copper alloy particulates, and average particle diameter is 10~100 nm, To and copper system particulate dispersion liquid in which relative standard deviation defined by ratio of standard deviation to the average particle diameter contains copper system particulates which are 60% or less, How to add silver ion content solution so that a silver rate to copper in the dispersion liquid may serve as the 10 mass %~50 mass %, to deposit silver on the surface of copper system particulates by a displacement reaction, and produce silver covering copper system particulates. How to make the main ingredients at least one sort chosen from water, alcohol, or ester in the above-mentioned silver covering copper system particulates, make it distribute in the solvent containing glycol, and produce silver covering copper system particulate dispersion liquid. [Chosen drawing] Drawing 1 | 【청구항1】 적어도 표면층이 산화되어 있는 구리 또는 구리합금 미립자로 구성되는 구리계 미립자와 상기 구리계 미립자 중 적어도 일부를 피복하는 은 피막을 구비하고, 평균 입경이 10 nm~100 nm이며 상기 평균 입경에 대한 표준 편차의 비에 의해 정의되는 상대 표준 편차가60% 이하이며 구리에 대한 은의 비율이 10 질량%~50 질량%인 은 피복 구리계 미립자. | [Claim1] The copper system particulates which consist of copper in which the surface coat has oxidized at least, or copper alloy particulates, The silver covering copper system particulates whose average particle diameter it has a silver tunic which covers at least one copy of this copper system particulate, and is 10 nm ~ 100 nm, whose relative standard deviation defined by the ratio of the standard deviation to the average particle diameter is 60% or less and whose silver rates to copper are the 10 mass %~50 mass %. | 【청구항1】 적어도 표면층이 산화되어 있는 구리 또는 구리합금 미립자로 구성되는 구리계 미립자와 상기 구리계 미립자 중 적어도 일부를 피복하는 은 피막을 구비하고, 평균 입경이 10 nm~100 nm이며 상기 평균 입경에 대한 표준 편차의 비에 의해 정의되는 상대 표준 편차가60% 이하이며 구리에 대한 은의 비율이 10 질량%~50 질량%인 은 피복 구리계 미립자. ¦ 【청구항12】 적어도 표면층이 산화되어 있는 구리 또는 구리합금 미립자로 구성되며, 평균 입경이 10 nm~100 nm이며 상기 평균 입경에 대한 표준 편차의 비에 의해 정의되는 상대 표준 편차가60% 이하인 구리계 미립자를 포함한 구리계 미립자 분산액에 상기 구리계 미립자 분산액 중의 구리에 대한 은의 비율이 10 질량%~50 질량%가 되도록 은 이온 함유 용액을 첨가하고 치환 반응에 의해 은을 구리계 미립자의 표면에 석출시키는, 은 피복 구리계 미립자 제조 방법. ¦ 【청구항17】 적어도 표면층이 산화되어 있는 구리 또는 구리합금 미립자로 구성되며, 평균 입경이 10 nm~100 nm이며 상기 평균 입경에 대한 표준 편차의 비에 의해 정의되는 상대 표준 편차가60% 이하인 구리계 미립자를 포함한 구리계 미립자 분산액에 상기 구리계 미립자 분산액 중의 구리에 대한 은의 비율이 10 질량%~50 질량%가 되도록 은 이온 함유 용액을 첨가하고 치환 반응에 의해 은을 구리계 미립자의 표면에 석출시키는, 은 피복 구리계 미립자 분산액 제조 방법. | [Claim1] The copper system particulates which consist of copper in which the surface coat has oxidized at least, or copper alloy particulates, The silver covering copper system particulates whose average particle diameter it has a silver tunic which covers at least one copy of this copper system particulate, and is 10 nm ~ 100 nm, whose relative standard deviation defined by the ratio of the standard deviation to the average particle diameter is 60% or less and whose silver rates to copper are the 10 mass %~50 mass %. ¦ [Claim12] It consists of copper in which the surface coat has oxidized at least, or copper alloy particulates, To the copper system particulate dispersion liquid in which average particle diameter is 10 nm ~ 100 nm, and the relative standard deviation defined by the ratio of the standard deviation to the average particle diameter contains the copper system particulates which are 60% or less, A manufacturing method of the silver covering copper system particulates which add silver ion content solution so that the silver rate to copper in this copper system particulate dispersion liquid may serve as the 10 mass %~50 mass %, and deposit silver on the surface of copper system particulates by a displacement reaction. ¦ [Claim17] It consists of copper in which the surface coat has oxidized at least, or copper alloy particulates, To the copper system particulate dispersion liquid in which average particle diameter is 10 nm ~ 100 nm, and the relative standard deviation defined by the ratio of the standard deviation to the average particle diameter contains the copper system particulates which are 60% or less, A manufacturing method of the silver covering copper system particulate dispersion liquid which adds silver ion content solution so that the silver rate to copper in this copper system particulate dispersion liquid may serve as the 10 mass %~50 mass %, and deposits silver on the surface of copper system particulates by a displacement reaction. | [기술분야] 본 발명은 은 피복 구리계 미립자에 관한 것이며, 전자 산업용 배선 형성 재료에 적용될 수 있다. [해결과제] 본 발명은 고가의 은 미립자를 사용하는 문제 및 전자 회로 형성을 위한 은 재료에서의 전기 이동 문제를 해결하고자 한다. [해결수단] 본 발명은 구리계 미립자 및 은 튜닉으로 구리계 미립자를 덮는 은을 포함한다. [특징] 여기서 주요 특징은 저온 소결 특성 및 내산화성을 향상시키기 위해 은 튜닉을 갖는 구리 시스템 미립자의 사용이다. [효과] 따라서, 본 발명은 전자 산업용 배선 형성 재료의 저온 소결 특성 및 내산화성을 개선한다. | 2015-127914 | 2015-06-25 | 2017-008402 | 2017-01-12 |  |  | SUMITOMO METAL MINING CO LTD | 金子 勲 |  |  |  | 2 | JP5176824B2(BE) ¦ JP1991-215916A(BE) | 2 | CN114210339B ¦ CN113522313B | 17068694 | JP6380255B2 | 1 | 소멸(연차료 불납에 의한 말소) |  | 2217002002402
KR | KR | P | A | 동분 및 그것을 이용한 도전성 페이스트, 도전성 도료, 도전성 시트, 대전 방지 도료 | 도전성 페이스트나 전자파 실드용 수지, 대전 방지 도료 등에 적용되는 금속 필러로서 적합한 높은 전도도를 발휘하며, 또한 페이스트화에 필요한 우수한 균일 분산성을 갖고, 응집에 의한 점도 상승이 억제된 동분을 제공한다. 본 발명에 관한 동분(1)은, 구리 입자(2)가 집합하여, 복수의 가지를 갖는 수지상의 형상을 구성하는 동분으로서, 구리 입자(2)는, 직경이 0.2 ㎛∼0.5 ㎛, 또한, 길이가 0.5 ㎛∼2.0 ㎛ 범위의 크기의 타원형이고, 그 타원형 구리 입자(2)가 집합한 이 동분(1)의 평균 입자경(D50)이 5.0 ㎛∼20 ㎛이다. 또한, 이 수지상 동분(1)을 수지에 혼합시킴으로써, 예컨대, 우수한 도전성을 발휘하는 도전성 페이스트 등을 제작할 수 있다. | The high conductivity which is suitable as the metal filler applied to the resin for the conductive paste or the electromagnetic interference shielding, the charge preventing paint etc. is exhibited. And it has the necessary excellent uniform dispersibility on moreover, paste. The copper powder in which the viscosity rise by coherence is supressed is provided. The copper powder (1) about the invention is the average particle size (D50) of this copper powder (1) in which 0.2 ㎛∼0.5 ㎛, moreover, length the copper particle (2) of the diameter is the ellipse of the size of 0.5 ㎛∼2.0 ㎛ range and the ellipse copper particle (2) gathers. Is 5.0 ㎛∼20 ㎛ as the copper powder in which the copper particle (2) gathers and constructing the shape which goes has of the dendrite of the plurality. Moreover, this dendrite copper powder (1) is mixed into the resin. In that way the conductive paste etc. can be made. Exhibits for example, the excellent conductivity. | 구리 입자가 집합하여, 복수의 가지를 갖는 수지상의 형상을 구성하는 동분으로서, 상기 구리 입자는, 직경이 0.2 ㎛∼0.5 ㎛, 또한, 길이가 0.5 ㎛∼2.0 ㎛ 범위의 크기의 타원형이고, 그 타원형 구리 입자가 집합한 이 동분의 평균 입자경(D50)이 5.0 ㎛∼20 ㎛인 것을 특징으로 하는 동분. | The copper powder, wherein the copper particle is the average particle size (D50) of this copper powder in which it gathers ; it is the copper powder comprising the shape which goes has of the dendrite of the plurality ; 0.2 ㎛∼0.5 ㎛, moreover, length the copper particle of the diameter is the ellipse of the size of 0.5 ㎛∼2.0 ㎛ range ; and the ellipse copper particle gathers. Is 5.0 ㎛∼20 ㎛. | 1. 구리 입자가 집합하여, 복수의 가지를 갖는 수지상의 형상을 구성하는 동분으로서, 상기 구리 입자는, 직경이 0.2 ㎛∼0.5 ㎛, 또한, 길이가 0.5 ㎛∼2.0 ㎛ 범위의 크기의 타원형이고, 그 타원형 구리 입자가 집합한 이 동분의 평균 입자경(D50)이 5.0 ㎛∼20 ㎛인 것을 특징으로 하는 동분. | 1. The copper powder, wherein the copper particle is the average particle size (D50) of this copper powder in which it gathers ; it is the copper powder comprising the shape which goes has of the dendrite of the plurality ; 0.2 ㎛∼0.5 ㎛, moreover, length the copper particle of the diameter is the ellipse of the size of 0.5 ㎛∼2.0 ㎛ range ; and the ellipse copper particle gathers. Is 5.0 ㎛∼20 ㎛. | [기술분야] 본 발명은 덴드라이트 구리 분말에 관한 것으로, 도전성 페이스트, 전자파 차폐 수지 및 대전 방지 도료에 적용될 수 있다. [해결과제] 본 발명은 전도성 페이스트, 전자기 간섭 차폐 수지, 및 대전 방지 페인트에서 덴드라이트 구리 분말의 사용에서 수지의 일관성, 점도 상승, 및 인쇄 가능성 결함의 문제를 해결하고자 한다. [해결수단] 본 발명은 타원형, 0.2 μm 내지 0.5 μm의 직경, 및 0.5 μm 내지 2.0 μm의 길이를 갖는 미세 구리 입자를 갖는 덴드라이트 구리 분말을 포함한다. [특징] 여기서 주된 특징은 전도성 페이스트, 전자파 차폐 수지 및 대전방지 도료에서 높은 전도성과 균일한 분산성을 나타내는 덴드라이트 구리 분말의 능력이다. [효과] 따라서, 본 발명은 전도성 페이스트, 전자기 간섭 차폐 수지, 및 대전 방지 페인트에서 덴드라이트 구리 분말의 전도성 및 균일한 분산성을 개선한다. | 10-2016-7034163 | 2015-03-26 | 10-2017-0003639 | 2017-01-09 |  |  | 스미토모 긴조쿠 고잔 가부시키가이샤 | 오카다 히로시 ¦ 야마시타 유 | 2014-140055 | JP | 2014-07-07 | 4 | JP2013-144829A ¦ JP2013-136818A(BE) ¦ JP4230017B2 ¦ KR10-1186946B1 | 0 |  | 5108691 | CN106457387A ¦ EP3167979A1 ¦ JP2014-140055 ¦ JP5858200B1 ¦ KR10-2017-0003639A ¦ US2017-0145225A1 ¦ WOWO2016-006285A1 | 7 | 거절 |  | 3517021001761
JP | JP | P | A | 표면 피복 금속 미립자의 분산 용액 및 이 분산 용액의 도포 및 소결하는 공정을 포함한 소결 도전체 및 도전 접속 부재의 제조 방법 | 【요약】 【과제】본 발명은 도전성 및 밀착성이 우수한 금속 소결체를 제조할 수 있는 표면 피복 금속 미립자의 분산 용액 등을 제공한다. 【해결 수단】본 발명의 표면 피복 금속 미립자의 분산 용액은 평균1차 입자 지름이 5~300 nm이며 고분자 분산제(D)로 피복된 표면을 가지는 금속 핵입자(P1)와 금속 핵입자(P1)의 상기 표면 중 적어도 일부에 형성되고 금속 핵입자와는 동일 금속의 산화물인 금속 산화물을 주로 함유하는 제1 피복부(B1)와 상기 금속 핵입자(P1)의 제1 피복부(B1)가 존재하지 않는 상기 표면상 및 제1 피복부(B1)의 표면상 중 적어도 하나에 형성되고 금속 핵입자와는 동일 금속의 이온인 금속 이온을 카르복실산과 반응시켜서 이루어지는 금속 화합물을 주로 함유하는 제2 피복부(B2)를 포함하여 구성되는 표면 피복 금속 미립자(P)가 적어도 하나의 하이드록실기를 가지는 유기 화합물(S1)을 함유하는 유기 용매(S)에 분산되어 있는 것을 특징으로 한다. 【선택도】없음 | [ABSTRACT] [Technical problem] this invention provides the distributed solution etc. of the surface coated fine metal particle which can manufacture the metal sintered compact excellent in conductivity and adhesion nature. [Means for Solution]A metal kernel child (P1) with the surface where the first [ an average of ] particle diameter is 5~300 nm, and distributed solution of a surface coated fine metal particle of this invention was covered with a polymers dispersing agent (D), The 1st covering section (B1) that is formed in the at least a part of surface of a metal kernel child (P1), and mainly contains a metal oxide whose metal kernel child is an oxide of the same metal, On the surface where the metal kernel child's (P1) 1st covering section (B1) does not exist, And a surface coated fine metal particle (P) containing the 2nd covering section (B-2) that mainly contains metallic compounds which are formed in at least 1 side on the surface of the 1st covering section (B1), and make a metal ion whose metal kernel child is the ion of the same metal come to react with carboxylic acid, It is distributing to an organic solvent (S) containing an organic compound (S1) which has at least one hydroxyl machine. [Chosen drawing] Nothing | 【청구항1】 평균1차 입자 지름이 5~300 nm이며 고분자 분산제(D)로 피복된 표면을 가지는 금속 핵입자(P1)와 상기 금속 핵입자(P1)의 상기 표면 중 적어도 일부에 형성되고 상기 금속 핵입자와는 동일 금속의 산화물인 금속 산화물을 주로 함유하는 제1 피복부(B1)와 상기 금속 핵입자(P1)의 상기 제 1 피복부(B1)가 존재하지 않는 상기 표면상 및 상기 제 1 피복부(B1)의 표면상 중 적어도 하나에 형성되고 상기 금속 핵입자와는 동일 금속의 이온인 금속 이온을 카르복실산과 반응시켜서 이루어지는 금속 화합물을 주로 함유하는 제2 피복부(B2)를 포함하여 구성되는 표면 피복 금속 미립자(P)가 적어도 하나의 하이드록실기를 가지는 유기 화합물(S1)을 함유하는 유기 용매(S)에 분산되어 있는 것을 특징으로 하는 표면 피복 금속 미립자의 분산 용액. | [Claim1] The metal kernel child (P1) who the first [ an average of ] particle diameter is 5~300 nm, and has the surface covered with the polymers dispersing agent (D), The 1st covering section (B1) that is formed in at least a part of the metal kernel child'ss (P1) above-mentioned surface, and mainly contains the metal oxide whose above-mentioned metal kernel child is an oxide of the same metal, On the above-mentioned surface where the above-mentioned metal kernel child'ss (P1) 1st above-mentioned covering section (B1) does not exist, And it is formed in at least 1 side on the surface of the 1st above-mentioned covering section (B1), The surface coated fine metal particle (P) containing the 2nd covering section (B-2) that mainly contains the metallic compounds which make the metal ion whose above-mentioned metal kernel child is the ion of the same metal come to react with carboxylic acid, Distributed solution of the surface coated fine metal particle currently distributing to the organic solvent (S) containing the organic compound (S1) which has at least one hydroxyl machine. | 【청구항1】 평균1차 입자 지름이 5~300 nm이며 고분자 분산제(D)로 피복된 표면을 가지는 금속 핵입자(P1)와 상기 금속 핵입자(P1)의 상기 표면 중 적어도 일부에 형성되고 상기 금속 핵입자와는 동일 금속의 산화물인 금속 산화물을 주로 함유하는 제1 피복부(B1)와 상기 금속 핵입자(P1)의 상기 제 1 피복부(B1)가 존재하지 않는 상기 표면상 및 상기 제 1 피복부(B1)의 표면상 중 적어도 하나에 형성되고 상기 금속 핵입자와는 동일 금속의 이온인 금속 이온을 카르복실산과 반응시켜서 이루어지는 금속 화합물을 주로 함유하는 제2 피복부(B2)를 포함하여 구성되는 표면 피복 금속 미립자(P)가 적어도 하나의 하이드록실기를 가지는 유기 화합물(S1)을 함유하는 유기 용매(S)에 분산되어 있는 것을 특징으로 하는 표면 피복 금속 미립자의 분산 용액. | [Claim1] The metal kernel child (P1) who the first [ an average of ] particle diameter is 5~300 nm, and has the surface covered with the polymers dispersing agent (D), The 1st covering section (B1) that is formed in at least a part of the metal kernel child'ss (P1) above-mentioned surface, and mainly contains the metal oxide whose above-mentioned metal kernel child is an oxide of the same metal, On the above-mentioned surface where the above-mentioned metal kernel child'ss (P1) 1st above-mentioned covering section (B1) does not exist, And it is formed in at least 1 side on the surface of the 1st above-mentioned covering section (B1), The surface coated fine metal particle (P) containing the 2nd covering section (B-2) that mainly contains the metallic compounds which make the metal ion whose above-mentioned metal kernel child is the ion of the same metal come to react with carboxylic acid, Distributed solution of the surface coated fine metal particle currently distributing to the organic solvent (S) containing the organic compound (S1) which has at least one hydroxyl machine. | [기술분야] 본 발명은 표면 코팅된 미세 금속 입자의 분산 용액을 사용하는 소결 전기 전도 물체의 제조 방법에 관한 것이며, 전도성 연결 부재에 적용될 수 있다. [해결과제] 본 발명은 저온에서 전도성 및 접착성이 높은 금속 소결체를 얻는 문제, 및 소결 공정의 복잡성을 해결하고자 한다. [해결수단] 본 발명은 표면 코팅된 미세 금속 입자, 금속 커널 자식, 제1 커버링 섹션, 및 제2 커버링 섹션의 분산 용액을 포함한다. [특징] 여기서 주요 특징은 낮은 온도에서 높은 전도성 및 접착 성질을 갖는 금속 소결체의 형성이다. [효과] 따라서, 본 발명은 저온에서 금속 소결체의 전도성 및 접착 특성을 개선한다. | 2015-118346 | 2015-06-11 | 2017-002364 | 2017-01-05 |  |  | FURUKAWA ELECTRIC CO LTD | 新田 ノルザフリザ ¦ 藤原 英道 |  |  |  | 13 | JP6175304B2(BE) ¦ JP2014-185358A(BE) ¦ JP6016664B2(BE) ¦ JP2014-001443A(BE) ¦ JP2013-209720A(BE) ¦ JP5376255B2(BE) ¦ JP2009-144241A(BE) ¦ JP5202858B2(BE) ¦ JP5764279B2(BE) ¦ JP4759271B2(BE) ¦ US2009-0148600A1(BE) ¦ US2007-0180954A1(BE) ¦ WOWO2015-060173A1(BE) | 6 | JP2020-528105A(FE) ¦ JP6812615B2(FE) ¦ KR10-2023-0094840A ¦ MY196778A ¦ US11701706B2 ¦ US12226820B2 | 17063692 | JP6605848B2 | 1 | 소멸(연차료 불납에 의한 말소) |  | 2217001002364
JP | JP | P | A | 은코팅 구리분말 및 그것을 이용한 구리 페이스트, 도전성 도료, 도전성 시트 및 은코팅 구리분말의 제조 방법 | 【요약】 【과제】구리 분말끼리의 접점을 많게 해 우수한 도전성을 확보하면서, 도전성 페이스트나 전자파 실드 등의 용도로서 적합하게 이용할 수 있는 은코팅 구리 분말을 제공한다. 【해결 수단】본 발명에 따른 은코팅 구리 분말 1은 직선적으로 성장한 주간 2와 그 주간 2에서 나뉜 복수의 가지 3을 가지는 수지상 형상을 이루어, 주간 2 및 가지 3은 주사 전자현미경(SEM) 관찰로부터 요구되는 단면 평균 두께가 0.02μm~5.0μm인 평판형 구리 입자가 집합해 구성되고 그 구리 입자의 표면에 은이 피복되어 있고 당해 은코팅 구리 분말 1의 평균 입자 지름(D50)이 1.0μm~100μm이며 구리 입자의 평판형면에 대해서 수직 방향으로의 최대 높이가 그 평판형면의 수평 방향으로의 최대 길이에 대해서1/10이하이다. 【선택도】도 1 | [ABSTRACT] [Technical problem] The silver coat copper powder which can be suitably used as a use of conductive paste, an electromagnetic wave shield, etc. is provided, securing the conductivity which increased the point of contact of copper powder and was excellent. [Means for Solution]The silver coat copper powder 1 concerning this invention makes tree-like shape of having the linearly grown-up chief editor 2 and a plurality of branches 3 branched from the chief editor 2, and the chief editor 2 and the branch 3, Plate-like copper grain children whose section average thickness called for from scanning electron microscope (SEM) observation is 0.02μ m~5.0μ m gather, and it is constituted, Silver is covered by the copper grain child's surface, and a mean particle size (D50) of the silver coat copper powder 1 concerned is 1.0μ m~100μ m, The maximum height to a perpendicular direction is 1/10 or less to the maximum length to a horizontal direction of the plate-like field to a copper grain child's plate-like field. [Chosen drawing] Drawing 1 | 【청구항1】 직선적으로 성장한 주간과 상기 주간에서 나뉜 복수의 가지를 가지는 수지상 형상을 이루어, 상기 주간 및 상기 가지는 주사 전자현미경(SEM) 관찰로부터 요구되는 단면 평균 두께가 0.02μm~5.0μm인 평판형 구리 입자가 집합해 구성되고 상기 구리 입자의 표면에 은이 피복되어 있고 당해 은코팅 구리 분말의 평균 입자 지름(D50)이 1.0μm~100μm이며 상기 구리 입자의 평판형면에 대해서 수직 방향으로의 최대 높이가 상기 평판형면의 수평 방향으로의 최대 길이에 대해서1/10이하인 것을 특징으로 하는 은코팅 구리 분말. | [Claim1] Make the tree-like shape of having the linearly grown-up chief editor and a plurality of branches branched from the chief editor, and the above-mentioned chief editor and the above-mentioned branch, The plate-like copper grain children whose section average thickness called for from scanning electron microscope (SEM) observation is 0.02μ m~5.0μ m gather, and it is constituted, Silver is covered by the copper grain child'ss surface, and the mean particle size (D50) of the silver coat copper powder concerned is 1.0μ m~100μ m, Silver coat copper powder to which the maximum height to a perpendicular direction is characterized by being 1/10 or less to the maximum length to the horizontal direction of the plate-like field to the above-mentioned copper grain child'ss plate-like field. | 【청구항1】 직선적으로 성장한 주간과 상기 주간에서 나뉜 복수의 가지를 가지는 수지상 형상을 이루어, 상기 주간 및 상기 가지는 주사 전자현미경(SEM) 관찰로부터 요구되는 단면 평균 두께가 0.02μm~5.0μm인 평판형 구리 입자가 집합해 구성되고 상기 구리 입자의 표면에 은이 피복되어 있고 당해 은코팅 구리 분말의 평균 입자 지름(D50)이 1.0μm~100μm이며 상기 구리 입자의 평판형면에 대해서 수직 방향으로의 최대 높이가 상기 평판형면의 수평 방향으로의 최대 길이에 대해서1/10이하인 것을 특징으로 하는 은코팅 구리 분말. | [Claim1] Make the tree-like shape of having the linearly grown-up chief editor and a plurality of branches branched from the chief editor, and the above-mentioned chief editor and the above-mentioned branch, The plate-like copper grain children whose section average thickness called for from scanning electron microscope (SEM) observation is 0.02μ m~5.0μ m gather, and it is constituted, Silver is covered by the copper grain child'ss surface, and the mean particle size (D50) of the silver coat copper powder concerned is 1.0μ m~100μ m, Silver coat copper powder to which the maximum height to a perpendicular direction is characterized by being 1/10 or less to the maximum length to the horizontal direction of the plate-like field to the above-mentioned copper grain child'ss plate-like field. | [기술분야] 본 발명은 나무와 같은 은 코팅 구리 분말에 관한 것이며, 전도성 페이스트, 전자기파 차폐물 등에 적용될 수 있다. [해결과제] 본 발명은 전도성 개선을 방해하는 수지에서 구리 분말 엉킴, 응축, 및 비-균일 분포와 같은 트리의 문제를 해결하고자 한다. [해결수단] 본 발명은 플레이트와 같은 구리 그레인 자식과 수직 방향으로의 제어된 성장을 가진 나무와 같은 은 코팅 구리 분말을 포함한다. [특징] 여기서 주요 특징은 수직 방향으로의 성장이 제어되고 전도성이 높은 나무와 같은 형상이다. [효과] 따라서, 본 발명은 수직 방향으로의 성장을 제어하고 많은 접촉 지점을 확보함으로써 전도도를 향상시키고 응축을 방지한다. | 2015-099807 | 2015-05-15 | 2016-216760 | 2016-12-22 | 5907301 |  | SUMITOMO METAL MINING CO LTD | 岡田 浩 |  |  |  | 5 | JP5790900B1(BE) ¦ JP5503813B1(BE) ¦ JP5631910B2(BE) ¦ JP5631841B2(BE) ¦ WOWO2015-060258A1(BE) | 3 | JP6654164B2(FE) ¦ JP6938986B2(FE) ¦ KR10-2019-0130638A(FE) | 92261470 | CN107708893B ¦ EP3296042A1 ¦ JP5907301B1 ¦ KR10-2017-0137860A ¦ TWI591190B ¦ US10654101B2 ¦ WOWO2016-185628A1 | 7 | 소멸(연차료 불납에 의한 말소) |  | 2216069002676
JP | JP | P | A | 구리분말 및 그것을 이용한 도전성 페이스트, 도전성 도료, 도전성 시트 | 【요약】 【과제】구리 분말끼리의 접점을 많게 해 우수한 도전성을 확보하면서, 도전성 페이스트나 전자파 실드 등의 용도로서 적합하게 이용할 수 있는 구리 분말을 제공한다. 【해결 수단】본 발명에 따른 구리 분말 1은 가지 모양으로 성장해, 주간 3과 그 주간 3에서 나뉜 복수의 가지 4를 가지는 수지상 형상을 이루어, 그 주간 3 및 가지 4는 주사 전자현미경(SEM) 관찰로부터 요구되는 단면 평균 두께가 0.01μm~0.2μm인 인편상 구리 입자 2가 집합해 구성되어 있는 것을 특징으로 하고 있다. 【선택도】도 1 | [ABSTRACT] [Technical problem] The copper powder which can be suitably used as a use of conductive paste, an electromagnetic wave shield, etc. is provided, securing the conductivity which increased the point of contact of copper powder and was excellent. [Means for Solution]The copper powder 1 concerning this invention grows in the shape of a branch, make tree-like shape of having a plurality of branches 4 branched from the chief editor 3 and its chief editor 3, and the chief editor 3 and branch 4, It is characterized by the copper grain children 2 of the shape of a piece of a scale whose section average thickness called for from scanning electron microscope (SEM) observation is 0.01μ m~0.2μ m gathering, and being constituted. [Chosen drawing] Drawing 1 | 【청구항1】 가지 모양으로 성장해, 주간과 상기 주간에서 나뉜 복수의 가지를 가지는 수지상 형상을 이루어, 상기 주간 및 상기 가지는 주사 전자현미경(SEM) 관찰로부터 요구되는 단면 평균 두께가 0.01μm~0.2μm인 인편상 구리 입자가 집합해 구성되어 있는 것을 특징으로 하는 구리 분말. | [Claim1] Grow up in the shape of a branch, make the tree-like shape of having a plurality of branches branched from the chief editor and the chief editor, and the above-mentioned chief editor and the above-mentioned branch, Copper powder which the copper grain children of the shape of a piece of a scale whose section average thickness called for from scanning electron microscope (SEM) observation is 0.01μ m~0.2μ m gathering, and constituting. | 【청구항1】 가지 모양으로 성장해, 주간과 상기 주간에서 나뉜 복수의 가지를 가지는 수지상 형상을 이루어, 상기 주간 및 상기 가지는 주사 전자현미경(SEM) 관찰로부터 요구되는 단면 평균 두께가 0.01μm~0.2μm인 인편상 구리 입자가 집합해 구성되어 있는 것을 특징으로 하는 구리 분말. | [Claim1] Grow up in the shape of a branch, make the tree-like shape of having a plurality of branches branched from the chief editor and the chief editor, and the above-mentioned chief editor and the above-mentioned branch, Copper powder which the copper grain children of the shape of a piece of a scale whose section average thickness called for from scanning electron microscope (SEM) observation is 0.01μ m~0.2μ m gathering, and constituting. | [기술분야] 본 발명은 전도성 페이스트와 같은 재료로서 사용되는 구리 분말에 관한 것이며, 전도성을 개선시킬 수 있는 새로운 형상을 보다 상세하게 가지는 상기 구리 분말 및 상기 구리 분말을 사용한 상기 구리 페이스트에 관한 것이다. [해결과제] 본 발명은 수지에서 구리 분말 엉킴, 응축, 및 불균일한 분포와 같은 트리의 문제를 해결하고자 하며, 전도성 페이스트 적용에서 증가된 점도 및 불량한 인쇄성을 유도한다. [해결수단] 본 발명은 상기 메인 에디터와 이의 메인 에디터로부터 분지된 복수의 가지로 구성된 나무 모양의 구리 분말, 및 특정 섹션 평균 두께 수집을 가진 조각 모양의 구리 알갱이 어린이를 포함한다. [특징] 여기서 주요 특징은 전도성을 향상시키고 전도성 페이스트 적용에서 응축을 방지하는 0.01μm 내지 0.2μm의 피스 유사 구리 그레인 자식 섹션 평균 두께를 갖는 트리 유사 구리 분말이다. [효과] 따라서, 본 발명은 0.01 μm 내지 0.2 μm의 조각 같은 구리 그레인 자식 섹션 평균 두께를 가진 트리 같은 구리 분말을 사용함으로써 전도성을 개선하고 전도성 페이스트 적용에서 응축을 방지한다. | 2015-085019 | 2015-04-17 | 2016-204686 | 2016-12-08 |  |  | SUMITOMO METAL MINING CO LTD | 岡田 浩 ¦ 山下 雄 |  |  |  | 4 | JP5756694B2(BE) ¦ JP5528857B2(BE) ¦ JP4059486B2(BE) ¦ JP2004-111254A(BE) | 1 | JP7524011B2(FE) | 17043985 | JP6332124B2 | 1 | 소멸(연차료 불납에 의한 말소) |  | 2216067002688
JP | JP | P | A | 은코팅 구리분말 및 그것을 이용한 도전성 페이스트, 도전성 도료, 도전성 시트 | 【요약】 【과제】구리 분말끼리의 접점을 많게 해 우수한 도전성을 확보하면서, 도전성 페이스트나 전자파 실드 등의 용도로서 적합하게 이용할 수 있는 은코팅 구리 분말을 제공한다. 【해결 수단】본 발명에 따른 은코팅 구리 분말 1은 가지 모양으로 성장해, 주간 3과 그 주간 3에서 나뉜 복수의 가지 4를 가지는 수지상 형상을 이루어, 주간 3 및 가지 4는 주사 전자현미경(SEM) 관찰로부터 요구되는 단면 평균 두께가 0.01μm~0.4μm인 인편상 구리 입자 2가 집합해 구성되어 있고 구리 입자 2의 표면에 은이 피복되어 있다. 【선택도】도 1 | [ABSTRACT] [Technical problem] The silver coat copper powder which can be suitably used as a use of conductive paste, an electromagnetic wave shield, etc. is provided, securing the conductivity which increased the point of contact of copper powder and was excellent. [Means for Solution]The silver coat copper powder 1 concerning this invention grows in the shape of a branch, make tree-like shape of having a plurality of branches 4 branched from the chief editor 3 and its chief editor 3, and the chief editor 3 and the branch 4, The copper grain children 2 of the shape of a piece of a scale whose section average thickness called for from scanning electron microscope (SEM) observation is 0.01μ m~0.4μ m gather, it is constituted, and silver is covered by the copper grain child's 2 surface. [Chosen drawing] Drawing 1 | 【청구항1】 가지 모양으로 성장해, 주간과 상기 주간에서 나뉜 복수의 가지를 가지는 수지상 형상을 이루어, 상기 주간 및 상기 가지는 주사 전자현미경(SEM) 관찰로부터 요구되는 단면 평균 두께가 0.01μm~0.4μm인 인편상 구리 입자가 집합해 구성되어 있고 상기 구리 입자의 표면에 은이 피복되어 있는 것을 특징으로 하는 은코팅 구리 분말. | [Claim1] Grow up in the shape of a branch, make the tree-like shape of having a plurality of branches branched from the chief editor and the chief editor, and the above-mentioned chief editor and the above-mentioned branch, Silver coat copper powder, wherein the copper grain children of the shape of a piece of a scale whose section average thickness called for from scanning electron microscope (SEM) observation is 0.01μ m~0.4μ m gather, it is constituted and silver is covered by the above-mentioned copper grain child'ss surface. | 【청구항1】 가지 모양으로 성장해, 주간과 상기 주간에서 나뉜 복수의 가지를 가지는 수지상 형상을 이루어, 상기 주간 및 상기 가지는 주사 전자현미경(SEM) 관찰로부터 요구되는 단면 평균 두께가 0.01μm~0.4μm인 인편상 구리 입자가 집합해 구성되어 있고 상기 구리 입자의 표면에 은이 피복되어 있는 것을 특징으로 하는 은코팅 구리 분말. | [Claim1] Grow up in the shape of a branch, make the tree-like shape of having a plurality of branches branched from the chief editor and the chief editor, and the above-mentioned chief editor and the above-mentioned branch, Silver coat copper powder, wherein the copper grain children of the shape of a piece of a scale whose section average thickness called for from scanning electron microscope (SEM) observation is 0.01μ m~0.4μ m gather, it is constituted and silver is covered by the above-mentioned copper grain child'ss surface. | [기술분야] 본 발명은 전도성 페이스트, 전자기파 차폐용 전도성 페인트, 및 전도성 라이너 시트에 적용될 수 있는 트리형 은 코팅 구리 분말에 관한 것이다. [해결과제] 본 발명은 전도성 페이스트 및 전자파 차폐 수지에서 금속 필러로서 사용될 때 수지에서 구리 분말 엉킴, 응축, 및 불균일한 분포와 같은 트리의 문제를 해결하고자 한다. [해결수단] 본 발명은 상기 메인 에디터 및 이의 메인 에디터로부터 분기된 복수의 가지를 가진 트리와 같은 은 코팅 구리 분말, 및 특정 섹션 평균 두께 수집을 가진 눈금과 같은 구리 알갱이 자식 조각을 포함한다. [특징] 여기서 주요 특징은 넓은 표면적과 양호한 제조 및 소결 특성을 갖는 나무와 같은 은 코팅 구리 분말이다. [효과] 따라서, 본 발명은 페이스트의 점도 상승을 제어함으로써 전도성을 향상시키고 응축 및 불량한 인쇄성을 방지한다. | 2015-085021 | 2015-04-17 | 2016-204687 | 2016-12-08 |  |  | SUMITOMO METAL MINING CO LTD | 岡田 浩 |  |  |  | 4 | JP6264731B2(BE) ¦ JP4936142B2(BE) ¦ JP3513636B2(BE) ¦ JP1988-081706 A (미포함) | 2 | CN111527164B ¦ KR10-2597774B1(FE) | 17043986 | JP6332125B2 | 1 | 소멸(연차료 불납에 의한 말소) |  | 2216067002689
JP | JP | P | A | 구리 분말 | 【요약】 【과제】소결체 밀도가 낮은 구리 분말에 특정 비율로 첨가함으로써, 소결체 밀도를 향상시킬 수 있는 구리 분말을 제공한다. 【해결 수단】TMA(열 기계 분석) 장치를 이용한 실온에서 1000℃까지의 열수축 움직임 측정에 의해 300℃이하의 가열 온도로 열수축 움직임을 시작하는 구리 분말(A)로서, 300℃이하의 가열 온도에서는 열수축 움직임을 시작하지 않는 구리 분말(B)에 첨가해 혼합 구리 분말을 조제했을 때, 구리 분말(A)의 최대 수축률 C1(%)가 구리 분말(B)의 최대 수축률 C2(%)보다 크고 또한 혼합 구리 분말의 최대 수축률 Cm(%)가 하기식(1)을 충족하는 것을 특징으로 하는 구리 분말 등에 의해 제공한다. C1-(C1-C2) ×0.5≦Cm≦C1+1 ···(1)【선택도】도 1 | [ABSTRACT] [Technical problem] Copper powder with low sintered compact density is provided with the end of copper powder sintered compact density can be improved by adding at a specific rate. [Means for Solution]By heat contraction action measurement from room temperature using a TMA (thermomechanical analysis) device to 1000℃, When it adds to copper powder (B) which is (A) in the end of copper powder a heat contraction action is started with heating temperature at 300℃ or less, and does not start a heat contraction action in heating temperature at 300℃ or less and mixed copper powder is prepared, Maximum contraction percentage C1 (%) of (A) is larger than maximum contraction percentage C2 (%) of copper powder (B), and provides in the end of copper powder by the end of copper powder etc. the maximum contraction percentage Cm of mixed copper powder (%) is characterized by filling the following formula (1). C1-(C1-C 2) × 0.5 ≦ Cm≦ C 1 +1 ... (1 [a chosen drawing]) Drawing 1 | 【청구항1】 TMA(열 기계 분석) 장치를 이용한 실온에서 1000℃까지의 열수축 움직임 측정에 의해 300℃이하의 가열 온도로 열수축 움직임을 시작하는 구리 분말(A)로서, 300℃이하의 가열 온도에서는 열수축 움직임을 시작하지 않는 구리 분말(B)에 첨가해 혼합 구리 분말을 조제했을 때, 구리 분말(A)의 최대 수축률 C1(%)가 구리 분말(B)의 최대 수축률 C2(%)보다 크고 또한 혼합 구리 분말의 최대 수축률 Cm(%)가 하기식(1)을 충족하는 것을 특징으로 하는 구리 분말. C1-(C1-C2) ×0.5≦Cm≦C1+1 ···(1) | [Claim1] By heat contraction action measurement from the room temperature using a TMA (thermomechanical analysis) device to 1000℃, When it adds to the copper powder (B) which is (A) in the end of copper powder a heat contraction action is started with the heating temperature at 300℃ or less, and does not start a heat contraction action in the heating temperature at 300℃ or less and mixed copper powder is prepared, The end of copper powder, wherein maximum contraction percentage C1 (%) of (A) is larger than maximum contraction percentage C2 (%) of copper powder (B) in the end of copper powder and the maximum contraction percentage Cm of mixed copper powder (%) fills the following formula (1). C1-(C1-C 2) × 0.5 ≦ Cm≦ C 1 +1 ... (1) | 【청구항1】 TMA(열 기계 분석) 장치를 이용한 실온에서 1000℃까지의 열수축 움직임 측정에 의해 300℃이하의 가열 온도로 열수축 움직임을 시작하는 구리 분말(A)로서, 300℃이하의 가열 온도에서는 열수축 움직임을 시작하지 않는 구리 분말(B)에 첨가해 혼합 구리 분말을 조제했을 때, 구리 분말(A)의 최대 수축률 C1(%)가 구리 분말(B)의 최대 수축률 C2(%)보다 크고 또한 혼합 구리 분말의 최대 수축률 Cm(%)가 하기식(1)을 충족하는 것을 특징으로 하는 구리 분말. C1-(C1-C2) ×0.5≦Cm≦C1+1 ···(1) | [Claim1] By heat contraction action measurement from the room temperature using a TMA (thermomechanical analysis) device to 1000℃, When it adds to the copper powder (B) which is (A) in the end of copper powder a heat contraction action is started with the heating temperature at 300℃ or less, and does not start a heat contraction action in the heating temperature at 300℃ or less and mixed copper powder is prepared, The end of copper powder, wherein maximum contraction percentage C1 (%) of (A) is larger than maximum contraction percentage C2 (%) of copper powder (B) in the end of copper powder and the maximum contraction percentage Cm of mixed copper powder (%) fills the following formula (1). C1-(C1-C 2) × 0.5 ≦ Cm≦ C 1 +1 ... (1) | [기술분야] 본 발명은 소결된 컴팩트 밀도가 낮은 구리 분말에 특정 비율로 첨가됨으로써 소결된 컴팩트 밀도를 향상시킬 수 있는 구리 분말의 단부에 관한 것이다. [해결과제] 본 발명은 소결 시의 구리 분말의 소결성에 주목하고, 구리 분말의 단부에 전기 전도 필름을 개선하는 특성을 제공하는 종래 기술의 문제점을 해결하고자 한다. [해결수단] 본 발명은 TMA 장치를 사용하여 상온으로부터 1000°C까지의 열 수축 작용 측정, 평균 입경 0.025 μm 내지 5 μm, 및 평균 입경이 0.5 μm 내지 10 μm인 구리 분말의 단부를 포함한다. [특징] 여기서 주된 특징은 본 발명의 구리 분말 단부에 나타난 300°C 미만의 열 수축 작용이다. [효과] 따라서, 본 발명은 본 발명의 구리 분말 말단의 5 질량%미만으로 혼합 구리 분말의 소결 특성을 개선하여, 전기 전도 필름의 전도도를 향상시킨다. | 2015-086611 | 2015-04-21 | 2016-204700 | 2016-12-08 | 6004034 |  | SUMITOMO METAL MINING CO LTD | 西村 尚人 ¦ 両見 春樹 |  |  |  | 13 | JP2015-096637A(BE) ¦ JP2013-231226A(BE) ¦ JP5476631B2(BE) ¦ JP2011-089153A(BE) ¦ JP2008-038206A(BE) ¦ JP4805621B2(BE) ¦ JP2005-281781A(BE) ¦ JP3399970B2(BE) ¦ JP1987-099406A(BE) ¦ JP1984-116303A(BE) ¦ US2010-0136358A1(BE) ¦ US4539041A(BE) ¦ WOWO2009-051254A1(BE) | 8 | CN111051850B ¦ EP3674682B1 ¦ EP3674683B1 ¦ JP7288368B2(FE) ¦ JP6935501B2(FE) ¦ JP6935502B2(FE) ¦ US11644397B2 ¦ US11448578B2 | 17043998 | JP6004034B1 | 1 | 등록 |  | 2216067002702
JP | JP | P | A | 페이스트용 구리 분말 | 【요약】 【과제】구리의 산화를 억제하고 한쪽으로 환원되기 쉽고 저온에서도 소성할 수 있는 소성 전극용 페이스트용 구리 분말을 제공한다. 【해결 수단】본 발명에 따른 페이스트용 구리 분말은 구리를 주성분으로 하고, 니켈이 0.01 질량% 이상 0.8 질량%이하 함유되고 기타 불순물 원소의 함유량이 0.01 질량%미만인 것을 특징으로 한다. 여기서 전기화학 측정에서의 반대극으로서 Pt, 참조 전극으로서 은/염화은 및 작용 전극으로서 당해 구리 분말로 구성되는 구리합금의 3 전극을 이용해 각각의 전극을 전해액인 붕산나트륨계 완충 용액에 침지시켜 전압을 인가했을 때의 크로노포텐쇼메트리에 의한 전위 변화 곡선에 있어서 그 구리합금에 있어서의 산화막의 환원 시간의 길이가 무산소동을 작용 전극으로 한 경우에서의 산화막의 환원 시간보다 짧다. 【선택도】도 1 | [ABSTRACT] [Technical problem] Copper oxidization is controlled and the end for a paste of copper powder for calcination electrodes it can calcinate also at low temperature that it is easy to be returned by one side is provided. [Means for Solution]Copper is made into the main ingredients, below in 0.8 mass %, nickel contains [ more than 0.01 mass % ], and content of other impurities elements is less than the 0.01 mass % the end of copper powder for a paste concerning this invention. As Pt and a reference electrode as the opposite poles in electrochemistry measurement here Silver/silver chloride, And in the electrical change curve by a クロノポテンショメ tree when the sodium borate system buffer solution which is an electrolysis solution is made to immerse each electrode and voltage is impressed using three electrodes of the copper alloy which consists of the end of copper powder concerned as a work electrode, The length of the reducing time of the oxide film in the copper alloy is shorter than the reducing time of the oxide film at the time of using oxygen free high conductivity copper as a work electrode. [Chosen drawing] Drawing 1 | 【청구항1】 구리를 주성분으로 하고, 니켈이 0.01 질량% 이상 0.8 질량%이하 함유되고 기타 불순물 원소의 함유량이 0.01 질량%미만인 것을 특징으로 하는 페이스트용 구리 분말. | [Claim1] The end for a paste of copper powder copper is made into the main ingredients, nickel contains [ more than 0.01 mass % ] below in 0.8 mass %, and it is characterized by the content of other impurities elements being less than the 0.01 mass %. | 【청구항1】 구리를 주성분으로 하고, 니켈이 0.01 질량% 이상 0.8 질량%이하 함유되고 기타 불순물 원소의 함유량이 0.01 질량%미만인 것을 특징으로 하는 페이스트용 구리 분말. | [Claim1] The end for a paste of copper powder copper is made into the main ingredients, nickel contains [ more than 0.01 mass % ] below in 0.8 mass %, and it is characterized by the content of other impurities elements being less than the 0.01 mass %. | [기술분야] 본 발명은 소성 전극을 위한 구리 분말의 페이스트에 관한 것이며, 전자 부품의 내부 전극, 외부 전극 등에 적용될 수 있다. [해결과제] 본 발명은 구리 산화를 제어하고 저온에서 소성될 수 있고 반환되기 쉬운 소성 전극용 구리 분말의 페이스트를 제공하는 과제를 해결하고자 한다. [해결수단] 본 발명은 구리를 주성분으로 하는 페이스트용 구리 분말 및 소정의 비율로 함유하는 니켈을 포함한다. [특징] 여기서 주된 특징은 산화를 제어하는 환원 특성이며, 특정된 양의 니켈을 함유하는 페이스트용 구리 분말에 의해 나타난다. [효과] 따라서, 본 발명은 소결의 용이성을 향상시키고 상기 페이스트에 산화 방지제 또는 환원제의 첨가량을 감소시킨다. | 2015-090243 | 2015-04-27 | 2016-204722 | 2016-12-08 |  |  | SUMITOMO METAL MINING CO LTD | 須藤 真悟 ¦ 富樫 亮 |  |  |  | 1 | JP4448962B2(BE) | 0 |  | 17044019 | JP6380220B2 | 1 | 소멸(연차료 불납에 의한 말소) |  | 2216067002724
JP | JP | P | A | 구리입자 제조 방법, 구리입자, 구리 페이스트 및 반도체 장치 | 【요약】 【과제】양호한 소결성을 가짐과 동시에 저장 안정성이 우수한 구리 입자 제조 방법을 제공하는 것. 【해결 수단】(A) CuO 및 Cu2O로 구성되는 군에서 선택되는 적어도 1종과(B) 제3급 아민 화합물, 하이드라진 수화물 및 제2 급 알코올 화합물로 구성되는 군에서 선택되는 적어도 1종과(C) 제1급 아민 화합물 및 제2급 아민 화합물로 구성되는 군에서 선택되는 적어도 1종를 함유하는 전구 용액을 가열하는 공정을 구비하는, 구리 입자 제조 방법. 【선택도】없음 | [ABSTRACT] [Technical problem] While having good sintering nature, provide the manufacturing method of the copper grain child who is excellent in preservation stability. [Means for Solution](A) CuO and Cu 2 At least one sort chosen from a group which consists of O, (B) At least one sort chosen from a group which consists of a tertiary amine compound, a hydrazine hydrate, and a secondary alcohol compound, (C) A manufacturing method of a copper grain child having a process of heating precursive solution containing at least one sort chosen from a group which consists of a primary amine compound and a secondary amine compound. [Chosen drawing] Nothing | 【청구항1】 (A) CuO 및 Cu2O로 구성되는 군에서 선택되는 적어도 1종과(B) 제3급 아민 화합물, 하이드라진 수화물 및 제2 급 알코올 화합물로 구성되는 군에서 선택되는 적어도 1종과(C) 제1급 아민 화합물 및 제2급 아민 화합물로 구성되는 군에서 선택되는 적어도 1종를 함유하는 전구 용액을 가열하는 공정을 구비하는, 구리 입자 제조 방법. | [Claim1] (A) CuO and Cu 2 At least one sort chosen from the group which consists of O, (B) At least one sort chosen from the group which consists of a tertiary amine compound, a hydrazine hydrate, and a secondary alcohol compound, (C) A manufacturing method of the copper grain child having the process of heating the precursive solution containing at least one sort chosen from the group which consists of a primary amine compound and a secondary amine compound. | 【청구항1】 (A) CuO 및 Cu2O로 구성되는 군에서 선택되는 적어도 1종과(B) 제3급 아민 화합물, 하이드라진 수화물 및 제2 급 알코올 화합물로 구성되는 군에서 선택되는 적어도 1종과(C) 제1급 아민 화합물 및 제2급 아민 화합물로 구성되는 군에서 선택되는 적어도 1종를 함유하는 전구 용액을 가열하는 공정을 구비하는, 구리 입자 제조 방법. | [Claim1] (A) CuO and Cu 2 At least one sort chosen from the group which consists of O, (B) At least one sort chosen from the group which consists of a tertiary amine compound, a hydrazine hydrate, and a secondary alcohol compound, (C) A manufacturing method of the copper grain child having the process of heating the precursive solution containing at least one sort chosen from the group which consists of a primary amine compound and a secondary amine compound. | [기술분야] 본 발명은 전력 반도체, LSI 및 LED에 적용될 수 있는 구리 그레인 자식, 구리 페이스트, 및 반도체 장치를 제조하기 위한 방법에 관한 것이다. [해결과제] 본 발명은 종래 기술에 비해 은 페이스트와 관련된 높은 재료 비용 및 구리 알갱이 어린이 및 구리 페이스트의 낮은 보존 안정성을 해결하고자 한다. [해결수단] 본 발명은 산화구리를 공급원으로 하고, 환원제로서 아민 화합물, 및 안정성을 향상시키기 위한 보호제를 사용하는 구리 낟알 어린이를 위한 제조 방법을 포함한다. [특징] 여기서 주된 특징은 보존 안정성 및 소결 특성이 우수한 구리 그레인 어린이를 생산하기 위해 산화구리, 아민 화합물 및 보호제의 특정 조합을 사용하는 것이다. [효과] 따라서, 본 발명은 구리 그레인 자식 및 구리 페이스트의 보존 안정성 및 소결 특성을 개선하여, 반도체 장치에서 향상된 성능을 유도한다. | 2015-091773 | 2015-04-28 | 2016-204733 | 2016-12-08 |  |  | RESONAC HOLDINGS CORP | 石川 大 ¦ 川名 祐貴 ¦ 松本 博 ¦ 名取 美智子 ¦ 中子 偉夫 ¦ 蔵渕 和彦 |  |  |  | 8 | JP5558547B2(BE) ¦ JP2014-034697A(BE) ¦ JP5944668B2(BE) ¦ JP2012-184451A(BE) ¦ JP5858374B2(BE) ¦ JP5439667B2(BE) ¦ JP2008-019461A(BE) ¦ JP2728726B2(BE) | 2 | JP2018-138687A(FE) ¦ KR10-2019-0096731A(FE) | 17044029 | JP6609979B2 | 1 | 등록 |  | 2216067002735
JP | JP | P | A | 구리 미립자 페이스트 및 그 제조 방법 | 【요약】 【과제】파워 모듈의 접합 재료로서 적합한, 내열성이 우수한 소결체가 제조 가능한 구리 미립자 페이스트를 제공하는 것. 【해결 수단】파워 모듈 접합재용 구리 미립자 페이스트로서, 구리 미립자 페이스트가 표면 처리된 구리 미립자를 60~90 wt%의 범위, 용제를 10~40 wt%의 범위에서 포함하고 10μm의 구멍 지름 필터 투과율이60% 이상이며 1μm의 구멍 지름 필터 투과율이20% 이하이며 표면 처리된 구리 미립자가 D50가 1μm이하인 구리 미립자가 3급 아민 화합물, 4급 아민 화합물 및 폴리비닐피롤리돈으로 구성되는 군에서 선택된 1종 이상의 아민 화합물로 표면 처리되어서 이루어지는, 표면 처리된 구리 미립자인 구리 미립자 페이스트. 【선택도】 도 2 | [ABSTRACT] [Technical problem] Provide the copper particulate paste which can manufacture the sintered compact excellent in heat resistance which was suitable as a charge of a jointing material of a power module. [Means for Solution]Are a copper particulate paste for power module jointing materials, and a copper particulate paste, Copper particulates by which the surface treatment was carried out are included in 60~90wt% of the range, and a solvent is included in 10~40wt% of the range, Transmissivity of a filter of an aperture of 10μ m is 60% or more, Transmissivity of a filter of an aperture of 1μ m is 20% or less, Copper particulates whose D50 copper particulates by which the surface treatment was carried out is below 1μ m, A copper particulate paste which comes to carry out a surface treatment with a tertiary amine compound, the 4th class amine compound, and one or more sorts of amine compounds chosen from a group which consists of polyvinyl pyrrolidone and which are the copper particulates by which the surface treatment was carried out. [Chosen drawing] figure 2 | 【청구항1】 파워 모듈 접합재용 구리 미립자 페이스트로서, 구리 미립자 페이스트가 표면 처리된 구리 미립자를 60~90 wt%의 범위, 용제를 10~40 wt%의 범위에서 포함하고 10μm의 구멍 지름 필터 투과율이60% 이상이며 1μm의 구멍 지름 필터 투과율이20% 이하이며 표면 처리된 구리 미립자가 D50가 1μm이하인 구리 미립자가 3급 아민 화합물, 4급 아민 화합물 및 폴리비닐피롤리돈으로 구성되는 군에서 선택된 1종 이상의 아민 화합물로 표면 처리되어서 이루어지는, 표면 처리된 구리 미립자인 구리 미립자 페이스트. | [Claim1] Are a copper particulate paste for power module jointing materials, and a copper particulate paste, The copper particulates by which the surface treatment was carried out are included in 60~90wt% of the range, and a solvent is included in 10~40wt% of the range, The transmissivity of the filter of the aperture of 10μ m is 60% or more, The transmissivity of the filter of the aperture of 1μ m is 20% or less, The copper particulates whose D50 the copper particulates by which the surface treatment was carried out is below 1μ m, The copper particulate paste which comes to carry out a surface treatment with a tertiary amine compound, the 4th class amine compound, and one or more sorts of amine compounds chosen from the group which consists of polyvinyl pyrrolidone and which are the copper particulates by which the surface treatment was carried out. | 【청구항1】 파워 모듈 접합재용 구리 미립자 페이스트로서, 구리 미립자 페이스트가 표면 처리된 구리 미립자를 60~90 wt%의 범위, 용제를 10~40 wt%의 범위에서 포함하고 10μm의 구멍 지름 필터 투과율이60% 이상이며 1μm의 구멍 지름 필터 투과율이20% 이하이며 표면 처리된 구리 미립자가 D50가 1μm이하인 구리 미립자가 3급 아민 화합물, 4급 아민 화합물 및 폴리비닐피롤리돈으로 구성되는 군에서 선택된 1종 이상의 아민 화합물로 표면 처리되어서 이루어지는, 표면 처리된 구리 미립자인 구리 미립자 페이스트. | [Claim1] Are a copper particulate paste for power module jointing materials, and a copper particulate paste, The copper particulates by which the surface treatment was carried out are included in 60~90wt% of the range, and a solvent is included in 10~40wt% of the range, The transmissivity of the filter of the aperture of 10μ m is 60% or more, The transmissivity of the filter of the aperture of 1μ m is 20% or less, The copper particulates whose D50 the copper particulates by which the surface treatment was carried out is below 1μ m, The copper particulate paste which comes to carry out a surface treatment with a tertiary amine compound, the 4th class amine compound, and one or more sorts of amine compounds chosen from the group which consists of polyvinyl pyrrolidone and which are the copper particulates by which the surface treatment was carried out. | [기술분야] 본 발명은 파워 모듈 접합 재료용 구리 미립자 페이스트 및 이의 제조 방법에 관한 것이다. [해결과제] 본 발명은 구리-나노입자 페이스트에서 나노입자 응축에 의해 손상되는 저온 소결 성질의 문제를 해결하고자 한다. [해결수단] 본 발명은 D50에서 1μm 미만의 구리 미립자를 갖는 구리 미립자 페이스트, 상기 페이스트의 60-90wt%및 10-40wt%범위의 용매를 포함한다. [특징] 여기서 주된 특징은 질소를 함유하는 유기물을 구리 미립자에 부착시킴으로써 산화를 제어하는 것이다. [효과] 따라서, 본 발명은 너무 정밀한 소성 물체의 형성을 회피함으로써 전력 모듈의 사이클링 특성을 개선한다. | 2015-070129 | 2015-03-30 | 2016-191085 | 2016-11-10 |  |  | JX NIPPON MINING & METALS CORP | 古澤 秀樹 |  |  |  | 4 | EP1954114A1(BE) ¦ JP2014-120639A(BE) ¦ JP2007-302872A(BE) ¦ WOWO2013-061527A1(BE) | 7 | JP7161630B2(FE) ¦ JP2021-174968A(FE) ¦ JP6563617B1(FE) ¦ JP6563618B1(FE) ¦ JP6869274B2(FE) ¦ JP6509770B2(FE) ¦ TWI792540B(FE) | 17033545 | JP6072117B2 | 1 | 등록 |  | 2216063001386
JP | JP | P | A | 구리 나노 구조체의 제조 방법 | 【요약】 (수정유) 【과제】1 충전의 반응하고 효율적으로 다량의 와이어상 구리 나노 구조체를 얻을 수 있다, 새로운 와이어상 구리 나노 구조체의 합성 기법의 제공. 【해결 수단】수용성 구리(II) 화합물 및 알킬 글리옥심을 함유하는 알칼리 수용액을 가열함으로써, 구리(II)를 구리(I)까지 환원하는 과정( 제1 환원), 제1 환원으로 생성한 구리(I)가 존재하는 액에 환원제를 첨가하고 와이어상 구리 나노 구조체를 석출 성장시키는 과정( 제2 환원)를 가지는, 구리 나노 구조체 제조 방법. 【선택도】도 7 | [ABSTRACT] (Correction possession) [Technical problem] Offer of the synthetic technique of the new wire-like copper nanostructure which can obtain a lot of wire-like copper nanostructures efficiently at the reaction of 1 charge. [Means for Solution]By heating a water-soluble copper (II) compound and alkaline water solution containing アルキルグリ oxime, A manufacturing method of copper nanostructure which adds a reducing agent in a process (1st reduction) in which copper (II) is returned to copper (I), and liquid, in which copper (I) which generated by the 1st reduction exists, and has a process (2nd reduction) in which precipitation growth of the wire-like copper nanostructure is carried out. [Chosen drawing] Drawing 7 | 【청구항1】 수용성 구리(II) 화합물 및 알킬 글리옥심을 함유하는 알칼리 수용액을 가열함으로써, 구리(II)를 구리(I)까지 환원시키고 구리(I)가 존재하는 액을 얻는 과정( 제1 환원), 상기 제 1 환원으로 생성한 구리(I)가 존재하는 액에 환원제를 첨가하고 와이어상 구리 나노 구조체를 석출 성장시키는 과정( 제2 환원)를 가지는, 구리 나노 구조체 제조 방법. | [Claim1] By heating a water-soluble copper (II) compound and the alkaline water solution containing アルキルグリ oxime, A manufacturing method of the copper nanostructure which is made to return copper (II) to copper (I), adds a reducing agent in the process (1st reduction) in which the liquid in which copper (I) exists is obtained, and the liquid, in which copper (I) generated by the 1st above-mentioned reduction exists, and has a process (2nd reduction) in which precipitation growth of the wire-like copper nanostructure is carried out. | 【청구항1】 수용성 구리(II) 화합물 및 알킬 글리옥심을 함유하는 알칼리 수용액을 가열함으로써, 구리(II)를 구리(I)까지 환원시키고 구리(I)가 존재하는 액을 얻는 과정( 제1 환원), 상기 제 1 환원으로 생성한 구리(I)가 존재하는 액에 환원제를 첨가하고 와이어상 구리 나노 구조체를 석출 성장시키는 과정( 제2 환원)를 가지는, 구리 나노 구조체 제조 방법. | [Claim1] By heating a water-soluble copper (II) compound and the alkaline water solution containing アルキルグリ oxime, A manufacturing method of the copper nanostructure which is made to return copper (II) to copper (I), adds a reducing agent in the process (1st reduction) in which the liquid in which copper (I) exists is obtained, and the liquid, in which copper (I) generated by the 1st above-mentioned reduction exists, and has a process (2nd reduction) in which precipitation growth of the wire-like copper nanostructure is carried out. | [기술분야] 본 발명은 대야계의 알칼리 용매에서 환원 침전 반응에 의해 와이어 유사 구리 나노 구조체를 제조하는 방법에 관한 것이다. [해결과제] 본 발명은 종래 기술에 비해 산업적 규모로 와이어-유사 구리 나노구조물을 제조함에 있어서 생산성이 부족한 문제를 해결하고자 한다. [해결수단] 본 발명은 수용성 구리 (II)화합물 및 옥심을 함유하는 알칼리성 수용액을 가열하는 단계, 및 구리 (I)가 존재하는 액체에 환원제를 첨가하는 단계를 포함한다. [특징] 여기서 주된 특징은 환원제의 첨가 시간을 판단하는 방법으로서 액체의 색의 변화의 사용이다. [효과] 따라서, 본 발명은 종래 기술에 비해 와이어-유사 구리 나노구조 제조의 생산성 및 회수율을 향상시킨다. | 2015-070425 | 2015-03-30 | 2016-191095 | 2016-11-10 |  |  | DOWA ELECTRONICS MATERIALS CO LTD | 中塚 清次 ¦ 柳川 幸生 |  |  |  | 3 | JP2728726B2(BE) ¦ JP2728727B2(BE) ¦ WOWO2012-157704A1(BE) | 2 | CN115722678B ¦ JP6763766B2(FE) | 17033555 | JP6480778B2 | 1 | 등록 |  | 2216063001396
KR | KR | P | A | 나노메트릭 구리 제제 | 나노메트릭 단결정 금속성 구리 입자를 함유하는 제제, 및 이 제제를 제조하는 방법. | The formulation containing the Nanometric monocrystal metallic copper particle and the method for manufacturing this formulation. | 나노메트릭 금속성 구리 입자를 포함하는 입상체 물질을 포함하는 제제(formulation)로서, 상기 입상체 물질의 적어도 10%가 단결정 금속성 구리 입자이고, 상기 입상체 물질의 평균 2차 입자 크기(d50)가 20 내지 200 나노미터(㎚)의 범위 내이며, 상기 나노메트릭 금속성 구리 입자는 적어도 1종의 분산제에 의해 적어도 부분적으로 피복되어 있고; 상기 입상체 물질 내 결정성 산화제1구리 대 상기 나노메트릭 금속성 구리 입자의 농도비가 최대 0.4인, 제제. | The concentration ratio of the granular material material my crystalline copper oxide large Nanometric metallic copper particle is maximum 0.4 persons, and the formulation the partly is coated as at least onto the Nanometric metallic copper particle with the dispersing agent of at least one kind it is the formulation including the granular material material including the Nanometric metallic copper particle and at least 10% of the granular material material is the monocrystal metallic copper particle and the average second particle size (d50) of the granular material material is in range of 20 through 200 nanometer (㎚). | 1. 나노메트릭 금속성 구리 입자를 포함하는 입상체 물질을 포함하는 제제(formulation)로서, 상기 입상체 물질의 적어도 10%가 단결정 금속성 구리 입자이고, 상기 입상체 물질의 평균 2차 입자 크기(d50)가 20 내지 200 나노미터(㎚)의 범위 내이며, 상기 나노메트릭 금속성 구리 입자는 적어도 1종의 분산제에 의해 적어도 부분적으로 피복되어 있고; 상기 입상체 물질 내 결정성 산화제1구리 대 상기 나노메트릭 금속성 구리 입자의 농도비가 최대 0.4인, 제제. | 1. The concentration ratio of the granular material material my crystalline copper oxide large Nanometric metallic copper particle is maximum 0.4 persons, and the formulation the partly is coated as at least onto the Nanometric metallic copper particle with the dispersing agent of at least one kind it is the formulation including the granular material material including the Nanometric metallic copper particle and at least 10% of the granular material material is the monocrystal metallic copper particle and the average second particle size (d50) of the granular material material is in range of 20 through 200 nanometer (㎚). | [기술분야] 본 발명은 나노메트릭 구리 제제에 관한 것이며, 나노메트릭 구리 입자가 필요한 다양한 제품에 적용될 수 있다. [해결과제] 본 발명은 특히 다양한 유기 용매를 사용할 때 종종 복잡하고 반직관적인 나노메트릭 구리 입자의 안정한 분산 용액의 제조를 해결하고자 한다. [해결수단] 본 발명은 분산제로 코팅된 나노메트릭 금속 구리 입자, 상기 분산 용액을 제조하기 위한 방법, 및 이 방법에 따라 제조된 제제를 포함한다. [특징] 여기서 주요 특징은 고농도의 단결정 구리 입자 및 저농도의 결정성 구리 산화물을 갖는 나노메트릭 구리 입자의 안정한 분산 용액의 제조이다. [효과] 따라서, 본 발명은 나노메트릭 구리 분산 용액의 안정성 및 저장 수명을 개선하여, 이들이 장기간 동안 다양한 용도에 사용될 수 있게 한다. | 10-2016-7026792 | 2015-03-03 | 10-2016-0128370 | 2016-11-07 |  |  | 피.브이. 나노 셀 리미티드 | 데 라 베가, 페르난도 ¦ 멜라메드, 세묜 | 2014003731 | GB | 2014-03-03 | 0 |  | 0 |  | 92225824 | BR112016020056B1 ¦ CN106102970A ¦ EP3113897B1 ¦ GB1403731.1 ¦ GB2014003731 ¦ IL247528B ¦ IN362259 ¦ JP2017-514988A ¦ KR10-2016-0128370A ¦ RU0002730285C2 ¦ US10166602B2 ¦ US11590567B2 ¦ US2023-0191486A1 ¦ WOWO2015-132719A1 | 14 | 취하 |  | 3516461001525
KR | KR | P | A | 구리 나노 입자 및 그 제조 방법, 구리 나노 입자 분산액, 구리 나노 잉크, 구리 나노 입자의 저장 방법 및 구리 나노 입자의 소결 방법 | 본 발명은 구리의 산화가 억제되고, 평균 입자 직경이 10nm 이하이기 때문에 융점 강하가 현저하고, 또한 분산성이 높고, 저온 소결이 가능하며, 또한 보호층을 150 ℃ 이하의 저온 소결을 통해 제거하 수 있어 전도성 구리 나노 잉크 재료에 적합하게 사용할 수 있는 구리 나노 입자를 제공하며, 구리 나노 입자를 상온에서 장기간 안정하게 저장하고 수송할 수 있는 구리 나노 입자의 저장 방법을 제공하는 것을 주요 과제로 한다. 본 발명은 구리 단결정으로 이루어진 중심부와 그 주위의 보호층으로 형성된 구리 나노 입자이며, (1) 상기 구리 나노 입자의 평균 입자 직경이 10nm 이하이며, (2) 상기 보호층은 탄소수 3~6의 1 급 알코올, 탄소수 3 ~ 6의 2 급 알코올 및 그 유도체로부터 선택되는 1 종 이상을 포함하고, (3) 상기 보호층의 끓는점 또는 열분해 온도가 150 ℃ 이하인 것을 특징으로 하는 구리 나노 입자이다. | The invention provides the copper nanoparticle which the oxidation of the copper is supressed and the lowering of melting point is significant because the average particle diameter is 10nm or less and moreover, the dispersibility is high and the low-temperature sintering is possible and it has with the removal sewage and it is suitable for the conductivity copper nano ink material can use moreover, the protective layer through the low-temperature sintering less than 150 ℃. And in the room temperature the copper nanoparticle, it is done by the main task to provide the storing method of the copper nanoparticle which it stores to be stabilized for a long term and it can transport. The invention relates to the copper monocrystal. And it is the central part and the copper nanoparticle formed into the neighboring protective layer. And the average particle diameter of (1) copper nanoparticle is 10nm or less. And (2) protective layer includes at least one kind selected from the first-class alcohol of the carbon number 3~6, and 2 class alcohol of the carbon number 3 ~ 6 and derivative. Or the thermal decomposition temperature is 150 ℃ or less of (3) protective layer to swarm It is the copper nanoparticle which is the thing characterized. | 구리 단결정으로 이루어진 중심부와 그 주위의 보호층으로 형성된 구리 나노 입자이며, (1) 상기 구리 나노 입자의 평균 입자 직경이 10nm 이하이며, (2) 상기 보호층은 탄소수 3~6의 1 급 알코올, 탄소수 3 ~ 6의 2 급 알코올 및 그 유도체로부터 선택되는 1 종 이상을 포함하고, (3) 상기 보호층의 끓는점 또는 열분해 온도가 150 ℃ 이하인 것을 특징으로 하는 구리 나노 입자. | The copper nanoparticle, wherein the average particle diameter of (1) copper nanoparticle it is the central part consisting of the copper monocrystal and the copper nanoparticle formed into the neighboring protective layer are the thermal decomposition temperature of (3) protective layer is 150 ℃ or less it swarms (2) protective layer includes the first-class alcohol of the carbon number 3~6, and at least one kind selected from 2 class alcohol of the carbon number 3 ~ 6 and derivative it is 10nm or less. | 1. 구리 단결정으로 이루어진 중심부와 그 주위의 보호층으로 형성된 구리 나노 입자이며, (1) 상기 구리 나노 입자의 평균 입자 직경이 10nm 이하이며, (2) 상기 보호층은 탄소수 3~6의 1 급 알코올, 탄소수 3 ~ 6의 2 급 알코올 및 그 유도체로부터 선택되는 1 종 이상을 포함하고, (3) 상기 보호층의 끓는점 또는 열분해 온도가 150 ℃ 이하인 것을 특징으로 하는 구리 나노 입자. ¦ 13. 구리 단결정으로 이루어진 중심부와 그 주위의 보호층으로 형성되는 구리 나노 입자의 제조 방법으로서, (I) 아세트산 구리 및 탄소수 3~6의 1 급 알코올, 탄소수 3 ~ 6의 2 급 알코올 및 그 유도체로부터 선택되는 적어도 1 종을 탄소수 2~4의 디올에 용해싴틴 용액을 제조하는 공정 I; 및 (II) 상기 용액을 대기압 하에서 100 ℃ 이하에서 히드라진 환원하는 공정 II;를 포함하며, 상기 구리 나노 입자의 평균 입자 직경이 10nm 이하이며, 또한, 상기 보호층의 끓는점 또는 열분해 온도가 150 ℃ 이하인 구리 나노 입자의 제조 방법. | 1. The copper nanoparticle, wherein the average particle diameter of (1) copper nanoparticle it is the central part consisting of the copper monocrystal and the copper nanoparticle formed into the neighboring protective layer are the thermal decomposition temperature of (3) protective layer is 150 ℃ or less it swarms (2) protective layer includes the first-class alcohol of the carbon number 3~6, and at least one kind selected from 2 class alcohol of the carbon number 3 ~ 6 and derivative it is 10nm or less. ¦ 13. Moreover, the thermal decomposition temperature of the protective layer is the manufacturing method of 150 ℃ this Hine copper nanoparticle it swarms the average particle diameter of the copper nanoparticle is 10nm or less it is the central part consisting of the copper monocrystal and the preparation method of copper nanoparticles formed into the neighboring protective layer and the process I: process II returning for the and (II) solution under the atmospheric pressure in 100 ℃ or less with hydrazine is included. Manufactures *** solution at least one kind selected from the first-class alcohol of the carbon number 3~6 and (I) copper acetate, and 2 class alcohol of the carbon number 3 ~ 6 and derivative in the diol of the carbon number 2~4. | [기술분야] 본 발명은 상기 구리 나노 입자를 저온에서 저장하는 방법 및 이의 제조 방법, 및 분산 안정성이 높은 상기 단분산 나노 크기의 상기 구리 나노 입자에 관한 것이다. [해결과제] 본 발명은 그 안정성 및 분산성을 보장하면서, 장기간 저온에서 구리 나노입자를 저장하고 이를 수송하는 과제를 해결하고자 한다. [해결수단] 본 발명은 저온에서 상기 구리 나노입자를 저장하는 방법 및 이의 제조 방법을 포함한다. [특징] 여기서 주된 특징은 낮은 온도 소결에서 제거될 수 있는 높은 분산 안정성 및 낮은 융점을 갖는 구리 나노입자이다. [효과] 따라서, 본 발명은 상기 구리 나노 입자의 안정성 및 분산성을 개선하여, 장기적으로 저온에서 저장되고 운반될 수 있게 한다. | 10-2016-7022649 | 2015-02-12 | 10-2016-0126989 | 2016-11-02 |  |  | 더 스쿨 코포레이션 칸사이 유니버시티 | 카와사키 히데야 ¦ 아라카와 류이치 ¦ 호키타 유키 | 2014-037204 | JP | 2014-02-27 | 6 | JP5957187B2(BE) ¦ JP2008-300046A(BE) ¦ WOWO2012-147945A1 ¦ WOWO2013-035366A1(BE) ¦ WOWO2009-090767A1 ¦ WOWO2009-090748A1 | 5 | KR10-2279083B1(FE) ¦ KR10-2386033B1(FE) ¦ KR10-2019-0073217A ¦ US11859112B2 ¦ US11643568B2 | 20783113 | CN106029261A ¦ JP2014-037204 ¦ JP6297135B2 ¦ KR10-1886263B1 ¦ US10214656B2 ¦ WOWO2015-129466A1 | 6 | 소멸(등록료불납) |  | 3516453001054
KR | KR | P | A | 다양한 크기 조절 및 대용량 합성이 가능한 균일한 구리 나노결정 및 이의 제조 방법 | 다양한 크기 조절 및 대용량 합성이 가능한 균일한 구리 나노결정의 제조 방법에 관한 것이다. | The present invention relates to a preparation method of a uniform copper nanocrystal capable of adjusting various sizes and synthesizing large amounts, comprising a step of synthesizing copper nanocrystal by heat treating a reacting solution in which a first solution and a second solution are mixed with each other. | 구리 전구체, 계면활성제, 및 보조 계면활성제를 함유하는 제 1 용액에 환원제-함유 제 2 용액을 혼합한 반응 용액을 열처리하여 구리 나노결정을 합성하는 것을 포함하는, 구리 나노결정의 제조 방법. | The manufacturing method for including to heat-treat the reaction solution mixing the reducing agent - containing second solution with first solution containing the copper precursor, and the surfactant and cosurfactant and synthesize the copper nano-crystalline of the copper nano-crystalline. | 1. 구리 전구체, 계면활성제, 및 보조 계면활성제를 함유하는 제 1 용액에 환원제-함유 제 2 용액을 혼합한 반응 용액을 열처리하여 구리 나노결정을 합성하는 것을 포함하는, 구리 나노결정의 제조 방법. | 1. The manufacturing method for including to heat-treat the reaction solution mixing the reducing agent - containing second solution with first solution containing the copper precursor, and the surfactant and cosurfactant and synthesize the copper nano-crystalline of the copper nano-crystalline. | [기술분야] 본 발명은 균일한 구리 나노 결정질을 합성하기 위한 제조 방법에 관한 것으로, 전도성 잉크 및 유기 전계 소자를 포함하는 다양한 분야에 적용될 수 있다. [해결과제] 본 발명은 산화 가능성이 높은 순수한 구리 금속 나노입자를 합성하고 100 nm 미만의 크기를 갖는 안정적이고 균일한 구리 금속 나노입자를 달성하는 과제를 해결하고자 한다. [해결수단] 본 발명은 상기 환원제 함유 제 2 용액을 상기 구리 전구체, 계면활성제, 및 공계면활성제를 함유하는 상기 제 1 용액과 혼합하는 단계, 및 상기 반응 용액을 열처리하여 상기 구리 나노 결정을 합성하는 단계를 포함한다. [특징] 여기서 주요 특징은 구리 나노 결정의 입자 크기를 조절하기 위한 계면활성제 및 공계면활성제로서 알킬아민 및 지방산의 사용이다. [효과] 따라서, 본 발명은 산화를 방지하고 100 nm 미만의 크기를 갖는 균일한 구리 금속 나노입자를 달성함으로써 합성 방법을 개선한다. | 10-2015-0053204 | 2015-04-15 | 10-2016-0123094 | 2016-10-25 |  |  | 성균관대학교산학협력단 | 임병권 ¦ 심환수 |  |  |  | 6 | JP2014-032998A ¦ KR10-1532138B1 ¦ KR10-2013-0012711A ¦ KR10-2009-0032841A(BE) ¦ KR10-0753095B1(BE) ¦ KR10-2006-0064987A(BE) | 3 | KR10-2024-0140711A(FE) ¦ KR10-2323573B1(FE) ¦ US10883183B2 | 24331798 | KR10-1725315B1 | 1 | 소멸(등록료불납) |  | 3516441000790
JP | JP | P | A | 은 피복 금속 분말 및 그 제조 방법 | 【요약】 【과제】입자끼리가 소결하기 어렵고 도전 페이스트에 사용한 경우에 그 도전 페이스트의 점도 경시적인 증대를 억제할 수 있는 은 피복 금속 분말 및 그 제조 방법을 제공한다. 【해결 수단】구리 또는 구리합금의 분말을7~50질량%, 바람직하게는8~45질량%의 은 함유층, 바람직하게는 은 또는 은 화합물로 구성되는 층에 의해 피복한 후, 은 함유층으로 피복한 구리 또는 구리합금의 분말을 환원성 분위기, 바람직하게는 수소 분위기 하에서60~160℃바람직하게는80~150℃으로 0.5~50시간, 바람직하게는1~40시간 가열해 표면 개질을 한다. 【선택도】없음 | [ABSTRACT] [Technical problem] When it is used for conductive paste that it is hard to sinter particles, silver covering metallic powder which can control temporal increase of the viscosity of the conductive paste, and a manufacturing method for the same are provided. [Means for Solution]It is a silver content layer of the 7~50 mass %, preferably the 8~45 mass % about copper or powder of a copper alloy. After covering with a layer which consists of silver or a silver compound preferably, under a reducing atmosphere, preferably a hydrogen atmosphere, copper covered with a silver content layer or powder of a copper alloy is preferably heated at 60~160℃, preferably 80~150℃ for 1~40 hours for 0.5~50 hours, and surface modification is performed. [Chosen drawing] Nothing | 【청구항1】 구리 또는 구리합금의 분말을 은 함유층에 의해 피복한 후, 은 함유층으로 피복한 구리 또는 구리합금의 분말을 환원성 분위기 하에서60~160℃로 0.5~50 시간 가열해 표면 개질을 하는 것을 특징으로 하는 은 피복 금속 분말 제조 방법. | [Claim1] A manufacturing method of the silver covering metallic powder heating the copper covered with the silver content layer, or the powder of a copper alloy at 60~160℃ under a reducing atmosphere for 0.5~50 hours, and performing surface modification after covering copper or the powder of a copper alloy with a silver content layer. | 【청구항1】 구리 또는 구리합금의 분말을 은 함유층에 의해 피복한 후, 은 함유층으로 피복한 구리 또는 구리합금의 분말을 환원성 분위기 하에서60~160℃로 0.5~50 시간 가열해 표면 개질을 하는 것을 특징으로 하는 은 피복 금속 분말 제조 방법. ¦ 【청구항9】 구리 또는 구리합금의 분말이 은 함유층에 의해 피복되고 입자 형상을 진구로서 BET 비표면적에서 산출한 입자 지름 DBET(μm)에 대한 레이저 회절식 입도 분포 장치에 의해 측정한 체적 기준 누적50% 입자 지름(D50 지름)의 비(D50/DBET)가 3.5 이하이며 pH0의 황산 수용액에 30분간 침지했을 때의 구리 이온 용출량이 450 mg/L이하인 것을 특징으로 하는 은 피복 금속 분말. | [Claim1] A manufacturing method of the silver covering metallic powder heating the copper covered with the silver content layer, or the powder of a copper alloy at 60~160℃ under a reducing atmosphere for 0.5~50 hours, and performing surface modification after covering copper or the powder of a copper alloy with a silver content layer. ¦ [Claim9] Copper or the powder of a copper alloy is covered with a silver content layer, With the laser diffraction type particle-size-distribution device to diameter Drticle 00142 (μ m) computed from BET specific surface area by using particle shape as a real ball. The ratio (D50/DBET) of the measured diameter of a 50% of volume standard accumulation particle (D50 path) is 3.5 or less, Silver covering metallic powder, wherein the amount of copper ion elution when immersed in sulfuric acid solution of pH 0 for 30 minutes is 450 or less mg/L. | [기술분야] 본 발명은 은 피복 금속 분말 및 이의 제조 방법에 관한 것이며, 전도성 페이스트 또는 은 피복 구리 합금 분말에 적용될 수 있다. [해결과제] 본 발명은 은 더스트의 높은 비용 및 열악한 보존 안정성의 문제, 및 표면에 존재하는 은 독립 층으로 금속 파우더를 커버하는 은의 문제를 해결하고자 한다. [해결수단] 본 발명은 은 함량 층으로 구리 또는 구리 합금 분말을 피복하는 것, 및 표면 개질을 위해 환원 분위기 하에서 피복된 분말을 가열하는 것을 포함한다. [특징] 여기서 주요 특징은 전도성 페이스트에 사용될 때 전도성 페이스트의 점도의 시간적 증가의 제어이다. [효과] 따라서, 본 발명은 은 피복 금속 분말의 분산성을 향상시키고 전도성 페이스트의 점도를 감소시킨다. | 2015-055530 | 2015-03-19 | 2016-176093 | 2016-10-06 |  |  | DOWA ELECTRONICS MATERIALS CO LTD | 藤本 英幸 ¦ 尾木 孝造 ¦ 井上 健一 |  |  |  | 6 | JP2015-034310A ¦ JP6224933B2(BE) ¦ JP2010-144197A ¦ JP4261786B2(BE) ¦ JP1999-310806A(BE) ¦ WOWO2008-059789A1(BE) | 6 | JP2019-031735A(FE) ¦ JP6968543B2(FE) ¦ KR10-2175700B1(FE) ¦ KR10-2007857B1(FE) ¦ KR10-2018-0047527A ¦ US10994334B2 | 17022064 | JP6956459B2 ¦ JP7042945B2 | 2 | 등록 |  | 2216058001559
JP | JP | P | A | 피복 구리 분말, 구리 페이스트 및 구리 도체막 | 【요약】 【과제】 내산화성이 높고 도전성이 높은 도체막을 형성할 수 있는 구리 분말, 구리 페이스트 및 수소취화가 잘 발생하지 않고 도전성이 높은 구리 도체막을 제공한다. 【해결 수단】 구리 페이스트는 구리 분말, 비이클에 유기 칼슘 화합물을 구리에 대해서 CaO 환산으로25~1200(ppm) 정도의 비율로 첨가한 것에서 소성 처리 시에 구리 분말에 탈산제로서 첨가되어 있는 인이 칼슘과 화합하기 때문에, 인과 구리와의 반응이 억제된다. 그 결과, 인을 포함하는 것에 의한 저항값의 증대가 억제되므로, 도전성이 높은 내부 전극을 얻을 수 있다. 게다가 인이 도전성을 저해하지 않도록 된 결과, 구리 분말 제조 과정에서 인을 도전성 향상의 목적으로 제거할 필요가 없기 때문에 높은 내산화성을 얻을 수 있고, 형성된 내부 전극의 수소취화도 잘 발생하지 않는 이점이 있다. 【선택도】도 2 | [ABSTRACT] [Technical problem] the conductor with high conductivity whose oxidation resistance is high -- copper paste and hydrogen embrittlement arise in the end of copper powder a film can be formed -- hard -- and copper with high conductivity -- a conductor -- a film is provided. [Means for Solution]Since phosphorus added as a deoxidizer in the end of copper powder in the case of calcination processing combines with calcium from having added an organic calcium compound at a rate of 25~1200 (ppm) grade by CaO conversion to copper to ベヒクル in the end of copper powder, as for copper paste, a reaction of phosphorus and copper is inhibited. As a result, since increase of the resistance by phosphorus being included is controlled, an internal electrode with high conductivity is obtained. And since there is no necessity of removing phosphorus for the object of conductive improvement, in the manufacture process in the end of copper powder as a result of making it phosphorus have conductivity checked, there is an advantage which high oxidation resistance is acquired and the hydrogen embrittlement of the formed internal electrode does not produce easily, either. [Chosen drawing] Drawing 2 | 【청구항1】 불순물을 포함한 소정 순도의 구리 분말과 그 구리 분말을 피복하는 마그네슘, 칼슘, 스트론튬 및 바륨 중 적어도 일종의 알칼리토류 금속의 유기 금속 화합물을 포함하는 것을 특징으로 하는 피복 구리 분말. | [Claim1] The end of covering copper powder containing the organic metallic compound of the magnesium which covers the end of copper powder and its end of copper powder of the predetermined purity containing impurities, calcium, strontium, and at least one sort of alkaline-earth metals of the barium. | 【청구항1】 불순물을 포함한 소정 순도의 구리 분말과 그 구리 분말을 피복하는 마그네슘, 칼슘, 스트론튬 및 바륨 중 적어도 일종의 알칼리토류 금속의 유기 금속 화합물을 포함하는 것을 특징으로 하는 피복 구리 분말. ¦ 【청구항4】 불순물을 포함한 소정 순도의 구리 분말과 수지 결합제와 용제를 포함한 구리 페이스트로서, 마그네슘, 칼슘, 스트론튬 및 바륨 중 적어도 일종의 알칼리토류 금속의 유기 금속 화합물을 포함하는 것을 특징으로 하는 구리 페이스트. ¦ 【청구항8】 구리와 마그네슘, 칼슘, 스트론튬 및 바륨 중 적어도 일종의 알칼리토류 금속과 상기 구리에 함유되어 있던 불순물과의 화합물을 포함하는 것을 특징으로 하는 구리 도체막. | [Claim1] The end of covering copper powder containing the organic metallic compound of the magnesium which covers the end of copper powder and its end of copper powder of the predetermined purity containing impurities, calcium, strontium, and at least one sort of alkaline-earth metals of the barium. ¦ [Claim4] Copper paste which is copper paste containing the copper powder end of the predetermined purity containing impurities, a resin binding material, and a solvent, and is characterized by including the organic metallic compound of magnesium, calcium, strontium, and at least one sort of alkaline-earth metals of the barium. ¦ [Claim8] copper containing the compound of copper, magnesium, calcium, strontium and at least one sort of alkaline-earth metals of the barium, and the impurities contained in the above-mentioned copper -- a conductor -- a film. | [기술분야] 본 발명은 전도성 및 내산화성이 높은 도전체에 관한 것으로, 내부전극, 외부전극, 회로기판 등 다양한 용도에 적용될 수 있다. [해결과제] 본 발명은 인과 구리의 반응을 억제하고 산화구리의 생성을 제어함으로써, 다른 용도에 대해 양호한 전도성을 가지더라도, 내부 전극 용도에 대해 불충분한 전도성의 문제를 해결하고자 한다. [해결수단] 본 발명은 알칼리 토금속의 유기 금속 화합물과 함께 구리 분말의 전도체 성분, 수지 결합 재료, 및 용매를 포함한다. [특징] 여기서 주요 특징은 인과 구리의 반응을 억제하여 산화구리의 생성을 제어하고 전도도를 향상시키는 것이다. [효과] 따라서, 본 발명은 인과 구리의 반응을 억제하고 산화구리의 생성을 제어함으로써 전도도 및 내산화성을 개선한다. | 2015-056929 | 2015-03-19 | 2016-176108 | 2016-10-06 |  |  | NORITAKE CO LTD | 加藤 浩司 |  |  |  | 3 | JP5246529B2(BE) ¦ JP3984534B2(BE) ¦ WOWO1991-004650A1(BE) | 1 | JP2025-153902A(FE) | 17022079 | CN105983690B ¦ JP6433351B2 ¦ KR10-2016-0113012A | 3 | 등록 |  | 2216058001574
JP | JP | P | A | 구리 분말 및 상기 구리 분말을 이용한 도전성 페이스트 | 【요약】 (수정유) 【과제】대기 중에서 보관했을 경우에도 표면이 산화되는 것을 억제할 수 있는 구리 분말 및 그것을 이용한 도전성 페이스트의 제공. 【해결 수단】인을 포함한 구리 분말에 있어서 X선 광전자 분광법에 의해 측정한, 표면의 인 함유량이 2.5 atom% 이상, 평균 입경을 1.0~10.0μm로 하고, 플레이크 형상으로 하고, 어스펙트비를 1.5~40.0으로 하는 도전 페이스트의 도전 성분으로서도 이용할 수 있는 구리 분말. 【선택도】없음 | [ABSTRACT] (Correction possession) [Technical problem] Offer of the conductive paste using the end of copper powder which can control that the surface oxidizes also when it is kept in the atmosphere, and it. [Means for Solution]In the end of copper powder including Lynn, surface phosphorus content measured by X ray photoelectron spectroscopy More than 2.5atom%. The end of copper powder which average particle diameter is set to 1.0~10.0μ m, considers it as flakes shape, and sets an aspect ratio to 1.5~40.0 and it can use also as an electric conduction ingredient of conductive paste. [Chosen drawing] Nothing | 【청구항1】 인을 포함한 구리 분말로서, X선 광전자 분광법에 의해 측정한, 표면의 인 함유량이 2.5 atom% 이상인 것을 특징으로 하는 구리 분말. | [Claim1] The end of copper powder, wherein it is in the end of copper powder including Lynn and the surface phosphorus content measured by X ray photoelectron spectroscopy is more than 2.5atom%. | 【청구항1】 인을 포함한 구리 분말로서, X선 광전자 분광법에 의해 측정한, 표면의 인 함유량이 2.5 atom% 이상인 것을 특징으로 하는 구리 분말. ¦ 【청구항3】 플레이크 형상을 가지며, 어스펙트비가 1.5 이상, 40.0 이하의 범위에 있는 것을 특징으로 하는 구리 분말. | [Claim1] The end of copper powder, wherein it is in the end of copper powder including Lynn and the surface phosphorus content measured by X ray photoelectron spectroscopy is more than 2.5atom%. ¦ [Claim3] The end of copper powder, wherein it has flakes shape and an aspect ratio is in 1.5 or more and 40.0 or less range. | [기술분야] 본 발명은 내산화성을 갖는 구리 분말을 이용한 도전성 페이스트에 관한 것으로, 전극, 배선 등을 형성하기 위한 전자 부품에 적용될 수 있다. [해결과제] 본 발명은 구리 분말 기반 전도성 페이스트에서 높은 산화 수준 및 불안정성의 문제를 해결하여 전자 부품의 신뢰성을 감소시키려고 한다. [해결수단] 본 발명은 개선된 내산화성 및 안정성을 위해 특정 인 함량, 평균 입경, 및 종횡비를 갖는 구리 분말을 포함한다. [특징] 여기서 주된 특징은 대기에 저장될 때 구리 분말에서의 표면 산화의 제어이며, 전도성 페이스트에서의 안정성 및 신뢰성을 보장한다. [효과] 따라서, 본 발명은 표면에 산화되지 않은 구리 분말을 가진 전도성 페이스트를 제공함으로써 전자 부품에서 전기 연결의 신뢰성을 개선한다. | 2015-059292 | 2015-03-23 | 2016-176133 | 2016-10-06 |  |  | MURATA MFG CO LTD | 木村 義信 ¦ 林 裕子 ¦ 部田 武志 |  |  |  | 4 | JP2014-077101A(BE) ¦ JP5633285B2(BE) ¦ JP2010-059469A(BE) ¦ WOWO2010-004852A1(BE) | 0 |  | 17022103 | JP2016-176133A | 1 | 거절 |  | 2216058001599
JP | JP | P | A | 땜납 분말의 제조 방법 및 이 분말을 이용한 핸더용 페이스트 | 【요약】 【과제】소정의 입자 지름으로의 조정, 다른 제조 로트 간에서의 입자 지름이 양호한 재현성 및 동일 제조 로트에서의 솔더 분말의 입도 분포 편차를 감소시킨다. 【해결 수단】평균 입경이 1~24μm로 입도 분포의 스팬값이 1.0 미만의 구리 분말 제1 분산액을 얻고, 이 제1 분산액에 주석의 금속염을 첨가해 혼합액을 조제한다. 혼합액의 pH를 0.1~2.0으로 조정한 혼합액에 환원제를 첨가해 혼합하여 주석 이온이 환원 석출한 주석이 구리 분말을 피복하는 제2 분산액을 얻은 후, 제2 분산액을 고액 분리하고 그 고형분을 건조하여 중심핵 11과 중심핵 11을 피복하는 피복층 12에서 구성되고 중심핵 11이 구리 및 구리와 주석과의 금속간 화합물로 구성되며, 피복층 12가 주석으로 구성되는 솔더 분말 10을 얻는다. 솔더 분말 10의 평균 입경이 1~30μm이며 그 변동 계수가 0.15 이하이다. 솔더 분말 10의 전체량 100 질량%에 대해, 구리의 함유 비율이 40 질량%초과 70 질량%이하이다. 【선택도】도 1 | [ABSTRACT] [Technical problem] The variation in the particle size distribution of the solder powder in the good reproducibility and the same manufacture lot of the adjustment to predetermined particle diameter and particle diameter manufacture lot-to-lot different is reduced. [Means for Solution]By 1~24 μ m, average particle diameter obtains the 1st dispersion liquid in the end of copper powder whose Sepang value of particle size distribution is less than 1.0, adds metal salt of tin to these 1st dispersion liquid, and prepares a mixed-solution. Add a reducing agent into the mixed-solution which adjusted the pH of the mixed-solution to 0.1~2.0, and it mixes into it, After the tin in which tin ion carried out reduction precipitation obtains the 2nd dispersion liquid that cover the end of copper powder, carry out solid-liquid separation of the 2nd dispersion liquid, and it dries the solid content, It comprises the enveloping layer 12 which covers the central nucleus 11 and the central nucleus 11, the central nucleus 11 consists of an intermetallic compound of copper and copper, and tin, and the enveloping layer 12 obtains the solder powder 10 consisting of tin. The average particle diameter of the solder powder 10 is 1~30 μ m, and the coefficient of variation is 0.15 or less. A copper content rate exceeds the 40 mass % to the whole solder powder 10 quantity 100 mass %, and it is below the 70 mass %. [Chosen drawing] Drawing 1 | 【청구항1】 평균 입경이 1~24μm의 범위에 있는 곳개입도 분포의 스팬값이 1.0 미만의 구리 분말을 용매에 분산해 제1 분산액을 조제하는 공정과 주석의 금속염을 상기 구리 분말의 제1 분산액에 첨가 혼합해 상기 주석의 금속염이 용해되어 상기 구리 분말이 분산되는 혼합액을 조제하는 공정과 상기 혼합액의 pH를 0.1~2.0으로 조정하는 공정과 상기 pH조정한 혼합액에 환원제를 첨가하고 혼합함으로써, 주석 이온이 환원되고 석출한 주석이 상기 구리 분말을 피복하는 제2 분산액을 조제하는 공정과 상기 제 2 분산액을 고액 분리하고 상기 고액 분리한 고형분을 건조해 솔더 분말을 얻는 공정을 포함하고 상기 솔더 분말의 전체량 100 질량%에 대해, 상기 구리 분말을 구리의 함유 비율이 40 질량%초과 70 질량%이하가 되도록 또한 상기 주석의 금속염을 주석의 함유 비율이 30 질량% 이상 60 질량%미만이 되도록 각각 첨가하여 중심핵과 상기 중심축 방향핵을 피복하는 피복층으로 구성되고 상기 중심축 방향핵이 구리 및 구리와 주석과의 금속간 화합물로 구성되며, 상기 피복층이 주석으로 구성되는, 평균 입경이 1~30μm의 범위에 있는 곳개상기 평균 입경의 변동 계수가 0.15 이하인 솔더 분말을 제조하는 방법. 단, 상기 구리 분말의 입도 분포 스팬값이란 그 입도 분포 측정 결과의 적산 입자량 곡선에 있어서 그 적산량이10%,50%,90%를 차지할 때의 입자 지름 D10, D50, D90보다 식(D90-D10)/D50에서 요구되는 입도 분포의 편차를 나타내는 지표가 되는 값을 말해 상기 평균 입경의 변동 계수란 제조 로트가 5 로트의 때 상기 평균 입경의 표준 편차를 상기 평균 입경으로 나눈 값을 말한다. | [Claim1] The process of average particle diameter being in the range of 1~24 μ m, and distributing to a solvent the end of copper powder whose Sepang value of particle size distribution is less than 1.0, and preparing the 1st dispersion liquid, The process of preparing the mixed-solution which addition mixture is carried out, metal salt of the above-mentioned tin dissolves metal salt of tin in the 1st dispersion liquid in the above-mentioned end of copper powder, and the above-mentioned end of copper powder distributes, By adding a reducing agent into the mixed-solution which carried out above-mentioned pH control of the pH of the above-mentioned mixed-solution to the process adjusted to 0.1~2.0, and mixing into it, The process of preparing the 2nd dispersion liquid in which the tin which tin ion was returned and deposited covers the above-mentioned end of copper powder, Including the process of carrying out solid-liquid separation of the 2nd above-mentioned dispersion liquid, drying the solid content which carried out above-mentioned solid-liquid separation, and obtaining solder powder, to the whole above-mentioned solder powder quantity 100 mass %, the above-mentioned end of copper powder so that a copper content rate may exceed the 40 mass % and may become below the 70 mass %. And metal salt of the above-mentioned tin is added, respectively so that the content rate of tin may become more than the 30 mass % and less than the 60 mass %, A method of average particle diameter being in the range of 1~30 μ m, and manufacturing the solder powder whose coefficient of variation of the above-mentioned average particle diameter is 0.15 or less that comprise an enveloping layer which covers a central nucleus and the above-mentioned central nucleus, the above-mentioned central nucleus consists of an intermetallic compound of copper and copper, and tin, and the above-mentioned enveloping layer consists of tin. With however, the Sepang value of the particle size distribution in the above-mentioned end of copper powder, The amount of addition in the amount curve of addition particles of the particle-size-distribution measurement result 10%, Diameter when occupying 50% and 90% of particle D10, From D50 and D90, The value used as the index showing the variation in the particle size distribution searched for from formula (D90-D10) /D50 is said, The coefficient of variation of the above-mentioned average particle diameter means the value which 除(ed) standard deviation of the above-mentioned average particle diameter in case manufacture lots are five lots with the above-mentioned average particle diameter. | 【청구항1】 평균 입경이 1~24μm의 범위에 있는 곳개입도 분포의 스팬값이 1.0 미만의 구리 분말을 용매에 분산해 제1 분산액을 조제하는 공정과 주석의 금속염을 상기 구리 분말의 제1 분산액에 첨가 혼합해 상기 주석의 금속염이 용해되어 상기 구리 분말이 분산되는 혼합액을 조제하는 공정과 상기 혼합액의 pH를 0.1~2.0으로 조정하는 공정과 상기 pH조정한 혼합액에 환원제를 첨가하고 혼합함으로써, 주석 이온이 환원되고 석출한 주석이 상기 구리 분말을 피복하는 제2 분산액을 조제하는 공정과 상기 제 2 분산액을 고액 분리하고 상기 고액 분리한 고형분을 건조해 솔더 분말을 얻는 공정을 포함하고 상기 솔더 분말의 전체량 100 질량%에 대해, 상기 구리 분말을 구리의 함유 비율이 40 질량%초과 70 질량%이하가 되도록 또한 상기 주석의 금속염을 주석의 함유 비율이 30 질량% 이상 60 질량%미만이 되도록 각각 첨가하여 중심핵과 상기 중심축 방향핵을 피복하는 피복층으로 구성되고 상기 중심축 방향핵이 구리 및 구리와 주석과의 금속간 화합물로 구성되며, 상기 피복층이 주석으로 구성되는, 평균 입경이 1~30μm의 범위에 있는 곳개상기 평균 입경의 변동 계수가 0.15 이하인 솔더 분말을 제조하는 방법. 단, 상기 구리 분말의 입도 분포 스팬값이란 그 입도 분포 측정 결과의 적산 입자량 곡선에 있어서 그 적산량이10%,50%,90%를 차지할 때의 입자 지름 D10, D50, D90보다 식(D90-D10)/D50에서 요구되는 입도 분포의 편차를 나타내는 지표가 되는 값을 말해 상기 평균 입경의 변동 계수란 제조 로트가 5 로트의 때 상기 평균 입경의 표준 편차를 상기 평균 입경으로 나눈 값을 말한다. | [Claim1] The process of average particle diameter being in the range of 1~24 μ m, and distributing to a solvent the end of copper powder whose Sepang value of particle size distribution is less than 1.0, and preparing the 1st dispersion liquid, The process of preparing the mixed-solution which addition mixture is carried out, metal salt of the above-mentioned tin dissolves metal salt of tin in the 1st dispersion liquid in the above-mentioned end of copper powder, and the above-mentioned end of copper powder distributes, By adding a reducing agent into the mixed-solution which carried out above-mentioned pH control of the pH of the above-mentioned mixed-solution to the process adjusted to 0.1~2.0, and mixing into it, The process of preparing the 2nd dispersion liquid in which the tin which tin ion was returned and deposited covers the above-mentioned end of copper powder, Including the process of carrying out solid-liquid separation of the 2nd above-mentioned dispersion liquid, drying the solid content which carried out above-mentioned solid-liquid separation, and obtaining solder powder, to the whole above-mentioned solder powder quantity 100 mass %, the above-mentioned end of copper powder so that a copper content rate may exceed the 40 mass % and may become below the 70 mass %. And metal salt of the above-mentioned tin is added, respectively so that the content rate of tin may become more than the 30 mass % and less than the 60 mass %, A method of average particle diameter being in the range of 1~30 μ m, and manufacturing the solder powder whose coefficient of variation of the above-mentioned average particle diameter is 0.15 or less that comprise an enveloping layer which covers a central nucleus and the above-mentioned central nucleus, the above-mentioned central nucleus consists of an intermetallic compound of copper and copper, and tin, and the above-mentioned enveloping layer consists of tin. With however, the Sepang value of the particle size distribution in the above-mentioned end of copper powder, The amount of addition in the amount curve of addition particles of the particle-size-distribution measurement result 10%, Diameter when occupying 50% and 90% of particle D10, From D50 and D90, The value used as the index showing the variation in the particle size distribution searched for from formula (D90-D10) /D50 is said, The coefficient of variation of the above-mentioned average particle diameter means the value which 除(ed) standard deviation of the above-mentioned average particle diameter in case manufacture lots are five lots with the above-mentioned average particle diameter. | [기술분야] 본 발명은 전자 부품의 실장을 위한 적합한 솔더 파우더의 제조 방법 및 이 파우더를 사용하는 솔더용 페이스트에 관한 것이다. [해결과제] 본 발명은 분말 혼합 조건에서 불균일성의 문제를 해결하여 부분 용융 불균일성 및 조성 갭을 초래하고, 이는 결합된 부분에서 불충분한 접합 강도를 초래한다. [해결수단] 본 발명은 입경 제어가 입도 분포의 변화를 감소시키는 땜납 분말의 제조 방법을 포함한다. [특징] 여기서 주된 특징은 본 발명의 방법에 의해 제조된 땜납 분말이며, 상기 땜납 분말은 상기 중심 핵과 상기 중심 핵을 덮는 포락층을 포함하고, 상기 중심 핵은 구리와 주석의 금속간 화합물로 구성되고, 상기 포락층은 주석으로 구성된다. [효과] 따라서, 본 발명은 리플로우 및 내열성 시 용융 특성을 개선하여, 재-용융 및 접합 강도가 쉽게 발생하는 것을 방지한다. | 2015-054301 | 2015-03-18 | 2016-172912 | 2016-09-29 |  |  | MITSUBISHI MATERIALS CORP | 植杉 隆二 ¦ 久芳 完治 |  |  |  | 4 | JP2013-094836A(BE) ¦ JP2006-225691A(BE) ¦ JP4144694B2(BE) ¦ WOWO2014-007064A1(BE) | 6 | CN113399860B ¦ CN109848612B ¦ DE11-2018-008122B4 ¦ JP6509469B1(FE) ¦ JP7024670B2(FE) ¦ US11764183B2(FE) | 17019646 | JP6428407B2 | 1 | 소멸(연차료 불납에 의한 말소) |  | 2216057001166
JP | JP | P | A | 구리 함유 입자, 도체 형성 조성물, 도체의 제조 방법, 도체 및 장치 | 【요약】 【과제】저온에서의 도체화능이 우수한 구리 함유 입자, 상기 구리 함유 입자를 포함한 도체 형성 조성물, 저온에서 실시 가능한 도체 제조 방법, 저온에서 제조 가능한 도체 및 상기 도체를 포함한 장치를 제공한다. 【해결 수단】구리를 포함한 코어 입자와 상기 코어 입자의 표면 중 적어도 일부에 존재하는 유기물를 가지며, 장축의 길이가 50 nm이하인 구리 함유 입자의 비율이 80개%이하인 구리 함유 입자. 【선택도】없음 | [ABSTRACT] [Technical problem] The device which contains the manufacturing method of a feasible conductor, the conductor which can be manufactured at low temperature, and the above-mentioned conductor at the conductor formation constituent and low temperature containing the copper content particles and the above-mentioned copper content particles which are excellent in the conductor-ized ability in low temperature is provided. [Means for Solution]Copper content particles whose rates of copper content particles that it has a core particle containing copper and an organic matter which exists in at least a part of surface of the core particle, and the long axis is 50 nm or less in length are less than 80 piece %. [Chosen drawing] Nothing | 【청구항1】 구리를 포함한 코어 입자와 상기 코어 입자의 표면 중 적어도 일부에 존재하는 유기물를 가지며, 장축의 길이가 50 nm이하인 구리 함유 입자의 비율이 80개%이하인 구리 함유 입자. | [Claim1] The copper content particles whose rates of copper content particles that it has a core particle containing copper and an organic matter which exists in at least a part of surface of the above-mentioned core particle, and the long axis is 50 nm or less in length are less than 80 piece %. | 【청구항1】 구리를 포함한 코어 입자와 상기 코어 입자의 표면 중 적어도 일부에 존재하는 유기물를 가지며, 장축의 길이가 50 nm이하인 구리 함유 입자의 비율이 80개%이하인 구리 함유 입자. | [Claim1] The copper content particles whose rates of copper content particles that it has a core particle containing copper and an organic matter which exists in at least a part of surface of the above-mentioned core particle, and the long axis is 50 nm or less in length are less than 80 piece %. | [기술분야] 본 발명은 구리 함유 입자, 도체 형성 성분 및 도체의 제조 방법에 관한 것으로, 다양한 전자 소자 및 부품에 적용될 수 있다. [해결과제] 본 발명은 저온에서 금속 입자의 융합을 달성하고, 제조 효율을 개선하고, 사용될 수 있는 기판의 범위를 확대하는 과제를 해결하고자 한다. [해결수단] 본 발명은 특정 특성을 갖는 구리 함량 입자, 이들 입자를 함유하는 전도체 형성 성분, 및 상기 전도체의 제조 방법을 포함한다. [특징] 여기서 주요 특징은 저온에서 융합을 달성하고 전도성을 향상시키기 위해 제어된 특성을 갖는 특정 구리 함량 입자의 사용이다. [효과] 따라서, 본 발명은 제조 효율을 향상시키고 도체 형성에 사용될 수 있는 기판의 범위를 확장시킨다. | 2015-038205 | 2015-02-27 | 2016-160456 | 2016-09-05 |  |  | RESONAC HOLDINGS CORP | 浦島 航介 ¦ 米倉 元気 ¦ 神代 恭 |  |  |  | 17 | JP6316683B2(BE) ¦ JP6186197B2(BE) ¦ JP6168837B2(BE) ¦ JP5450725B2(BE) ¦ JP5850320B2(BE) ¦ JP5606421B2(BE) ¦ JP2013-072091A(BE) ¦ JP2012-126942A(BE) ¦ JP5519938B2(BE) ¦ JP5176824B2(BE) ¦ JP2010-024526A(BE) ¦ JP5213420B2(BE) ¦ JP2007-224420A(BE) ¦ JP4853152B2(BE) ¦ JP4821014B2(BE) ¦ JP4428085B2(BE) ¦ JP4195581B2(BE) | 3 | EP3569329B1 ¦ JP7410742B2(FE) ¦ JP6988831B2(FE) | 17009206 | JP6627228B2 | 1 | 등록 |  | 2216053002781
JP | JP | P | A | 구리 함유 입자, 도체 형성 조성물, 도체의 제조 방법, 도체 및 장치 | 【요약】 【과제】저온에서의 융착성이 우수한 구리 함유 입자, 상기 구리 함유 입자를 포함한 도체 형성 조성물, 저온에서 실시 가능한 도체 제조 방법, 저온에서 제조 가능한 도체 및 상기 도체를 포함한 장치를 제공한다. 【해결 수단】구리를 포함한 코어 입자와 상기 코어 입자의 표면 중 적어도 일부에 존재하는 유기물를 가지며, 장축의 길이의 평균치가 50 nm초과 300 nm이하인 구리 함유 입자. 【선택도】없음 | [ABSTRACT] [Technical problem] The device which contains the manufacturing method of a feasible conductor, the conductor which can be manufactured at low temperature, and the above-mentioned conductor at the conductor formation constituent and low temperature containing the copper content particles and the above-mentioned copper content particles which are excellent in the fusion nature in low temperature is provided. [Means for Solution]Copper content particles which it has a core particle containing copper and an organic matter which exists in at least a part of surface of the core particle, and average value of the length of a long axis exceeds 50 nm, and are 300 nm or less. [Chosen drawing] Nothing | 【청구항1】 구리를 포함한 코어 입자와 상기 코어 입자의 표면 중 적어도 일부에 존재하는 유기물를 가지며, 장축의 길이의 평균치가 50 nm초과 300 nm이하인 구리 함유 입자. | [Claim1] The copper content particles which it has a core particle containing copper and an organic matter which exists in at least a part of surface of the above-mentioned core particle, and the average value of the length of a long axis exceeds 50 nm, and are 300 nm or less. | 【청구항1】 구리를 포함한 코어 입자와 상기 코어 입자의 표면 중 적어도 일부에 존재하는 유기물를 가지며, 장축의 길이의 평균치가 50 nm초과 300 nm이하인 구리 함유 입자. | [Claim1] The copper content particles which it has a core particle containing copper and an organic matter which exists in at least a part of surface of the above-mentioned core particle, and the average value of the length of a long axis exceeds 50 nm, and are 300 nm or less. | [기술분야] 본 발명은 구리 함유 입자, 도체 형성 성분 및 도체의 제조 방법에 관한 것으로, 다양한 전자 소자 및 부품에 적용될 수 있다. [해결과제] 본 발명은 저온에서 금속 입자의 융합을 달성하고, 제조 효율을 개선하고, 사용될 수 있는 기판의 범위를 확대하는 과제를 해결하고자 한다. [해결수단] 본 발명은 구리 및 상기 코어 입자의 표면의 적어도 일부 상에 존재하는 유기물을 함유하는 코어 입자를 가진 구리 함량 입자를 포함한다. [특징] 여기서 주된 특징은 지방산과 구리의 금속염, 환원 화합물 및 알킬아민을 함유하는 성분을 가열하는 것을 포함하는 구리 함량 입자의 제조 방법이다. [효과] 따라서, 본 발명은 저온에서 금속 입자의 융합 특성을 향상시키고, 제조 효율을 향상시키고, 사용될 수 있는 기판의 범위를 넓힌다. | 2015-038203 | 2015-02-27 | 2016-160455 | 2016-09-05 |  |  | RESONAC HOLDINGS CORP | 浦島 航介 ¦ 米倉 元気 ¦ 神代 恭 |  |  |  | 12 | JP6186197B2(BE) ¦ JP6168837B2(BE) ¦ JP6034090B2(BE) ¦ JP5450725B2(BE) ¦ JP2013-144829A(BE) ¦ JP5850320B2(BE) ¦ JP2013-072091A(BE) ¦ JP2012-126942A(BE) ¦ JP5176824B2(BE) ¦ JP2010-024526A(BE) ¦ JP5213420B2(BE) ¦ JP4428085B2(BE) | 1 | JP2018-168439A | 17009208 | JP2016-160455A | 1 | 거절 |  | 2216053002783
JP | JP | P | A | 가열 접합 재료, 접합 구조체 및 가열 접합 재료의 제조 방법 및 상기 가열 접합 재료를 이용한 접합 방법 | 【요약】 【과제】충분한 전기 전도성, 열전도성을 얻을 수 있음과 동시에, 견고한 접합을 높은 재현성으로 수행할 수 있고 높은 신뢰성을 장기간 실현할 수 있는 가열 접합 재료를 제공한다. 【해결 수단】본 발명의 가열 접합 재료는 Na 및/또는 Bi를 20 ppm 이상 200 ppm 이하 포함하고 평균 1차 입자 지름이 2 nm~500 nm인 구리 나노 입자를 가진다. 【선택도】없음 | [ABSTRACT] [Technical problem] Sufficient electrical conductivity and thermal conductivity are obtained, and firm junction can be performed with high reproducibility and the charge of a heating jointing material which can continue at a long period of time and can realize high reliability is provided. [Means for Solution]A charge of a heating jointing material of this invention has copper nanoparticles whose average primary particle diameter is 2 nm ~ 500 nm, including Na and/or Bi 20 ppm or more and 200 ppm or less. [Chosen drawing] Nothing | 【청구항1】 Na 및/또는 Bi를 20 ppm 이상 200 ppm 이하 포함하고 평균 1차 입자 지름이 2 nm~500 nm인 구리 나노 입자를 가지는 것을 특징으로 하는 가열 접합 재료. | [Claim1] The charge of a heating jointing material, wherein average primary particle diameter has copper nanoparticles which are 2 nm ~ 500 nm, including Na and/or Bi 20 ppm or more and 200 ppm or less. | 【청구항1】 Na 및/또는 Bi를 20 ppm 이상 200 ppm 이하 포함하고 평균 1차 입자 지름이 2 nm~500 nm인 구리 나노 입자를 가지는 것을 특징으로 하는 가열 접합 재료. ¦ 【청구항5】 피착체 사이에 배치되어 또한 당해 피착체끼리를 접합하는 접합층을 가지는 접합 구조체로서, 상기 접합층이 Na 및/또는 Bi를 20 ppm 이상 200 ppm 이하 포함하고 평균 1차 입자 지름이 2 nm~500 nm인 구리 나노 입자를 가지는 가열 접합 재료의 소결체로 구성되는 것을 특징으로 하는 접합 구조체. ¦ 【청구항8】 구리 나노 입자를 포함한 가열 접합 재료에 의해 피착체끼리를 접합하는 접합 방법으로서, Na 및/또는 Bi를 20 ppm 이상 200 ppm 이하 포함하고 평균 1차 입자 지름이 2 nm~500 nm인 구리 나노 입자를 가지는 가열 접합 재료를 상기 피착체 사이에 시트형 혹은 페이스트형으로 배치하고 상기 가열 접합 재료를 가열 및/또는 가압하여 소결체로 구성되는 접합층을 형성하는 것을 특징으로 하는 접합 방법. | [Claim1] The charge of a heating jointing material, wherein average primary particle diameter has copper nanoparticles which are 2 nm ~ 500 nm, including Na and/or Bi 20 ppm or more and 200 ppm or less. ¦ [Claim5] It is a joining structure object which has a joining layer which is arranged between covering objects and joins the covering objects concerned, A joining structure object, wherein the above-mentioned joining layer consists of a sintered compact of the charge of a heating jointing material which has copper nanoparticles whose average primary particle diameter is 2 nm ~ 500 nm including Na and/or Bi 20 ppm or more and 200 ppm or less. ¦ [Claim8] It is a joining method which joins covering objects by the charge of a heating jointing material containing copper nanoparticles, The charge of a heating jointing material which has copper nanoparticles whose average primary particle diameter is 2 nm ~ 500 nm including Na and/or Bi 20 ppm or more and 200 ppm or less, A joining method arranging by the sheet shaped or the shape of a paste, heating and/or pressurizing the above-mentioned charge of a heating jointing material, and forming the joining layer which consists of sintered compacts between the above-mentioned covering objects. | [기술분야] 본 발명은 전자 부품을 다른 물체에 접합하는데 사용되는 금속 미립자 및 유기 캐리어 유체를 포함하는 가열 접합 재료에 관한 것이며, 반도체 장치에 적용될 수 있다. [해결과제] 본 발명은 종래의 방법들을 사용하여 전자 부품들을 접합하는데 있어서 불충분한 전기 전도성 및 열 전도성의 문제를 해결하고, 낮은 신뢰성을 유도한다. [해결수단] 본 발명은 평균 1차 입자 직경이 2 nm 내지 500 nm인 구리 나노 입자, 유기 캐리어 유체, 및 Na 및/또는 Bi의 포위층을 포함하는 가열 접합 재료를 포함한다. [특징] 여기서 주요 특징은 신뢰성을 향상시키기 위해 소결된 컴팩트의 결정립의 직경의 최적화이다. [효과] 본 발명은 소결된 콤팩트의 결정립의 직경을 최적화하고 가열 접합 재료의 소결 특성을 향상시킴으로써 전자 부품을 접합하는 신뢰성을 개선한다. | 2015-034028 | 2015-02-24 | 2016-156045 | 2016-09-01 |  |  | FURUKAWA ELECTRIC CO LTD | 佐藤 義浩 ¦ 藤原 英道 |  |  |  | 9 | JP5607786B2(BE) ¦ JP5606421B2(BE) ¦ JP4816202B2(BE) ¦ JP4433743B2(BE) ¦ JP3428921B2(BE) ¦ JP1996-227613A(BE) ¦ JP1993-179317A(BE) ¦ US2002-0005247A1(BE) ¦ WOWO2010-032841A1(BE) | 3 | JP7145927B2(FE) ¦ JP6884729B2(FE) ¦ JP6239173B1(FE) | 17006171 | JP6622971B2 | 1 | 소멸(연차료 불납에 의한 말소) |  | 2216052001600
JP | JP | P | A | 도전 재료 및 그것을 이용한 도전체 | 【요약】 【과제】 저온에서 도체를 얻을 수 있는 도전 재료 및 본 발명으로 얻은 도체 재료에 의해 제조된 도전체를 제공한다. 【해결 수단】 알킬 아민을 보호제로 하는 구리 함유 입자, 유기 용매 및 지방산 A를 함유하는 도전 재료. 상기 지방산 A가 탄소수 9 이하의 지방산의 적어도 1종 이상을 포함하는 것이 바람직하다. 상기 지방산 A를 구리 함유 입자의 100 질량부에 대해서 0.01~40.0 질량부 함유하는 것이 바람직하다. 상기 알킬 아민을 보호제로 하는 구리 함유 입자가 지방산 B와 구리의 염화합물(지방산 구리), 환원성 화합물 및 알킬 아민의 혼합물을 가열하는 공정을 가지고 얻어진 것인 것이 바람직하다. 상기 환원성 화합물이 하이드라진, 하이드라진 유도체, 하이드록실아민 및 하이드록실아민 유도체로 구성되는 군에서 선택되는 적어도 1종을 포함하는 것이 바람직하다. 상기 도전 재료를 250℃이하에서 가열함으로써 얻어진 도전체. 【선택도】 없음 | [ABSTRACT] [Technical problem] The electric conduction object manufactured with the electric conduction material which can obtain a conductor at low temperature, and the conductive material obtained by this invention is provided. [Means for Solution]Electric conduction material containing copper content particles, an organic solvent, and the fatty acid A which make alkylamine a protecting agent. It is desirable when the above-mentioned fatty acid A contains at least one or more sorts of fatty acid with the carbon number of nine or less. It is desirable when 0.01~40.0 mass parts of the above-mentioned fatty acid A is contained to 100 mass parts of copper content particles. The copper content particles which make the above-mentioned alkylamine a protecting agent are preferred in it being what is produced by having the process of heating the salt compound (fatty acid copper) of the fatty acid B and copper, a reducing compound, and the mixture of alkylamine. When the above-mentioned reducing compound contains at least one sort chosen from the group which consists of hydrazine, a hydrazine derivative, hydroxylamine, and a hydroxylamine derivative, it is preferred. The electric conduction object acquired by heating the above-mentioned electric conduction material below 250℃. [Chosen drawing] Nothing | 【청구항1】 알킬 아민을 보호제로 하는 구리 함유 입자, 유기 용매 및 지방산 A를 함유하는 도전 재료. | [Claim1] Electric conduction material containing the copper content particles, the organic solvent, and the fatty acid A which make alkylamine a protecting agent. | 【청구항1】 알킬 아민을 보호제로 하는 구리 함유 입자, 유기 용매 및 지방산 A를 함유하는 도전 재료. | [Claim1] Electric conduction material containing the copper content particles, the organic solvent, and the fatty acid A which make alkylamine a protecting agent. | [기술분야] 본 발명은 저온에서 도체를 얻을 수 있는 도전성 재료로 제조된 도전성 물체, 및 본 발명에 의해 얻어진 도전성 재료에 관한 것이다. [해결과제] 본 발명은 상기 특허 문서에 표시된 온도보다 여전히 낮은 온도에서 획득될 수 있는 전도체에 대한 필요성, 및 이를 획득하기 위한 방법에 대한 필요성을 해결하고자 한다. [해결수단] 본 발명은 알킬아민을 보호제로 만드는 구리 함량 입자를 유기 용매와 혼합하는 것, 및 또한 지방산을 첨가하는 것을 포함한다. [특징] 여기서 주요 특징은 알킬아민과 입자의 결합 강도를 약화시켜 저온에서 전도체-화를 가능하게 하는 지방산의 사용이다. [효과] 따라서, 본 발명은 알킬아민과 입자의 결합 강도를 약화시킴으로써 저온에서 전도체를 얻는 능력을 향상시킨다. | 2015-023190 | 2015-02-09 | 2016-145299 | 2016-08-12 |  |  | RESONAC HOLDINGS CORP | 米倉 元気 ¦ 浦島 航介 ¦ 神代 恭 |  |  |  | 7 | JP2014-148732A ¦ JP5957187B2(BE) ¦ JP5778494B2(BE) ¦ JP2011-061208A ¦ WOWO2013-147535A1 ¦ WOWO2013-147442A1(BE) ¦ WOWO2013-096664A1 | 2 | JP2020-100888A ¦ JP6908398B2(FE) | 16997810 | JP2016-145299A | 1 | 거절 |  | 2216048000901
JP | JP | P | A | 구리입자와 그 제조 방법, 그것을 이용한 도전 재료 및 도전체 | 【요약】 【과제】 공정이 간략화되고 상온에서 안정적이고 보다 저온에서의 도체화가 가능한 구리 입자와 그 제조 방법, 그것을 이용한 도전 재료 및 도전체를 제공한다. 【해결 수단】 구리 입자 표면 중 적어도 일부를 카르바메이트 유도체를 1종류 이상 포함한 보호제로 피복한 구리 입자. 카르바메이트 유도체가 일반식(1)으로 표시되는 화합물, 구리 입자의 입자 지름이 1~500 nm인인 것이 바람직하다. 구리를 포함한 화합물, 카르바메이트 유도체 및 환원성 화합물을 혼합하고, 카르바메이트 유도체를 1종류 이상 포함한 보호제로 피복된 구리 입자를 생성하는 공정을 가지는 구리 입자 제조 방법. 구리 입자 제조 방법에 의해 얻어진 구리 입자를 유기 용매 또는 비유기 용매에 혼합해 얻어진 도전 재료. 【화학식 1】 ( 일반식(1) 중, R1, R2는 각각 독립적으로 수소, 알킬기, 알콕시기, 알콕시 알킬기, 고리형 알킬기, 불포화 지방족 탄화수소기를 나타내며 X는 염기성 또는 산성 성분 존재 하로 분해하는 치환기를 나타낸다. )【선택도】 없음 | [ABSTRACT] [Technical problem] process is simplified and the electric conduction material and the electric conduction object using the copper grain child in whom it is stable at normal temperature and conductor-izing at low temperature is more possible, its manufacturing method, and it are provided. [Means for Solution]A copper grain child who covered at least one copy of copper grain child surface with a protecting agent containing one or more kinds of carbamate derivatives. the particle diameter of the compound and copper grain child to whom a carbamate derivative is expressed with a general formula (1) is 1~500 nm -- it is desirable when it comes out. A manufacturing method of the copper grain child who has the process of generating the copper grain child covered with the protecting agent which mixes the compound containing copper, a carbamate derivative, and a reducing compound, and contains one or more kinds of carbamate derivatives. Electric conduction material produced by mixing the copper grain child obtained by the copper grain child's manufacturing method to an organic solvent or a non-organic solvent. [Formula 1] (R1 and R2 among a general formula (1)) Hydrogen, a アルキル machine, an alkoxy group, an alkoxyalkyl group, an annular アルキル machine, and an unsaturated fat fellows hydrocarbon group are shown independently, respectively, and X shows the substitution machine disassembled under base or acid ingredient existence. [Chosen drawing] Nothing | 【청구항1】 구리 입자 표면 중 적어도 일부를 카르바메이트 유도체를 1종류 이상 포함한 보호제로 피복한 구리 입자. | [Claim1] The copper grain child who covered at least one copy of the copper grain child surface with the protecting agent containing one or more kinds of carbamate derivatives. | 【청구항1】 구리 입자 표면 중 적어도 일부를 카르바메이트 유도체를 1종류 이상 포함한 보호제로 피복한 구리 입자. ¦ 【청구항6】 구리를 포함한 화합물, 카르바메이트 유도체 및 환원성 화합물을 혼합하고, 카르바메이트 유도체를 1종류 이상 포함한 보호제로 피복된 구리 입자를 생성하는 공정을 가지는 구리 입자 제조 방법. | [Claim1] The copper grain child who covered at least one copy of the copper grain child surface with the protecting agent containing one or more kinds of carbamate derivatives. ¦ [Claim6] A manufacturing method of the copper grain child who has the process of generating the copper grain child covered with the protecting agent which mixes the compound containing copper, a carbamate derivative, and a reducing compound, and contains one or more kinds of carbamate derivatives. | [기술분야] 본 발명은 하나 이상의 카바메이트 유도체를 함유하는 보호제로 피복된 구리 그레인 자식 및 이를 위한 제조 방법에 관한 것이다. [해결과제] 본 발명은 전도성 재료용 구리 그레인 자식의 제조 방법에서 보호제에 의해 안정성을 유지하고 저온 처리에 의해 보호제를 쉽게 제거하는 기술적 문제를 해결하고자 한다. [해결수단] 본 발명은 하나 이상의 카바메이트 유도체를 함유하는 보호제를 갖는 구리 그레인 자식 및 이를 위한 제조 방법을 포함한다. [특징] 여기서 주요 특징은 구리 알갱이 어린이를 위한 보호제로서 카바메이트 유도체의 사용이다. [효과] 따라서, 본 발명은 상온에서 구리 그레인 자식의 안정성을 향상시키고 저온에서 전도체-화를 가능하게 한다. | 2015-023189 | 2015-02-09 | 2016-145396 | 2016-08-12 |  |  | RESONAC HOLDINGS CORP | 米倉 元気 ¦ 浦島 航介 ¦ 神代 恭 |  |  |  | 0 |  | 1 | CN116329539B | 16997875 | JP2016-145396A | 1 | 취하 |  | 2216048000998
JP | JP | P | A | 구리막 제조 방법 및 그것에 의해 얻어진 도전체 | 【요약】 【과제】 공정이 간략화되고보다 저온에서의 도체화가 가능한 구리막 제조 방법 및 그것을 이용한 도전체를 제공한다. 【해결 수단】 유기물로 표면 중 적어도 일부를 피복된 구리를 함유하는 코어 입자 및 분산매로 구성되는 도전성 조성물을 환원성 가스 분위기 하 , 250℃이하의 온도에서 가열 처리하는 공정을 포함한 구리막 제조 방법. 상기 유기물로 표면 중 적어도 일부를 피복된 구리를 함유하는 코어 입자의 유기물의 함유율이 0.1~10.0 질량%인 것이 바람직하다. 상기 유기물이 알킬 아민인 것이 바람직하다. 상기 유기물로 표면 중 적어도 일부를 피복된 구리를 함유하는 코어 입자가 지방산과 구리의 염화합물(지방산 구리)과 환원성 화합물 및 알킬 아민의 혼합물을 가열하는 공정을 가지고 얻어진 구리 함유 입자인 것이 바람직하다. 【선택도】 없음 | [ABSTRACT] [Technical problem] process is simplified and the manufacturing method of the copper film in which conductor-izing at low temperature is more possible, and the electric conduction object using it are provided. [Means for Solution]A manufacturing method of a copper film including a process of heat-treating a conductive constituent which consists of a core particle and carrier fluid containing copper which had at least one copy of the surface covered with organic matter at temperature of 250℃ or less under a reducing gas atmosphere. The content of the organic matter in the core particle containing the copper with which at least one copy of the surface was covered by the above-mentioned organic matter is preferred in it being the 0.1~10.0 mass %. The above-mentioned organic matter is preferred in it being alkylamine. It is desirable in their being the copper content particles produced with the above-mentioned organic matter by the core particle containing the copper with which at least one copy of the surface was covered having the process of heating fatty acid, a copper salt compound (fatty acid copper), and a reducing compound and the mixture of alkylamine. [Chosen drawing] Nothing | 【청구항1】 유기물로 표면 중 적어도 일부를 피복된 구리를 함유하는 코어 입자 및 분산매로 구성되는 도전성 조성물을 환원성 가스 분위기 하 , 250℃이하의 온도에서 가열 처리하는 공정을 포함한 구리막 제조 방법. | [Claim1] A manufacturing method of a copper film including the process of heat-treating the conductive constituent which consists of the core particle and carrier fluid containing the copper which had at least one copy of the surface covered with an organic matter at the temperature of 250℃ or less under a reducing gas atmosphere. | 【청구항1】 유기물로 표면 중 적어도 일부를 피복된 구리를 함유하는 코어 입자 및 분산매로 구성되는 도전성 조성물을 환원성 가스 분위기 하 , 250℃이하의 온도에서 가열 처리하는 공정을 포함한 구리막 제조 방법. | [Claim1] A manufacturing method of a copper film including the process of heat-treating the conductive constituent which consists of the core particle and carrier fluid containing the copper which had at least one copy of the surface covered with an organic matter at the temperature of 250℃ or less under a reducing gas atmosphere. | [기술분야] 본 발명은 구리 막을 야기하는 제조 방법 및 상기 방법에 의해 획득된 전기 전도 물체에 관한 것이다. [해결과제] 본 발명은 저온에서 전도체-라이징 공정의 복잡성 및 유기물의 열분해 후 환원 공정의 필요성을 해결하고자 한다. [해결수단] 본 발명은 환원 가스 분위기 하에서 250 °C 이하의 온도에서 유기물로 덮인 상기 표면의 적어도 하나의 카피를 가지는 상기 구리를 포함하는 캐리어 유체 및 상기 코어 입자로 구성된 상기 전도성 구성 요소를 열처리하는 공정을 포함하는 구리 필름의 제조 방법을 포함한다. [특징] 여기서 주요 특징은 구리를 함유하는 코어 입자 및 표면의 적어도 일부를 덮는 유기물을 갖는 특정 구리 함량 입자의 사용이다. [효과] 따라서, 본 발명은 전도체-라이징 공정의 단순성을 향상시키고 저온에서 전도체-라이징을 가능하게 한다. | 2015-023192 | 2015-02-09 | 2016-145397 | 2016-08-12 |  |  | RESONAC HOLDINGS CORP | 浦島 航介 ¦ 米倉 元気 ¦ 神代 恭 |  |  |  | 5 | JP6331386B2(BE) ¦ JP2014-148732A(BE) ¦ JP5861912B2(BE) ¦ JP5858374B2 ¦ WOWO2010-024385A1(BE) | 2 | JP7095274B2(FE) ¦ JP7102725B2(FE) | 16997876 | JP6902321B2 | 1 | 등록 |  | 2216048000999
JP | JP | P | A | 도전성 페이스트용 구리분말 및 그 제조 방법 | 【요약】 【과제】내산화성이 높고 도전성도 높은 도전성 페이스트용 구리 분말 및 그 도전성 페이스트용 구리 분말 제조 방법을 제공한다. 【해결 수단】단위 표면적 당 표면 산소 농도가 0.15(질량% g/m2) 이하이고 대기 하, 100℃24시간의 내열시험 후의 단위 표면적 당 산소 농도 증가량이 0.60(질량% g/m2) 이하인 도전성 페이스트용 구리 분말을 제공한다. 【선택도】도 1 | [ABSTRACT] [Technical problem] The manufacturing method of the copper powder for conductive paste also with high oxidation resistance and high conductivity and the copper powder for conductive paste concerned is provided. [Means for Solution]Surface oxygen concentration per unit surface area Below 0.15 (mass %andg/m2). And an oxygen concentration increase per unit surface area under the atmosphere and after a heat-resistant examination for 100℃ 24 hours provides copper powder for conductive paste which is below 0.60 (mass %andg/m2). [Chosen drawing] Drawing 1 | 【청구항1】 단위 표면적 당 표면 산소 농도가 0.15(질량% g/m2) 이하이고 대기 하, 100℃24시간의 내열시험 후의 단위 표면적 당 산소 농도 증가량이 0.60(질량% g/m2) 이하인 것을 특징으로 하는 도전성 페이스트용 구리 분말. | [Claim1] The surface oxygen concentration per unit surface area Below 0.15 (mass %andg/m2). And copper powder for conductive paste, wherein the oxygen concentration increase per unit surface area under the atmosphere and after the heat-resistant examination for 100℃ 24 hours is below 0.60 (mass %andg/m2). | 【청구항1】 단위 표면적 당 표면 산소 농도가 0.15(질량% g/m2) 이하이고 대기 하, 100℃24시간의 내열시험 후의 단위 표면적 당 산소 농도 증가량이 0.60(질량% g/m2) 이하인 것을 특징으로 하는 도전성 페이스트용 구리 분말. ¦ 【청구항3】 구리 분말 표면의 산화막을 습식법으로 제거하는 산화막 제거공정을 실시하고 그 실시에 이어 당해 구리 분말 표면이 산화하는 것을 억제하는 구리 분말 표면 처리 공정을 실시하는 것을 특징으로 하는 도전성 페이스트용 구리 분말 제조 방법. | [Claim1] The surface oxygen concentration per unit surface area Below 0.15 (mass %andg/m2). And copper powder for conductive paste, wherein the oxygen concentration increase per unit surface area under the atmosphere and after the heat-resistant examination for 100℃ 24 hours is below 0.60 (mass %andg/m2). ¦ [Claim3] A manufacturing method of the copper powder for conductive paste carrying out the oxide film removal process of removing the oxide film on the surface of copper powder by wet process, and carrying out the copper powder surface treatment process of controlling the copper powder surface concerned oxidizing after the operation concerned. | [기술분야] 본 발명은 도전성 페이스트용 구리 분말 및 이의 제조 방법에 관한 것이다. [해결과제] 본 발명은 높은 내산화성 및 높은 전도성을 갖는 전도성 페이스트용 구리 분말을 제공하는 문제 및 이를 위한 제조 방법을 해결하고자 한다. [해결수단] 본 발명은 산화막 제거 공정 및 구리 분말 표면 처리 공정을 포함하는 전도성 페이스트용 구리 분말의 제조 방법을 포함한다. [특징] 여기서 주된 특징은 구리 분말의 표면으로부터 산화막을 제거하고 구리 분말 표면의 산화를 제어하는 전도성 페이스트용 구리 분말의 제조 방법이다. [효과] 따라서, 본 발명은 전도성 페이스트용 구리 분말의 내산화성 및 전도성을 향상시킨다. | 2015-023703 | 2015-02-09 | 2016-145404 | 2016-08-12 |  |  | DOWA ELECTRONICS MATERIALS CO LTD | 金城 優樹 ¦ 井上 健一 ¦ 杉山 昭雄 |  |  |  | 2 | JP5181434B2(BE) ¦ WOWO2012-157704A1(BE) | 3 | CN110238388B ¦ CN110211934B ¦ JP6776973B2(FE) | 16997882 | JP6424104B2 | 1 | 등록 |  | 2216048001006
JP | JP | P | A1 | 복합 미립자 및 분산액 및 이들 제조 방법 및 용도 | 【요약】 금속 미립자 중 적어도 일부 표면을 산 분해성 폴리머를 포함한 보호층으로 피복하고 복합 미립자를 조제한다. 얻어진 복합 미립자는 저온에서 소결할 수 있다. 상기 복합 미립자의 평균 입경이 3000 nm이하라도 좋다. 상기 금속 미립자는 구리 미립자라도 좋다. 상기 산 분해성 폴리머는 아세탈 결합을 가질 수 있다. 이 분산액에 추가로 산성 화합물 및/또는 산 발생제를 첨가해 도전 잉크 또는 도전 페이스트를 조제하고 200℃이하에서 소성함으로써 배선 기판을 제작해도 좋다. | [ABSTRACT] At least some surfaces of metal particulates are covered with the protection layer containing acid resolvability polymer, and compound particulates are prepared. The obtained compound particulates can be sintered at low temperature. The average particle diameter of the above-mentioned compound particulates may be 3000 nm or less. The above-mentioned metal particulates may be copper particulates. The above-mentioned acid resolvability polymer may have an acetal linkage. To these dispersion liquid, an acidic compound and/or an acid generator may be added further, electric conduction ink or conductive paste may be prepared, and a wiring board may be produced by calcinating below 200℃. | 【청구항1】 금속 미립자와 이 금속 미립자 중 적어도 일부 표면을 피복하고 산 분해성 폴리머를 포함한 보호층을 포함한 복합 미립자. | [Claim1] The compound particulates containing the protection layer which covers at least some surfaces of a metal particulate and this metal particulate, and contains acid resolvability polymer. | 【청구항1】 금속 미립자와 이 금속 미립자 중 적어도 일부 표면을 피복하고 산 분해성 폴리머를 포함한 보호층을 포함한 복합 미립자. | [Claim1] The compound particulates containing the protection layer which covers at least some surfaces of a metal particulate and this metal particulate, and contains acid resolvability polymer. | [기술분야] 본 발명은 저온에서 소결될 수 있고 전자 장치에 적용될 수 있는 화합물 미립자를 함유하는 분산액에 관한 것이다. [해결과제] 본 발명은 산 분해성 중합체로 피복된 화합물 미립자를 사용하여 고온에서 소결하는 문제를 해결하고자 한다. [해결수단] 본 발명은 산 분해성 중합체로 덮인 금속 미립자를 함유하는 화합물 미립자를 포함한다. [특징] 여기서 주요 특징은 금속 미립자를 덮고 저온에서 소결을 가능하게 하기 위한 산 분해성 중합체의 사용이다. [효과] 따라서, 본 발명은 유기 용매에 대한 용해도를 향상시키고 가요성 수지 기판 상에 고밀도 전기 전도 물체의 형성을 가능하게 한다. | 2016-573266 | 2016-01-19 | WO2016-125581 | 2016-08-11 |  |  | HOKKAIDO UNIV ¦ DAICEL CORP | 米澤 徹 ¦ 田中 洋己 ¦ 尾坂 拓也 ¦ 岡本 和樹 | 2015-022690 | JP | 2015-02-06 | 3 | JP6008519B2(BE) ¦ JP5970795B2(BE) ¦ JP5741785B2(BE) | 0 |  | 93006793 | JP2015-022690 ¦ JP6661128B2 ¦ TWI695389B ¦ WOWO2016-125581A1 | 4 | 등록 |  | 2517044000062
JP | JP | P | A | 구리 나노 입자의 제조 방법 | 【요약】 (수정유) 【과제】환원 촉매로서 귀금속을 사용하지 않다 구리 나노 입자 제조 방법의 제공. 【해결 수단】구리 나노 입자 a의 표면이 콜라겐 펩타이드 및/또는 젤라틴으로 피복된 피복 구리 나노 입자 A와 구리 이온과 환원제와 분산제를 pH:14 이상의 조건 하에서 혼합하여 구리 나노 입자 B를 제조하는, 구리 나노 입자 제조 방법. 구리 이온에 대한 피복 구리 나노 입자 A의 사용량이 상기 구리 이온 전량에 대해, 0.5 질량% 이상, 바람직하게는2~10질량%일 경우 구리 이온의 환원 반응이 진행되기 쉬워지는【선택도】없음 | [ABSTRACT] (Correction possession) [Technical problem] Offer of the manufacturing method of copper nanoparticles which does not use the precious metals as a reduction catalyst. [Means for Solution]A manufacturing method of copper nanoparticles with which the surface of copper-nanoparticles a mixes covering copper-nanoparticles A covered with collagen peptide and/or gelatin, a copper ion, a reducing agent, and a dispersing agent under conditions beyond pH:14, and manufactures copper-nanoparticles B. The [chosen drawing] the reduction reaction of a copper ion becomes easy to follow when the amount of covering copper-nanoparticles A used to a copper ion is more than the 0.5 mass %, preferably the 2~10 mass % to the above-mentioned copper ion whole quantity Nothing | 【청구항1】 구리 나노 입자 a의 표면이 콜라겐 펩타이드 및/또는 젤라틴으로 피복된 피복 구리 나노 입자 A와 구리 이온과 환원제와 분산제를 pH:14 이상의 조건 하에서 혼합하여 구리 나노 입자 B를 제조하는, 구리 나노 입자 제조 방법. | [Claim1] A manufacturing method of copper nanoparticles with which the surface of copper-nanoparticles a mixes covering copper-nanoparticles A covered with collagen peptide and/or gelatin, a copper ion, a reducing agent, and a dispersing agent under the conditions beyond pH:14, and manufactures copper-nanoparticles B. | 【청구항1】 구리 나노 입자 a의 표면이 콜라겐 펩타이드 및/또는 젤라틴으로 피복된 피복 구리 나노 입자 A와 구리 이온과 환원제와 분산제를 pH:14 이상의 조건 하에서 혼합하여 구리 나노 입자 B를 제조하는, 구리 나노 입자 제조 방법. | [Claim1] A manufacturing method of copper nanoparticles with which the surface of copper-nanoparticles a mixes covering copper-nanoparticles A covered with collagen peptide and/or gelatin, a copper ion, a reducing agent, and a dispersing agent under the conditions beyond pH:14, and manufactures copper-nanoparticles B. | [기술분야] 본 발명은 pH 이상의 조건에서 구리-나노 입자 A, 구리 이온, 환원제, 및 분산제를 커버하는 구리 나노 입자의 제조 방법에 관한 것이다: 14. [해결과제] 본 발명은 환원 촉매로서 귀금속을 사용하지 않고 구리 나노입자의 제조 방법을 해결하고자 한다. [해결수단] 본 발명은 구리-나노입자 A, 구리 이온, 환원제 및 분산제를 피복하는 것을 포함한다. [특징] 여기서 주된 특징은 구리 이온의 환원 반응에서 환원 촉매로서 작용하기 위해 구리-나노입자(A)를 피복하는 용도이다. [효과] 따라서, 본 발명은 pH 이상의 조건에서 구리-나노 입자 A, 구리 이온, 환원제, 및 분산제를 커버링함으로써 구리 나노 입자의 제조 방법을 개선한다: 14. | 2015-012540 | 2015-01-26 | 2016-138296 | 2016-08-04 |  |  | FUJIFILM CORP | 高橋 一憲 ¦ 加藤 考浩 |  |  |  | 0 |  | 1 | US12221550B2 | 16991806 | JP2016-138296A | 1 | 취하 |  | 2216046001456
JP | JP | P | A | 구리 분말 및 그것을 이용한 구리 페이스트, 도전성 도료, 도전성 시트 | 【요약】 【과제】구리 분말끼리의 접점을 많게 해 우수한 도전성을 확보하면서, 도전성 페이스트나 전자파 실드 등의 용도로서 적합하게 이용할 수 있는 구리 분말을 제공한다. 【해결 수단】본 발명에 따른 구리 분말은 개편 상 구리 입자 2가 복수 집합해 응집체의 형태를 가지는 구리 분말 1으로서, 구리 입자 2는 주사형 전자현미경(SEM) 관찰로부터 요구되는 평균 긴 축 지름 d가 0.5μm~5μm로 단면 평균 두께가 0.02μm~0.5μm인 평판형이며 당해 구리 분말 1의 레이저 회절 산란식 입도 분포 측정법에 의해 요구되는 평균 입자 지름(D50)이 1.0μm~30μm이다. 【선택도】도 1 | [ABSTRACT] [Technical problem] The copper powder which can be suitably used as a use of conductive paste, an electromagnetic wave shield, etc. is provided, securing the conductivity which increased the point of contact of copper powder and was excellent. [Means for Solution]Copper powder concerning this invention is the copper powder 1 which multiple piece of 個-like copper grain children 2 gather, and has a form of a condensation object, and the copper grain child 2, The average major axis diameter d called for from scanning electron microscope (SEM) observation by 0.5μ m~5μ m, Section average thickness is plate-like which is 0.02μ m~0.5μ m, and a mean particle size (D50) called for by a laser diffraction dispersion type particle-size-distribution measuring method of the copper powder 1 concerned is 1.0μ m~30μ m. [Chosen drawing] Drawing 1 | 【청구항1】 개편 상 구리 입자가 복수 집합해 응집체의 형태를 가지는 구리 분말로서, 상기 구리 입자는 주사형 전자현미경(SEM) 관찰로부터 요구되는 평균 긴 축 지름이 0.5μm~5μm로 단면 평균 두께가 0.02μm~0.5μm인 평판형이며 레이저 회절 산란식 입도 분포 측정법에 의해 요구되는 평균 입자 지름(D50)이 1.0μm~30μm인 것을 특징으로 하는 구리 분말. | [Claim1] Are copper powder which multiple piece of 個-like copper grain children gather, and has a form of a condensation object, and the above-mentioned copper grain child, The average major axis diameter called for from scanning electron microscope (SEM) observation by 0.5μ m~5μ m, Copper powder, wherein section average thickness is plate-like which is 0.02μ m~0.5μ m and the mean particle size (D50) called for by a laser diffraction dispersion type particle-size-distribution measuring method is 1.0μ m~30μ m. | 【청구항1】 개편 상 구리 입자가 복수 집합해 응집체의 형태를 가지는 구리 분말로서, 상기 구리 입자는 주사형 전자현미경(SEM) 관찰로부터 요구되는 평균 긴 축 지름이 0.5μm~5μm로 단면 평균 두께가 0.02μm~0.5μm인 평판형이며 레이저 회절 산란식 입도 분포 측정법에 의해 요구되는 평균 입자 지름(D50)이 1.0μm~30μm인 것을 특징으로 하는 구리 분말. | [Claim1] Are copper powder which multiple piece of 個-like copper grain children gather, and has a form of a condensation object, and the above-mentioned copper grain child, The average major axis diameter called for from scanning electron microscope (SEM) observation by 0.5μ m~5μ m, Copper powder, wherein section average thickness is plate-like which is 0.02μ m~0.5μ m and the mean particle size (D50) called for by a laser diffraction dispersion type particle-size-distribution measuring method is 1.0μ m~30μ m. | [기술분야] 본 발명은 전도성 페이스트 및 전자파 차폐재 소재로 사용되는 구리 분말에 관한 것으로, 전도성 페이스트, 전도성 도료, 전도성 라이너 시트 등 다양한 제품에 적용될 수 있다. [해결과제] 본 발명은 전도성 페이스트 및 전자기파 차폐물에서 은 분말 대신에 더 저렴한 구리 분말을 사용함으로써 전도성을 향상시키고 비용을 감소시키는 문제를 해결하고자 한다. [해결수단] 본 발명은 특정 평균 장축 직경 및 섹션 평균 두께를 갖는 다수의 플레이트 유사 구리 그레인 자식(copper grain child)을 포함하는 특정 플레이트 유사 형상 및 치수를 갖는 구리 분말을 포함한다. [특징] 여기서 주요 특징은 구리 분말의 3차원 응축 구조이며, 이는 전통적인 방법에 비해 개선된 전도도 및 감소된 비용을 허용한다. [효과] 따라서, 본 발명은 전도성 페이스트 및 전자기파 차폐물에서 특정 플레이트와 같은 형상 및 치수를 가진 상기 구리 분말을 사용함으로써 전도성을 개선하고 비용을 감소시킨다. | 2015-012730 | 2015-01-26 | 2016-138300 | 2016-08-04 |  |  | SUMITOMO METAL MINING CO LTD | 岡田 浩 ¦ 山下 雄 |  |  |  | 4 | JP6180769B2(BE) ¦ JP5756694B2(BE) ¦ JP2012-112030A(BE) ¦ JP3687745B2(BE) | 3 | JP7080950B2(FE) ¦ KR10-2023-0037636A(FE) ¦ US12377461B2(FE) | 16991809 | JP6332058B2 | 1 | 소멸(연차료 불납에 의한 말소) |  | 2216046001460
JP | JP | P | A | 수지형 구리 분말의 제조 방법 및 그것을 이용한 도전성 구리 페이스트, 도전성 도료, 도전성 시트 | 【요약】 【과제】공업적으로 효율적으로 또한 저비용으로 비표면적값을 적절한 범위 내에 제어할 수 있는 수지상 구리 분말 제조 방법을 제공한다. 【해결 수단】본 발명에 따른 수지상 구리 분말 제조 방법은 구리 이온과 1 mg/L~10000 mg/L의 비이온 계면활성제와 1 mg/L~500 mg/L의 염화물 이온을 함유하는 황산 산성 용액을 이용하여 전해함으로써 음극에 수지상 구리 분말을 석출시키고 석출되는 수지상 구리 분말의 비표면적이 0.6m2/g~3.0 m2/g인 것을 특징으로 한다. 【선택도】도 1 | [ABSTRACT] [Technical problem] It is industrially efficient and provides the manufacturing method of the tree-like copper powder which can control a specific surface area value by low cost within suitable limits. [Means for Solution]A manufacturing method of tree-like copper powder concerning this invention A copper ion and a nonionic-surface-active agent of 1 mg/L~10000 mg/L, Tree-like copper powder is deposited to the negative pole by electrolyzing using a sulfuric acid acidic solution containing chloride ion of 1 mg/L~500 mg/L, Specific surface area of depositing tree-like copper powder is 0.6m2/g~3.0m2/g. [Chosen drawing] Drawing 1 | 【청구항1】 구리 이온과 1 mg/L~10000 mg/L의 비이온 계면활성제와 1 mg/L~500 mg/L의 염화물 이온을 함유하는 황산 산성 용액을 이용하여 전해함으로써 음극에 수지상 구리 분말을 석출시키고 석출되는 상기 수지상 구리 분말의 비표면적이 0.6m2/g~3.0 m2/g인 것을 특징으로 하는 수지상 구리 분말 제조 방법. | [Claim1] A copper ion and the nonionic-surface-active agent of 1 mg/L~10000 mg/L, Tree-like copper powder is deposited to the negative pole by electrolyzing using the sulfuric acid acidic solution containing the chloride ion of 1 mg/L~500 mg/L, A manufacturing method of tree-like copper powder, wherein the specific surface area of the depositing above-mentioned tree-like copper powder is 0.6m2/g~3.0m2/g. | 【청구항1】 구리 이온과 1 mg/L~10000 mg/L의 비이온 계면활성제와 1 mg/L~500 mg/L의 염화물 이온을 함유하는 황산 산성 용액을 이용하여 전해함으로써 음극에 수지상 구리 분말을 석출시키고 석출되는 상기 수지상 구리 분말의 비표면적이 0.6m2/g~3.0 m2/g인 것을 특징으로 하는 수지상 구리 분말 제조 방법. | [Claim1] A copper ion and the nonionic-surface-active agent of 1 mg/L~10000 mg/L, Tree-like copper powder is deposited to the negative pole by electrolyzing using the sulfuric acid acidic solution containing the chloride ion of 1 mg/L~500 mg/L, A manufacturing method of tree-like copper powder, wherein the specific surface area of the depositing above-mentioned tree-like copper powder is 0.6m2/g~3.0m2/g. | [기술분야] 본 발명은 트리-유사 구리 분말의 제조 방법에 관한 것이며, 전도성 구리 페이스트, 전도성 페인트, 및 전도성 라이너 시트에 적용될 수 있다. [해결과제] 본 발명은 전도성 페이스트 및 전자기파 차폐물에 대해 높은 전도성을 유지하면서, 트리-유사 구리 분말이 응축되고 페이스트 점도 및 인쇄성에 문제를 야기하는 문제를 해결하고자 한다. [해결수단] 본 발명은 구리 이온, 비이온성 표면 활성제, 및 염화물 이온을 함유하는 황산 산성 용액을 사용하는 트리형 구리 분말의 제조 방법을 포함한다. [특징] 여기서 주요 특징은 트리-유사 구리 분말의 비표면적을 제어하여 전도성 및 인쇄성이 개선된 세밀하고 조밀한 트리-유사 구리 분말을 생성하는 능력이다. [효과] 본 발명은 따라서 구리 분말과 같은 나무의 비표면적을 제어함으로써 전도성 페이스트 및 전자기파 차폐물의 전도성 및 인쇄성을 개선한다. | 2015-012732 | 2015-01-26 | 2016-138301 | 2016-08-04 |  |  | SUMITOMO METAL MINING CO LTD | 岡田 浩 ¦ 山下 雄 |  |  |  | 4 | JP2013-168375A(BE) ¦ JP4898450B2(BE) ¦ JP2002-502915A(BE) ¦ JP1990-151673A(BE) | 1 | CN113539549B | 16991810 | JP2016-138301A | 1 | 거절 |  | 2216046001461
JP | JP | P | A | 은코팅 구리분말 및 그것을 이용한 구리 페이스트, 도전성 도료, 도전성 시트 | 【요약】 【과제】구리 분말끼리의 접점을 많게 해 우수한 도전성을 확보하면서, 도전성 페이스트나 전자파 실드 등의 용도로서 적합하게 이용할 수 있는 은코팅 구리 분말을 제공한다. 【해결 수단】본 발명에 따른 은코팅 구리 분말은 개편 상 구리 입자 2가 복수 집합해 응집체의 형태를 가지고 이루어져, 표면에 은이 피복된 은코팅 구리 분말 1으로서, 은이 피복된 구리 입자 2는 주사형 전자현미경(SEM) 관찰로부터 요구되는 평균 긴 축 지름 d가 0.5μm~5μm로 단면 평균 두께가 0.02μm~1.0μm인 평판형이며 당해 은코팅 구리 분말 1의 레이저 회절 산란식 입도 분포 측정법에 의해 요구되는 평균 입자 지름(D50)이 1.0μm~30μm이다. 【선택도】도 1 | [ABSTRACT] [Technical problem] The silver coat copper powder which can be suitably used as a use of conductive paste, an electromagnetic wave shield, etc. is provided, securing the conductivity which increased the point of contact of copper powder and was excellent. [Means for Solution]The copper grain child 2 with whom it is the silver coat copper powder 1 with which multiple piece of 個-like copper grain children 2 gather, silver coat copper powder concerning this invention has a form of a condensation object, and silver was covered by the surface, and silver was covered, The average major axis diameter d called for from scanning electron microscope (SEM) observation by 0.5μ m~5μ m, Section average thickness is plate-like which is 0.02μ m~1.0μ m, and a mean particle size (D50) called for by a laser diffraction dispersion type particle-size-distribution measuring method of the silver coat copper powder 1 concerned is 1.0μ m~30μ m. [Chosen drawing] Drawing 1 | 【청구항1】 개편 상 구리 입자가 복수 집합해 응집체의 형태를 가지고 이루어져, 표면에 은이 피복된 은코팅 구리 분말로서, 상기 은이 피복된 구리 입자는 주사형 전자현미경(SEM) 관찰로부터 요구되는 평균 긴 축 지름이 0.5μm~5μm로 단면 평균 두께가 0.02μm~1.0μm인 평판형이며 레이저 회절 산란식 입도 분포 측정법에 의해 요구되는 평균 입자 지름(D50)이 1.0μm~30μm인 것을 특징으로 하는 은코팅 구리 분말. | [Claim1] The copper grain child with whom it is the silver coat copper powder which multiple piece of 個-like copper grain children gather, and has a form of a condensation object, and with which silver was covered by the surface, and the above-mentioned silver was covered, The average major axis diameter called for from scanning electron microscope (SEM) observation by 0.5μ m~5μ m, Silver coat copper powder, wherein section average thickness is plate-like which is 0.02μ m~1.0μ m and the mean particle size (D50) called for by a laser diffraction dispersion type particle-size-distribution measuring method is 1.0μ m~30μ m. | 【청구항1】 개편 상 구리 입자가 복수 집합해 응집체의 형태를 가지고 이루어져, 표면에 은이 피복된 은코팅 구리 분말로서, 상기 은이 피복된 구리 입자는 주사형 전자현미경(SEM) 관찰로부터 요구되는 평균 긴 축 지름이 0.5μm~5μm로 단면 평균 두께가 0.02μm~1.0μm인 평판형이며 레이저 회절 산란식 입도 분포 측정법에 의해 요구되는 평균 입자 지름(D50)이 1.0μm~30μm인 것을 특징으로 하는 은코팅 구리 분말. | [Claim1] The copper grain child with whom it is the silver coat copper powder which multiple piece of 個-like copper grain children gather, and has a form of a condensation object, and with which silver was covered by the surface, and the above-mentioned silver was covered, The average major axis diameter called for from scanning electron microscope (SEM) observation by 0.5μ m~5μ m, Silver coat copper powder, wherein section average thickness is plate-like which is 0.02μ m~1.0μ m and the mean particle size (D50) called for by a laser diffraction dispersion type particle-size-distribution measuring method is 1.0μ m~30μ m. | [기술분야] 본 발명은 전도성 페이스트와 같은 재료로서 사용되는 은 코팅 구리 분말에 관한 것이고, 전도성을 개선시킬 수 있는 새로운 형상을 보다 상세하게 가지는 은 코팅 구리 분말에 관한 것이다. [해결과제] 본 발명은 전도성 페이스트 및 전자기파 차폐물에서 은 더스트 대신에 더 저렴한 구리 분말을 사용함으로써 전도성을 향상시키고 비용을 감소시키는 문제를 해결하고자 한다. [해결수단] 본 발명은 구리 알갱이 아이가 모여서 응축되고 은으로 덮인 다수의 플레이트를 포함하는 특정 크기 및 형상을 가진 은 코팅 구리 분말을 포함한다. [특징] 여기서 주된 특징은 나무와 같은 특정 크기와 모양의 은 코팅 구리 분말이며, 여러 개의 판과 같은 구리 알갱이 아이들이 모여서 응축되고 은으로 덮인다. [효과] 본 발명은 그렇게 함으로써 전도도를 향상시키고 비용을 절감하며 특정 크기와 모양을 가진 나무와 같은 은 코팅 구리 분말을 사용하며, 다수의 판과 같은 구리 알갱이 아이가 모여서 응축되고 은으로 덮인다. | 2015-158961 | 2015-08-11 | 2016-139598 | 2016-08-04 |  |  | SUMITOMO METAL MINING CO LTD | 岡田 浩 | 2015-012731 | JP | 2015-01-26 | 0 |  | 3 | JP7080950B2(FE) ¦ JP2020-528105A(FE) ¦ US12377461B2(FE) | 16992919 | JP2015-012731 ¦ JP2016-139598A | 2 | 취하 |  | 2216046002758
US | US | P | A1 | FIBROUS COPPER MICROPARTICLES AND PROCESS FOR PRODUCING SAME | The present invention provides fibrous copper microparticles suppressed in the occurrence of irregularities on the surface thereof and the aggregates of the fibrous copper microparticles having an average crystallite diameter controlled so as to fall within a specific range. In the fibrous copper microparticles of the present invention, the number of fibrous copper microparticles each including one or more irregularities each having a dimensional difference of 0.02 μm or more, in a range of 1 μm in the lengthwise direction of a fibrous body, between the maximum diameter portion of the fibrous body and the minimum diameter portion of the fibrous body falling in a diameter dimension range of 0.01 to 0.5 μm, and each having a length of 1 μm or more is 10 or less per 100 of the fibrous copper microparticles. | 본 발명은 이의 표면 상에 요철이 발생하는 것으로 억제된 섬유성 구리 미립자와 특정 범위 내에 속하도록 제어된 평균 결정자 직경을 가지는 상기 섬유성 구리 미립자의 응집체를 제공한다. 본 발명의 섬유상 구리 미세 입자는 각각 섬유체의 최대 직경부와 직경 0.01 내지 0.5㎛의 직경 치수 범위에 떨어지는 섬유체의 최소 직경부 사이의 치수 차이를 가지는는 섬유 구리 미세 입자의 수를 각각 포함한다. 상기 섬유상 구리 미립자의 100 당 길이가 1㎛이상 10 이하이다. | 1. Fibrous copper microparticles, wherein a number of fibrous copper microparticles each including one or more irregularities each having a dimensional difference of 0.02 μm or more, in a range of 1 μm in a lengthwise direction of a fibrous body, between a maximum diameter portion of the fibrous body and a minimum diameter portion of the fibrous body falling in a diameter dimension range of 0.01 to 0.5 μm, and each having a length of 1 μm or more is 10 or less per 100 of the fibrous copper microparticles. | 1. 섬유성 구리 미세 입자, 상기 섬유체의 최대 직경부 및 직경 치수 범위에서 0.01 내지 0.5㎛의 직경 치수 범위에 떨어지는 상기 섬유체의 최소 직경부 사이에서, 각각 섬유 본체의 길이 방향으로 0.02㎛이상의 치수 차이를 가지는 하나 이상의 요철을 각각 포함하는 섬유성 구리 미세 입자. 상기 섬유상 구리 미립자의 100 당 길이가 1㎛이상 10 이하이다. | 1. Fibrous copper microparticles, wherein a number of fibrous copper microparticles each including one or more irregularities each having a dimensional difference of 0.02 μm or more, in a range of 1 μm in a lengthwise direction of a fibrous body, between a maximum diameter portion of the fibrous body and a minimum diameter portion of the fibrous body falling in a diameter dimension range of 0.01 to 0.5 μm, and each having a length of 1 μm or more is 10 or less per 100 of the fibrous copper microparticles. | 1. 섬유성 구리 미세 입자, 상기 섬유체의 최대 직경부 및 직경 치수 범위에서 0.01 내지 0.5㎛의 직경 치수 범위에 떨어지는 상기 섬유체의 최소 직경부 사이에서, 각각 섬유 본체의 길이 방향으로 0.02㎛이상의 치수 차이를 가지는 하나 이상의 요철을 각각 포함하는 섬유성 구리 미세 입자. 상기 섬유상 구리 미립자의 100 당 길이가 1㎛이상 10 이하이다. | [기술분야] 본 발명은 섬유상 구리 미세 입자 각각의 표면에 하나 이상의 요철의 발생이 억제된 섬유상 구리 미세 입자와 동일한 것을 제조하기 위한 공정에 관한 것이다. [해결과제] 본 발명은 섬유상 구리 미세입자의 표면에서 요철의 발생 및 제어된 평균 결정자 직경을 갖는 섬유상 구리 미세입자의 응집체의 생성을 해결하고자 한다. [해결수단] 본 발명은 제어된 불규칙성 발생 및 생산 공정을 갖는 섬유상 구리 미세입자를 포함한다. [특징] 여기서 주된 특징은 섬유상 구리 미립자의 표면에서의 불규칙성 발생의 억제이다. [효과] 따라서, 본 발명은 전기 전도성 재료들의 전기 전도성 및 안정성을 향상시킨다. | 14/649393 | 2013-12-13 | 2016-0214169 | 2016-07-28 |  |  | UNITIKA LTD. | Munenori Yamada ¦ Kou Takeuchi ¦ Mutsumi Matsushita ¦ Airi Horikoshi ¦ Akira Shigeta ¦ Masahiro Hosoda ¦ Yoshiaki Echigo ¦ Kenta Shibata | 2012-273112 ¦ 2012-273113 | JP ¦ JP | 2012-12-14 ¦ 2012-12-14 | 0 |  | 0 |  | 16606080 | CN104781023B ¦ JP2012-273112 ¦ JP2012-273113 ¦ JP2014-133945A ¦ JP6440352B2 ¦ US2016-0214169A1 ¦ WOWO2014-092177A1 | 7 | 포기 |  | 5416030001260
KR | KR | P | A | 구리 나노 와이어를 합성하기 위한 조성물 및 이를 사용한 구리 나노 와이어의 제조 방법 | 본 발명은 구리 나노 와이어를 합성하기 위한 조성물로서, 물을 포함하는 용매, 수용성 구리염, 환원제, 포름아미드계 화합물 및 카르복실산 화합물을 포함하는 조성물 및 이를 사용한 구리 나노 와이어의 제조 방법을 개시한다. 본 발명에 따르면, 수계에서 균일한 구리 나노 와이어를 제조할 수 있으며, 제조된 구리 나노 와이어는 높은 분산 안정성을 가질 수 있다. | The present invention relates to a composition for synthesizing a copper nanowire. Disclosed are a method for manufacturing a copper nanowire using the composition, and the composition comprising: a solvent containing water; water-soluble copper salt; a reducing agent; a formamide-based compound; and a carboxylic acid compound. According to the present invention, the copper nanowire having a uniform quality in a water system can be manufactured, wherein the manufactured copper nanowire can have high distribution stability. | 구리 나노 와이어를 합성하기 위한 조성물로서, i) 물을 포함하는 용매, ii) 수용성 구리염, iii) 구리 착체를 환원시키는 환원제, iv) C3-C30 지방족 탄화수소기를 포함하는 포름아미드계 화합물, 및 v) C3-C30 지방족 카르복실산 화합물 을 포함하는 조성물. | The composition which comprises the solvent which is the composition for synthesizing the copper nanowire and includes the i) water, the formamide group compound including the ii) water soluble copper salt, the reducing agent returning the iii) copper complex, and the iv) C3-C30 aliphatic hydrocarbon group, and the v) C3-C30 aliphatic carboxylic acids compound. | 1. 구리 나노 와이어를 합성하기 위한 조성물로서, i) 물을 포함하는 용매, ii) 수용성 구리염, iii) 구리 착체를 환원시키는 환원제, iv) C3-C30 지방족 탄화수소기를 포함하는 포름아미드계 화합물, 및 v) C3-C30 지방족 카르복실산 화합물 을 포함하는 조성물. | 1. The composition which comprises the solvent which is the composition for synthesizing the copper nanowire and includes the i) water, the formamide group compound including the ii) water soluble copper salt, the reducing agent returning the iii) copper complex, and the iv) C3-C30 aliphatic hydrocarbon group, and the v) C3-C30 aliphatic carboxylic acids compound. | [기술분야] 본 발명은 수계 용매를 사용하여 구리 나노와이어를 합성하기 위한 조성물 및 높은 수율로 고품질 구리 나노와이어를 제조하기 위한 방법에 관한 것이다. [해결과제] 본 발명은 수계 용매를 사용하여 높은 수율로 고품질 구리 나노 와이어를 합성하는 문제를 해결하고, 분산 안정성 및 대량 생산 공정의 문제를 해결하고자 한다. [해결수단] 본 발명은 물, 수용성 구리염, 환원제, 포름아미드기 화합물, 및 카르복실산 화합물을 포함하는 조성물을 포함한다. [특징] 여기서 주요 특징은 수계 용매의 사용 및 높은 수율로 고품질 구리 나노와이어를 달성하기 위한 특정 성분의 포함이다. [효과] 따라서, 본 발명은 물계 용매를 사용하여 합성된 구리 나노와이어의 분산 안정성 및 작업성을 개선한다. | 10-2014-0187505 | 2014-12-23 | 10-2016-0076897 | 2016-07-01 |  |  | 솔브레인홀딩스 주식회사 | 이정호 ¦ 김석주 |  |  |  | 7 | KR10-1448361B1(BE) ¦ KR10-1334601B1(BE) ¦ KR10-1795419B1(BE) ¦ KR10-2012-0115298A(BE) ¦ KR10-1073808B1(BE) ¦ KR10-1025856B1 ¦ WOWO2012-102556A2(BE) | 4 | US11848117B2 ¦ US11037694B2 ¦ US10438714B2 ¦ US10714230B2 | 24292997 | KR10-2178777B1 | 1 | 등록 |  | 3516281000670
JP | JP | P | A | 복합 구리 분말 및 그것을 포함한 도전성 조성물 | 【요약】 【과제】도전성 조성물로 형성된 도전체의 도전성을 높일 수 있는, 구리를 모재로 하는 가루를 제공하는 것. 【해결 수단】본 발명의 복합 구리 분말은 모재 구리 입자와 상기 모재 구리 입자의 표면에 존재하는 은 함유 착화합물을 포함한 복합 구리 입자를 가진다. 모재 구리 입자는 구리의 심재 입자 및 상기 심재 입자의 표면에 존재하는 은의 피복층을 가지는 은코팅 구리 입자를 가진다. 은 함유 착화합물은 은의 카르복실산염과 아민 화합물과의 착화합물을 가진다. 은 함유 착화합물은 1 이상 5 이하의 탄소수의 은 카르복실산염과 포화 또는 불포화 지방족 아민과의 착화합물로 구성되는 것이 적합하다. 【선택도】없음 | [ABSTRACT] [Technical problem] Provide the powder which can make high conductivity of the electric conduction object formed from the conductive constituent and which uses copper as a base material. [Means for Solution]Compound copper powder of this invention has a compound copper grain child containing a base material copper grain child and a silver content complex compound that exists in the base material copper grain child's surface. A base material copper grain child has copper core material particles and a silver coat copper grain child that has an enveloping layer of the silver which exists in the surface of the core material particle. A silver content complex compound has a complex compound of silver carboxylate salt and an amine compound. It is preferred for a silver content complex compound to consist of a complex compound of the carboxylate salt of the silver of 1 or more and 5 or less carbon number, and saturation or unsaturated fat fellows amine. [Chosen drawing] Nothing | 【청구항1】 모재 구리 입자와 상기 모재 구리 입자의 표면에 존재하는 은 함유 착화합물을 포함한 복합 구리 입자를 가지는 복합 구리 분말로서, 상기 모재 구리 입자는 구리의 심재 입자 및 상기 심재 입자의 표면에 존재하는 은의 피복층을 가지는 은코팅 구리 입자를 포함하고 상기 은 함유 착화합물이 은의 카르복실산염과 아민 화합물과의 착화합물을 가지는, 복합 구리 분말. | [Claim1] Are the compound copper grain child containing a base material copper grain child and the silver content complex compound that exists in the base material copper grain child'ss surface compound copper powder which it has, and the above-mentioned base material copper grain child, Compound copper powder in which the above-mentioned silver content complex compound has a complex compound of silver carboxylate salt and an amine compound including copper core material particles and the silver coat copper grain child that has an enveloping layer of the silver which exists in the surface of the core material particle. | 【청구항1】 모재 구리 입자와 상기 모재 구리 입자의 표면에 존재하는 은 함유 착화합물을 포함한 복합 구리 입자를 가지는 복합 구리 분말로서, 상기 모재 구리 입자는 구리의 심재 입자 및 상기 심재 입자의 표면에 존재하는 은의 피복층을 가지는 은코팅 구리 입자를 포함하고 상기 은 함유 착화합물이 은의 카르복실산염과 아민 화합물과의 착화합물을 가지는, 복합 구리 분말. | [Claim1] Are the compound copper grain child containing a base material copper grain child and the silver content complex compound that exists in the base material copper grain child'ss surface compound copper powder which it has, and the above-mentioned base material copper grain child, Compound copper powder in which the above-mentioned silver content complex compound has a complex compound of silver carboxylate salt and an amine compound including copper core material particles and the silver coat copper grain child that has an enveloping layer of the silver which exists in the surface of the core material particle. | [기술분야] 본 발명은 복합 구리 분말을 포함하는 도전성 성분에 관한 것으로, 전기 전도체와 같은 다양한 제품에 적용될 수 있다. [해결과제] 본 발명은 높은 저항을 초래할 수 있는 은 미립자를 사용하여 전기 전도 물체의 부피 변화 및 크기 제어 문제를 해결하고자 한다. [해결수단] 본 발명은 구리 기재 입자 자식의 표면 상에 은 함량 착화합물을 갖는 화합물 구리 분말을 포함한다. [특징] 여기서 주된 특징은 전도성 및 치수 안정성을 향상시키기 위해 구리 기재 입자 자식의 표면 상에 은 함량 착화합물을 갖는 화합물 구리 분말의 사용이다. [효과] 따라서, 본 발명은 구리 베이스 재료 그레인 자식의 표면 상에 은 함량 복합 화합물을 가진 복합 구리 분말을 사용함으로써 전기 전도 물체의 전도성 및 치수 안정성을 개선한다. | 2015-243169 | 2015-12-14 | 2016-113699 | 2016-06-23 |  |  | MITSUI MINING & SMELTING CO LTD | 森 裕輝 ¦ 佐々木 宣宏 ¦ 重谷 力 ¦ 箕輪 光 ¦ 青木 慎司 | 2014-252839 | JP | 2014-12-15 | 0 |  | 2 | CN117884643B ¦ CN113145857B | 16972285 | JP2014-252839 ¦ JP2016-113699A | 2 | 취하 |  | 2216038001774
JP | JP | P | A | 은코팅 구리분말 및 그 제조 방법 | 【요약】 【과제】페이스트 중으로의 분산성을 향상시킴과 동시에 기판과의 밀착성이 양호하고 도전막을 균일하게 형성하는 것이 가능하며 형성된 도전막과 기판과의 밀착성도 양호한 것이 되는 은코팅 구리 분말 및 은코팅 구리 분말 제조 방법을 제공한다. 【해결 수단】본 발명에 따른 은코팅 구리 분말은 유기 표면 처리제에 의해 처리되고 메탄올 50 용량%수용액에서의 접촉각이 80°이하이며 표면 SP값이 18을 초과하는 것을 특징으로 한다. 또한 본 발명에 따른 은코팅 구리 분말 제조 방법은 심재로서의 구리 입자 표면에 은을 피복하는 은코팅 처리 공정 S1와 은코팅 처리 공정 S1에 의해 얻어진 은코팅 구리 분말 슬러리를 고액 분리 후, 은코팅 구리 입자를 세척할 때 세정액에 유기 표면 처리제를 첨가해 은코팅 구리 입자 표면에 유기 표면 처리제를 흡착시키는 표면 처리 공정 S2와 표면 처리 공정 S2로 유기 표면 처리제를 흡착시킨 건조 후의 은코팅 구리 입자를 해쇄하는 해쇄 공정 S3를 가진다. 【선택도】도 1 | [ABSTRACT] [Technical problem] While improving the dispersibility of a under [ a paste ], adhesion nature with a substrate is good and it provides the manufacturing method of the silver coat copper powder used as what also has the adhesion nature of the electric conduction film and substrate which were formed possible forming an electric conduction film uniformly and good, and silver coat copper powder. [Means for Solution]Silver coat copper powder concerning this invention is processed by organic finishing agent, and an angle of contact in methanol 50 capacity % solution is below 80 °, and a surface SP value exceeds 18. The manufacturing method of the silver coat copper powder concerning this invention, The silver coat copper powder slurry obtained by the silver coat processing process S1 of covering silver on the copper grain child surface as a core material, and the silver coat processing process S1 After solid-liquid separation, It has the surface treatment process S2 which adds an organic finishing agent to cleaning fluid, and makes the silver coat copper grain child surface adsorb an organic finishing agent when washing a silver coat copper grain child, and the crushing process S3 which cracks the silver coat copper grain child after the dryness to which the organic finishing agent was made to stick at the surface treatment process S2. [Chosen drawing] Drawing 1 | 【청구항1】 구리 입자의 표면에 은 층이 형성된 은코팅 구리 입자의 표면이 유기 표면 처리제에 의해 처리되고 메탄올 50 용량%수용액에서의 접촉각이 80°이하이며 표면 SP값이 18을 초과하는 것을 특징으로 하는 은코팅 구리 분말. | [Claim1] Silver coat copper powder which a silver coat copper grain child'ss surface where the silver larer was formed in a copper grain child'ss surface is processed by the organic finishing agent, and the angle of contact in methanol 50 capacity % solution is below 80 °, and is characterized by a surface SP value exceeding 18. | 【청구항1】 구리 입자의 표면에 은 층이 형성된 은코팅 구리 입자의 표면이 유기 표면 처리제에 의해 처리되고 메탄올 50 용량%수용액에서의 접촉각이 80°이하이며 표면 SP값이 18을 초과하는 것을 특징으로 하는 은코팅 구리 분말. ¦ 【청구항8】 심재로서 구리 입자를 이용해 상기 구리 입자 표면에 은 층을 구비한 은코팅 구리 분말 제조 방법으로서, 상기 구리 입자의 표면에 은 층을 형성하는 은코팅 처리 공정과 상기 은코팅 처리 공정에서 얻어진 은코팅 구리 입자의 슬러리를 고액 분리 후, 세척할 때 당해 은코팅 구리 분말의 메탄올 50 용량%수용액에서의 접촉각이 80°이하이며 표면 SP값이 18을 초과하도록 유기 표면 처리제를 첨가해 상기 은코팅 구리 입자 표면에 흡착시키고 건조하는 표면 처리 공정과 상기 표면처리 공정에서 상기 유기 표면 처리제를 흡착시킨 건조 후의 상기 은코팅 구리 입자를 해쇄하는 해쇄 공정를 가지는 것을 특징으로 하는 은코팅 구리 분말 제조 방법. | [Claim1] Silver coat copper powder which a silver coat copper grain child'ss surface where the silver larer was formed in a copper grain child'ss surface is processed by the organic finishing agent, and the angle of contact in methanol 50 capacity % solution is below 80 °, and is characterized by a surface SP value exceeding 18. ¦ [Claim8] The silver coat processing process of being a manufacturing method of the silver coat copper powder which equipped the above-mentioned copper grain child surface with the silver larer, and forming a silver larer in the above-mentioned copper grain child'ss surface using a copper grain child as a core material, A silver coat copper grain child'ss slurry obtained at the above-mentioned silver coat processing process After solid-liquid separation, When washing, the angle of contact in methanol 50 capacity % solution of the silver coat copper powder concerned is below 80 °, And the surface treatment process which adds an organic finishing agent, is made to stick to the above-mentioned silver coat copper grain child surface so that a surface SP value may exceed 18, and is dried, A manufacturing method of the silver coat copper powder having a crushing process which cracks the above-mentioned silver coat copper grain child after the dryness to which the above-mentioned organic finishing agent was made to stick at the above-mentioned surface treatment process. | [기술분야] 본 발명은 은 코팅 구리 분말 및 이의 제조 방법에 관한 것이며, 전자 장비의 배선층, 전극 등의 형성에 사용되는 수지형 은 코팅 구리 페이스트에 적용될 수 있다. [해결과제] 본 발명은 전도성에서 구리 또는 은보다 열등한 구리 표면 상에 양호한 은을 커버함으로써 구리 분말의 내산화성 및 전기 전도 특성의 문제를 해결하고자 한다. [해결수단] 본 발명은 은 코팅 처리 공정, 표면 처리 공정, 및 분쇄 공정을 포함하는 은 코팅 구리 분말을 위한 제조 방법을 포함한다. [특징] 여기서 주요 특징은 80°미만의 접촉각 및 18을 초과하는 표면 SP 값을 달성하기 위한 표면 품질의 제어이며, 페이스트의 분산성 및 기판과의 접착 특성을 향상시킨다. [효과] 따라서, 본 발명은 페이스트의 분산성을 향상시키고 기판과의 접착 특성을 향상시켜, 양호한 접착 강도를 갖는 균일한 전기 전도 필름의 형성을 유도한다. | 2015-126187 | 2015-06-24 | 2016-108649 | 2016-06-20 |  |  | SUMITOMO METAL MINING CO LTD | 岡田 浩 | 2014-238743 | JP | 2014-11-26 | 1 | WOWO2012-173245A1(BE) | 2 | CN114101665B ¦ JP7245165B2(FE) | 16966243 | JP2014-238743 ¦ JP2016-108649A | 2 | 거절 |  | 2216037004724
JP | JP | P | A | 금속 표면의 처리 방법 및 당해 방법에 의해 처리된 은 피착 구리 및 복합 금속체 | 【요약】 【과제】금속구리 또는 그 합금의 표면에 금속 은을 개재시켜 표면 처리해 복합화함으로써, 금속구리(합금) 간의 융착에 의한 접합을 비교적 저온에서 일으키기 위한 금속의 표면 처리 방법을 제공한다. 【해결 수단】가열에 의해 분해해 금속 은을 생성할 수 있는 은 화합물과 알킬 아민과의 아민 착체를 알킬 아민의 존재 하에 금속구리 또는 구리합금을 포함한 금속 표면에서 가열하여 당해 금속 표면에 은을 석출시킨다. 【선택도】없음 | [ABSTRACT] [Technical problem] By making metal silver placed between the surfaces of metal copper or its alloy, carrying out a surface treatment and compounding, the surface treatment method of the metal for producing comparatively junction by fusion between metal copper (alloy) at low temperature is provided. [Means for Solution]An amine complex of a silver compound and alkylamine which decompose by heating and can generate metal silver is heated under existence of alkylamine by a surface of metal containing metal copper or a copper alloy, and silver is deposited to the surface of metal concerned. [Chosen drawing] Nothing | 【청구항1】 가열에 의해 분해해 금속 은을 생성할 수 있는 은 화합물과 알킬 아민을 포함한 아민 착체를 알킬 아민의 존재 하에 금속구리 표면에서 가열하여 당해 금속구리 표면에 은을 석출시키는 것을 특징으로 하는 금속 표면의 처리 방법. | [Claim1] A disposal method of the surface of metal heating the amine complex containing the silver compound which decomposes by heating and can generate metal silver, and alkylamine on the metal copper surface under existence of alkylamine, and depositing silver on the metal copper surface concerned. | 【청구항1】 가열에 의해 분해해 금속 은을 생성할 수 있는 은 화합물과 알킬 아민을 포함한 아민 착체를 알킬 아민의 존재 하에 금속구리 표면에서 가열하여 당해 금속구리 표면에 은을 석출시키는 것을 특징으로 하는 금속 표면의 처리 방법. ¦ 【청구항4】 금속구리 중 적어도 일부 표면에서 가열에 의해 분해해 금속 은을 생성할 수 있는 은 화합물과 알킬 아민을 포함한 아민 착체를 알킬 아민의 존재 하에 가열하여 상기 금속구리 표면 중 적어도 일부에 금속 은을 석출시켜서 이루어지는 것을 특징으로 하는 은 피착 구리. ¦ 【청구항11】 금속구리를 분산상으로서 상기 분산상이 은에 의해 결합된 구조를 가지는 복합 금속체로서, 3.0×10-3Ω·cm이하의 체적 저항률을 나타내는 것을 특징으로 하는 복합 금속체. | [Claim1] A disposal method of the surface of metal heating the amine complex containing the silver compound which decomposes by heating and can generate metal silver, and alkylamine on the metal copper surface under existence of alkylamine, and depositing silver on the metal copper surface concerned. ¦ [Claim4] Silver covering copper which heats the amine complex containing the silver compound which decomposes by heating and can generate metal silver on the at least one-copy surface of metal copper, and alkylamine under existence of alkylamine, and is characterized by making metal silver come to deposit on at least a part of above-mentioned metal copper surface. ¦ [Claim11] The compound metal object which is a compound metal object which has the structure where the disperse phase was combined with silver by making metal copper into a disperse phase, and is characterized by showing the volume resistivity below 3.0×10-3Ω and cm. | [기술분야] 본 발명은 아민 착물 및 열처리를 이용하여 금속, 특히 구리의 표면에 은 피복을 효율적으로 형성하는 방법에 관한 것으로서, 전자 소자, 배선 재료 등 다양한 제품에 적용될 수 있다. [해결과제] 본 발명은 아민 착물 및 열처리를 사용하여 금속, 특히 구리의 표면 상에 은 피복을 효율적으로 형성하고, 금속 구리 표면 사이의 접합 특성을 개선하기 위한 방법을 제공하는 문제를 해결하고자 한다. [해결수단] 본 발명은 아민 착물 및 열처리를 사용하여 금속, 특히 구리의 표면 상에 은 피복을 효율적으로 형성하기 위한 방법을 포함한다. [특징] 여기서 주된 특징은 금속, 특히 구리의 표면 상에 은 피복을 효율적으로 형성하기 위한 아민 착물의 사용 및 열처리이다. [효과] 따라서, 본 발명은 아민 착물 및 열처리를 사용하여 금속, 특히 구리의 표면 상에 은 피복을 효율적으로 형성함으로써 금속 구리 표면 사이의 접합 특성을 개선한다. | 2014-235893 | 2014-11-20 | 2016-098398 | 2016-05-30 |  |  | YAMAGATA UNIV | 栗原 正人 ¦ 宇留間 慶麗 |  |  |  | 4 | JP5453598B2(BE) ¦ JP2009-024193A(BE) ¦ JP2008-111175A(BE) ¦ JP1998-072673A(BE) | 3 | JP7568891B2(FE) ¦ JP2017-201052A ¦ JP6603989B2(FE) | 16960199 | JP2016-098398A ¦ WOWO2016-080544A1 | 2 | 거절 |  | 2216033004471
JP | JP | P | A | 은코팅 구리분말 및 그것을 이용한 도전성 페이스트, 도전성 도료, 도전성 시트 | 【요약】 【과제】은을 피복한 수지상 구리 분말끼리가 접촉할 때 접점을 많게 해 우수한 도전성을 확보하면서, 응집을 방지하여 도전성 페이스트나 전자파 실드 등의 용도로서 적합하게 이용할 수 있는 수지상 은코팅 구리 분말을 제공한다. 【해결 수단】본 발명에 따른 은코팅 구리 분말은 수지상으로 성장한 주간 2와 그 주간 2에서 나뉜 복수의 가지 3을 가지는 형상의 구리 입자 1이 집합해 이루어지며 표면에 은이 피복된 은코팅 구리 분말로서, 구리 입자 1의 주간 2 및 가지 3의 단면 평균 두께가 0.02μm~0.5μm의 평판형이며 당해 은코팅 구리 분말의 평균 입자 지름(D50)이 1.0μm~30μm이다. 【선택도】도 1 | [ABSTRACT] [Technical problem] Securing the conductivity which increased the point of contact at the time of contacting in the tree-like copper powder which covered silver, and was excellent, condensation is prevented and the silver coat copper powder of the shape of a tree which can be suitably used as a use of conductive paste, an electromagnetic wave shield, etc. is provided. [Means for Solution]The copper grain children 1 of shape who have the chief editor 2 silver coat copper powder concerning this invention grew up to be in the shape of a tree, and a plurality of branches 3 branched from the chief editor 2 gather, It is the silver coat copper powder with which silver was covered by the surface, and the copper grain child's 1 chief editor 2 and section average thickness of the branch 3 are plate-like [ of 0.02μ m~0.5μ m ], A mean particle size (D50) of the silver coat copper powder concerned is 1.0μ m~30μ m. [Chosen drawing] Drawing 1 | 【청구항1】 수지상으로 성장한 주간과 상기 주간에서 나뉜 복수의 가지를 가지는 형상의 구리 입자가 집합해 이루어지며 표면에 은이 피복된 은코팅 구리 분말로서, 상기 구리 입자의 주간 및 가지의 단면 평균 두께가 0.02μm~0.5μm의 평판형이며 당해 은코팅 구리 분말의 평균 입자 지름(D50)이 1.0μm~30μm인 것을 특징으로 하는 은코팅 구리 분말. | [Claim1] The copper grain children of shape who have the chief editor grown-up in the shape of a tree and a plurality of branches branched from the chief editor gather, It is the silver coat copper powder with which silver was covered by the surface, and the above-mentioned copper grain child'ss chief editor and the section average thickness of a branch are plate-like [ of 0.02μ m~0.5μ m ], Silver coat copper powder, wherein the mean particle size (D50) of the silver coat copper powder concerned is 1.0μ m~30μ m. | 【청구항1】 수지상으로 성장한 주간과 상기 주간에서 나뉜 복수의 가지를 가지는 형상의 구리 입자가 집합해 이루어지며 표면에 은이 피복된 은코팅 구리 분말로서, 상기 구리 입자의 주간 및 가지의 단면 평균 두께가 0.02μm~0.5μm의 평판형이며 당해 은코팅 구리 분말의 평균 입자 지름(D50)이 1.0μm~30μm인 것을 특징으로 하는 은코팅 구리 분말. | [Claim1] The copper grain children of shape who have the chief editor grown-up in the shape of a tree and a plurality of branches branched from the chief editor gather, It is the silver coat copper powder with which silver was covered by the surface, and the above-mentioned copper grain child'ss chief editor and the section average thickness of a branch are plate-like [ of 0.02μ m~0.5μ m ], Silver coat copper powder, wherein the mean particle size (D50) of the silver coat copper powder concerned is 1.0μ m~30μ m. | [기술분야] 본 발명은 나무와 같은 은 코팅 구리 분말에 관한 것이며, 전도성 페이스트 및 전자기파 차폐 재료에 적용될 수 있다. [해결과제] 본 발명은 전도성 페이스트 및 전자기파 차폐 재료에서 금속 필러로서 사용될 때 수지에서 구리 분말 얽힘, 응축, 및 비-균일 분포와 같은 트리의 문제를 해결하고자 한다. [해결수단] 본 발명은 플레이트와 같은 구리 알갱이 아이를 가진 나무와 같은 구리 분말과 은 코팅을 포함한다. [특징] 여기서 주요 특징은 판과 같은 섹션 평균 두께와 은 코팅을 가진 구리 알갱이 아이의 나무 모양이다. [효과] 따라서, 본 발명은 구리 분말과 같은 나무와의 더 많은 접촉점을 확보함으로써 전도도를 향상시키고 응축을 방지한다. | 2015-128637 | 2015-06-26 | 2016-094658 | 2016-05-26 |  |  | SUMITOMO METAL MINING CO LTD | 岡田 浩 ¦ 山下 秀幸 | 2014-229231 | JP | 2014-11-11 | 0 |  | 0 |  | 16957170 | JP2014-229231 ¦ JP2016-094658A | 2 | 거절 |  | 2216032001555
JP | JP | P | A | 은코팅 구리분말 및 그것을 이용한 도전성 페이스트, 도전성 도료, 도전성 시트 | 【요약】 (수정유) 【과제】도전성을 저하시키지 않고 내산화성을 향상시킴과 동시에 마이그레이션을 효과적으로 억제한다고 하는 양쪽 모두의 특성을 가지며, 도전성 페이스트나 전자파 실드 등의 용도로서 적합하게 이용할 수 있는 은코팅 구리 분말의 제공. 【해결 수단】심재로서 구리 분말을 이용해 그 표면이 니켈을 포함한 은으로 피복해서 이루어지는 구리 분말. 은 피복 중에 포함되는 니켈 함유량은 은 질량에 대해서5~800질량 ppm인 것이 바람직하고 은 함유량( 은 피복량)은 은 피복한 당해 은코팅 구리 분말 전체의 질량100%에 대해서 0.5~50 질량%인 것이 바람직하다. 상기 구리 분말이 구형, 플레이크형 , 원반형 또는 타원체형이며 평균 입경이 0.1~20μm인 은코팅 구리 분말. 【선택도】도 1 | [ABSTRACT] (Correction possession) [Technical problem] Offer of the silver coat copper powder which has the characteristic of both of controlling migration effectively while improving oxidation resistance, and can be suitably used as a use of conductive paste, an electromagnetic wave shield, etc. without reducing conductivity. [Means for Solution]Copper powder which the surface covers with silver containing nickel using copper powder as a core material. As for the nickel content contained during silver covering, it is preferred that they are 5~800 mass ppm to silver mass, and, as for silver content (silver coating volume), it is preferred that it is the 0.5~50 mass % to 100% of the mass of the whole silver coat copper powder concerned which carried out silver covering. Silver coat copper powder whose above-mentioned copper powder has a globular shape, the shape of flakes, the shape of a disk, or the shape of an ellipse and whose average particle diameter is 0.1~20μ m. [Chosen drawing] Drawing 1 | 【청구항1】 심재로서 구리 분말을 이용해 그 표면이 니켈을 포함한 은으로 피복해서 이루어지는 것을 특징으로 하는 은코팅 구리 분말. | [Claim1] Silver coat copper powder which the surface covers with the silver containing nickel, using copper powder as a core material, and is characterized by things. | 【청구항1】 심재로서 구리 분말을 이용해 그 표면이 니켈을 포함한 은으로 피복해서 이루어지는 것을 특징으로 하는 은코팅 구리 분말. | [Claim1] Silver coat copper powder which the surface covers with the silver containing nickel, using copper powder as a core material, and is characterized by things. | [기술분야] 본 발명은 구리 분말의 표면 상에 은을 커버하고 전도성 페이스트, 전자기파 차폐물 등에 적용될 수 있는 은 코팅 구리 분말에 관한 것이다. [해결과제] 본 발명은 전도성 페이스트 및 전자기파 차폐물에 사용되는 구리 분말에서의 내산화성 및 마이그레이션 제어의 문제를 해결하고자 한다. [해결수단] 본 발명은 구리 분말의 표면 상에 니켈을 함유하는 은을 갖는 은 코팅 구리 분말을 포함한다. [특징] 여기서 주요 특징은 마이그레이션을 효과적으로 제어하기 위해 은 코팅에 니켈을 포함시키는 것이다. [효과] 따라서, 본 발명은 내산화성을 향상시키고 전도성 페이스트 및 전자기파 차폐물에 사용되는 구리 분말에서 마이그레이션의 제어를 효과적으로 향상시킨다. | 2015-218282 | 2015-11-06 | 2016-094665 | 2016-05-26 |  |  | SUMITOMO METAL MINING CO LTD | 岡田 浩 ¦ 山下 秀幸 | 2014-227375 | JP | 2014-11-07 | 2 | JP5576319B2(BE) ¦ JP5521227B2(BE) | 4 | KR10-2460883B1 ¦ KR10-2193224B1(FE) ¦ KR10-2197711B1(FE) ¦ KR10-2018-0071652A | 16957175 | JP2014-227375 ¦ JP2016-094665A | 2 | 거절 |  | 2216032001562
JP | JP | P | A | 구리 분말 및 그것을 이용한 구리 페이스트, 도전성 도료, 도전성 시트 | 【요약】 【과제】구리 분말끼리의 접점을 많게 해 우수한 도전성을 확보하면서, 도전성 페이스트나 전자파 실드 등의 용도로서 적합하게 이용할 수 있는 구리 분말을 제공한다. 【해결 수단】본 발명에 따른 구리 분말은 수지상으로 성장한 주간 2와 그 주간 2에서 나뉜 복수의 가지 3을 가지는 형상의 구리 입자 1이 집합한 구리 분말(수지상 구리 분말)로서, 구리 입자 1의 주간 2 및 가지 3은 단면 평균 두께가 0.02μm~0.3μm의 평판형이며 당해 구리 분말의 평균 입자 지름(D50)이 1.0μm~30μm이다. 【선택도】도 1 | [ABSTRACT] [Technical problem] The copper powder which can be suitably used as a use of conductive paste, an electromagnetic wave shield, etc. is provided, securing the conductivity which increased the point of contact of copper powder and was excellent. [Means for Solution]Copper powder concerning this invention is the copper powder (tree-like copper powder) in which the copper grain children 1 of shape who have the chief editor 2 grown-up in the shape of a tree and a plurality of branches 3 branched from the chief editor 2 gathered, Section average thickness is plate-like [ of 0.02μ m~0.3μ m ], and a mean particle size (D50) of the copper powder concerned of the copper grain child's 1 the chief editor 2 and branch 3 is 1.0μ m~30μ m. [Chosen drawing] Drawing 1 | 【청구항1】 수지상으로 성장한 주간과 상기 주간에서 나뉜 복수의 가지를 가지는 형상의 구리 입자가 집합한 구리 분말로서, 상기 구리 입자의 주간 및 가지는 단면 평균 두께가 0.02μm~0.3μm의 평판형이며 당해 구리 분말의 평균 입자 지름(D50)이 1.0μm~30μm인 것을 특징으로 하는 구리 분말. | [Claim1] It is the copper powder in which the copper grain children of shape who have the chief editor grown-up in the shape of a tree and a plurality of branches branched from the chief editor gathered, Copper powder to which the above-mentioned copper grain child'ss chief editor and branch are characterized by section average thickness'ss being plate-like [ of 0.02μ m~0.3μ m ], and the mean particle size (D50) of the copper powder concerned being 1.0μ m~30μ m. | 【청구항1】 수지상으로 성장한 주간과 상기 주간에서 나뉜 복수의 가지를 가지는 형상의 구리 입자가 집합한 구리 분말로서, 상기 구리 입자의 주간 및 가지는 단면 평균 두께가 0.02μm~0.3μm의 평판형이며 당해 구리 분말의 평균 입자 지름(D50)이 1.0μm~30μm인 것을 특징으로 하는 구리 분말. | [Claim1] It is the copper powder in which the copper grain children of shape who have the chief editor grown-up in the shape of a tree and a plurality of branches branched from the chief editor gathered, Copper powder to which the above-mentioned copper grain child'ss chief editor and branch are characterized by section average thickness'ss being plate-like [ of 0.02μ m~0.3μ m ], and the mean particle size (D50) of the copper powder concerned being 1.0μ m~30μ m. | [기술분야] 본 발명은 전도성 페이스트 및 전자파 차폐재용 소재로 사용되는 나무 같은 구리 분말에 관한 것으로, 전도성 페이스트, 전자파 차폐재, 전도성 도료 등 다양한 제품에 적용될 수 있다. [해결과제] 본 발명은 특정한 특성을 갖는 트리-유사 구리 분말을 사용함으로써 전도성을 확보하고 전도성 페이스트 및 전자기파 차폐부에서 결로를 방지하는 과제를 해결하고자 한다. [해결수단] 본 발명은 단면 평균 두께가 0.02μm~0.3μm이고 평균 입자 크기(D50)가 1.0μm~30μm인 플레이트형 구리 알갱이 아이를 포함하는 특정 특성을 가진 트리형 구리 분말을 포함한다. [특징] 여기서 주된 특징은 단면 평균 두께가 0.02μm~0.3μm이고 평균 입자 크기(D50)가 1.0μm~30μm인 판형 구리 알갱이 아이를 포함하는 특정 특성을 가진 나무 같은 구리 분말이다. [효과] 따라서, 본 발명은 특정 특성을 가진 트리와 같은 구리 분말을 사용함으로써 전도성을 개선하고 전도성 페이스트 및 전자기파 차폐물에서 결로를 방지한다. | 2014-222710 | 2014-10-31 | 2016-089199 | 2016-05-23 |  |  | SUMITOMO METAL MINING CO LTD | 岡田 浩 ¦ 山下 雄 |  |  |  | 4 | JP4697643B2(BE) ¦ JP1991-053092A(BE) ¦ JP1989-247584A(BE) ¦ JP1988-081706 A (미포함) | 1 | KR10-2023-0172382A(FE) | 16955573 | JP6274076B2 | 1 | 소멸(연차료 불납에 의한 말소) |  | 2216031009483
KR | KR | P | A | 구리분 | 미립 구리분이어도, 압분(壓粉) 저항이 낮으며 우수한 도전성을 확보할 수 있는, 새로운 구리분을 제공하고자 한다. 레이저 회절 산란식 입도 분포 측정 장치에 의해서 측정되는 체적 누적 입경 D50이 0.20㎛∼0.70㎛이며, 또한, 당해 D50에 대한 결정자경의 비율(결정자경/D50)이 0.15∼0.60(㎛/㎛)인 것을 특징으로 하는 구리분을 제안한다. | It is the granules copper content. Still the new copper content in which the powder compression resistance is low and securing the excellent conductivity tries to be provided. The volume accumulation particle diameter D50 measured by the distribution measuring device the laser diffraction scattering formula mouth is 0.20㎛∼0.70㎛. And the copper content which moreover experiences and in which the rate (crystallite diameter / D50) of the crystallite diameter about the D50 is 0.15∼ 0.60 (㎛/㎛) is suggested. | 레이저 회절 산란식 입도 분포 측정 장치에 의해서 측정되는 체적 누적 입경 D50이 0.20㎛∼0.70㎛이며, 또한, 당해 D50에 대한 결정자경의 비율(결정자경/D50)이 0.15∼0.60(㎛/㎛)인 것을 특징으로 하는 구리분. | The copper content, wherein the volume accumulation particle diameter D50 which the laser diffraction scattering formula mouth is measured by the distribution measuring device is the rate (crystallite diameter / D50) of the crystallite diameter about the D50 is 0.15∼ 0.60 (㎛/㎛) it moreover experiences it is 0.20㎛∼0.70㎛. | 1. 레이저 회절 산란식 입도 분포 측정 장치에 의해서 측정되는 체적 누적 입경 D50이 0.20㎛∼0.70㎛이며, 또한, 당해 D50에 대한 결정자경의 비율(결정자경/D50)이 0.15∼0.60(㎛/㎛)인 것을 특징으로 하는 구리분. | 1. The copper content, wherein the volume accumulation particle diameter D50 which the laser diffraction scattering formula mouth is measured by the distribution measuring device is the rate (crystallite diameter / D50) of the crystallite diameter about the D50 is 0.15∼ 0.60 (㎛/㎛) it moreover experiences it is 0.20㎛∼0.70㎛. | [기술분야] 본 발명은 상기 사용 가능한 구리 함량을 위해 사용된 상기 전도성 페이스트에 사용될 수 있는 상기 구리 함량, 예를 들어 모든 종류의 상기 사용의 전도성 재료로서 상기 전도성 충전제로서 상기 전기 회로 또는 상기 세라믹 커패시터 등의 상기 형성의 상기 외부 전극의 형성에 관한 것이다. [해결과제] 본 발명은 표면 산화가 상당하고 분말 압축 저항성이 향상되었음을 해결하고자 한다. 따라서, 페이스트 인쇄 ·를 경화시키고 회로 전도성을 형성할 때 아래로 떨어졌다. 도전성 신뢰성이 요구되는 부분에서는 회로 재료로서 채용할 수 없다는 것을 대상에 포함시켰다. [해결수단] 본 발명은 상기 분포 측정 장치에 의해 측정된 상기 레이저 회절 산란 공식 입이 0.20 μm 내지 0.70 μm이고 상기 D50에 대한 상기 결정체 직경의 속도 (결정체 직경/D50 )가 0.15~0.60(μm/μm)인 체적 축적 입자 직경 D50을 포함한다. [특징] 여기서 주요 특징은 본 발명이 제안하는 구리 함량이며, 0.01atm%이상의 과립 및 P(인)이고, 또한, 추가로 측정되는 부피 기준 입자 크기 분포에 따른 D50, 레이저 회절 산란식 입도 분포 측정 방법 및 0.1μm 내지 10μm이다. [효과] 따라서, 본 발명은 분말 압축 저항성을 향상시키고 구리 함량의 우수한 전도성 및 분산성을 향상시킨다. | 10-2016-7009321 | 2015-01-21 | 10-2016-0052723 | 2016-05-12 |  |  | 미쓰이킨조쿠주식회사 | 오타 고유 ¦ 쇼우지구치 다카시 | 2014-026198 | JP | 2014-02-14 | 1 | JP5519938B2(BE) | 4 | KR10-2847099B1(FE) ¦ KR10-2226688B1(FE) ¦ KR10-2343459B1(FE) ¦ US11253921B2 | 92886081 | CN105705276B ¦ JP2014-026198 ¦ JP5826435B1 ¦ JP5937730B2 ¦ KR10-1671324B1 ¦ TWI580800B ¦ WOWO2015-122251A1 | 7 | 등록 |  | 3516203002627
JP | JP | P | A | 피복 구리입자 및 그 제조 방법 | 【요약】 (수정유) 【과제】내산화성과 소결성이 우수한 표면 처리 구리 입자의 제공. 【해결 수단】구리 입자와 구리 입자의 표면에 1 nm2당 2.5~5.2 분자의 밀도로 배치되는 지방족 카르복실산을 포함한 피복층를 포함한 피복 구리 입자이며 지방족 카르복실산 구리 착체를 열분해 처리함으로써, 구리 이온이 환원되어 금속구리 입자가 생성하고 금속구리 입자의 표면에 지방족 카르복실산이 예를 들면 물리적으로 흡착함으로써, 소정의 피복 밀도의 지방족 카르복실산을 포함한 피복층이 형성되고, 원하는 피복 구리 입자를 얻을 수 있다. 【선택도】없음 | [ABSTRACT] (Correction possession) [Technical problem] Offer of the surface treatment copper grain child who is excellent in oxidation resistance and sintering nature. [Means for Solution]Are a covering copper grain child containing a copper grain child and an enveloping layer containing aliphatic carboxylic acid arranged by density of 2.5~5.2 molecules per 1nm2 on a copper grain child's surface, and an aliphatic-carboxylic-acid copper complex by carrying out thermal decomposition processing, A copper ion is returned, a metal copper grain child generates, an enveloping layer containing aliphatic carboxylic acid of predetermined covering density is formed in a metal copper grain child's surface because aliphatic carboxylic acid adsorbs physically, for example, and a desired covering copper grain child is obtained. [Chosen drawing] Nothing | 【청구항1】 구리 입자와 구리 입자의 표면에 1 nm2당 2.5~5.2 분자의 밀도로 배치되는 지방족 카르복실산을 포함한 피복층를 포함한 피복 구리 입자. | [Claim1] The covering copper grain child containing a copper grain child and the enveloping layer containing the aliphatic carboxylic acid arranged by the density of 2.5~5.2 molecules per 1nm2 on a copper grain child'ss surface. | 【청구항1】 구리 입자와 구리 입자의 표면에 1 nm2당 2.5~5.2 분자의 밀도로 배치되는 지방족 카르복실산을 포함한 피복층를 포함한 피복 구리 입자. | [Claim1] The covering copper grain child containing a copper grain child and the enveloping layer containing the aliphatic carboxylic acid arranged by the density of 2.5~5.2 molecules per 1nm2 on a copper grain child'ss surface. | [기술분야] 본 발명은 인쇄 가능한 전자 분야의 전자 장비에 적용될 수 있는 피복 구리 알갱이 아이 및 이의 제조 방법에 관한 것이다. [해결과제] 본 발명은 금 및 은 재료의 문제를 극복하기 위해 구리 시스템 재료를 사용하여, 인쇄 가능한 전자 분야의 전자 장비용 보호 필름을 제공하는 기술적 문제를 해결하고자 한다. [해결수단] 본 발명은 구리 그레인 자식을 함유하는 피복 구리 그레인 자식 및 구리 그레인 자식의 표면 상의 1nm2 당 2.5 내지 5.2 분자의 밀도에 의해 배열된 지방족 카르복실산을 함유하는 외피 층을 포함한다. [특징] 여기서 주요 특징은 구리 그레인 자식의 표면을 덮기 위해 지방족 카르복실산을 사용하여 우수한 내산화성 및 소결성을 제공하는 것이다. [효과] 본 발명은 따라서 피복 구리 그레인 자식의 내산화성 및 소결성을 개선하여, 인쇄 가능한 전자 분야의 전자 장비에 사용하기에 적합하게 한다. | 2014-203242 | 2014-10-01 | 2016-069716 | 2016-05-09 |  |  | KYORITSU KAGAKU SANGYO KK | 福本 邦宏 ¦ 小山 優 |  |  |  | 5 | JP2013-159830A(BE) ¦ JP5342597B2(BE) ¦ JP5426270B2(BE) ¦ JP5181434B2(BE) ¦ JP5205717B2(BE) | 8 | EP3712904B1 ¦ JP7121884B1(FE) ¦ JP6818359B2(FE) ¦ JP6892120B2(FE) ¦ JP7006872B2(FE) ¦ US12226820B2 ¦ US11859112B2 ¦ US11590569B2 | 92887538 | CN107073578B ¦ JP6368925B2 ¦ KR10-2200822B1 ¦ TWI648111B ¦ WOWO2016-052275A1 | 5 | 등록 |  | 2216027006174
KR | KR | P | A | 전극형성용 도전성 금속 분말, 그 제조방법 및 이를 포함하는 전자부품 외부전극용 도전성 페이스트 | 본 발명은 구리 분말; 및 상기 구리 분말의 표면에 배치된 미립 분말;을 포함하며, 상기 미립 분말은 상기 구리 분말보다 산화에 안정한 금속을 포함하는 전극형성용 도전성 금속 분말, 그 제조방법 및 이를 포함하는 전자부품 외부전극용 도전성 페이스트에 관한 것이다. | The present invention relates to a conductive metal powder to form an electrode, a manufacturing method thereof, and a conductive paste for an external electrode of an electronic component containing the same. The conductive metal powder to form the electrode comprises a copper powder and a fine powder arranged on a surface of the copper powder. The fine powder contains a metal which is more stable to oxidation when compared with the copper powder. The purpose of the present invention is to provide the conductive metal powder to form the electrode capable of preventing an increase in resistance due to oxidation of the copper powder. | 구리 분말; 및 상기 구리 분말의 표면에 배치된 미립 분말;을 포함하며, 상기 미립 분말은 상기 구리 분말보다 산화에 안정한 금속을 포함하는 전극형성용 도전성 금속 분말. | The conductive metal powder for the electrode metalization which includes copper powder, and the fine powder arranged in the surface of the copper powder and the fine powder includes the metal which is stable than the copper powder in oxidation. | 1. 구리 분말; 및 상기 구리 분말의 표면에 배치된 미립 분말;을 포함하며, 상기 미립 분말은 상기 구리 분말보다 산화에 안정한 금속을 포함하는 전극형성용 도전성 금속 분말. ¦ 10. 구리 분말 및 미립 분말 선구물질을 혼합하여 혼합물을 형성하는 단계; 및 상기 혼합물을 가열하여 상기 구리 분말의 표면에 미립 분말을 입성장시키는 단계;를 포함하며, 상기 미립 분말은 상기 구리 분말보다 산화에 안정한 금속을 포함하는 전극형성용 도전성 금속 분말의 제조방법. | 1. The conductive metal powder for the electrode metalization which includes copper powder, and the fine powder arranged in the surface of the copper powder and the fine powder includes the metal which is stable than the copper powder in oxidation. ¦ 10. The manufacturing method of the conductive metal powder for the electrode metalization which includes the step of forming the mixture the copper powder and fine powder precursor are mixed, and the step heating up the mixture and makes the fine powder to the surface of the copper powder with the grain growth and the fine powder includes the metal which is stable than the copper powder in oxidation. | [기술분야] 본 발명은 전극 금속화를 위한 전도성 금속 분말을 포함하는 전자 부품 외부 전극용 전도성 페이스트, 및 동일한 것을 제조하기 위한 방법에 관한 것이다. [해결과제] 본 발명은 전자 부품 전극 제조 공정에서 구리 분말 산화로 인한 저항 증가 문제를 해결하고자 한다. [해결수단] 본 발명은 그 표면 상에 배열된 구리 분말 및 미세 분말을 포함하는 전극 금속화를 위한 전도성 금속 분말을 포함한다. [특징] 여기서 주된 특징은 구리 분말의 표면에 구리 분말보다 내산화성이 높은 미세 분말을 포함시키는 것이다. [효과] 본 발명은 이에 의해 내산화성을 향상시키고 전자 부품 전극 제조 공정에서 저항 증가를 방지한다. | 10-2014-0144450 | 2014-10-23 | 10-2016-0047915 | 2016-05-03 |  |  | 삼성전기주식회사 | 송영아 ¦ 오원근 ¦ 이귀종 ¦ 김우섭 ¦ 최봉규 |  |  |  | 6 | JP4198603B2 ¦ KR10-2011166B1 ¦ KR10-1434024B1 ¦ KR10-2014-0002725A ¦ KR10-1102877B1 ¦ KR10-2007-0104802A(BE) | 1 | KR10-2018-0117256A(FE) | 24267108 | KR10-2016-0047915A ¦ KR10-2202459B1 | 2 | 거절 |  | 3516191001103
JP | JP | P | A | 은코팅 구리분말 및 그것을 이용한 도전성 페이스트, 도전성 도료, 도전성 시트 | 【요약】 【과제】은을 피복한 수지상 구리 분말끼리가 접촉할 때 접점을 많게 해 우수한 도전성을 확보하면서, 응집을 방지하여 도전성 페이스트나 전자파 실드 등의 용도로서 적합하게 이용할 수 있는 수지상 은코팅 구리 분말을 제공한다. 【해결 수단】본 발명에 따른 수지상 은코팅 구리 분말 1은 직선적으로 성장한 주간과 그 주간에서 나뉜 복수의 가지를 가지는 수지상 형상을 이루어, 크기가 1.0μm 이상이고 단면 평균 두께가 0.2μm~0.7μm의 평판형인 표면에 은이 피복되어 있는 구리 입자의 단체에 의해 그 가지의 굵기가 10μm이하가 되는 범위에서 집합해 구성되어 있다. 【선택도】도 1 | [ABSTRACT] [Technical problem] Securing the conductivity which increased the point of contact at the time of contacting in the tree-like copper powder which covered silver, and was excellent, condensation is prevented and the tree-like silver coat copper powder which can be suitably used as a use of conductive paste, an electromagnetic wave shield, etc. is provided. [Means for Solution]The tree-like silver coat copper powder 1 concerning this invention makes tree-like shape of having the linearly grown-up chief editor and a plurality of branches branched from the chief editor, With a simple substance of a copper grain child with whom silver is covered by the surface whose size is more than 1.0μ m and whose section average thickness is plate-like [ of 0.2μ m~0.7μ m ], Thickness of the branch gathers and is constituted in the range as for which below 10μ m becomes. [Chosen drawing] Drawing 1 | 【청구항1】 직선적으로 성장한 주간과 상기 주간에서 나뉜 복수의 가지를 가지는 수지상 형상을 이루어, 크기가 1.0μm 이상이고 단면 평균 두께가 0.2μm~0.7μm의 평판형인 표면에 은이 피복되어 있는 구리 입자의 단체에 의해 상기 가지의 굵기가 10μm이하가 되는 범위에서 집합해 구성되어 있는 것을 특징으로 하는 수지상 은코팅 구리 분말. | [Claim1] The tree-like shape of having the linearly grown-up chief editor and a plurality of branches branched from the chief editor is made, With the simple substance of the copper grain child with whom silver is covered by the surface whose size is more than 1.0μ m and whose section average thickness is plate-like [ of 0.2μ m~0.7μ m ], Tree-like silver coat copper powder, wherein the thickness of this branch gathers and is constituted in the range as for which below 10μ m becomes. | 【청구항1】 직선적으로 성장한 주간과 상기 주간에서 나뉜 복수의 가지를 가지는 수지상 형상을 이루어, 크기가 1.0μm 이상이고 단면 평균 두께가 0.2μm~0.7μm의 평판형인 표면에 은이 피복되어 있는 구리 입자의 단체에 의해 상기 가지의 굵기가 10μm이하가 되는 범위에서 집합해 구성되어 있는 것을 특징으로 하는 수지상 은코팅 구리 분말. | [Claim1] The tree-like shape of having the linearly grown-up chief editor and a plurality of branches branched from the chief editor is made, With the simple substance of the copper grain child with whom silver is covered by the surface whose size is more than 1.0μ m and whose section average thickness is plate-like [ of 0.2μ m~0.7μ m ], Tree-like silver coat copper powder, wherein the thickness of this branch gathers and is constituted in the range as for which below 10μ m becomes. | [기술분야] 본 발명은 나무와 같은 은 코팅 구리 분말에 관한 것이며, 전도성 페이스트, 전자기파 차폐를 위한 전도성 페인트, 및 전도성 라이너 시트에 적용될 수 있다. [해결과제] 본 발명은 전도성 페이스트 및 전자기파 차폐 응용에 사용될 때 수지에서 구리 분말 엉킴, 응축, 및 불균일한 분포와 같은 트리의 문제를 해결하고자 한다. [해결수단] 본 발명은 나무 모양의 은 코팅 구리 분말, 1.0 μm 이상의 크기 및 0.2 μm 내지 0.5 μm의 단면 평균 두께를 가진 판형 구리 알갱이 어린이, 및 1 질량%내지 50 질량 %의 은 코팅 부피를 포함한다. [특징] 여기서 주된 특징은 전도성을 향상시키고 응축을 방지하는 은코트 구리 분말의 나무와 같은 형상이다. [효과] 따라서, 본 발명은 전도성을 향상시키고 전도성 페이스트 및 전자기파 차폐 응용에서 응축을 방지한다. | 2015-128636 | 2015-06-26 | 2016-060966 | 2016-04-25 |  |  | SUMITOMO METAL MINING CO LTD | 岡田 浩 ¦ 山下 秀幸 | 2014-186494 | JP | 2014-09-12 | 0 |  | 1 | CN111138836B | 16929130 | JP2014-186494 ¦ JP2016-060966A | 2 | 거절 |  | 2216025005437
EP | EP | P | A1 | METAL PASTE AND ITS USE FOR JOINING COMPONENTS | [6 empty] | [기술분야] 본 발명은 금속 페이스트 및 상기 금속 페이스트를 사용하여 전자 부품을 연결하기 위한 방법에 관한 것이다. [해결과제] 본 발명은 전력 및 소비자 전자 분야에서 고압 및 온도 감도를 나타내는 LED 또는 매우 얇은 실리콘 칩과 같은 구성 요소를 연결하는 문제를 해결하고자 한다. [해결수단] 본 발명은 금속 페이스트의 적용 및 상기 구성 요소들을 소결하는 것을 포함하는, 전자 구성 요소들을 연결하기 위한 방법을 포함한다. [특징] 여기서 주요 특징은 전자 부품들을 연결하기 위해 특정 부품들을 갖는 금속 페이스트의 사용이다. [효과] 따라서, 본 발명은 낮은 다공성 및 높은 전기 및 열 전도성을 초래하는 방법 및 금속 페이스트를 제공함으로써 전자 부품의 연결을 개선한다. | 2015-183796 | 2015-09-04 | 3009211 | 2016-04-20 |  |  | Heraeus Deutschland GmbH & Co. KG | KREBS, Thomas ¦ SCHÄFER, Michael ¦ SCHMITT, Wolfgang ¦ DUCH, Susanne Klaudia ¦ NACHREINER, Jens |  |  |  | 3 | US2014-0026953A1 ¦ US8303854B2 ¦ WOWO2011-026623A1 | 3 | DE10-2021-121625B3 ¦ EP3626785B1 ¦ US11697155B2(FE) | 92204510 | CN107743425B ¦ EP3009211B1 ¦ JP6605048B2 ¦ KR10-2065232B1 ¦ TWI628256B ¦ US11045910B2 ¦ WOWO2017-036704A1 | 7 | 등록 |  | 1516016001971
JP | JP | P | A | 접합재 및 그것을 이용한 접합 방법 | 【요약】 【과제】피접합물에 인쇄하기 쉽고 피접합물끼리의 접합부에 보이드가 발생하는 것을 억제할 수 있는, 저가의 접합재 및 그것을 이용한 접합 방법을 제공한다. 【해결 수단】0.3 질량%의 탄소를 포함한 평균 입경 0.1~1μm의 구리 분말과 모노알코올, 디올, 테르펜계 알코올 등의 알코올계 용제를 포함한 구리 페이스트로 구성되는 접합재에 있어서 구리 분말의 함유량이80~95질량%, 알코올계 용제의 함유량이5~20질량%이다. 【선택도】없음 | [ABSTRACT] [Technical problem] The cheap jointing material and the joining method using it which can control that Boyd occurs in the joined part of connected objects that it is easy to print to a connected object are provided. [Means for Solution]In a jointing material which serves as copper powder of the average particle diameter μ 0.1~1 m containing carbon of the 0.3 mass % from copper paste containing alcohols solvents, such as monoalcohol, ジオール, and terpene series alcohol, Content of copper powder is [ the 80~95 mass % and content of an alcohols solvent ] the 5~20 mass %. [Chosen drawing] Nothing | 【청구항1】 평균 입경 0.1~1μm의 구리 분말과 알코올계 용제를 포함한 구리 페이스트로 구성되는 접합재에 있어서 구리 분말의 함유량이80~95질량%, 알코올계 용제의 함유량이5~20질량%인 것을 특징으로 하는 접합재. | [Claim1] The jointing material in which content of copper powder is characterized by the 80~95 mass % and the content of an alcohols solvent being the 5~20 mass % in the jointing material consisting of the copper paste containing the copper powder and the alcohols solvent of the average particle diameter μ 0.1~1 m. | 【청구항1】 평균 입경 0.1~1μm의 구리 분말과 알코올계 용제를 포함한 구리 페이스트로 구성되는 접합재에 있어서 구리 분말의 함유량이80~95질량%, 알코올계 용제의 함유량이5~20질량%인 것을 특징으로 하는 접합재. | [Claim1] The jointing material in which content of copper powder is characterized by the 80~95 mass % and the content of an alcohols solvent being the 5~20 mass % in the jointing material consisting of the copper paste containing the copper powder and the alcohols solvent of the average particle diameter μ 0.1~1 m. | [기술분야] 본 발명은 구리 페이스트 및 알코올 용매를 함유하는 접합 재료를 사용하는 접합 방법에 관한 것이며, 전자 부품 실장 공정에 적용될 수 있다. [해결과제] 본 발명은 접합부에서 신뢰성 문제를 초래할 수 있는 연결된 물체의 결합된 부분에서 공극 형성 문제를 해결하고자 한다. [해결수단] 본 발명은 구리 분말과 알코올 용매를 가진 구리 페이스트를 포함하는 접합 재료, 및 상기 접합 재료를 사용한 접합 방법을 포함한다. [특징] 여기서 주된 특징은 특정 구리 분말 및 알코올 용매 함량을 갖는 접합 재료를 사용하여 연결된 물체의 접합된 부분에서 공극 형성의 제어이다. [효과] 따라서, 본 발명은 연결된 물체의 결합된 부분에서 보이드 형성을 제어함으로써 접합부의 신뢰성을 향상시킨다. | 2015-168573 | 2015-08-28 | 2016-053216 | 2016-04-14 |  |  | DOWA ELECTRONICS MATERIALS CO LTD | 遠藤 圭一 ¦ 三好 宏昌 ¦ 本村 公一 ¦ 栗田 哲 | 2014-176724 | JP | 2014-09-01 | 1 | WOWO2007-034893A1(BE) | 4 | JP2020-038896A(FE) ¦ MY182241A ¦ US12485478B2 ¦ US10821558B2(FE) | 92240749 | CN107249787B ¦ EP3189914B1 ¦ JP2014-176724 ¦ JP5941588B2 ¦ JP6900150B2 ¦ KR10-2359193B1 ¦ MY182241A ¦ TWI642511B ¦ US10821558B2 ¦ WOWO2016-035314A1 | 10 | 등록 |  | 2216023000966
JP | JP | P | A | 고분자 자기 조직화막에 의한 구리의 산화방지와 도전성 향상 기술 | 【요약】 (수정유) 【과제】구리를 도전 분체로서 이용할 경우의 구리의 산화 방지와 도전성 향상 기술의 제공. 【해결 수단】구리-S-고분자 재료의 구조를 가지는 자기 조직화 단분자막(SAM)을 구리 표면에 형성해서 이루어지는, 산화 내성을 가지는 구리 재료. 구리 재료는 미립자인 것이 바람직하고 SAM는 티올기(SH)를 가지는, 수평균 분자량이500~50000정도의 고분자 재료로 구성되고 구리 재료와 티올기를 가지는 고분자 재료를 적절한 용매 중에서 접촉시킴으로써, 자기 조직화 단분자막을 형성할 수 있고 구리 표면의 산화를 억제하는 산화 내성을 가지는 구리 재료. 【선택도】도 1 | [ABSTRACT] (Correction possession) [Technical problem] Antioxidizing of copper in the case of using copper as an electric conduction granular material, and offer of conductive improvement art. [Means for Solution]Copper material which forms in the copper surface a self-organization monomolecular film (SAM) which has the structure of a copper-S-polymer material and which has oxidization tolerance. As for copper material, it is preferred that they are particulates, and SAM, Copper material which has the oxidization tolerance which can form a self-organization monomolecular film and controls oxidization on the surface of copper by comprising a polymer material which has a thiol group (SH), and whose number average molecular weight is about 500~50000, and contacting copper material and the polymer material which has a thiol group in a suitable solvent. [Chosen drawing] Drawing 1 | 【청구항1】 구리-S-고분자 재료의 구조를 가지는 자기 조직화 단분자막(SAM)을 구리 표면에 형성해서 이루어지는, 산화 내성을 가지는 구리 재료. | [Claim1] Copper material which forms in the copper surface the self-organization monomolecular film (SAM) which has the structure of a copper-S-polymer material and which has oxidization tolerance. | 【청구항1】 구리-S-고분자 재료의 구조를 가지는 자기 조직화 단분자막(SAM)을 구리 표면에 형성해서 이루어지는, 산화 내성을 가지는 구리 재료. | [Claim1] Copper material which forms in the copper surface the self-organization monomolecular film (SAM) which has the structure of a copper-S-polymer material and which has oxidization tolerance. | [기술분야] 본 발명은 구리 산화방지 및 전도성 향상 기술에 관한 것으로, 다양한 전자 부품에 적용될 수 있다. [해결과제] 본 발명은 구리 재료, 특히 산소 및 결합제의 존재 하에 산화 및 감소된 전도율의 문제를 해결하고자 한다. [해결수단] 본 발명은 구리-S-중합체 재료의 구조를 가지고 산화 내성을 나타내는 자기 조직 단분자 필름 (SAM)을 가진 구리 재료를 포함한다. [특징] 여기서 주요 특징은 구리 재료 표면 상에 자기 조직 단분자 필름을 형성하기 위해 SH 기저를 갖는 중합체 재료를 사용하는 것이다. [효과] 따라서, 본 발명은 이전의 방법에 비해 산화 내성 및 내열성을 개선한다. | 2014-172841 | 2014-08-27 | 2016-047941 | 2016-04-07 |  |  | KYOTO INSTITUTE OF TECHNOLOGY ¦ TO CREATE CO LTD ¦ KAWAGUCHI CHEM CO LTD | 塚原 安久 ¦ 足立 馨 ¦ 池田 卓也 ¦ 田中 武志 ¦ 王 克強 |  |  |  | 11 | JP2012-214898A(BE) ¦ JP5888721B2(BE) ¦ JP2006-260951A(BE) ¦ JP2005-533880A(BE) ¦ JP4252349B2(BE) ¦ JP2004-022732A(BE) ¦ JP2001-152363A(BE) ¦ JP1999-274602A(BE) ¦ JP1997-152768A(BE) ¦ WOWO2010-092818A1(BE) ¦ WOWO2006-006349A1(BE) | 0 |  | 16918039 | JP6644461B2 | 1 | 등록 |  | 2216021000933
JP | JP | P | A1 | 구리 분말 | 【요약】 본 발명의 구리 분말은 X선 광전자 분광 장치(XPS)를 이용하여 구리 입자의 표면을 측정해 얻어진 X선 광전자 분광 스펙트럼에 있어서 Cu(II)의 피크 강도 P2에 대한 Cu(I)의 피크 강도 P1 및 Cu(0)의 피크 강도 P0의 비율인 P2/(P1+P0) 값이 0.15 이상 1 이하이다. 산소의 함유 비율이 0.15 질량% 이상 1.2 질량%이하인 것이 적합하다. 레이저 회절 산란식 입도 분포 측정법에 의한 누적 체적 50 용량%의 체적 누적 입자 지름 D50가 0.3μm 이상 10μm이하인 것도 적합하다. | [ABSTRACT] In the X ray photoelectron spectrum spectrum produced by the copper powder of this invention measuring a copper grain child's surface using an X ray photoelectron spectral device (XPS), Peak intensity P2 of Cu(II) is received, The values of P2/(P1+P0) which is a ratio of peak intensity [ of Cu(I) ] P1 and peak intensity P0 of Cu (0) are 0.15 or more and 1 or less. It is preferred that the content rates of oxygen are more than the 0.15 mass % and below the 1.2 mass %. Volume accumulation particle diameter D50 in the accumulation volume 50 capacity % by a laser diffraction dispersion type particle-size-distribution measuring method are preferred also for more than 0.3μ m being below 10μ m. | 【청구항1】 X선 광전자 분광 장치(XPS)를 이용하여 표면을 측정해 얻어진 X선 광전자 분광 스펙트럼에 있어서 Cu(II)의 피크 강도 P2에 대한 Cu(I)의 피크 강도 P1 및 Cu(0)의 피크 강도 P0의 비율인 P2/(P0+P1) 값이 0.15 이상 1 이하인 구리 분말. | [Claim1] In the X ray photoelectron spectrum spectrum produced by measuring the surface using an X ray photoelectron spectral device (XPS), Peak intensity P2 of Cu(II) is received, Copper powder whose values of P2/(P0+P1) which is a ratio of peak intensity [ of Cu(I) ] P1 and peak intensity P0 of Cu (0) are 0.15 or more and 1 or less. | 【청구항1】 X선 광전자 분광 장치(XPS)를 이용하여 표면을 측정해 얻어진 X선 광전자 분광 스펙트럼에 있어서 Cu(II)의 피크 강도 P2에 대한 Cu(I)의 피크 강도 P1 및 Cu(0)의 피크 강도 P0의 비율인 P2/(P0+P1) 값이 0.15 이상 1 이하인 구리 분말. | [Claim1] In the X ray photoelectron spectrum spectrum produced by measuring the surface using an X ray photoelectron spectral device (XPS), Peak intensity P2 of Cu(II) is received, Copper powder whose values of P2/(P0+P1) which is a ratio of peak intensity [ of Cu(I) ] P1 and peak intensity P0 of Cu (0) are 0.15 or more and 1 or less. | [기술분야] 본 발명은 구리 분말에 관한 것이며, 전도성 페이스트와 같은 전도성 구성성분에 적용될 수 있다. [해결과제] 본 발명은 구리 그레인 자식의 표면의 산화 상태를 제어하고 낮은 산소 함량 비율을 유지함으로써 해결될 수 있는 그것의 큰 비표면적으로 인해 쉽게 산화되는 구리 분말의 문제를 해결하고자 한다. [해결수단] 본 발명은 특정 산화 상태 및 낮은 산소 함량 비율을 갖는 구리 분말을 포함한다. [특징] 여기서 주요 특징은 구리 그레인 자식의 표면의 제어된 산화 상태 및 구리 분말 내의 낮은 산소 함유율이다. [효과] 따라서, 본 발명은 구리 분말의 내산화성을 향상시키고 전도성 성분의 정밀도 및 접착 신뢰성을 향상시킨다. | 2016-551999 | 2015-09-28 | WO2016-052373 | 2016-04-07 |  |  | MITSUI MINING & SMELTING CO LTD | 向野 隆 ¦ 後藤 善仁 | 2014-205220 | JP | 2014-10-03 | 7 | JP2014-156634A(BE) ¦ JP5817711B2(BE) ¦ JP4879473B2(BE) ¦ JP5044857B2(BE) ¦ JP3674501B2(BE) ¦ JP1999-025754A(BE) ¦ JP1991-098208A(BE) | 0 |  | 92902050 | JP2014-205220 ¦ JP6303022B2 ¦ JP7007890B2 ¦ TWI659114B ¦ WOWO2016-052373A1 | 5 | 등록 |  | 2517030000047
KR | KR | P | A | 금속 구리 분산액 및 그 제조 방법 그리고 그 용도 | 금속 구리 입자의 분산 안정성을 장기간 유지할 수 있어 잉크젯 인쇄, 스프레이 도장 등에 바람직하고, 도포 후에 저온도에서의 가열 또는 플라즈마를 조사함으로써, 전기 전도성과 금속 색조가 우수한 금속 구리 함유막을 간편하게 제조할 수 있는 금속 구리 분산액을 제공하는 것을 목적으로 한다. 금속 구리 분산액은, 적어도 젤라틴을 입자 표면에 갖는 금속 구리 입자, 고분자 분산제 및 유기 용매를 포함하는 분산액으로서, 분산액 중의 금속 구리 입자의 누적 50 % 입경 (D50) 이 1 ∼ 130 nm 이며, 그 누적 90 % 입경 (D90) 이 10 ∼ 300 nm 이며, 고분자 분산제는, 아민가가 10 ∼ 150 mgKOH/g 이다. 금속 구리 분산액은, 젤라틴의 존재하, 수계 용매 중에서 구리 산화물을 환원한 후, 고액 분리하고, 이어서, 얻어진 젤라틴을 입자 표면에 갖는 금속 구리 입자와 고분자 분산제를 유기 용매에 혼합하여 제조한다. | The object is to provide the metal copper dispersed solution which conveniently can manufacture the metal copper containing film excellent in terms of electric conductance and metal color tub the heating at the low temperature or plasma is irradiated after the coating the dispersion stability of the metal copper particle can be maintained the long term and it is desirable in the ink jet printing, the spray painting etc. The metal copper dispersed solution is the metal copper particle having at least gelatin on the particle's surface, and the macromolecular dispersant it is the accumulation 90 % particle diameter (D90) this 10 ∼ 300 nm it is the dispersed solution including the macromolecular dispersant and organic solvent and it is the accumulation 50 % particle diameter (D50) this 1 ∼ 130 nm of the metal copper particle among the dispersed solution are the amine value is 10 ∼ 150 mgKOH / g. It separates solid from liquid the copper oxide among the presence of the gelatin, and the water based solvent after doing the reduction. It mixes the metal copper particle and the macromolecular dispersant having the obtained gelatin on the particle's surface with the organic solvent and it manufactures. | 적어도 젤라틴을 입자 표면에 갖는 금속 구리 입자, 고분자 분산제 및 유기 용매를 포함하는 분산액으로서, 상기 고분자 분산제는, 아민가가 10 ∼ 150 mgKOH/g 이며, 상기 금속 구리 입자의 누적 50 % 입경 (D50) 이 1 ∼ 130 ㎚ 이며, 그 누적 90 % 입경 (D90) 이 10 ∼ 300 ㎚ 인, 금속 구리 분산액. | The accumulation 90 % particle diameter (D90) this 10 ∼ 300 ㎚ phosphorus, and the metal copper dispersed solution it is the accumulation 50 % particle diameter (D50) this 1 ∼ 130 ㎚ of the metal copper particle the amine value the macromolecular dispersant is 10 ∼ 150 mgKOH / g as the dispersed solution which comprise the metal copper particle having at least gelatin on the particle'ss surface, the macromolecular dispersant, and the organic solvent. | 1. 적어도 젤라틴을 입자 표면에 갖는 금속 구리 입자, 고분자 분산제 및 유기 용매를 포함하는 분산액으로서, 상기 고분자 분산제는, 아민가가 10 ∼ 150 mgKOH/g 이며, 상기 금속 구리 입자의 누적 50 % 입경 (D50) 이 1 ∼ 130 ㎚ 이며, 그 누적 90 % 입경 (D90) 이 10 ∼ 300 ㎚ 인, 금속 구리 분산액. ¦ 14. 젤라틴의 존재하, 수계 용매 중에서 구리 산화물을 환원한 후, 고액 분리하고, 이어서, 얻어진 젤라틴을 입자 표면에 갖는 금속 구리 입자와 고분자 분산제를 유기 용매에 혼합하여 분산시키는 금속 구리 분산액의 제조 방법으로서, 아민가가 10 ∼ 150 mgKOH/g 인 고분자 분산제를 사용하여 금속 구리 입자의 누적 50 % 입경 (D50) 이 1 ∼ 130 ㎚ 이며, 그 누적 90 % 입경 (D90) 이 10 ∼ 300 ㎚ 인, 금속 구리 분산액의 제조 방법. | 1. The accumulation 90 % particle diameter (D90) this 10 ∼ 300 ㎚ phosphorus, and the metal copper dispersed solution it is the accumulation 50 % particle diameter (D50) this 1 ∼ 130 ㎚ of the metal copper particle the amine value the macromolecular dispersant is 10 ∼ 150 mgKOH / g as the dispersed solution which comprise the metal copper particle having at least gelatin on the particle'ss surface, the macromolecular dispersant, and the organic solvent. ¦ 14. The accumulation 90 % particle diameter (D90) this 10 ∼ 300 ㎚ phosphorus, and the manufacturing method of the metal copper dispersed solution it is the accumulation 50 % particle diameter (D50) this 1 ∼ 130 ㎚ of the metal copper particle the macromolecular dispersant in which the amine value is 10 ∼ 150 mgKOH / g is used it is the manufacturing method of the metal copper dispersed solution which mixes the macromolecular dispersant with the organic solvent and dispersed and the metal copper particle having the gelatin which subsequently is obtained on the particle'ss surface. The copper oxide is solid from liquid separated among the presence of the gelatin, and the water based solvent after doing the reduction | [기술분야] 본 발명은 상기 금속 구리 입자를 혼합하는 금속 구리 분산 용액과 이의 제조 방법, 뿐만 아니라 그것이 형성하는 전극, 장식 물품, 및 필름에 관한 것이다. [해결과제] 본 발명은 다양한 용도를 위해 우수한 장기 분산 안정성 및 개선된 인쇄성 및 코팅 특성을 갖는 분산 용액의 필요성을 해결하고자 한다. [해결수단] 본 발명은 표면에 젤라틴을 가진 유기 용매에 분산된 상기 금속 구리 입자, 및 상기 유기 용매를 포함하는 상기 고분자 분산제 및 조성물을 포함한다. [특징] 여기서 주된 특징은 분산 안정성 및 인쇄성을 향상시키기 위해 유리 및 아민 값의 전이점에서 비열 용량을 갖는 특정 거대분자 분산제의 사용이다. [효과] 따라서, 본 발명은 금속 구리 분산 용액의 분산 안정성 및 인쇄성을 개선하여, 저온 증착 및 광학 조사를 가능하게 한다. | 10-2016-7004531 | 2014-07-24 | 10-2016-0035004 | 2016-03-30 |  |  | 이시하라 산교 가부시끼가이샤 | 이다 기요노부 ¦ 와타나베 미츠루 | 2013-154054 | JP | 2013-07-25 | 2 | JP5839217B2(BE) ¦ KR10-1494045B1(BE) | 7 | KR10-2301582B1 ¦ KR10-2317766B1(FE) ¦ KR10-2062592B1(FE) ¦ KR10-2313277B1(FE) ¦ KR10-2019-0092534A(FE) ¦ US11654691B2 ¦ US11684977B2(FE) | 91326225 | CA2919070A1 ¦ CN105473259B ¦ EP3025811B1 ¦ HK1219927B ¦ JP2013-154054 ¦ JP6354760B2 ¦ KR10-2016-0035004A ¦ TWI644722B ¦ US10507524B2 ¦ WOWO2015-012356A1 | 10 | 거절 |  | 3516143001067
JP | JP | P | A | 구리층 부착 지지체의 제조 방법 및 구리층 부착 지지체 | 【요약】 【과제】구리 입자를 저온이며 간략한 공정으로 도체화해 구리층 부착 지지체를 제조하는 방법 및 구리층 부착 지지체를 제공한다. 【해결 수단】지지체상에 구리를 함유하는 코어 입자와 상기 코어 입자의 표면 중 적어도 일부에 존재하는 탄소수가 7 이하인 알킬 아민에서 유래하는 물질을 포함한 유기물를 가지는 구리 함유 입자 및 분산매를 포함한 도전 재료를 부여해 도전 재료 함유층을 형성하는 공정과 상기 도전 재료 함유층에 플래시 광을 조사해 구리층을 형성하는 공정를 포함한 구리층 부착 지지체 제조 방법. 【선택도】없음 | [ABSTRACT] [Technical problem] The method and the base material with a copper layer which conductor-ize a copper grain child at the simple process which is low temperature, and manufacture a base material with a copper layer are provided. [Means for Solution]An organic matter containing a substance originating in alkylamine whose core particle which contains copper on a base material and carbon number which exists in at least a part of surface of the core particle is seven or less, A manufacturing method of a base material with a copper layer including a process of giving electric conduction material containing copper content particles and carrier fluid which を有, and forming an electric conduction material content layer, and a process of irradiating the electric conduction material content layer with flash light, and forming a copper layer. [Chosen drawing] Nothing | 【청구항1】 지지체상에 구리를 함유하는 코어 입자와 상기 코어 입자의 표면 중 적어도 일부에 존재하는 탄소수가 7 이하인 알킬 아민에서 유래하는 물질을 포함한 유기물를 가지는 구리 함유 입자 및 분산매를 포함한 도전 재료를 부여해 도전 재료 함유층을 형성하는 공정과 상기 도전 재료 함유층에 플래시 광을 조사해 구리층을 형성하는 공정를 포함한 구리층 부착 지지체 제조 방법. | [Claim1] The organic matter containing the substance originating in alkylamine whose core particle which contains copper on a base material and carbon number which exists in at least a part of surface of the above-mentioned core particle is seven or less, A manufacturing method of a base material with a copper layer including the process of giving the electric conduction material containing the copper content particles and carrier fluid which を有, and forming an electric conduction material content layer, and the process of irradiating the above-mentioned electric conduction material content layer with flash light, and forming a copper layer. | 【청구항1】 지지체상에 구리를 함유하는 코어 입자와 상기 코어 입자의 표면 중 적어도 일부에 존재하는 탄소수가 7 이하인 알킬 아민에서 유래하는 물질을 포함한 유기물를 가지는 구리 함유 입자 및 분산매를 포함한 도전 재료를 부여해 도전 재료 함유층을 형성하는 공정과 상기 도전 재료 함유층에 플래시 광을 조사해 구리층을 형성하는 공정를 포함한 구리층 부착 지지체 제조 방법. ¦ 【청구항6】 지지체와 상기 지지체상에 배치되고 구리를 함유하는 코어 입자와 상기 코어 입자의 표면 중 적어도 일부에 존재하는 탄소수가 7 이하인 알킬 아민에서 유래하는 물질을 포함한 유기물를 가지는 구리 함유 입자 및 분산매를 포함한 도전 재료의 소결물인 구리층를 가지는 구리층 부착 지지체. | [Claim1] The organic matter containing the substance originating in alkylamine whose core particle which contains copper on a base material and carbon number which exists in at least a part of surface of the above-mentioned core particle is seven or less, A manufacturing method of a base material with a copper layer including the process of giving the electric conduction material containing the copper content particles and carrier fluid which を有, and forming an electric conduction material content layer, and the process of irradiating the above-mentioned electric conduction material content layer with flash light, and forming a copper layer. ¦ [Claim6] The core particle which is arranged on a base material and the above-mentioned base material, and contains copper, The base material with a copper layer which has a copper layer which is a sintering thing of the electric conduction material containing the copper content particles and carrier fluid which have an organic matter containing the substance originating in alkylamine whose carbon number which exists in at least a part of surface of the above-mentioned core particle is seven or less. | [기술분야] 본 발명은 구리층을 갖는 기재 및 구리층을 갖는 기재의 제조 방법에 관한 것이다. [해결과제] 본 발명은 저온에서 간단한 공정으로 구리 그레인 자식을 전도체화하고 구리 층을 가진 모재를 제조할 수 있는 이 방법에 의해 획득된 구리 층을 가진 방법과 모재를 제공하는 상기 기술적 문제를 해결하고자 한다. [해결수단] 본 발명은 상기 코어 입자의 표면의 적어도 일부에 탄소수가 존재하는 알킬아민에서 유래하는 물질을 포함하는 유기물과 구리 함유 입자 및 캐리어 유체를 포함하는 전기 전도 재료를 제공하는 공정, 및 전기 전도 재료 함유 층을 형성하는 공정을 포함하는 구리 층을 가진 베이스 재료의 제조 방법, 및 상기 언급된 전기 전도 재료 함유 층에 플래시 광을 조사하는 공정, 및 구리 층을 형성하는 공정을 포함한다. [특징] 여기서 주된 특징은 낮은 온도에서 구리 함량 입자 및 전도체-크기의 산화를 조절하기 위해 탄소수가 7 이하인 특정 알킬아민의 사용이다. [효과] 따라서, 본 발명은 제조 효율을 향상시키고 저온에서 간단한 공정에서 구리 그레인 자식을 전도체-화시킴으로써 공정을 단순화한다. | 2014-160866 | 2014-08-06 | 2016-039007 | 2016-03-22 |  |  | RESONAC HOLDINGS CORP | 黒田 杏子 ¦ 神代 恭 ¦ 米倉 元気 |  |  |  | 0 |  | 1 | JP2018-003068A(FE) | 16909599 | JP2016-039007A | 1 | 취하 |  | 2216017002245
JP | JP | P | A | 구리 함유 입자의 제조 방법 및 구리 함유 입자 | 【요약】 【과제】형상이 제어된 구리 함유 입자 제조 방법 및 구리 함유 입자를 제공한다. 【해결 수단】탄소수가 9 이하인 지방산과 구리와의 염화합물, 환원성 화합물 및 알킬 아민을 포함한 조성물을 가열하는 공정을 가지며, 상기 탄소수가 9 이하인 지방산은 탄소수가5~9인 지방산과 탄소수가 4 이하인 지방산을 포함하고 상기 탄소수가 9 이하인 지방산의 전체에 차지하는 탄소수가5~9인 지방산의 비율이 60 몰% 이상인 구리 함유 입자 제조 방법. 【선택도】도 2 | [ABSTRACT] [Technical problem] The manufacturing method of copper content particles and copper content particles by which shape was controlled are provided. [Means for Solution]Fatty acid whose carbon number of fatty acid whose above-mentioned carbon number it has the process of heating a constituent containing a salt compound of fatty acid and copper whose carbon number is nine or less, a reducing compound, and alkylamine, and is nine or less is 5~9, A manufacturing method of copper content particles whose rates of fatty acid that a carbon number which accounts including fatty acid whose carbon number is four or less for the whole fatty acid whose above-mentioned carbon number is nine or less is 5~9 are more than 60 mol %. [Chosen drawing] Drawing 2 | 【청구항1】 탄소수가 9 이하인 지방산과 구리와의 염화합물, 환원성 화합물 및 알킬 아민을 포함한 조성물을 가열하는 공정을 가지며, 상기 탄소수가 9 이하인 지방산은 탄소수가5~9인 지방산과 탄소수가 4 이하인 지방산을 포함하고 상기 탄소수가 9 이하인 지방산의 전체에 차지하는 탄소수가5~9인 지방산의 비율이 60 몰% 이상인 구리 함유 입자 제조 방법. | [Claim1] Fatty acid whose carbon number of fatty acid whose above-mentioned carbon number it has the process of heating the constituent containing the salt compound of fatty acid and copper whose carbon number is nine or less, a reducing compound, and alkylamine, and is nine or less is 5~9, A manufacturing method of the copper content particles whose rates of fatty acid that the carbon number which accounts including fatty acid whose carbon number is four or less for the whole fatty acid whose above-mentioned carbon number is nine or less is 5~9 are more than 60 mol %. | 【청구항1】 탄소수가 9 이하인 지방산과 구리와의 염화합물, 환원성 화합물 및 알킬 아민을 포함한 조성물을 가열하는 공정을 가지며, 상기 탄소수가 9 이하인 지방산은 탄소수가5~9인 지방산과 탄소수가 4 이하인 지방산을 포함하고 상기 탄소수가 9 이하인 지방산의 전체에 차지하는 탄소수가5~9인 지방산의 비율이 60 몰% 이상인 구리 함유 입자 제조 방법. ¦ 【청구항5】 무작위로 선택되는 200개의 입자 장축의 길이의 중앙치 A가 10 nm~500 nm이며 단축의 길이의 중앙치 B에 대한 장축의 길이의 중앙치 A의 비(A/B)가 1.1~10인 구리 함유 입자. | [Claim1] Fatty acid whose carbon number of fatty acid whose above-mentioned carbon number it has the process of heating the constituent containing the salt compound of fatty acid and copper whose carbon number is nine or less, a reducing compound, and alkylamine, and is nine or less is 5~9, A manufacturing method of the copper content particles whose rates of fatty acid that the carbon number which accounts including fatty acid whose carbon number is four or less for the whole fatty acid whose above-mentioned carbon number is nine or less is 5~9 are more than 60 mol %. ¦ [Claim5] The copper content particles whose ratios (A/B) of the median A of the length of a long axis to the median B of the length of a short axis the median A of the length of the long axis of 200 particles chosen at random is 10 nm ~ 500 nm, and are 1.1~10. | [기술분야] 본 발명은 구리 함량 입자의 제조 방법에 관한 것이며, 잉크젯 인쇄 및 스크린 스텐실 방법을 위한 전기 전도 재료의 제조에 적용될 수 있다. [해결과제] 본 발명은 안정화된 형상 및 제어된 제조 방법을 갖는 구리 함량 입자를 제공하여, 저온 전도체-화 및 개선된 인쇄 가능성을 가능하게 하는 과제를 해결하고자 한다. [해결수단] 본 발명은 지방산 구리, 환원 화합물, 및 알킬아민을 함유하는 성분을 특정 온도 범위에서 가열하는 것을 포함한다. [특징] 여기서 주요 특징은 구리 함량 입자의 저온 전도체-화 및 제어된 형상을 달성하기 위한 특정 지방산 구리 및 환원 화합물의 사용이다. [효과] 따라서, 본 발명은 제어된 형상 및 저온 전도체-화 능력을 가진 구리 함량 입자를 제공함으로써 전기 전도 재료의 제조 효율 및 인쇄 가능성을 개선한다. | 2014-160864 | 2014-08-06 | 2016-037626 | 2016-03-22 |  |  | RESONAC HOLDINGS CORP | 黒田 杏子 ¦ 神代 恭 ¦ 米倉 元気 |  |  |  | 0 |  | 1 | US11512214B2 | 16911515 | JP2016-037626A | 1 | 취하 |  | 2216017004422
JP | JP | P | A | 구리 함유 입자 | 【요약】 【과제】저온에서 도체화할 수 있는 구리 함유 입자를 제공한다. 【해결 수단】구리를 함유하는 코어 입자와 상기 코어 입자의 표면 중 적어도 일부에 존재하는 알킬 아민에서 유래하는 물질을 포함한 유기물를 가지며, 상기 알킬 아민은 탄화수소기의 탄소수가 7 이하인 알킬 아민을 포함한, 구리 함유 입자. 【선택도】없음 | [ABSTRACT] [Technical problem] The copper content particles which can carry out [ conductor ]-izing at low temperature are provided. [Means for Solution]Copper content particles which have an organic matter containing a substance originating in a core particle containing copper, and alkylamine which exists in at least a part of surface of the core particle and in which the alkylamine contains alkylamine whose carbon number of a hydrocarbon group is seven or less. [Chosen drawing] Nothing | 【청구항1】 구리를 함유하는 코어 입자와 상기 코어 입자의 표면 중 적어도 일부에 존재하는 알킬 아민에서 유래하는 물질을 포함한 유기물를 가지며, 상기 알킬 아민은 탄화수소기의 탄소수가 7 이하인 알킬 아민을 포함한, 구리 함유 입자. | [Claim1] The copper content particles which have an organic matter containing the substance originating in the core particle containing copper, and the alkylamine which exists in at least a part of surface of the above-mentioned core particle and in which the above-mentioned alkylamine contains alkylamine whose carbon number of a hydrocarbon group is seven or less. | 【청구항1】 구리를 함유하는 코어 입자와 상기 코어 입자의 표면 중 적어도 일부에 존재하는 알킬 아민에서 유래하는 물질을 포함한 유기물를 가지며, 상기 알킬 아민은 탄화수소기의 탄소수가 7 이하인 알킬 아민을 포함한, 구리 함유 입자. | [Claim1] The copper content particles which have an organic matter containing the substance originating in the core particle containing copper, and the alkylamine which exists in at least a part of surface of the above-mentioned core particle and in which the above-mentioned alkylamine contains alkylamine whose carbon number of a hydrocarbon group is seven or less. | [기술분야] 본 발명은 구리 함유 입자에 관한 것이며, 금속 패턴의 형성 방법으로서 잉크 제트 인쇄, 스크린 스텐실 등에 의해, 잉크 및 페이스트로서 구리와 같은 금속 입자를 함유하는 전기 전도 재료에 적용될 수 있다. [해결과제] 본 발명은 제조 효율의 향상 및 사용될 기판의 종류에 대한 다양화의 필요성을 고려하여 저온에서 전도체-화(conductor-ization)를 수행할 수 있는 구리 곡물 어린이를 개발하는 기술적 문제를 해결하고자 한다. [해결수단] 본 발명은 탄화수소기의 탄소수가 7 이하인 특정 알킬아민 및 특정 알킬아민에서 유래하는 물질을 함유하는 유기물을 갖는 구리 함량 입자를 포함한다. [특징] 여기서 주된 특징은 탄화수소기의 탄소수가 7 이하인 특정 알킬아민을 구리 함량 입자에 포함시키는 것이다. [효과] 따라서, 본 발명은 내산화성을 향상시키고 저온에서 도체화(conductor-ization)를 가능하게 한다. | 2014-160865 | 2014-08-06 | 2016-037627 | 2016-03-22 |  |  | RESONAC HOLDINGS CORP | 黒田 杏子 ¦ 神代 恭 ¦ 米倉 元気 |  |  |  | 6 | JP2013-159830A(BE) ¦ JP2010-209407A(BE) ¦ JP2010-077520A(BE) ¦ JP4872663B2(BE) ¦ JP5205717B2(BE) ¦ JP1995-226110A(BE) | 2 | JP7124513B2(FE) ¦ US11512214B2 | 16911519 | JP6476639B2 | 1 | 등록 |  | 2216017004426
JP | JP | P | A | 구리 함유 입자의 도체화 방법, 도체의 제조 방법 및 도체 | 【요약】 【과제】저온에서 실시할 수 있는 구리 함유 입자의 도체화 방법, 도체 제조 방법 및 저온에서 제조 가능한 도체를 제공한다. 【해결 수단】구리를 함유하는 코어 입자와 상기 코어 입자의 표면 중 적어도 일부에 존재하는 유기물를 가지는 구리 함유 입자를 도체화 처리 용기 안의 압력이 90000 Pa이하이며 산소 농도가 19 체적%이하인 분위기 중에서 150℃이하의 온도에서 가열하는 공정을 가지는, 구리 함유 입자의 도체화 방법, 도체 제조 방법 및 상기 가열에 의해 얻어진 도체. 【선택도】없음 | [ABSTRACT] [Technical problem] The conductor which can be manufactured at the conductor-ized method of the copper content particles which can be carried out at low temperature, the manufacturing method of a conductor, and low temperature is provided. [Means for Solution]Copper content particles which have a core particle containing copper, and an organic matter which exists in at least a part of surface of the core particle in atmosphere whose oxygen concentration pressure in a conductor-ized treatment container is 90000 Pa or less, and is below the 19 volume %, A conductor obtained by a conductor-ized method of copper content particles which have a process heated at temperature of 150℃ or less, a manufacturing method of a conductor, and the heating. [Chosen drawing] Nothing | 【청구항1】 구리를 함유하는 코어 입자와 상기 코어 입자의 표면 중 적어도 일부에 존재하는 유기물를 가지는 구리 함유 입자를 도체화 처리 용기 안의 압력이 90000 Pa이하이며 산소 농도가 19 체적%이하인 분위기 중에서 150℃이하의 온도에서 가열하는 공정을 가지는, 구리 함유 입자의 도체화 방법. | [Claim1] The copper content particles which have a core particle containing copper, and an organic matter which exists in at least a part of surface of the above-mentioned core particle in the atmosphere whose oxygen concentration the pressure in a conductor-ized treatment container is 90000 Pa or less, and is below the 19 volume %, The conductor-ized method of the copper content particles which have a process heated at the temperature of 150℃ or less. | 【청구항1】 구리를 함유하는 코어 입자와 상기 코어 입자의 표면 중 적어도 일부에 존재하는 유기물를 가지는 구리 함유 입자를 도체화 처리 용기 안의 압력이 90000 Pa이하이며 산소 농도가 19 체적%이하인 분위기 중에서 150℃이하의 온도에서 가열하는 공정을 가지는, 구리 함유 입자의 도체화 방법. ¦ 【청구항4】 구리를 함유하는 코어 입자와 상기 코어 입자의 표면 중 적어도 일부에 존재하는 유기물를 가지는 구리 함유 입자를 도체화 처리 용기 안의 압력이 90000 Pa이하이며 산소 농도가 19 체적%이하인 분위기 중에서 150℃이하의 온도에서 가열하는 공정을 가지는, 도체 제조 방법. ¦ 【청구항5】 구리를 함유하는 코어 입자와 상기 코어 입자의 표면 중 적어도 일부에 존재하는 유기물를 가지는 구리 함유 입자를 도체화 처리 용기 안의 압력이 90000 Pa이하이며 산소 농도가 19 체적%이하인 분위기 중에서 150℃이하의 온도에서 가열해 얻어진 소결물인 도체. | [Claim1] The copper content particles which have a core particle containing copper, and an organic matter which exists in at least a part of surface of the above-mentioned core particle in the atmosphere whose oxygen concentration the pressure in a conductor-ized treatment container is 90000 Pa or less, and is below the 19 volume %, The conductor-ized method of the copper content particles which have a process heated at the temperature of 150℃ or less. ¦ [Claim4] A manufacturing method of a conductor which has the process of heating the copper content particles which have a core particle containing copper, and an organic matter which exists in at least a part of surface of the above-mentioned core particle at the temperature of 150℃ or less in the atmosphere whose oxygen concentration the pressure in a conductor-ized treatment container is 90000 Pa or less, and is below the 19 volume %. ¦ [Claim5] The conductor which is a sintering thing produced by heating the copper content particles which have a core particle containing copper, and an organic matter which exists in at least a part of surface of the above-mentioned core particle at the temperature of 150℃ or less in the atmosphere whose oxygen concentration the pressure in a conductor-ized treatment container is 90000 Pa or less, and is below the 19 volume %. | [기술분야] 본 발명은 구리 함유 입자의 도체화 방법, 도체의 제조 방법, 및 도체에 관한 것이다. [해결과제] 본 발명은 제조 효율의 향상 및 사용될 기판의 종류의 다양화의 관점에서 저온에서 수행될 수 있는 전도체-라이징 방법에 대한 필요성을 해결하고자 한다. [해결수단] 본 발명은 특정 값 이하의-화된 처리 용기에서 농도 및 압력을 갖는 분위기에서 150 이하의 산소 또는 이하의 산소의 온도에서 구리 및 상기 표면의 적어도 일부에 존재하는 유기물을 함유하는 입자로 상기 구리 함량 입자를 가열하는 공정을 포함한다. [특징] 여기서 주요 특징은 저온에서 구리 함량 입자의 전도체-화를 가능하게 하기 위해 전도체-화 처리 용기 내의 특정 산소 농도 및 압력 범위의 사용이다. [효과] 따라서, 본 발명은 제조 효율을 향상시키고 저온에서 구리 함량 입자의 전도체-화를 가능하게 함으로써 사용되는 기판의 종류를 다양화할 수 있게 한다. | 2014-160869 | 2014-08-06 | 2016-037628 | 2016-03-22 |  |  | RESONAC HOLDINGS CORP | 黒田 杏子 ¦ 神代 恭 ¦ 米倉 元気 ¦ 浦島 航介 |  |  |  | 0 |  | 0 |  | 16911522 | JP2016-037628A | 1 | 취하 |  | 2216017004429
JP | JP | P | A | 은 피복 플레이크형 구리분말 및 그 제조 방법 및 당해 은 피복 플레이크형 구리분말을 이용한 도전성 페이스트 | 【요약】 【과제】저충전제 함량 페이스트라도 도전성을 확보할 수 있는 은 피복 플레이크형 구리 분말 및 그 은 피복 플레이크형 구리 분말 제조 방법 및 당해 은 피복 플레이크형 구리 분말을 이용한 도전성 페이스트를 제공한다. 【해결 수단】적어도 표면에 은을 가지며, 편평화 처리된 은 피복 플레이크형 구리 분말 입자를 포함한 은 피복 플레이크형 구리 분말로서, 상기 은 피복 플레이크형 구리 분말 입자의 주사형 전자현미경상 측정에 의한 원형도 계수가 0.3 이상 0.6 이하이며 X선 입자 지름이 Ag(111) 면에서 10 nm 이상 30 nm이하이며 Cu(111) 면에서 30 nm 이상 58 nm이하인 것을 특징으로 하는 은 피복 플레이크형 구리 분말을 제공한다. 【선택도】도 2 | [ABSTRACT] [Technical problem] Even if it is a low filler content paste, the manufacturing method of the silver covering flakes-like copper powder which can secure conductivity, and the silver covering flakes-like copper powder concerned, and the conductive paste using the silver covering flakes-like copper powder concerned are provided. [Means for Solution]It is silver covering flakes-like copper powder which has silver on the surface at least and contains silver covering flakes-like copper powder particles by which flat processing was carried out, The degree coefficients of circular by measurement of a scanning electron microscope image of the silver covering flakes-like copper powder particles are 0.3 or more and 0.6 or less, X ray particle diameter is 10 nm or more and 30 nm or less in Ag (111) side, and provides silver covering flakes-like copper powder characterized by being 30 nm or more and 58 nm or less in Cu (111) side. [Chosen drawing] Drawing 2 | 【청구항1】 적어도 표면에 은을 가지며, 편평화 처리된 은 피복 플레이크형 구리 분말 입자를 포함한 은 피복 플레이크형 구리 분말로서, 상기 은 피복 플레이크형 구리 분말 입자의 주사형 전자현미경상 측정에 의한 원형도 계수가 0.3 이상 0.6 이하이며 X선 입자 지름이 Ag(111) 면에서 10 nm 이상 30 nm이하이며 Cu(111) 면에서 30 nm 이상 58 nm이하인 것을 특징으로 하는 은 피복 플레이크형 구리 분말. | [Claim1] It is silver covering flakes-like copper powder which has silver on the surface at least and contains the silver covering flakes-like copper powder particles by which flat processing was carried out, The degree coefficients of circular by measurement of the scanning electron microscope image of the above-mentioned silver covering flakes-like copper powder particles are 0.3 or more and 0.6 or less, Silver covering flakes-like copper powder which X ray particle diameter is 10 nm or more and 30 nm or less in Ag (111) side, and is characterized by being 30 nm or more and 58 nm or less in Cu (111) side. | 【청구항1】 적어도 표면에 은을 가지며, 편평화 처리된 은 피복 플레이크형 구리 분말 입자를 포함한 은 피복 플레이크형 구리 분말로서, 상기 은 피복 플레이크형 구리 분말 입자의 주사형 전자현미경상 측정에 의한 원형도 계수가 0.3 이상 0.6 이하이며 X선 입자 지름이 Ag(111) 면에서 10 nm 이상 30 nm이하이며 Cu(111) 면에서 30 nm 이상 58 nm이하인 것을 특징으로 하는 은 피복 플레이크형 구리 분말. ¦ 【청구항7】 수지상 형상을 가지는 전해 구리 분말로 물 및/또는 유기 용제의 존재 하에서 아트리터(attritor)-를 이용하여 편평화 처리를 하고, 플레이크형 전해 구리 분말을 얻는 편평화 처리 공정과 상기 편평화 처리에 의해 얻어진 플레이크형 전해 구리 분말의 표면에 은을 피복하는 은 피복 공정를 가지며, 상기 편평화 처리에 있어서〔전해 구리 분말량(kg)/아트리터(attritor)-의 처리 스케일(L)〕값을 0.3 kg/L 이상으로서 편평화 처리하는 것을 특징으로 하는 은 피복 플레이크형 구리 분말 제조 방법. | [Claim1] It is silver covering flakes-like copper powder which has silver on the surface at least and contains the silver covering flakes-like copper powder particles by which flat processing was carried out, The degree coefficients of circular by measurement of the scanning electron microscope image of the above-mentioned silver covering flakes-like copper powder particles are 0.3 or more and 0.6 or less, Silver covering flakes-like copper powder which X ray particle diameter is 10 nm or more and 30 nm or less in Ag (111) side, and is characterized by being 30 nm or more and 58 nm or less in Cu (111) side. ¦ [Claim7] The flat processing process of performing flat processing to the electrolysis copper powder which has tree-like shape using attritor under existence of water and/or the organic solvent, and obtaining flakes-like electrolysis copper powder to it, In [ have the silver covering process of covering silver on the surface of the electrolysis copper powder of the shape of flakes acquired by the above-mentioned flat processing, and ] the above-mentioned flat processing, A manufacturing method of the silver covering flakes-like copper powder the value of [the processing scale (L) of amount (kg) of electrolysis copper powder / attritor] being 0.3 kg/L or more, and carrying out flat processing. | [기술분야] 본 발명은 구리 분말과 같은 은 피복 박편을 사용하는 전도성 페이스트에 관한 것이며, 전자 부품, 회로, 전자파 차폐 필름, 및 전자파 차폐 재료에 적용될 수 있다. [해결과제] 본 발명은 구리 분말과 같은 은 피복 박편 및 구리 분말 자체와 같은 은 피복 박편을 위한 제조 방법을 제공함으로써 낮은 충전제 함량 전도성 페이스트에서 낮은 전도성 문제를 해결하고자 한다. [해결수단] 본 발명은 구리 분말과 같은 은 피복 박편을 위한 제조 방법과 구리 분말과 같은 은 피복 박편 자체를 포함한다. [특징] 여기서 주된 특징은 구리 분말과 같은 은 피복 박편을 위한 제조 방법과 구리 분말 자체와 같은 은 피복 박편을 위한 제조 방법이다. [효과] 본 발명은 따라서 구리 분말과 같은 은 커버링 박편 및 구리 분말 자체와 같은 은 커버링 박편을 위한 제조 방법을 제공함으로써 낮은 필러 함량 전도성 페이스트에서 전도성을 개선한다. | 2015-065178 | 2015-03-26 | 2016-035098 | 2016-03-17 |  |  | DOWA ELECTRONICS MATERIALS CO LTD | 金城 優樹 ¦ 井上 健一 ¦ 杉山 昭雄 ¦ 本村 公一 | 2014-157036 | JP | 2014-07-31 | 2 | JP6264731B2(BE) ¦ JP5563607B2(BE) | 2 | CN117862520B ¦ KR10-2193224B1(FE) | 16907827 | JP2014-157036 ¦ JP6466758B2 | 2 | 등록 |  | 2216016000866
JP | JP | P | A1 | 은코팅 구리 분말 및 그것을 이용한 도전성 페이스트, 도전성 도료, 도전성 시트 | 【요약】 은을 피복한 수지상 구리 분말끼리가 접촉할 때 접점을 많게 해 우수한 도전성을 확보하면서, 응집을 방지하여 도전성 페이스트나 전자파 실드 등의 용도로서 적합하게 이용할 수 있는 수지상 은코팅 구리 분말을 제공한다. 본 발명에 따른 수지상 은코팅 구리 분말 1은 직선적으로 성장한 주간 2와 그 주간 2에서 나뉜 복수의 가지 3을 가지는 수지상 형상을 이루어, 주간 2 및 가지 3은 단면 평균 두께가 0.2μm~1.0μm의 평판형으로 표면에 은이 피복되어 있는 구리 입자에 의해 구성되어 있고 레이저 회절 산란식 입도 분포 측정법에 의해 측정한 평균 입자 지름(D50)이 5.0μm~30μm이다. | [ABSTRACT] Securing the conductivity which increased the point of contact at the time of contacting in the tree-like copper powder which covered silver, and was excellent, condensation is prevented and the tree-like silver coat copper powder which can be suitably used as a use of conductive paste, an electromagnetic wave shield, etc. is provided. The tree-like silver coat copper powder 1 concerning this invention makes the tree-like shape of having the linearly grown-up chief editor 2 and a plurality of branches 3 branched from the chief editor 2, and the chief editor 2 and the branch 3, Section average thickness is constituted from plate-like [ of 0.2μ m~1.0μ m ] by the copper grain child with whom silver is covered by the surface, The mean particle size (D50) measured with the laser diffraction dispersion type particle-size-distribution measuring method is 5.0μ m~30μ m. | 【청구항1】 직선적으로 성장한 주간과 상기 주간에서 나뉜 복수의 가지를 가지는 수지상 형상을 이루어, 상기 주간 및 상기 가지는 단면 평균 두께가 0.2μm~1.0μm의 평판형으로 표면에 은이 피복되어 있는 구리 입자에 의해 구성되어 있고 레이저 회절 산란식 입도 분포 측정법에 의해 측정한 평균 입자 지름(D50)이 5.0μm~30μm인 것을 특징으로 하는 수지상 은코팅 구리 분말. | [Claim1] Make the tree-like shape of having the linearly grown-up chief editor and a plurality of branches branched from the chief editor, and the above-mentioned chief editor and the above-mentioned branch, Section average thickness is constituted from plate-like [ of 0.2μ m~1.0μ m ] by the copper grain child with whom silver is covered by the surface, Tree-like silver coat copper powder, wherein the mean particle size (D50) measured with the laser diffraction dispersion type particle-size-distribution measuring method is 5.0μ m~30μ m. | 【청구항1】 직선적으로 성장한 주간과 상기 주간에서 나뉜 복수의 가지를 가지는 수지상 형상을 이루어, 상기 주간 및 상기 가지는 단면 평균 두께가 0.2μm~1.0μm의 평판형으로 표면에 은이 피복되어 있는 구리 입자에 의해 구성되어 있고 레이저 회절 산란식 입도 분포 측정법에 의해 측정한 평균 입자 지름(D50)이 5.0μm~30μm인 것을 특징으로 하는 수지상 은코팅 구리 분말. | [Claim1] Make the tree-like shape of having the linearly grown-up chief editor and a plurality of branches branched from the chief editor, and the above-mentioned chief editor and the above-mentioned branch, Section average thickness is constituted from plate-like [ of 0.2μ m~1.0μ m ] by the copper grain child with whom silver is covered by the surface, Tree-like silver coat copper powder, wherein the mean particle size (D50) measured with the laser diffraction dispersion type particle-size-distribution measuring method is 5.0μ m~30μ m. | [기술분야] 본 발명은 나무와 같은 은 코팅 구리 분말에 관한 것이며, 전도성 페이스트, 전자기파 차폐를 위한 전도성 페인트, 및 전도성 라이너 시트에 적용될 수 있다. [해결과제] 본 발명은 전도성 페이스트 및 전자기파 차폐 응용에 사용될 때 수지에서 구리 분말 엉킴, 응축, 및 불균일한 분포와 같은 트리의 문제를 해결하고자 한다. [해결수단] 본 발명은 나무 모양의 은 코팅 구리 분말, 단면 평균 두께가 0.2 μm-1.0 μm, 및 평균 입자 크기가 5.0 μm-30 μm인 판형 구리 알갱이 아이를 포함한다. [특징] 여기서 주된 특징은 전도성을 향상시키고 응축을 방지하는 은코트 구리 분말의 나무와 같은 형상이다. [효과] 따라서, 본 발명은 전도성을 향상시키고 전도성 페이스트 및 전자기파 차폐 응용에서 응축을 방지한다. | 2015-516334 | 2015-03-26 | WO2016-038914 | 2016-03-17 | 5790900 |  | SUMITOMO METAL MINING CO LTD | 岡田 浩 ¦ 山下 秀幸 | 2014-186495 | JP | 2014-09-12 | 5 | JP5503813B1(BE) ¦ JP2014-019877A(BE) ¦ JP5631910B2(BE) ¦ JP2013-053347A(BE) ¦ JP5462053B2(BE) | 4 | JP5907301B1(FE) ¦ JP5907302B1(FE) ¦ US10654101B2 ¦ US10695830B2 | 5125081 | CN106604794A ¦ EP3192597A1 ¦ JP2014-186495 ¦ JP5790900B1 ¦ KR10-2017-0031215A ¦ US2017-0253750A1 ¦ WOWO2016-038914A1 | 7 | 소멸(연차료 불납에 의한 말소) |  | 2517017002480
JP | JP | P | A | 도전성 페이스트용 표면 처리 구리 분말 및 그것을 이용한 도전성 페이스트의 제조 방법 | 【요약】 【과제】소결 지연성이 우수한 도전성 페이스트용 표면 처리된 구리 분말을 제공하는 것. 【해결 수단】Al, Si, Ti, Zr, Ce 및 Sn로 구성되는 군에서 선택된 1종 이상의 원소가 구리 분말의 표면에 부착해서 포함되는 도전성 페이스트용 표면 처리된 구리 분말로서, Al, Si, Ti, Zr, Ce 및 Sn로 구성되는 군에서 선택된 1종 이상의 원소의 구리 분말 1 g에 대한 부착량 x(μg), 소결 개시 온도 y(℃)가 다음식:50≦x≦1500, y≧0.2 x+530을 만족해, 표면 처리된 구리 분말을 포함하여 구성되는 도전성 페이스트가 도포되는 기재가 세라믹 입자 또는 금속 분립자를 포함한 도막이며 상기 세라믹 입자의 평균 입경 D50cer 또는 금속 분립자의 평균 입경 D50met와 표면 처리된 구리 분말의 평균 입경 D50cu가 도막이 금속 분립자를 포함할 경우에는 다음식:0.01≦D50cu/D50met≦1.0을 만족해, 도막이 금속 분립자를 포함하지 않는 경우에는 다음식:0.01≦D50cu/D50cer≦1.0을 만족하는, 도전성 페이스트용 표면 처리된 구리 분말. 【선택도】없음 | [ABSTRACT] [Technical problem] Provide the copper powder to which the surface treatment was carried out for [ excellent in sintering retardancy ] conductive paste. [Means for Solution]It is the copper powder to which the surface treatment was carried out for the conductive paste contained by one or more sorts of elements chosen from a group which consists of aluminum, Si, Ti, Zr, Ce, and Sn adhering on the surface of copper powder, The amount x of adhesion to 1 g of copper powder of one or more sorts of elements chosen from a group which consists of aluminum, Si, Ti, Zr, Ce, and Sn (μ g). The sintering start temperature y(℃) fills the following formula:50 ≦ x≦ 1500 and y≧ 0.2x+530, A substrate with which conductive paste containing copper powder by which the surface treatment was carried out is applied is an included coat a ceramic particle or metal powder particles, and them Average-particle-diameter D50cer of the ceramic particle, or average-particle-diameter D50met of metal powder particles, When a coat contains metal powder particles, average-particle-diameter D50cu of copper powder by which the surface treatment was carried out, The following formula : when 0.01 ≦ D50 cu/D50met≦ 1.0 is filled and a coat does not contain metal powder particles, The following formula: Copper powder to which the surface treatment was carried out for the conductive paste which fills 0.01 ≦ D50 cu/D50cer≦ 1.0. [Chosen drawing] Nothing | 【청구항1】 Al, Si, Ti, Zr, Ce 및 Sn로 구성되는 군에서 선택된 1종 이상의 원소가 구리 분말의 표면에 부착해서 포함되는, 도전성 페이스트용 표면 처리된 구리 분말로서, Al, Si, Ti, Zr, Ce 및 Sn로 구성되는 군에서 선택된 1종 이상의 원소의 구리 분말 1 g에 대한 부착량을 x(μg), 소결 개시 온도를 y(℃)로 했을 때 다음식 :50≦x≦1500y≧0.2 x+530을 만족해, 표면 처리된 구리 분말을 포함하여 구성되는 도전성 페이스트가 도포되는 기재가 세라믹 입자 또는 금속 분립자를 포함한 도막이며 상기 세라믹 입자의 평균 입경 D50cer 또는 금속 분립자의 평균 입경 D50met와 표면 처리된 구리 분말의 평균 입경 D50cu가 도막이 금속 분립자를 포함할 경우에는 다음식:0.01≦D50cu/D50met≦1.0을 만족해, 도막이 금속 분립자를 포함하지 않는 경우에는 다음식:0.01≦D50cu/D50cer≦1.0을 만족하는, 도전성 페이스트용 표면 처리된 구리 분말. | [Claim1] One or more sorts of elements chosen from the group which consists of aluminum, Si, Ti, Zr, Ce, and Sn adhere on the surface of copper powder, and it is contained, Are the copper powder to which the surface treatment was carried out for conductive paste, and aluminum, Si, Ti, When x (μ g) and sintering start temperature are set to y(℃) for the amount of adhesion to 1 g of copper powder of one or more sorts of elements chosen from the group which consists of Zr, Ce, and Sn, The following formula : 50 ≦ x≦ 1500y≧ 0.2x+530 is filled, The substrate with which the conductive paste containing the copper powder by which the surface treatment was carried out is applied is an included coat a ceramic particle or metal powder particles, and them Average-particle-diameter D50cer of the ceramic particle, or average-particle-diameter D50met of metal powder particles, When a coat contains metal powder particles, average-particle-diameter D50cu of the copper powder by which the surface treatment was carried out, The following formula : when 0.01 ≦ D50 cu/D50met≦ 1.0 is filled and a coat does not contain metal powder particles, The following formula: Copper powder to which the surface treatment was carried out for the conductive paste which fills 0.01 ≦ D50 cu/D50cer≦ 1.0. | 【청구항1】 Al, Si, Ti, Zr, Ce 및 Sn로 구성되는 군에서 선택된 1종 이상의 원소가 구리 분말의 표면에 부착해서 포함되는, 도전성 페이스트용 표면 처리된 구리 분말로서, Al, Si, Ti, Zr, Ce 및 Sn로 구성되는 군에서 선택된 1종 이상의 원소의 구리 분말 1 g에 대한 부착량을 x(μg), 소결 개시 온도를 y(℃)로 했을 때 다음식 :50≦x≦1500y≧0.2 x+530을 만족해, 표면 처리된 구리 분말을 포함하여 구성되는 도전성 페이스트가 도포되는 기재가 세라믹 입자 또는 금속 분립자를 포함한 도막이며 상기 세라믹 입자의 평균 입경 D50cer 또는 금속 분립자의 평균 입경 D50met와 표면 처리된 구리 분말의 평균 입경 D50cu가 도막이 금속 분립자를 포함할 경우에는 다음식:0.01≦D50cu/D50met≦1.0을 만족해, 도막이 금속 분립자를 포함하지 않는 경우에는 다음식:0.01≦D50cu/D50cer≦1.0을 만족하는, 도전성 페이스트용 표면 처리된 구리 분말. | [Claim1] One or more sorts of elements chosen from the group which consists of aluminum, Si, Ti, Zr, Ce, and Sn adhere on the surface of copper powder, and it is contained, Are the copper powder to which the surface treatment was carried out for conductive paste, and aluminum, Si, Ti, When x (μ g) and sintering start temperature are set to y(℃) for the amount of adhesion to 1 g of copper powder of one or more sorts of elements chosen from the group which consists of Zr, Ce, and Sn, The following formula : 50 ≦ x≦ 1500y≧ 0.2x+530 is filled, The substrate with which the conductive paste containing the copper powder by which the surface treatment was carried out is applied is an included coat a ceramic particle or metal powder particles, and them Average-particle-diameter D50cer of the ceramic particle, or average-particle-diameter D50met of metal powder particles, When a coat contains metal powder particles, average-particle-diameter D50cu of the copper powder by which the surface treatment was carried out, The following formula : when 0.01 ≦ D50 cu/D50met≦ 1.0 is filled and a coat does not contain metal powder particles, The following formula: Copper powder to which the surface treatment was carried out for the conductive paste which fills 0.01 ≦ D50 cu/D50cer≦ 1.0. | [기술분야] 본 발명은 Si 결정 태양 전지 및 칩 라미네이션 세라믹 제품용 전극의 제조에 적합한 전도성 페이스트의 제조 방법에 관한 것이다. [해결과제] 본 발명은 구리 분말의 산화 및 낮은 소결 시작 온도 문제를 해결하여 소결된 컴팩트에서 높은 저항 및 수축 결함을 유도한다. [해결수단] 본 발명은 소결 지연성, 가공성, 및 생산성을 향상시키기 위해 제어된 크기 및 표면 처리를 갖는 구리 분말의 사용을 포함한다. [특징] 여기서 주요 특징은 소결 지연 및 전극 표면 평활도를 향상시키기 위한 구리 분말 크기 및 표면 처리의 제어이다. [효과] 따라서, 본 발명은 Si 결정 태양 전지 및 칩 라미네이션 세라믹 제품을 위한 전도성 페이스트의 소결 지연, 작업성, 및 생산성을 개선한다. | 2014-155533 | 2014-07-30 | 2016-033233 | 2016-03-10 |  |  | JX NIPPON MINING & METALS CORP | 古澤 秀樹 |  |  |  | 0 |  | 5 | JP6866408B2(FE) ¦ JP7064684B2(FE) ¦ KR10-2471934B1(FE) ¦ TWI740290B(FE) ¦ US11565312B2(FE) | 16906454 | JP2016-033233A | 1 | 취하 |  | 2216015000804
JP | JP | P | A1 | 은코팅 구리 분말 및 그것을 이용한 도전성 페이스트, 도전성 도료, 도전성 시트 | 【요약】 효과적으로 접점을 확보할 수 있고 또한 표면에 은을 피복함으로써 도전성이 우수하고, 페이스트화에 필요한 우수한 균일 분산성을 가지고 응집이 억제된 수지상 은코팅 구리 분말을 제공한다. 본 발명에 따른 은코팅 구리 분말은 구리 입자 2가 집합하여 복수의 가지를 가지는 수지상 형상을 구성한 구리 분말 1의 표면에 은이 피복된 은코팅 구리 분말로서, 그 표면에 은이 피복된 구리 입자 2는 단축 지름이 0.2μm~0.5μm이며 긴 축 지름이 0.5μm~2.0μm의 범위 크기인 타원체이며 그 타원체 구리 입자 2가 집합해 구성되는 표면에 은이 피복된 구리 분말 1의 평균 입자 지름(D50)이 5.0μm~20μm이다. | [ABSTRACT] The silver coat copper powder of the shape of a tree by which condensation was controlled which can secure a point of contact effectively, is excellent in conductivity by covering silver on the surface, and has the outstanding uniform dispersibility required for paste-izing is provided. The silver coat copper powder concerning this invention is the silver coat copper powder with which silver was covered by the surface of the copper powder 1 which constituted the tree-like shape of the copper grain children 2 having gathered and having a plurality of branches, For the copper grain child 2 with whom silver was covered by the surface, a short shaft diameter is 0.2μ m~0.5μ m, And a long shaft diameter is an ellipse which is a size of the range of 0.5μ m~2.0μ m, The mean particle size (D50) of the copper powder 1 with which silver was covered by the surface constituted by the ellipse copper grain children 2 gathering is 5.0μ m~20μ m. | 【청구항1】 구리 입자가 집합하여 복수의 가지를 가지는 수지상 형상을 구성한 구리 분말의 표면에 은이 피복된 은코팅 구리 분말로서, 상기 표면에 은이 피복된 구리 입자는 단축 지름이 0.2μm~0.5μm이고 긴 축 지름이 0.5μm~2.0μm의 범위 크기 타원체이며 상기 타원체 구리 입자가 집합해 구성되는 상기 표면에 은이 피복된 구리 분말의 평균 입자 지름(D50)이 5.0μm~20μm인 것을 특징으로 하는 은코팅 구리 분말. | [Claim1] The copper grain child with whom it is the silver coat copper powder with which silver was covered by the surface of the copper powder which constituted the tree-like shape of copper grain children having gathered and having a plurality of branches, and silver was covered by the above-mentioned surface, A short shaft diameter 0.2μ m~0.5μ m, And a long shaft diameter is an ellipse of the size of the range of 0.5μ m~2.0μ m, Silver coat copper powder, wherein the mean particle size (D50) of the copper powder with which silver was covered by the above-mentioned surface constituted by the ellipse copper grain children gathering is 5.0μ m~20μ m. | 【청구항1】 구리 입자가 집합하여 복수의 가지를 가지는 수지상 형상을 구성한 구리 분말의 표면에 은이 피복된 은코팅 구리 분말로서, 상기 표면에 은이 피복된 구리 입자는 단축 지름이 0.2μm~0.5μm이고 긴 축 지름이 0.5μm~2.0μm의 범위 크기 타원체이며 상기 타원체 구리 입자가 집합해 구성되는 상기 표면에 은이 피복된 구리 분말의 평균 입자 지름(D50)이 5.0μm~20μm인 것을 특징으로 하는 은코팅 구리 분말. | [Claim1] The copper grain child with whom it is the silver coat copper powder with which silver was covered by the surface of the copper powder which constituted the tree-like shape of copper grain children having gathered and having a plurality of branches, and silver was covered by the above-mentioned surface, A short shaft diameter 0.2μ m~0.5μ m, And a long shaft diameter is an ellipse of the size of the range of 0.5μ m~2.0μ m, Silver coat copper powder, wherein the mean particle size (D50) of the copper powder with which silver was covered by the above-mentioned surface constituted by the ellipse copper grain children gathering is 5.0μ m~20μ m. | [기술분야] 본 발명은 전도성을 개선할 수 있고 페이스트-화에 요구되는 우수한 균일한 분산성을 가지는 트리-유사 형상을 가지고 표면에 은으로 덮인 트리-유사 은 코팅 구리 분말에 관한 것이다. [해결과제] 본 발명은 전도성 페이스트 및 전자기파 차폐 수지에서 점도 상승 및 배선 형성 문제를 초래할 수 있는 트리-유사 구리 분말 얽힘 및 응축 문제를 해결하고자 한다. [해결수단] 본 발명은 0.2μm 내지 0.5μm의 짧은 샤프트 직경, 0.5μm 내지 2.0μm의 긴 샤프트 직경, 및 5.0μm 내지 20μm의 평균 입자 크기(D50)를 갖는 트리형 구리 분말을 포함한다. [특징] 여기서 주된 특징은 0.2 μm 내지 0.5 μm의 짧은 샤프트 직경 및 0.5 μm 내지 2.0 μm의 긴 샤프트 직경을 갖는 구리 분말의 나무와 같은 형상이다. [효과] 따라서, 본 발명은 전도성을 향상시키고 전도성 페이스트 및 전자파 차폐 수지에서 응축 문제를 방지한다. | 2015-516341 | 2015-03-26 | WO2016-031286 | 2016-03-03 | 5858202 |  | SUMITOMO METAL MINING CO LTD | 岡田 浩 ¦ 山下 秀幸 | 2014-171781 | JP | 2014-08-26 | 5 | JP5503813B1(BE) ¦ JP2014-019877A(BE) ¦ JP5631910B2(BE) ¦ JP2013-053347A(BE) ¦ JP5462053B2(BE) | 1 | CN113096848B | 5121883 | CN106573303A ¦ EP3187279A1 ¦ JP2014-171781 ¦ JP5858202B1 ¦ KR10-2017-0031210A ¦ US2017-0274453A1 ¦ WOWO2016-031286A1 | 7 | 소멸(연차료 불납에 의한 말소) |  | 2517017002132
JP | JP | P | A | 섬유형 구리 미립자 분산액의 제조 방법 | 【요약】 【과제】도전성이 우수한 섬유형 구리 미립자막을 제작할 수 있는 섬유형 구리 미립자 분산액 제조 방법을 제공한다. 【해결 수단】섬유형 구리 미립자 및 환원제 또는 폴리올을 포함한 분산액을 가열하는 것을 특징으로 하는 섬유형 구리 미립자 분산액 제조 방법 및 상기 기재 제조 방법에 의해 얻어진 것을 특징으로 하는 섬유형 구리 미립자 분산액 및 상기 기재의 섬유형 구리 미립자 분산액으로 형성시킨 것을 특징으로 하는 도전막. 본 발명에 의하면 도전성이 우수한 섬유형 구리 미립자 분산액 제조 방법을 제공할 수 있다. 【선택도】없음 | [ABSTRACT] [Technical problem] The manufacturing method of the fibrous copper particulate dispersion liquid which can produce the fibrous copper particulate film excellent in conductivity is provided. [Means for Solution]A manufacturing method of fibrous copper particulate dispersion liquid heating dispersion liquid containing fibrous copper particulates and a reducing agent, or polyol, And an electric conduction film making it form from fibrous copper particulate dispersion liquid obtaining by a manufacturing method of the statement, and fibrous copper particulate dispersion liquid of the statement. According to this invention, the manufacturing method of fibrous copper particulate dispersion liquid excellent in conductivity can be provided. [Chosen drawing] Nothing | 【청구항1】 섬유형 구리 미립자 및 환원제 또는 폴리올을 포함한 분산액을 가열하는 것을 특징으로 하는 섬유형 구리 미립자 분산액 제조 방법. | [Claim1] A manufacturing method of the fibrous copper particulate dispersion liquid heating the dispersion liquid containing fibrous copper particulates and a reducing agent, or polyol. | 【청구항1】 섬유형 구리 미립자 및 환원제 또는 폴리올을 포함한 분산액을 가열하는 것을 특징으로 하는 섬유형 구리 미립자 분산액 제조 방법. | [Claim1] A manufacturing method of the fibrous copper particulate dispersion liquid heating the dispersion liquid containing fibrous copper particulates and a reducing agent, or polyol. | [기술분야] 본 발명은 섬유상 구리 미립자 분산액의 제조 방법에 관한 것이며, 전기 전도 필름, 전기 전도 페인트 등에 적용될 수 있다. [해결과제] 본 발명은 기존의 방법으로도 달성되지 못한 섬유상 구리 미립자 분산액을 사용하여 막을 형성할 때 예상되는 전도성을 획득하는 문제를 해결하고자 한다. [해결수단] 본 발명은 섬유상 구리 미립자 및 환원제, 또는 폴리올을 함유하는 분산액을 가열하는 것을 포함한다. [특징] 여기서 주요 특징은 섬유상 구리 미립자 표면을 복귀시키기 위한 환원제 또는 폴리올의 사용이다. [효과] 따라서, 본 발명은 섬유상 구리 미립자 필름의 전도성을 개선한다. | 2015-127745 | 2015-06-25 | 2016-027202 | 2016-02-18 |  |  | UNITIKA LTD | 竹田 裕孝 ¦ 大西 早美 ¦ 吉永 輝政 ¦ 柴田 健太 ¦ 松下 睦 ¦ 山田 宗紀 | 2014-131984 | JP | 2014-06-27 | 0 |  | 0 |  | 16902424 | JP2014-131984 ¦ JP2016-027202A | 2 | 취하 |  | 2216011000733
JP | JP | P | A | 구리 분말과 그 제조 방법 및 그것을 이용한 구리 페이스트 | 【요약】 【과제】구리 화합물을 폴리올 중에서 가열 환원하고 얻어진 구리 분말을 세척한 후, 특정 방법 및 특정 조건에서 건조하고 대기 중에서 장기간 저장해도 산화하기 어려운 구리 분말이 저비용 및 생산성 자주 제조할 수 있고 적층 세라믹 콘덴서 등의 전자 소자의 원료 분말로서 유용한 구리 분말과 그 제조 방법 및 그것을 이용한 구리 페이스트를 제공한다. 【해결 수단】구리 화합물 또는 그 함마실 것을 폴리올 중에 현탁시키고160~320℃로 가열하고 구리 분말을 얻는 공정(A)과 상기 구리 분말을 물로 세척한 후, 탈수하는 공정(B)과 세척 탈수된 상기 구리 분말을 건조시키는 공정(C)을 구비한 구리 분말 제조 방법으로서, 상기 공정(A)에서 상기 산화구리 또는 그 함마실 것과 폴리올을 질량비가5:95~60:40의 범위 내에서 혼합하고, 또한 상기 공정(C)에서 진공도가 90 kPa 이하에서 온도가40~200℃의 범위로 한 진공 건조기 내에서 구리 분말을1~72시간 건조시키는 것을 특징으로 하는 구리 분말 제조 방법에 의해 제공한다. 【선택도】없음 | [ABSTRACT] [Technical problem] After washing the end of copper powder it was obtained by carrying out heating reduction of the copper compound in polyol, It dries on a specific method and specific conditions, the end of copper powder it cannot oxidize easily even if saved in the atmosphere over a long period of time can manufacture with low cost and sufficient productivity, and it provides the end of copper powder useful as the precursor powder end of electronic devices, such as a lamination ceramic capacitor, its manufacturing method, and the copper paste using it. [Means for Solution]A process (A) of making a copper compound or its hydrous thing suspended in polyol, heating at 160~320℃, and obtaining the end of copper powder, In [ are the manufacturing method in the end of copper powder which comprised a process (B) to dry and a process (C) which dries the end of copper powder it was washed and dried after washing the end of copper powder with water, and ] the process (A), A mass ratio mixes the copper oxide, or its hydrous thing and polyol within the limits of 5:95~60:40, and a degree of vacuum in the process (C) by 90 or less kPa, It provides with a manufacturing method in the end of copper powder drying the end of copper powder for 1~72 hours within a vacuum dryer made into a range whose temperature is 40~200℃. [Chosen drawing] Nothing | 【청구항1】 구리 화합물 또는 그 함마실 것을 폴리올 중에 현탁시키고160~320℃로 가열하고 구리 분말을 얻는 공정(A)과 상기 구리 분말을 물로 세척한 후, 탈수하는 공정(B)과 세척 탈수된 상기 구리 분말을 건조시키는 공정(C)을 구비한 구리 분말 제조 방법으로서, 상기 공정(A)에서 상기 산화구리 또는 그 함마실 것과 폴리올을 질량비가5:95~60:40의 범위 내에서 혼합하고, 또한 상기 공정(C)에서 진공도가 90 kPa 이하에서 온도가40~200℃의 범위로 한 진공 건조기 내에서 구리 분말을1~72시간 건조시키는 것을 특징으로 하는 구리 분말 제조 방법. | [Claim1] The process (A) of making a copper compound or its hydrous thing suspended in polyol, heating at 160~320℃, and obtaining the end of copper powder, In [ are the manufacturing method in the end of copper powder which comprised the process (B) to dry and the process (C) which dries the end of copper powder it was washed and dried after washing the end of copper powder with water, and ] the above-mentioned process (A), A mass ratio mixes the above-mentioned copper oxide, or its hydrous thing and polyol within the limits of 5:95~60:40, and a degree of vacuum in the above-mentioned process (C) by 90 or less kPa, A manufacturing method in the end of copper powder drying the end of copper powder for 1~72 hours within the vacuum dryer made into the range whose temperature is 40~200℃. | 【청구항1】 구리 화합물 또는 그 함마실 것을 폴리올 중에 현탁시키고160~320℃로 가열하고 구리 분말을 얻는 공정(A)과 상기 구리 분말을 물로 세척한 후, 탈수하는 공정(B)과 세척 탈수된 상기 구리 분말을 건조시키는 공정(C)을 구비한 구리 분말 제조 방법으로서, 상기 공정(A)에서 상기 산화구리 또는 그 함마실 것과 폴리올을 질량비가5:95~60:40의 범위 내에서 혼합하고, 또한 상기 공정(C)에서 진공도가 90 kPa 이하에서 온도가40~200℃의 범위로 한 진공 건조기 내에서 구리 분말을1~72시간 건조시키는 것을 특징으로 하는 구리 분말 제조 방법. | [Claim1] The process (A) of making a copper compound or its hydrous thing suspended in polyol, heating at 160~320℃, and obtaining the end of copper powder, In [ are the manufacturing method in the end of copper powder which comprised the process (B) to dry and the process (C) which dries the end of copper powder it was washed and dried after washing the end of copper powder with water, and ] the above-mentioned process (A), A mass ratio mixes the above-mentioned copper oxide, or its hydrous thing and polyol within the limits of 5:95~60:40, and a degree of vacuum in the above-mentioned process (C) by 90 or less kPa, A manufacturing method in the end of copper powder drying the end of copper powder for 1~72 hours within the vacuum dryer made into the range whose temperature is 40~200℃. | [기술분야] 본 발명은 구리 분말의 단부, 이의 제조 방법, 및 이를 사용하는 구리 페이스트에 관한 것이며, 라미네이션 세라믹 커패시터, 칩 저항기, 관통 구멍, 인쇄 회로 기판, 전자기파 차폐물, 태양 전지, 및 터치 패널과 같은 전자 장치에 적용될 수 있다. [해결과제] 본 발명은 구리 분말의 말단이 쉽게 산화되어 전도성 및 젖음성이 저하되는 종래 기술의 문제점을 해결하고자 하며, 안정적인 분산성 및 저비용으로 내산화성 구리 분말을 얻는 방법을 제안한다. [해결수단] 본 발명은 특정 양의 구리 화합물을 폴리올에 현탁시키고, 160 내지 320°C에서 가열하고, 구리 분말의 단부를 획득하는 공정 (A), 구리 분말의 단부를 세척하고 건조시키는 공정 (B)및 특정 감압 분위기 조건 하에서 구리 분말의 단부를 건조시키는 공정 (C)을 포함한다. [특징] 여기서 주요 특징은 제조 조건을 최적화하고 특정 재료 및 공정을 사용하여 달성되는, 안정적인 분산성 및 저비용의 내산화성 구리 분말의 생산이다. [효과] 따라서, 본 발명은 구리 분말의 내산화성 및 분산성을 향상시키고, 제조 효율 및 비용 효율성을 향상시키고, 전자 장치의 성능 및 신뢰성을 향상시킨다. | 2014-149672 | 2014-07-23 | 2016-023348 | 2016-02-08 |  |  | SUMITOMO METAL MINING CO LTD | 両見 春樹 ¦ 岡 徹雄 ¦ 志賀 忠晃 |  |  |  | 4 | JP5320442B2(BE) ¦ JP2010-144197A(BE) ¦ JP3353648B2(BE) ¦ WOWO2014-104032A1(BE) | 3 | CN114378300B ¦ JP7697323B2(FE) ¦ US12365806B2 | 16898729 | JP6295870B2 | 1 | 등록 |  | 2216009001037
JP | JP | P | A | 구리 미립자 및 그 제조 방법 | 【요약】 【과제】저온 소결 가능하며 내산화성도 우수한 구리 미립자 재료를 제공하는 것. 【해결 수단】본 발명에 의해 제공되는 구리 미립자 재료는 이하의 조건:(1) 전계 방출형 주사 전자현미경의 관찰 화상에 기초한 개수 기준의 입도 분포에 있어서 60 nm이하의 입자가80~95개수%인;(2) 질소 분위기 하에서 150℃이하의 온도에서 가열함으로써 소결하고 도전성을 나타내는;(3) 에탄올 중에 분산한 상태에서 25℃60 RH%의 환경 하에서 3개월간 공기에 노출한 후에도 분말 X선 회절 측정에 있어서 산화구리 유래의 피크가 검출되지 않는다;를 모두 구비한다. 적합한 일 양태에서는 상기 개수 기준의 입도 분포를 체적 기준으로 환산해 얻어진 입자 지름 체적분포가 2봉성을 가지고 있고 제1 피크 톱이 20 nm 이상 55 nm이하의 범위에 있어 제2 피크 톱이 60 nm 이상 100 nm이하의 범위에 있다. 【선택도】도 3 | [ABSTRACT] [Technical problem] Provide the copper particulate material which low-temperature sintering was possible and was excellent also in oxidation resistance. [Means for Solution]In particle size distribution of a number standard based on an observation picture of the following condition:(1) field-emission type scanning electron microscopes in copper particulate material provided by this invention, It sinters, when a particle of 60 nm or less heats at temperature of 150℃ or less under;(2) nitrogen atmosphere which is several 80~95 percent, ; which shows conductivity -- even if it is after putting for three months under 25℃ and 60RH% of environment in the state where it distributed in (3) ethanol at air, each; from which a peak of copper oxide origin is not detected in powder X diffraction measurement is provided. In one suitable mode, the particle diameter volume distribution produced by converting the particle size distribution of the above-mentioned number standard into a volume standard has 2 峰性, the 1st peak top is in the range of 20 nm or more and 55 nm or less, and the 2nd peak top is in the range of 60 nm or more and 100 nm or less. [Chosen drawing] Drawing 3 | 【청구항1】 구리 미립자 재료로서, 이하의 조건:(1) 전계 방출형 주사 전자현미경의 관찰 화상에 기초한 개수 기준의 입도 분포에 있어서 60 nm이하의 입자가80~95개수%이다; (2) 질소 분위기 하에서 150℃이하의 온도에서 가열하면 소결하고 도전성을 나타낸다; (3) 에탄올 중에 분산한 상태에서 25℃60 RH%의 환경 하에서 3개월간 공기에 노출한 후에도 분말 X선 회절 측정에 있어서 산화구리 유래의 피크가 검출되지 않는다; (을)를 모두 구비하는, 구리 미립자 재료. | [Claim1] It is copper particulate material and a particle of 60 nm or less is several 80~95 percent in the particle size distribution of the number standard based on the observation picture of the following condition:(1) field-emission type scanning electron microscopes; (2) It will sinter, if it heats at the temperature of 150℃ or less under a nitrogen atmosphere, and conductivity is shown; (3) Even if it is after putting for three months under 25℃ and 60RH% of environment in the state where it distributed in ethanol at air, the peak of copper oxide origin is not detected in powder X diffraction measurement; Copper particulate material which all possess. | 【청구항1】 구리 미립자 재료로서, 이하의 조건:(1) 전계 방출형 주사 전자현미경의 관찰 화상에 기초한 개수 기준의 입도 분포에 있어서 60 nm이하의 입자가80~95개수%이다; (2) 질소 분위기 하에서 150℃이하의 온도에서 가열하면 소결하고 도전성을 나타낸다; (3) 에탄올 중에 분산한 상태에서 25℃60 RH%의 환경 하에서 3개월간 공기에 노출한 후에도 분말 X선 회절 측정에 있어서 산화구리 유래의 피크가 검출되지 않는다; (을)를 모두 구비하는, 구리 미립자 재료. ¦ 【청구항6】 원 포트 반응으로 구리 미립자 재료를 제조하는 방법으로서, 구리 이온과 용매를 포함한 알칼리성 원료 혼합액을 조제하는 공정; 상기 원료 혼합액에 표준 전극 전위가―0.5 V 이상-0.2 V이하인 제1 환원제를 첨가하는 공정; 상기 제 1 환원제를 포함한 혼합액에 보호제를 첨가하는 공정; 상기 보호제를 포함한 혼합액에 표준 전극 전위가―1.0 V이하인 제2 환원제를 첨가하는 공정; (을)를 포함하는, 구리 미립자 재료 제조 방법. | [Claim1] It is copper particulate material and a particle of 60 nm or less is several 80~95 percent in the particle size distribution of the number standard based on the observation picture of the following condition:(1) field-emission type scanning electron microscopes; (2) It will sinter, if it heats at the temperature of 150℃ or less under a nitrogen atmosphere, and conductivity is shown; (3) Even if it is after putting for three months under 25℃ and 60RH% of environment in the state where it distributed in ethanol at air, the peak of copper oxide origin is not detected in powder X diffraction measurement; Copper particulate material which all possess. ¦ [Claim6] Process of being how to manufacture copper particulate material at a one pot reaction, and preparing the alkaline materials mixed-solution containing a copper ion and a solvent; Process to which normal electrode potential adds the 1st reducing agent that is less than more than -0.5V-0.2V into the above-mentioned materials mixed-solution; Process of adding a protecting agent into the mixed-solution containing the 1st above-mentioned reducing agent; Process to which normal electrode potential adds the 2nd reducing agent that is less than -1.0V into the mixed-solution containing the above-mentioned protecting agent; A manufacturing method of the copper particulate material to include. | [기술분야] 본 발명은 저온 소결능이 낮고 내산화성이 우수한 구리 미립자에 관한 것으로, 도체 배선, 방열층 등 다양한 제품에 적용될 수 있다. [해결과제] 본 발명은 산화 저항성을 유지하면서 구리 미립자에 대한 저온 소결을 달성하는 과제를 해결하고자 하며, 이는 소형화된 전자 부품 및 고온 환경에서의 적용에 결정적이다. [해결수단] 본 발명은 입경 60 nm 이하의 구리 미립자를 포함하며, 상기 수 표준의 입자 크기 분포에서 수 80-95%를 차지하며, 3개월 동안 공기 중 에탄올에 분포된 후에도 전도성을 나타낸다. [특징] 여기서 주요 특징은 1-포트 반응에서 상이한 표준 환원 전위를 갖는 2종의 환원제를 첨가하는 것을 포함하는 구리 미립자 재료의 제조 방법이다. [효과] 따라서, 본 발명은 구리 미립자 재료의 안정성 및 보존성을 개선하여, 이의 내산화성 및 저온 소결 능력을 향상시킨다. | 2014-137632 | 2014-07-03 | 2016-014181 | 2016-01-28 |  |  | NORITAKE CO LTD | 菊川 結希子 ¦ ジー エム アニルクマル ¦ 張 沛霖 ¦ 宮嶋 圭太 |  |  |  | 4 | JP5606421B2(BE) ¦ JP5759688B2(BE) ¦ JP4821396B2(BE) ¦ JP4662760B2(BE) | 17 | CN110248750B ¦ JP7745007B2(FE) ¦ JP7403512B2(FE) ¦ JP7380256B2(FE) ¦ JP7291078B2(FE) ¦ JP6908398B2(FE) ¦ JP6627228B2(FE) ¦ KR10-2337047B1(FE) ¦ US12202996B2 ¦ US11328835B2 ¦ US12226820B2 ¦ US12293983B2 ¦ US11798707B2 ¦ US11760895B2 ¦ US11109492B2 ¦ US11270809B2 ¦ US11440092B2 | 16892071 | JP6316683B2 | 1 | 등록 |  | 2216006001125
JP | JP | P | A | 코어 셸형 금속 미립자의 제조 방법, 코어 셸형 금속 미립자, 도전성 잉크 및 기판의 제조 방법 | 【요약】 【과제】도전성이 우수한 코어 셸형 금속 미립자를 제공하는 것. 【해결 수단】본 발명은 구리를 포함한 코어 성분과 은을 포함한 셸 성분에 의해 형성된 코어 셸형 금속 미립자 제조 방법이며 구리 입자와 은 입자를 준비하는 공정과 상기 구리 입자와 상기 은 입자를 유기 용매 중에 동시에 분산시킴으로써, 상기 구리 입자의 표면에 복수의 상기 은 입자를 흡착시키는 공정과 상기 은 입자가 흡착한 상기 구리 입자를 가열함으로써, 상기 구리 입자의 표면에 흡착한 복수의 상기 은 입자끼리를 융착시켜 상기 구리 입자의 표면에 상기 은을 포함한 셸 성분을 형성하는 공정를 포함한다. 【선택도】없음 | [ABSTRACT] [Technical problem] Provide the core shell type metal particulates excellent in conductivity. [Means for Solution]By distributing simultaneously a process which this invention is a manufacturing method of core shell type metal particulates formed by a core ingredient containing copper and shell ingredient containing silver, and it prepares a copper grain child and a silver granule child, and the above-mentioned copper grain child and the above-mentioned silver granule child in an organic solvent, A process which makes a plurality of above-mentioned silver granule children stick to the above-mentioned copper grain child's surface, and by heating the above-mentioned copper grain child to whom the above-mentioned silver granule child stuck, a plurality of above-mentioned silver granule children which stuck to the above-mentioned copper grain child's surface are made to fuse, and a process of forming in the above-mentioned copper grain child's surface a shell ingredient containing the above-mentioned silver is included. [Chosen drawing] Nothing | 【청구항1】 구리를 포함한 코어 성분과 은을 포함한 셸 성분에 의해 형성된 코어 셸형 금속 미립자 제조 방법으로서, 구리 입자와 은 입자를 준비하는 공정과 상기 구리 입자와 상기 은 입자를 유기 용매 중에 동시에 분산시킴으로써, 상기 구리 입자의 표면에 복수의 상기 은 입자를 흡착시키는 공정과 상기 은 입자가 흡착한 상기 구리 입자를 가열함으로써, 상기 구리 입자의 표면에 흡착한 복수의 상기 은 입자끼리를 융착시켜 상기 구리 입자의 표면에 상기 은을 포함한 셸 성분을 형성하는 공정를 포함한, 코어 셸형 금속 미립자 제조 방법. | [Claim1] By distributing simultaneously the process which it is a manufacturing method of the core shell type metal particulates formed by the core ingredient containing copper and the shell ingredient containing silver, and prepares a copper grain child and a silver granule child, and the above-mentioned copper grain child and the above-mentioned silver granule child in an organic solvent, The process which makes a plurality of above-mentioned silver granule children stick to the above-mentioned copper grain child'ss surface, and by heating the above-mentioned copper grain child to whom the above-mentioned silver granule child stuck, A manufacturing method of the core shell type metal particulates which make a plurality of above-mentioned silver granule children which stuck to the above-mentioned copper grain child'ss surface fuse, and include the process of forming in the above-mentioned copper grain child'ss surface the shell ingredient containing the above-mentioned silver. | 【청구항1】 구리를 포함한 코어 성분과 은을 포함한 셸 성분에 의해 형성된 코어 셸형 금속 미립자 제조 방법으로서, 구리 입자와 은 입자를 준비하는 공정과 상기 구리 입자와 상기 은 입자를 유기 용매 중에 동시에 분산시킴으로써, 상기 구리 입자의 표면에 복수의 상기 은 입자를 흡착시키는 공정과 상기 은 입자가 흡착한 상기 구리 입자를 가열함으로써, 상기 구리 입자의 표면에 흡착한 복수의 상기 은 입자끼리를 융착시켜 상기 구리 입자의 표면에 상기 은을 포함한 셸 성분을 형성하는 공정를 포함한, 코어 셸형 금속 미립자 제조 방법. | [Claim1] By distributing simultaneously the process which it is a manufacturing method of the core shell type metal particulates formed by the core ingredient containing copper and the shell ingredient containing silver, and prepares a copper grain child and a silver granule child, and the above-mentioned copper grain child and the above-mentioned silver granule child in an organic solvent, The process which makes a plurality of above-mentioned silver granule children stick to the above-mentioned copper grain child'ss surface, and by heating the above-mentioned copper grain child to whom the above-mentioned silver granule child stuck, A manufacturing method of the core shell type metal particulates which make a plurality of above-mentioned silver granule children which stuck to the above-mentioned copper grain child'ss surface fuse, and include the process of forming in the above-mentioned copper grain child'ss surface the shell ingredient containing the above-mentioned silver. | [기술분야] 본 발명은 전자 장치에 사용되는 전도성 잉크 및 기판에 적용될 수 있는 코어 쉘 유형 금속 미립자, 특히 구리 코어 은 쉘 유형 금속 미립자의 제조 방법에 관한 것이다. [해결과제] 본 발명은 구리 코어 상의 은 피복율이 좋지 않아 전도성 응용에서 성능 저하를 초래하는 것으로 나타난 종래의 구리 코어 은 쉘 타입 금속 미립자에서 불충분한 전도성 문제를 해결하고자 한다. [해결수단] 본 발명은 유기 용매에 구리입자 및 은 과립 입자를 분배한 다음, 가열하여 상기 구리 입자 상에 상기 은 입자를 융합시킴으로써, 코어 쉘 유형 금속 미립자를 형성하는 단계를 포함하는 방법을 포함한다. [특징] 여기서 주요 특징은 제어된 가열 공정을 통해 구리 코어 입자 상의 은 커버리지를 향상시키는 혁신적인 방법이며, 이는 생성된 코어 쉘 유형 금속 미립자의 전도도를 상당히 개선시킨다. [효과] 따라서, 본 발명은 상기 구리 코어 상의 더 나은 은 커버리지를 보장함으로써 코어 쉘 유형 금속 미립자의 전도성을 개선시키며, 이는 구리 산화의 위험을 효과적으로 감소시키고 전도성 응용에서 전체 성능을 향상시킨다. | 2014-130668 | 2014-06-25 | 2016-008337 | 2016-01-18 |  |  | FURUKAWA CO LTD | 鈴木 千里 ¦ 吉田 樹史 ¦ 腹子 章 ¦ 斎藤 賀津雄 |  |  |  | 1 | WOWO2006-126527A1(BE) | 5 | DE10-2020-133120A1 ¦ JP7565097B2(FE) ¦ JP6603989B2(FE) ¦ KR10-1836723B1(FE) ¦ US11628501B2 | 92885417 | CN106232267B ¦ JP6404614B2 ¦ KR10-2284027B1 ¦ TWI661012B ¦ WOWO2015-198881A1 | 5 | 등록 |  | 2216004003183
JP | JP | P | A | 구리 분말 및 그것을 이용한 구리 페이스트 | 【요약】 (수정유) 【과제】구리 분말끼리의 접점을 많게 해 우수한 도전성을 확보하면서, 도전성 페이스트나 전자파 실드 등의 용도로서 적합하게 이용이 가능한 구리 분말의 제공. 【해결 수단】구리 분말 1은 직선적으로 성장한 주간과 그 주간에서 나뉜 복수의 가지를 가지는 수지상 형상을 이루어, 크기가 1.0μm 이상이고 단면 두께 0.2μm~0.5μm의 평판형 구리 입자 2의 단체에 의해 가지의 굵기가 10μm이하가 되는 범위에서 집합해 구성되어 있는 구리 분말. 평균 입자 지름(D50)이 5.0μm~20μm이며 부피 밀도가 0.5g/cm3~1.0 g/cm3이며 X선 회절에 의한(111) 면의 밀러 지수의 결정자 지름이 800Å~2000Å의 범위에 있는 구리 분말 1. 【효과】이 수지상 구리 분말 1을 수지에 혼합시킴으로써 우수한 도전성을 발휘하는 구리 페이스트를 제작할 수 있다. 【선택도】도 1 | [ABSTRACT] (Correction possession) [Technical problem] Offer of the copper powder whose use is suitably possible as a use of conductive paste, an electromagnetic wave shield, etc. securing the conductivity which increased the point of contact of copper powder and was excellent. [Means for Solution]The copper powder 1 makes tree-like shape of having the linearly grown-up chief editor and a plurality of branches branched from the chief editor, Copper powder which a size is more than 1.0μ m, and is constituted by thickness of a branch gathering in the range as for which below 10μ m becomes with a simple substance of the plate-like copper grain child 2 of section thickness 0.2μ m~0.5μ m. A mean particle size (D50) is 5.0μ m~20μ m, And copper powder 1 whose 嵩密度 is 0.5g[/cm ] 3~1.0g/cm3 and which has crystal 子径 in the Miller index of the field by an X diffraction (111) in the range which is 800A ~ 2000A. [Effect]By making resin mix this tree-like copper powder 1, the copper paste which demonstrates the outstanding conductivity is producible. [Chosen drawing] Drawing 1 | 【청구항1】 직선적으로 성장한 주간과 상기 주간에서 나뉜 복수의 가지를 가지는 수지상 형상을 이루어, 크기가 1.0μm 이상이고 단면 두께 0.2μm~0.5μm의 평판형 구리 입자의 단체에 의해 상기 가지의 굵기가 10μm이하가 되는 범위에서 집합해 구성되어 있는 것을 특징으로 하는 구리 분말. | [Claim1] The tree-like shape of having the linearly grown-up chief editor and a plurality of branches branched from the chief editor is made, Copper powder which a size is more than 1.0μ m, and is characterized by the thickness of the above-mentioned branch gathering in the range as for which below 10μ m becomes with the simple substance of the plate-like copper grain child of section thickness 0.2μ m~0.5μ m, and being constituted. | 【청구항1】 직선적으로 성장한 주간과 상기 주간에서 나뉜 복수의 가지를 가지는 수지상 형상을 이루어, 크기가 1.0μm 이상이고 단면 두께 0.2μm~0.5μm의 평판형 구리 입자의 단체에 의해 상기 가지의 굵기가 10μm이하가 되는 범위에서 집합해 구성되어 있는 것을 특징으로 하는 구리 분말. | [Claim1] The tree-like shape of having the linearly grown-up chief editor and a plurality of branches branched from the chief editor is made, Copper powder which a size is more than 1.0μ m, and is characterized by the thickness of the above-mentioned branch gathering in the range as for which below 10μ m becomes with the simple substance of the plate-like copper grain child of section thickness 0.2μ m~0.5μ m, and being constituted. | [기술분야] 본 발명은 전도성 페이스트 및 전자기파 차폐를 위한 재료로서 사용되는 나무와 같은 구리 분말에 관한 것이며, 전자 장비 배선층 및 전극에 적용될 수 있다. [해결과제] 본 발명은 수지계 전도성 페이스트 및 전자기파 차폐물에서 구리 분말 얽힘, 응축, 및 불량한 인쇄성의 문제를 해결하고자 한다. [해결수단] 본 발명은 선형적으로 성장된 최고 편집자 및 다수의 가지를 가진 판형 구리 알갱이 자식의 집합체로 구성된 소정의 크기 및 단면 두께를 가진 나무형 구리 분말을 포함한다. [특징] 여기서 주요 특징은 구리 분말과 같은 나무가 많은 접촉점과 큰 접촉 표면 제품을 확보할 수 있어 전도성이 우수하고 결로가 방지되는 것이다. [효과] 본 발명은 따라서 구리 분말의 우수한 전도성을 확보하고 응축을 방지함으로써 수지계 전도성 페이스트 및 전자기파 차폐물의 전도성 및 인쇄성을 개선한다. | 2014-130455 | 2014-06-25 | 2016-008333 | 2016-01-18 |  |  | SUMITOMO METAL MINING CO LTD | 岡田 浩 ¦ 山下 雄 |  |  |  | 5 | CN103658637B(BE) ¦ CN103397349B ¦ JP5320442B2(BE) ¦ JP1989-247584A(BE) ¦ US5837119A | 1 | KR10-2545056B1(FE) | 16886508 | JP2016-008333A | 1 | 거절 |  | 2216004003189
JP | JP | P | A | 구리 페이스트의 소성 방법 | 【요약】 【과제】전기 전도율을 감소시킨 구리 배선을 형성하기 위해, 구리 입자의 소결성을 향상시키는 구리 페이스트의 소성 방법을 제공하는 것. 【해결 수단】기판상에 구리 페이스트를 도포하는 도포 공정과 상기 도포 공정 후, 체적비로 500 ppm 이상, 2000 ppm 이하의 산화성 가스를 함유하는 질소 가스 분위기에 있어서 상기 기판을 가열하고 상기 구리 페이스트 중의 구리 입자를 산화 소결하는 제1 가열 공정과 상기 제1 가열 공정 후, 체적비로1% 이상의 환원성 가스를 함유하는 질소 가스 분위기에 있어서 상기 기판을 가열하고 상기 산화 소결된 구리 산화물을 환원하는 제2 가열 공정를 포함한 구리 페이스트의 소성 방법. 【선택도】없음 | [ABSTRACT] [Technical problem] In order to form the cupper wiring which reduced the rate of electrical conduction, provide the burning method of the copper paste which raises a copper grain child's sintering nature. [Means for Solution]After an application process of applying copper paste on a substrate, and the application process, by a volume ratio 500 ppm or more, The first heating process that heats the substrate in nitrogen-gas-atmosphere mind containing a oxidizing gas of 2000 ppm or less, and carries out oxidization sintering of the copper grain child in the copper paste, A burning method of copper paste which heats the substrate in nitrogen-gas-atmosphere mind which contains 1% or more of reducing gas by a volume ratio, and includes the second heating process that returns a copper oxide by which oxidization sintering was carried out [ the ] after the first heating process. [Chosen drawing] Nothing | 【청구항1】 기판상에 구리 페이스트를 도포하는 도포 공정과 상기 도포 공정 후, 체적비로 500 ppm 이상, 2000 ppm 이하의 산화성 가스를 함유하는 질소 가스 분위기에 있어서 상기 기판을 가열하고 상기 구리 페이스트 중의 구리 입자를 산화 소결하는 제1 가열 공정과 상기 제1 가열 공정 후, 체적비로1% 이상의 환원성 가스를 함유하는 질소 가스 분위기에 있어서 상기 기판을 가열하고 상기 산화 소결된 구리 산화물을 환원하는 제2 가열 공정를 포함하는 것을 특징으로 하는 구리 페이스트의 소성 방법. | [Claim1] After the application process of applying copper paste on a substrate, and the above-mentioned application process, by a volume ratio 500 ppm or more, The first heating process that heats the above-mentioned substrate in the nitrogen-gas-atmosphere mind containing a oxidizing gas of 2000 ppm or less, and carries out oxidization sintering of the copper grain child in the above-mentioned copper paste, A burning method of the copper paste which heats the above-mentioned substrate in the nitrogen-gas-atmosphere mind which contains 1% or more of reducing gas by a volume ratio, and is characterized by including the second heating process that returns the copper oxide by which oxidization sintering was carried out [ above-mentioned ] after the first above-mentioned heating process. | 【청구항1】 기판상에 구리 페이스트를 도포하는 도포 공정과 상기 도포 공정 후, 체적비로 500 ppm 이상, 2000 ppm 이하의 산화성 가스를 함유하는 질소 가스 분위기에 있어서 상기 기판을 가열하고 상기 구리 페이스트 중의 구리 입자를 산화 소결하는 제1 가열 공정과 상기 제1 가열 공정 후, 체적비로1% 이상의 환원성 가스를 함유하는 질소 가스 분위기에 있어서 상기 기판을 가열하고 상기 산화 소결된 구리 산화물을 환원하는 제2 가열 공정를 포함하는 것을 특징으로 하는 구리 페이스트의 소성 방법. | [Claim1] After the application process of applying copper paste on a substrate, and the above-mentioned application process, by a volume ratio 500 ppm or more, The first heating process that heats the above-mentioned substrate in the nitrogen-gas-atmosphere mind containing a oxidizing gas of 2000 ppm or less, and carries out oxidization sintering of the copper grain child in the above-mentioned copper paste, A burning method of the copper paste which heats the above-mentioned substrate in the nitrogen-gas-atmosphere mind which contains 1% or more of reducing gas by a volume ratio, and is characterized by including the second heating process that returns the copper oxide by which oxidization sintering was carried out [ above-mentioned ] after the first above-mentioned heating process. | [기술분야] 본 발명은 기판 상에 도포된 구리 페이스트를 소성하는 방법에 관한 것이며, 관통 구멍을 갖는 전자 부품, 태양 전지, 인쇄 회로 기판, 및 기판에 적용될 수 있다. [해결과제] 본 발명은 종래 기술에 비해, 구리 페이스트를 소성하고 저저항에 의한 신뢰성이 우수한 배선 구조를 획득하는 기술적 과제를 해결하고자 한다. [해결수단] 본 발명은 기판 상에 구리 페이스트를 도포하는 것, 특정 산화 가스 분위기에서 상기 기판을 가열하는 것, 및 특정 환원 가스 분위기에서 상기 기판을 가열하는 것을 포함한다. [특징] 여기서 주된 특징은 구리 페이스트에서 구리 그레인 자식을 산화시켜 구리로 되돌려주어 형성된 정밀한 소결 구조이다. [효과] 따라서, 본 발명은 구리 페이스트에서 구리 그레인 자식의 소결 특성을 개선하여, 구리 배선에서 감소된 전기 저항률을 유도한다. | 2014-123799 | 2014-06-16 | 2016-004671 | 2016-01-12 | 5766336 |  | MATERIAL CONCEPT INC | 小池 淳一 ¦ 須藤 祐司 ¦ 安藤 大輔 |  |  |  | 2 | JP2009-231755A(BE) ¦ JP2002-043747A(BE) | 0 |  | 92233469 | CN106457390B ¦ EP3153254B1 ¦ JP5766336B1 ¦ KR10-1748112B1 ¦ TWI566259B ¦ US10433427B2 ¦ WOWO2015-194366A1 | 7 | 등록 |  | 2216002002348
KR | KR | P | A | 은 코팅 구리 나노 와이어 및 이의 제조 방법 | 본 발명은 은 코팅 구리 나노와이어 및 이의 제조방법에 관한 것으로, 더욱 상세하게는 새로운 구리 캡핑제(capping agent)인 피페라진(C4H10N2), 헥사메틸렌디아민(C6H16N2)을 사용하여 구리 나노 와이어를 화학적 방법으로 합성한 후, 구리 나노 와이어의 산화 방지를 위해서 화학 도금법(chemical plating method)을 이용하여 은으로 코팅하는 것을 특징으로 한다. 본 발명에 따른 은 코팅 구리 나노 와이어는 공기 중이나 높은 온도에서도 산화가 방지됨에 따라 전기 전도도가 저하되지 않아 높은 전기 전도도가 요구되는 전자파 차폐 페이스트 또는 고전도성 페이스트의 제조에 유용하다. | The present invention relates to a silver-coated copper nano-wire and a manufacturing method thereof. More specifically, piperazine (C_4H_10N_2) and hexamethylenediamine (C_6H_16N_2) which are novel copper capping agents are used to chemically synthesize a copper nano-wire, and then a chemical plating method is used to coat the copper nano-wire with silver to prevent oxidation of the copper nano-wire. The silver-coated copper nano-wire in accordance with the present invention is prevented from oxidizing in air or at a high temperature. Therefore, electric conductivity is not degraded, and thus the silver-coated copper nano-wire is useful in manufacturing electromagnetic wave shielding paste requiring high electric conductivity or high conductivity paste. | (a) 물에 수산화나트륨, 구리 화합물, 피페라진(C4H10N2)과 헥사메틸렌디아민(C6H16N2)에서 선택된 하나 이상의 물질이 첨가된 수용액을 교반하는 단계; (b) 상기 수용액에 환원제를 첨가하여 구리 이온을 환원시켜 구리 나노 와이어를 제조하는 단계; (c) (b) 단계에서 제조된 구리 나노 와이어를 세척 및 건조하는 단계; 및 (d) (c) 단계에서 건조된 구리 나노 와이어에 은 코팅을 형성하는 단계; 를 포함하는 은 코팅 구리 나노 와이어의 제조방법. | (a) The manufacturing method of the silver coating copper nanowire which comprises the NaOH in water, the cupric compound, and the piperazine (C4H10N2), and one or more materials selected in the hexamethylenediamine (C6H16N2) than is step of agitating the added aqueous solution: step of manufacturing the copper nanowire it reduces: step of forming the silver coating in the step dry it washes and the copper nanowire dried in (d) (c) step.<BR\/> | 1. (a) 물에 수산화나트륨, 구리 화합물, 피페라진(C4H10N2)과 헥사메틸렌디아민(C6H16N2)에서 선택된 하나 이상의 물질이 첨가된 수용액을 교반하는 단계; (b) 상기 수용액에 환원제를 첨가하여 구리 이온을 환원시켜 구리 나노 와이어를 제조하는 단계; (c) (b) 단계에서 제조된 구리 나노 와이어를 세척 및 건조하는 단계; 및 (d) (c) 단계에서 건조된 구리 나노 와이어에 은 코팅을 형성하는 단계; 를 포함하는 은 코팅 구리 나노 와이어의 제조방법. | 1. (a) The manufacturing method of the silver coating copper nanowire which comprises the NaOH in water, the cupric compound, and the piperazine (C4H10N2), and one or more materials selected in the hexamethylenediamine (C6H16N2) than is step of agitating the added aqueous solution: step of manufacturing the copper nanowire it reduces: step of forming the silver coating in the step dry it washes and the copper nanowire dried in (d) (c) step.<BR\/> | [기술분야] 본 발명은 은 코팅 구리 나노와이어 및 이의 제조 방법에 관한 것이며, 구체적으로 상기 제조 방법과 해당 방법에 의해 제조된 은 코팅 구리 나노와이어에 초점을 맞춘다. [해결과제] 본 발명은 높은 장비 투자 비용, 나노와이어 크기 제어의 어려움, 및 불량한 생산성과 같은 기존의 제조 방법들의 난제를 해결하고자 한다. [해결수단] 본 발명은 수용액을 교반하는 단계, 환원제를 첨가하는 단계, 및 은 코팅을 형성하는 단계와 같은 특정 단계를 포함하는 은 코팅 구리 나노 와이어를 제조하기 위한 방법을 포함한다. [특징] 여기서 주된 특징은 새로운 구리 캡핑 시약의 사용과 제조 공정에서 산화 차단을 위한 화학적 도금 방법이다. [효과] 따라서, 본 발명은 은 코팅 구리 나노와이어의 산화 안정성 및 열 안정성을 개선하여, 기존의 구리 나노와이어에 비해 그 특성을 향상시킨다. | 10-2014-0075212 | 2014-06-19 | 10-2015-0145892 | 2015-12-31 |  |  | (주)바이오니아 | 박한오 ¦ 김재하 ¦ 이수노 ¦ 윤국진 |  |  |  | 7 | KR10-1307238B1(BE) ¦ KR10-1334601B1 ¦ KR10-2012-0115298A(BE) ¦ KR10-1078253B1(BE) ¦ KR10-1007326B1 ¦ US8454721B2 ¦ WOWO2013-137018A1(BE) | 14 | EP4020499B1 ¦ EP3466570B1 ¦ GB002637253A ¦ JP7361158B2(FE) ¦ JP2021-021146A(FE) ¦ JP2019-517625A(FE) ¦ KR10-2672367B1(FE) ¦ KR10-2302548B1(FE) ¦ KR10-2266093B1(FE) ¦ KR10-1996605B1(FE) ¦ KR10-1977902B1(FE) ¦ KR10-1789213B1(FE) ¦ US12479971B2 ¦ US10844198B2(FE) | 5102588 | CN106536094B ¦ EP3159078B1 ¦ JP6379228B2 ¦ KR10-2015-0145892A ¦ KR10-2016-0099513A ¦ US2017-0140846A1 ¦ WOWO2015-194850A1 | 7 | 거절 |  | 3516013000365
JP | JP | P | A1 | 구리 분말 및 그것을 이용한 구리 페이스트, 도전성 도료, 도전성 시트 | 【요약】 구리 분말끼리의 접점을 많게 해 우수한 도전성을 확보하면서, 도전성 페이스트나 전자파 실드 등의 용도로서 적합하게 이용할 수 있는 구리 분말을 제공한다. 본 발명에 따른 구리 분말 1은 직선적으로 성장한 주간 2와 그 주간 2에서 나뉜 복수의 가지 3을 가지는 수지상 형상을 이루어, 주간 2 및 가지 3은 단면 평균 두께가 0.2μm~1.0μm의 평판형 구리 입자로 구성되며, 당해 구리 분말 1의 평균 입자 지름(D50)이 5.0μm~30μm이다. 또한 이 수지상 구리 분말 1을 수지에 혼합시킴으로써 우수한 도전성을 발휘하는 구리 페이스트를 제작할 수 있다. | [ABSTRACT] The copper powder which can be suitably used as a use of conductive paste, an electromagnetic wave shield, etc. is provided, securing the conductivity which increased the point of contact of copper powder and was excellent. The copper powder 1 concerning this invention makes the tree-like shape of having the linearly grown-up chief editor 2 and a plurality of branches 3 branched from the chief editor 2, and the chief editor 2 and the branch 3, Section average thickness consists of a plate-like copper grain child of 0.2μ m~1.0μ m, and the mean particle size (D50) of the copper powder 1 concerned is 5.0μ m~30μ m. The copper paste which demonstrates the outstanding conductivity is producible by making resin mix this tree-like copper powder 1. | 【청구항1】 직선적으로 성장한 주간과 상기 주간에서 나뉜 복수의 가지를 가지는 수지상 형상을 이루어, 상기 주간 및 상기 가지는 단면 평균 두께가 0.2μm~1.0μm의 평판형 구리 입자로 구성되며, 당해 구리 분말의 평균 입자 지름(D50)이 5.0μm~30μm인 것을 특징으로 하는 구리 분말. | [Claim1] Make the tree-like shape of having the linearly grown-up chief editor and a plurality of branches branched from the chief editor, and the above-mentioned chief editor and the above-mentioned branch, Copper powder which section average thickness consists of a plate-like copper grain child of 0.2μ m~1.0μ m, and is characterized by the mean particle size (D50) of the copper powder concerned being 5.0μ m~30μ m. | 【청구항1】 직선적으로 성장한 주간과 상기 주간에서 나뉜 복수의 가지를 가지는 수지상 형상을 이루어, 상기 주간 및 상기 가지는 단면 평균 두께가 0.2μm~1.0μm의 평판형 구리 입자로 구성되며, 당해 구리 분말의 평균 입자 지름(D50)이 5.0μm~30μm인 것을 특징으로 하는 구리 분말. | [Claim1] Make the tree-like shape of having the linearly grown-up chief editor and a plurality of branches branched from the chief editor, and the above-mentioned chief editor and the above-mentioned branch, Copper powder which section average thickness consists of a plate-like copper grain child of 0.2μ m~1.0μ m, and is characterized by the mean particle size (D50) of the copper powder concerned being 5.0μ m~30μ m. | [기술분야] 본 발명은 전도성 페이스트와 같은 재료로서 사용되는 트리와 같은 구리 분말에 관한 것이며, 전도성 페이스트 및 전자기파 차폐물과 같은 다양한 제품에 적용될 수 있다. [해결과제] 본 발명은 전도성을 개선하고 균일한 분배를 용이하게 하는 것을 목표로 수지계 응용에서 나무와 같은 구리 분말 엉킴, 응축, 및 불량한 인쇄성 문제를 해결하고자 한다. [해결수단] 본 발명은 0.2 μm 내지 1.0 μm의 단면 평균 두께를 가진 판형 구리 알갱이 자식으로 구성된 선형적으로 성장된-업 수석 에디터 및 다수의 가지를 가진 나무형 구리 분말을 포함한다. [특징] 여기서 주요 특징은 구리 분말과 같은 나무가 우수한 전도성을 확보하고 균일한 수지 분배를 용이하게 하여 전도성 페이스트 및 전자파 차폐 응용에 대한 적합성을 향상시키는 것이다. [효과] 따라서, 본 발명은 응축을 제어하고 트리와 같은 구리 분말의 균일한 분포를 보장함으로써 수지계 응용의 전도성 및 인쇄성을 개선한다. | 2015-516330 | 2015-03-26 | WO2015-198671 | 2015-12-30 | 5858201 |  | SUMITOMO METAL MINING CO LTD | 岡田 浩 ¦ 山下 雄 | 2014-130456 | JP | 2014-06-25 | 5 | JP5503813B1(BE) ¦ JP2014-019877A(BE) ¦ JP5631910B2(BE) ¦ JP2013-053347A(BE) ¦ JP5462053B2(BE) | 0 |  | 5105047 | CN106457386A ¦ EP3162466A1 ¦ JP2014-130456 ¦ JP5858201B1 ¦ KR10-2017-0003634A ¦ US2017-0152386A1 ¦ WOWO2015-198671A1 | 7 | 소멸(연차료 불납에 의한 말소) |  | 2517016002811
CN | CN | P | A | Preparation method of ultrafine copper powder for chip multilayer ceramic capacitors | The invention discloses a preparation method of ultrafine copper powder for chip multilayer ceramic capacitors, belongs to the field of functional powder material technologies, and relates to a liquid phase reduction method for preparing ultrafine copper powder and a surface modification method. The method includes the technical steps that a copper sulphate solution and a sodium carbonate solution are mixed and react to prepare an ultrafine copper powder precursor, and a hydrazine hydrate is added to the mixture to reduce the ultrafine copper powder precursor. The primary material for preparing the ultrafine copper powder precursor is cheap, the prepared ultrafine copper powder precursor is stable and not prone to oxidation, and residual SO42- can be easily and thoroughly removed in a washing manner; and meanwhile, the prepared ultrafine copper powder is high in purity, spherical, narrow in particle size distribution, balanced and controllable in particle size, good in dispersity and excellent in conductive performance. The method includes the simple technical processes, reactions are moderate, operation is easy and convenient, and scale production is easy to realize. | 본 발명은 칩형 적층 세라믹 커패시터용 초미세 구리 분말의 제조 방법을 개시하고, 기능 분말 재료 기술의 영역에 속하고, 액상 환원법에 의해 초미세 구리 분말 및 그 표면 개질을 제조하는 방법과 관련된다. 본 발명의 공정 과정은 우선 황산구리 용액과 탄산나트륨 용액을 혼합 반응하여 초미세 구리 분말 전구체를 제조한 것을 채택하고, 다시 수화 히드라진 환원 초미세 구리 분말 전구체의 공정을 더하며, 초미세 구리 분말 전구체를 제조하는 원료 가격은 저렴할 뿐만 아니라, 또한 제조하는 초미세 구리 분말 전구체는 안정적이다 산화가 쉽지 않고 잔류 SO42-은 세척하기 쉽습니다; 와 동시에 제조된 초미세 구리 분말은 순도가 높고 구형이며 구리 분말은 입자 크기 분포가 좁고 입자 크기가 균일하고 제어 가능하며 분산성이 좋고 전도성이 우수합니다; 본 발명의 방법은 공정 과정이 간단하고, 반응이 온화하며, 조작이 간편하고, 규모화 생산이 용이하다. | 1. a preparation method for chip multilayer ceramic capacitor superfine cupper powder, technical process comprises: A. the preparation of superfine cupper powder presoma: sodium carbonate, copper sulphate dissolves form mixed solution in water, carbonate content 102 ~ 106g/L in mixed solution, copper sulphate content 57 ~ 61g/L; Add dispersant solution, adjust pH8 ~ 9, control reaction temperature 50 ~ 70 DEG C, reaction time 1 ~ 2h, prepares superfine cupper powder presoma; B. the reduction of superfine cupper powder presoma: add reducing agent, dispersant and protective agent PVP after being washed by superfine cupper powder presoma and control reaction temperature 45 ~ 60 DEG C, reaction time 50 ~ 90min; C. filter, wash, dry: reactant liquor is adopted N 2after press filtration is filtered, washing, vacuum drying, obtain superfine cupper powder. | 1. 칩 적층 세라믹 커패시터용 초미세 구리 분말의 제조 방법에 있어서, 공정 과정이 포함된다: a. 초미세 구리 분말 전구체의 제조: 탄산나트륨과 황산구리를 물에 녹여 혼합용액을 형성하고, 혼합용액의 탄산나트륨 함량은 102~106g/L, 황산구리 함량은 57~61g/L이다; 분산제 용액을 넣고 pH를 8~9로 조절하고 반응온도를 50~70°C로 조절하고 반응시간을 1~2시간 동안 조절하여 초미세 구리 분말 전구체를 제조한다; b. 초미세 구리 분말 전구체의 환원: 초미세 구리 분말 전구체를 세척한 후 환원제, 분산제 및 보호제 PVP를 첨가하여 반응 온도를 45~60°C로 조절하고 반응 시간을 50~90분으로 조절하였다; c. 여과, 세척, 건조: 반응 용액을 N2압력 여과로 여과한 후 세척, 진공 건조하여 초미세 구리 분말을 얻었다. | 1. a preparation method for chip multilayer ceramic capacitor superfine cupper powder, technical process comprises: A. the preparation of superfine cupper powder presoma: sodium carbonate, copper sulphate dissolves form mixed solution in water, carbonate content 102 ~ 106g/L in mixed solution, copper sulphate content 57 ~ 61g/L; Add dispersant solution, adjust pH8 ~ 9, control reaction temperature 50 ~ 70 DEG C, reaction time 1 ~ 2h, prepares superfine cupper powder presoma; B. the reduction of superfine cupper powder presoma: add reducing agent, dispersant and protective agent PVP after being washed by superfine cupper powder presoma and control reaction temperature 45 ~ 60 DEG C, reaction time 50 ~ 90min; C. filter, wash, dry: reactant liquor is adopted N 2after press filtration is filtered, washing, vacuum drying, obtain superfine cupper powder. | 1. 칩 적층 세라믹 커패시터용 초미세 구리 분말의 제조 방법에 있어서, 공정 과정이 포함된다: a. 초미세 구리 분말 전구체의 제조: 탄산나트륨과 황산구리를 물에 녹여 혼합용액을 형성하고, 혼합용액의 탄산나트륨 함량은 102~106g/L, 황산구리 함량은 57~61g/L이다; 분산제 용액을 넣고 pH를 8~9로 조절하고 반응온도를 50~70°C로 조절하고 반응시간을 1~2시간 동안 조절하여 초미세 구리 분말 전구체를 제조한다; b. 초미세 구리 분말 전구체의 환원: 초미세 구리 분말 전구체를 세척한 후 환원제, 분산제 및 보호제 PVP를 첨가하여 반응 온도를 45~60°C로 조절하고 반응 시간을 50~90분으로 조절하였다; c. 여과, 세척, 건조: 반응 용액을 N2압력 여과로 여과한 후 세척, 진공 건조하여 초미세 구리 분말을 얻었다. | [기술분야] 본 발명은 칩 적층 세라믹 커패시터용 구리 분말의 제조 방법에 관한 것으로, 고품질 칩 적층 세라믹 커패시터의 제조에 적용될 수 있다. [해결과제] 본 발명은 낮은 입경, 좁은 직경 분포, 높은 구형도, 높은 결정성, 높은 순도, 및 양호한 내산화성에 대한 필요성을 포함하여, 중국에서 고품질 칩 적층 세라믹 커패시터를 제조하는 과제를 해결하고자 한다. [해결수단] 본 발명은 구리 분말 프리소마의 감소 및 특정 화학물질의 첨가를 포함하는, 칩 적층 세라믹 커패시터용 구리 분말을 제조하기 위한 방법을 포함한다. [특징] 여기서 주요 특징은 구리 분말 프리소마를 제조하고 고품질 구리 분말을 달성하기 위한 특정 화학 물질 및 반응 조건의 사용이다. [효과] 따라서, 본 발명은 낮은 입경, 좁은 직경 분포, 높은 구형도, 높은 결정성, 높은 순도, 및 양호한 내산화성을 갖는 구리 분말을 제조하기 위한 방법을 제공함으로써 고품질 칩 적층 세라믹 커패시터의 제조를 개선한다. | 2015-10636031 | 2015-09-30 | 105170996 | 2015-12-23 |  |  | JINCHUAN GROUP Co.,Ltd. | YANG ZHIQIANG ¦ LI JUAN ¦ ZHANG XINTAO ¦ MA HAIQING ¦ ZHANG KECUI ¦ OU XIAOJIAN ¦ ZHANG PENG ¦ FAN YU ¦ ZHANG JUAN ¦ GAO XIAOTING ¦ MA TIANFEI |  |  |  | 0 |  | 1 | CN111889692B | 34092436 | CN105170996B | 1 | 등록 |  | 6516011003163
JP | JP | P | A | 피복 구리입자 및 그 제조 방법 | 【요약】 【과제】종래 기술로는 달성이 어려웠던 우수한 내산화성과 소결성을 겸비하는 피복 구리 입자를 얻을 수 있는 제조 방법을 제공한다. 【해결 수단】포름산 구리, 아미노알코올, 탄소수가 5 이상의 지방족기를 가지는 지방산 카르복실산 및 용매를 포함한 반응액을 얻는 것과 반응액 중에 생성하는 착화합물을 열분해 처리해 금속구리를 생성하는 것을 포함하고 아미노알코올과 용매와의 SP값의 차이인ΔSP값이 4.2 이상인 지방족 카르복실산으로 표면이 피복된 피복 구리 입자 제조 방법이다. 【선택도】없음 | [ABSTRACT] [Technical problem] In conventional technology, the manufacturing method which can obtain the covering copper grain child having the outstanding oxidation resistance and sintering nature which were difficult for achievement is provided. [Means for Solution]Reaction liquid containing fatty acid carboxylic acid and a solvent which have a fatty series machine whose copper formate, amino alcohol, and carbon number are five or more is obtained, Δ SP value which is a difference of an SP value of amino alcohol and a solvent including carrying out thermal decomposition processing of the complex compound generated in reaction liquid, and generating metal copper is a manufacturing method of a covering copper grain child by whom the surface was covered by aliphatic carboxylic acid which is 4.2 or more. [Chosen drawing] Nothing | 【청구항1】 포름산 구리, 아미노알코올, 탄소수가 5 이상의 지방족기를 가지는 지방산 카르복실산 및 용매를 포함한 반응액을 얻는 것과 반응액 중에 생성하는 착화합물을 열분해 처리해 금속구리를 생성하는 것을 포함하고 아미노알코올과 용매와의 SP값의 차이인ΔSP값이 4.2 이상인 지방족 카르복실산으로 표면이 피복된 피복 구리 입자 제조 방법. | [Claim1] The reaction liquid containing the fatty acid carboxylic acid and the solvent which have a fatty series machine whose copper formate, amino alcohol, and carbon number are five or more is obtained, A covering copper grain child'ss manufacturing method by which the surface was covered with the aliphatic carboxylic acid whose Δ SP value which is a difference of the SP value of amino alcohol and a solvent is 4.2 or more including carrying out thermal decomposition processing of the complex compound generated in reaction liquid, and generating metal copper. | 【청구항1】 포름산 구리, 아미노알코올, 탄소수가 5 이상의 지방족기를 가지는 지방산 카르복실산 및 용매를 포함한 반응액을 얻는 것과 반응액 중에 생성하는 착화합물을 열분해 처리해 금속구리를 생성하는 것을 포함하고 아미노알코올과 용매와의 SP값의 차이인ΔSP값이 4.2 이상인 지방족 카르복실산으로 표면이 피복된 피복 구리 입자 제조 방법. | [Claim1] The reaction liquid containing the fatty acid carboxylic acid and the solvent which have a fatty series machine whose copper formate, amino alcohol, and carbon number are five or more is obtained, A covering copper grain child'ss manufacturing method by which the surface was covered with the aliphatic carboxylic acid whose Δ SP value which is a difference of the SP value of amino alcohol and a solvent is 4.2 or more including carrying out thermal decomposition processing of the complex compound generated in reaction liquid, and generating metal copper. | [기술분야] 본 발명은 피복 구리 알갱이 아이를 위한 제조 방법에 관한 것이며, 인쇄 가능한 전자 분야의 전자 장비에 적용될 수 있다. [해결과제] 본 발명은 배선, 보호막 등의 광학 노광 없이 마이크론 클래스의 상세 배선의 직접 형성에 기인하여 주목받는 인쇄 가능한 전자의 기술 분야를 해결하고자 한다. [해결수단] 본 발명은 구리 포르메이트와 아미노 알코올의 복합 화합물을 사용하여 상기 금속 그레인 차일드를 제조하는 방법을 포함한다. [특징] 여기서 주요 특징은 구리 그레인 자식의 표면을 덮고 소결 특성을 향상시키기 위해 장쇄 지방족 카르복실산을 사용하는 것이다. [효과] 따라서, 본 발명은 피복 구리 그레인 자식의 내산화성 및 소결 특성을 개선한다. | 2014-112794 | 2014-05-30 | 2015-227476 | 2015-12-17 |  |  | KYORITSU KAGAKU SANGYO KK | 福本 邦宏 ¦ 小山 優 |  |  |  | 7 | JP5848552B2(BE) ¦ JP5426270B2(BE) ¦ JP5441550B2(BE) ¦ JP2009-082828A(BE) ¦ JP5205717B2(BE) ¦ JP4449484B2(BE) ¦ WOWO2012-053456A1(BE) | 15 | CN110430951B ¦ EP3712904B1 ¦ EP3597331B1 ¦ JP7629051B2(FE) ¦ JP7244919B2(FE) ¦ JP7269565B2(FE) ¦ JP7573368B2(FE) ¦ JP7222904B2(FE) ¦ JP7251470B2(FE) ¦ JP7222346B2(FE) ¦ JP6715450B2(FE) ¦ KR10-2514945B1(FE) ¦ MY198526A ¦ US11859112B2 ¦ US11798707B2 | 92232883 | CN106457407B ¦ CN108161027B ¦ EP3150306B1 ¦ JP5926322B2 ¦ JP6033485B2 ¦ KR10-1709458B1 ¦ KR10-1743897B1 ¦ TWI638769B ¦ US2018-0036805A1 ¦ US9744595B2 ¦ WOWO2015-182395A1 | 11 | 등록 |  | 2215079001009
JP | JP | P | A | 구리 미립자 소결체와 도전성 기판 제조 방법 | 【요약】 (수정유) 【과제】소성 바인더를 이용하는 도공기나 스크린 인쇄에의 적용이 가능하고, 다량 보호제를 필요로 하지 않고 솔더 레지스트 도공에 따른 불편도 염려되지 않는 도전성 구리 미립 소결체와 이것을 이용한 도전성 기판의 새로운 제조 방법의 제공. 【해결 수단】적어도 다음 처리 공정을 가지고 기판상에 수지 피막을 가지는 구리 미립자의 소결체를 생성시키는 것을 특징으로 하는 도전성 구리 미립자 소결체 제조 방법. (A) 구리 미립자 및 소성 바인더를 함유하는 도전성 잉크의 기판상으로의 도포(B) 상기 도포 후의 구리 미립자 중의 아산화 구리(Cu2O) 분율이 7 질량% 이상이 되는 것으로 하는 산화 처리(C) 상기 산화 처리 후의 환원 처리. 기판상에 도포하는 구리 미립자의 평균 입자 지름이 100 nm 이상에서 소성 바인더의 열분해 온도가 산화 처리 및 환원 처리의 온도보다 높은 구리 미립자 소결체 제조 방법. 【선택도】없음 | [ABSTRACT] (Correction possession) [Technical problem] Offer of the manufacturing method with a conductive new substrate using the conductive copper particle sintered compact and this which are not anxious about the inconvenience accompanying solder resist 塗工 without needing a lot of [ application to the 塗工 machine and screen-stencil using a calcination binder is possible, and ] protecting agents. [Means for Solution]A manufacturing method of a conductive copper particulate sintered compact making a sintered compact of copper particulates which have a resin tunic on a substrate with the following processing process at least generate. (A) Reduction processing after the oxidation treatment (C) above-mentioned oxidation treatment from which the rate of a cuprous oxide (Cu2O) part of the copper particulates after the application (B) above-mentioned application of a up to [ the substrate of the conductive ink containing copper particulates and a calcination binder ] shall become more than the 7 mass %. At 100 nm or more, the mean particle size of the copper particulates applied on a substrate is a manufacturing method of the copper particulate sintered compact whose pyrolysis temperature of a calcination binder is higher than the temperature of oxidation treatment and reduction processing. [Chosen drawing] Nothing | 【청구항1】 적어도 다음 처리 공정을 가지고 기판상에 수지 피막을 가지는 구리 미립자의 소결체를 생성시키는 것을 특징으로 하는 도전성 구리 미립자 소결체 제조 방법. (A) 구리 미립자 및 소성 바인더를 함유하는 도전성 잉크의 기판상으로의 도포(B) 상기 도포 후의 구리 미립자 중의 아산화 구리(Cu2O) 분율이 7 질량% 이상이 되는 것으로 하는 산화 처리(C) 상기 산화 처리 후의 환원 처리 | [Claim1] A manufacturing method of the conductive copper particulate sintered compact making the sintered compact of the copper particulates which have a resin tunic on a substrate with the following processing process at least generate. (A) Reduction processing after the oxidation treatment (C) above-mentioned oxidation treatment from which the rate of a cuprous oxide (Cu2O) part of the copper particulates after the application (B) above-mentioned application of a up to [ the substrate of the conductive ink containing copper particulates and a calcination binder ] shall become more than the 7 mass % | 【청구항1】 적어도 다음 처리 공정을 가지고 기판상에 수지 피막을 가지는 구리 미립자의 소결체를 생성시키는 것을 특징으로 하는 도전성 구리 미립자 소결체 제조 방법. (A) 구리 미립자 및 소성 바인더를 함유하는 도전성 잉크의 기판상으로의 도포(B) 상기 도포 후의 구리 미립자 중의 아산화 구리(Cu2O) 분율이 7 질량% 이상이 되는 것으로 하는 산화 처리(C) 상기 산화 처리 후의 환원 처리 | [Claim1] A manufacturing method of the conductive copper particulate sintered compact making the sintered compact of the copper particulates which have a resin tunic on a substrate with the following processing process at least generate. (A) Reduction processing after the oxidation treatment (C) above-mentioned oxidation treatment from which the rate of a cuprous oxide (Cu2O) part of the copper particulates after the application (B) above-mentioned application of a up to [ the substrate of the conductive ink containing copper particulates and a calcination binder ] shall become more than the 7 mass % | [기술분야] 본 발명은 기판 상에 유용한 전도성 구리 미립자 소결체를 가진 전도성 기판의 제조 방법에 관한 것이며, 회로 형성 재료, 인쇄 회로 기판, 미세 배선 재료, 대전 방지 재료, 전자파 차단 재료, 및 적외선 차단 재료에 적용될 수 있다. [해결과제] 본 발명은 종래 기술에서 많은 보호제를 필요로 하지 않으면서 솔더 레지스트에 수반되는 불편함을 해결하고, 불편함에 대한 불안감이 없는 전도성 새로운 보드를 제공하고자 한다. [해결수단] 본 발명은 다음의 처리 공정을 가진 기판 상에 수지 튜닉을 가지는 상기 구리 미립자의 상기 소결된 컴팩트를 적어도 생성하는 상기 전도성 구리 미립자 소결 컴팩트의 제조 방법을 포함한다. [특징] 여기서 주된 특징은 평균 입자 크기가 100 nm 이상인 구리 미립자 및 산화 처리 및 환원 처리 온도보다 높은 열분해 시작 온도를 갖는 하소 결합제의 사용이다. [효과] 따라서, 본 발명은 잉크의 분산성을 향상시키고 공정의 상당한 절단에 기여하며, 또한 임의의 유해한 화학 물질을 배출하지 않는 깨끗한 제조 공정이 실현 가능하게 된다. | 2014-097154 | 2014-05-08 | 2015-214722 | 2015-12-03 |  |  | HOKKAIDO UNIV | 米澤 徹 ¦ 塚本 宏樹 |  |  |  | 3 | JP2013-136840A(BE) ¦ JP4804083B2(BE) ¦ JP3264240B2(BE) | 2 | CN107538010B ¦ JP7091611B2(FE) | 16865320 | JP6562196B2 | 1 | 등록 |  | 2215075001289
JP | JP | P | A | 구리 나노 입자 분산체 및 도전성 기판의 제조 방법 | 【요약】 【과제】저온 또는 단시간에서의 소성에 의해 우수한 도전성을 가지는 도전성 기판을 얻을 수 있는, 도전성 기판 제조 방법을 제공한다. 【해결 수단】구리 나노 입자와 카르복실산과 알킬 아민과 고분자 분산제와 용제를 함유하고 상기 고분자 분산제는 아민가 및 산가의 한쪽이 30~160 mgKOH/g, 아민가 및 산가의 다른 한쪽이 0~160 mgKOH/g이며 동적광 산란법에 의한 체적 평균 입경이 500 nm이하인 구리 나노 입자 분산체를 기재상에 도포해 도막을 형성하는 공정과 당해 도막을 소성하는 공정을 가지는, 도전성 기판 제조 방법이다. 【선택도】도 1 | [ABSTRACT] [Technical problem] The manufacturing method of the conductive board which can obtain the conductive board which has the outstanding conductivity by calcination in low temperature or a short time is provided. [Means for Solution]Contain copper nanoparticles, carboxylic acid, alkylamine, a polymers dispersing agent, and a solvent, and the polymers dispersing agent, One side of everything [ acid value / either / amine value or ] but 30~160 mgKOH/g, amine value, and acid value is 0~160 mgKOH/g, It is a manufacturing method of a conductive board which has a process in which volume average particle diameter by a dynamic-light-scattering method applies on a substrate a copper-nanoparticles dispersing element which is 500 nm or less, and forms a coat, and the process of calcinating the coat concerned. [Chosen drawing] Drawing 1 | 【청구항1】 구리 나노 입자와 카르복실산과 알킬 아민과 고분자 분산제와 용제를 함유하고 상기 고분자 분산제는 아민가 및 산가의 한쪽이 30~160 mgKOH/g, 아민가 및 산가의 다른 한쪽이 0~160 mgKOH/g이며 동적광 산란법에 의한 체적 평균 입경이 500 nm이하인 구리 나노 입자 분산체를 기재상에 도포해 도막을 형성하는 공정과 당해 도막을 소성하는 공정을 가지는, 도전성 기판 제조 방법. | [Claim1] Contain copper nanoparticles, carboxylic acid, alkylamine, a polymers dispersing agent, and a solvent, and the above-mentioned polymers dispersing agent, One side of everything [ acid value / either / amine value or ] but 30~160 mgKOH/g, amine value, and acid value is 0~160 mgKOH/g, A manufacturing method of the conductive board which has a process in which the volume average particle diameter by a dynamic-light-scattering method applies on a substrate the copper-nanoparticles dispersing element which is 500 nm or less, and forms a coat, and the process of calcinating the coat concerned. | 【청구항1】 구리 나노 입자와 카르복실산과 알킬 아민과 고분자 분산제와 용제를 함유하고 상기 고분자 분산제는 아민가 및 산가의 한쪽이 30~160 mgKOH/g, 아민가 및 산가의 다른 한쪽이 0~160 mgKOH/g이며 동적광 산란법에 의한 체적 평균 입경이 500 nm이하인 구리 나노 입자 분산체를 기재상에 도포해 도막을 형성하는 공정과 당해 도막을 소성하는 공정을 가지는, 도전성 기판 제조 방법. ¦ 【청구항6】 구리를 포함한 화합물, 환원성 화합물, 카르복실산 및 알킬 아민을 포함한 혼합물, 또는 카르복실산 구리, 환원성 화합물 및 알킬 아민을 포함한 혼합물 중 하나를 가열함으로써 구리 나노 입자를 조제하는 공정과 상기 구리 나노 입자를 용제 중에서 아민가 및 산가의 한쪽이 30~160 mgKOH/g, 아민가 및 산가의 다른 한쪽이 0~160 mgKOH/g인 고분자 분산제에 의해 분산함으로써, 동적광 산란법에 의한 체적 평균 입경이 500 nm이하인 구리 나노 입자 분산체를 조제하는 공정과 상기 구리 나노 입자 분산체를 기재상에 도포해 도막을 형성하는 공정과 당해 도막을 소성하는 공정을 가지는, 도전성 기판 제조 방법. ¦ 【청구항11】 구리 나노 입자와 카르복실산과 알킬 아민과 고분자 분산제와 용제를 함유하고 상기 고분자 분산제는 아민가 및 산가의 한쪽이 30~160 mgKOH/g, 아민가 및 산가의 다른 한쪽이 0~160 mgKOH/g이며 동적광 산란법에 의한 체적 평균 입경이 500 nm이하인 구리 나노 입자 분산체. | [Claim1] Contain copper nanoparticles, carboxylic acid, alkylamine, a polymers dispersing agent, and a solvent, and the above-mentioned polymers dispersing agent, One side of everything [ acid value / either / amine value or ] but 30~160 mgKOH/g, amine value, and acid value is 0~160 mgKOH/g, A manufacturing method of the conductive board which has a process in which the volume average particle diameter by a dynamic-light-scattering method applies on a substrate the copper-nanoparticles dispersing element which is 500 nm or less, and forms a coat, and the process of calcinating the coat concerned. ¦ [Claim6] The compound containing copper, a reducing compound, carboxylic acid, and the mixture containing alkylamine, Or the process of preparing copper nanoparticles by heating either copper carboxylate, a reducing compound and the mixture containing alkylamine, and the above-mentioned copper nanoparticles in a solvent, When either [ other ] 30~160 mgKOH/g, amine value or acid value distributes with the polymers dispersing agent which is 0~160 mgKOH/g, either amine value or acid value, A manufacturing method of the conductive board which has the process of preparing the copper-nanoparticles dispersing element whose volume average particle diameter by a dynamic-light-scattering method is 500 nm or less, the process of applying the above-mentioned copper-nanoparticles dispersing element on a substrate, and forming a coat, and the process of calcinating the coat concerned. ¦ [Claim11] Contain copper nanoparticles, carboxylic acid, alkylamine, a polymers dispersing agent, and a solvent, and the above-mentioned polymers dispersing agent, The copper-nanoparticles dispersing element whose volume average particle diameter by a dynamic-light-scattering method one side of everything [ acid value / either / amine value or ] but 30~160 mgKOH/g, amine value, and acid value is 0~160 mgKOH/g, and is 500 nm or less. | [기술분야] 본 발명은 구리-나노입자 분산소자를 이용한 전도성 보드의 제조방법에 관한 것으로, 다양한 전자제품에 적용될 수 있다. [해결과제] 본 발명은 구리 산화를 제어하면서, 단시간 및 저온에서 소성 후의 도전성이 높고, 분산성 및 도포 적성이 우수한 막을 형성할 수 있는 분산 원소를 얻는 기술적 과제를 해결하고자 한다. [해결수단] 본 발명은 구리 나노입자, 카르복실산, 알킬아민, 중합체 분산제, 및 용매를 포함한다. [특징] 여기서 주요 특징은 구리 나노입자의 분산성 및 내산화성을 향상시키기 위한 특정 카르복실산 및 알킬아민의 사용이다. [효과] 본 발명은 따라서 구리 나노입자의 분산성 및 내산화성을 향상시키고, 소성 후 필름의 전도성을 향상시키고, 전도성 보드의 제조 방법을 개선한다. | 2014-092473 | 2014-04-28 | 2015-210973 | 2015-11-24 |  |  | DAINIPPON PRINTING CO LTD | 大森 吉信 ¦ 田口 洋介 ¦ 澤田 将徳 ¦ 北條 美貴子 |  |  |  | 6 | JP6127433B2(BE) ¦ JP5715851B2(BE) ¦ JP5623861B2(BE) ¦ JP2011-061208A(BE) ¦ JP5661273B2(BE) ¦ JP4865772B2(BE) | 23 | EP3660112B1 ¦ EP3305853B1 ¦ JP7731972B2(FE) ¦ JP7403512B2(FE) ¦ JP2022-001645A(FE) ¦ JP7434786B2(FE) ¦ JP7269565B2(FE) ¦ JP7430483B2 ¦ JP7291078B2(FE) ¦ JP2019-211243A(FE) ¦ JPWO2018-003399A1(FE) ¦ JP2018-168439A(FE) ¦ JP2018-170228A(FE) ¦ JP6605027B2(FE) ¦ JP6642218B2(FE) ¦ KR10-2456821B1(FE) ¦ KR10-2559500B1(FE) ¦ US12202996B2 ¦ US11328835B2 ¦ US11760895B2 ¦ US11109492B2 ¦ US11270809B2 ¦ US11104813B2 | 16861719 | JP2017-022125A ¦ JP5994811B2 ¦ WOWO2015-166755A1 | 3 | 등록 |  | 2215073003500
EP | EP | P | A1 | Metal paste and its use in joining components | [6 empty] | [기술분야] 본 발명은 금속 페이스트 및 상기 금속 페이스트를 사용하여 전자 부품을 연결하기 위한 방법에 관한 것이다. [해결과제] 본 발명은 고전력 및 가전 제품 분야에서 고압 및 온도 감도를 나타내는 LED 또는 매우 얇은 실리콘 칩과 같은 구성 요소를 연결하는 문제를 해결하고자 한다. [해결수단] 본 발명은 금속 페이스트의 적용 및 상기 구성 요소들을 소결하는 것을 포함하는, 전자 구성 요소들을 연결하기 위한 방법을 포함한다. [특징] 여기서 주요 특징은 고압 및 온도의 필요 없이 전자 부품을 연결하기 위한 특정 특성을 갖는 금속 페이스트의 사용이다. [효과] 따라서, 본 발명은 더 낮은 온도에서 그리고 압력 없이 소결될 수 있는 페이스트의 사용을 가능하게 함으로써 전자 부품의 연결을 개선하여 전기 및 열 전도성을 개선한다. | 2014-167030 | 2014-05-05 | 2942129 | 2015-11-11 |  |  | Heraeus Deutschland GmbH & Co. KG | Nachreiner, Jens |  |  |  | 3 | EP0467119A1 ¦ JP5360285B2 ¦ WOWO2011-026623A1 | 0 |  | 104303430 | CN106413945B ¦ EP2942129B1 ¦ JP6312858B2 ¦ KR10-2016-0140804A ¦ MXMX/a/2016/012883A ¦ SG11201607232WA ¦ TW201603152A ¦ US2017-0221855A1 ¦ WOWO2015-169571A1 | 9 | 등록 |  | 1515046000568
KR | KR | P | A | 복합 금속 나노 입자의 제조 방법 | 복합 금속 나노 입자의 제조 방법에 있어서, 제1 금속 전구체 용액 및 제2 금속 전구체 용액을 제조한다. 제1 금속 전구체 용맥 및 제2 금속 전구체 용액을 금속염 분말과 혼합하여 전구체 복합체를 제조한다. 전구체 복합체를 열처리한다. 건식 기반의 반응 시스템을 활용하여 용이하게 복합 금속 나노 입자를 제조할 수 있다. | The present invention relates to a method to prepare composite metal nanoparticles. First and second metal precursor solutions are prepared. A metal precursor composite is prepared by mixing the first and second metal precursor solutions with metal salt powder. The metal precursor composite is treated through heat. The present invention enables an easy preparation of composite metal nanoparticles using a dry reaction system. | 제1 금속 전구체 용액 및 제2 금속 전구체 용액을 제조하는 단계; 상기 제1 금속 전구체 용액 및 상기 제2 금속 전구체 용액을 금속염 분말과 혼합하여 전구체 복합체를 제조하는 단계; 및 상기 전구체 복합체를 열처리하는 단계를 포함하는 복합 금속 나노 입자의 제조 방법. | The manufacturing method of the complex metal nanoparticle including mixing with the metal salt powder step of manufacturing the first metal precursor solution and the second metal precursor solution: first metal precursor solution and the second metal precursor solution so as to heat-treat the step of manufacturing the precursor complex and precursor complex. | 1. 제1 금속 전구체 용액 및 제2 금속 전구체 용액을 제조하는 단계; 상기 제1 금속 전구체 용액 및 상기 제2 금속 전구체 용액을 금속염 분말과 혼합하여 전구체 복합체를 제조하는 단계; 및 상기 전구체 복합체를 열처리하는 단계를 포함하는 복합 금속 나노 입자의 제조 방법. | 1. The manufacturing method of the complex metal nanoparticle including mixing with the metal salt powder step of manufacturing the first metal precursor solution and the second metal precursor solution: first metal precursor solution and the second metal precursor solution so as to heat-treat the step of manufacturing the precursor complex and precursor complex. | [기술분야] 본 발명은 복합 금속 나노입자의 제조 방법에 관한 것으로, 다양한 전자 용도에 적용될 수 있다. [해결과제] 본 발명은 고가의 귀금속을 사용하여 금속 나노입자를 제조하고 용액-기반 반응에서 반응 조건을 제어하는 문제를 해결하고자 한다. [해결수단] 본 발명은 분말 기반 금속 전구체 용액의 건식 합성 공정을 사용하여 복합 금속 나노 입자를 제조하는 것을 포함한다. [특징] 여기서 주요 특징은 복합 금속 나노입자의 제조를 위한 반응 매질로서 금속염 분말의 활용이다. [효과] 따라서, 본 발명은 제조 공정 및 반응 제어의 단순성을 향상시키고, 금속 나노입자의 대량 생산을 가능하게 한다. | 10-2014-0051526 | 2014-04-29 | 10-2015-0124689 | 2015-11-06 |  |  | 서울대학교산학협력단 | 박원철 ¦ 최은진 ¦ 이소희 |  |  |  | 7 | JP2006-016653A(BE) ¦ KR10-2013-0012711A(BE) ¦ KR10-1279640B1 ¦ KR10-2011-0023189A(BE) ¦ KR10-1616703B1 ¦ KR10-0588466B1 ¦ KR10-0438408B1(BE) | 2 | KR10-2353826B1(FE) ¦ KR10-2019-0016668A(FE) | 24208126 | KR10-1696204B1 | 1 | 등록 |  | 3515461000294
JP | JP | P | A | 금속 접합 재료 | 【요약】 (수정유) 【과제】접합부의 도전성이 우수하고, 소결 후의 접합 강도가 높고 접합부의 두께를 얇게 제어할 수 있는 금속 접합 재료를 제공한다. 【해결 수단】(A) 금속 입자와(B) 비점이243~275℃및 25℃의 증기압이 0.010~4.0 Pa인 유기 용매를 함유하는 금속 접합 재료로서, 금속 입자가 평균 1차 입자 지름의 입도 분포가 100~6000 nm의 범위에 있는 제1 금속 입자와 평균 1차 입자 지름의 입도 분포가 0.5~10μm의 범위에 있는 제2 금속 입자로 구성되는 금속 접합 재료. 【선택도】없음 | [ABSTRACT] (Correction possession) [Technical problem] It excels in the conductivity of a joined part, and the junction intensity after sintering is high and it provides the charge of a metal jointing material which can control the thickness of a joined part thinly. [Means for Solution](A) Metal particles and an organic solvent whose steam pressure whose (B) boiling points are 243~275℃ and 25℃ is 0.010~4.0 Pa, A charge of a metal jointing material which it is a charge of a metal jointing material to contain, and metal particles become from the 1st metal particle that has the particle size distribution of average primary particle diameter in a range which is 100~6000 nm, and the 2nd metal particle that has the particle size distribution of average primary particle diameter in the range of 0.5~10μ m. [Chosen drawing] Nothing | 【청구항1】 (A) 금속 입자와(B) 비점이 243℃~275℃및 25℃의 증기압이 0.010Pa~4.0 Pa인 유기 용매를 함유하는 금속 접합 재료. | [Claim1] (A) The charge of a metal jointing material containing metal particles and the organic solvent whose steam pressure whose (B) boiling points are 243℃ ~ 275℃ and 25℃ is 0.010 Pa ~ 4.0 Pa. | 【청구항1】 (A) 금속 입자와(B) 비점이 243℃~275℃및 25℃의 증기압이 0.010Pa~4.0 Pa인 유기 용매를 함유하는 금속 접합 재료. | [Claim1] (A) The charge of a metal jointing material containing metal particles and the organic solvent whose steam pressure whose (B) boiling points are 243℃ ~ 275℃ and 25℃ is 0.010 Pa ~ 4.0 Pa. | [기술분야] 본 발명은 금속 입자 및 유기 용매를 함유하는 금속 접합 재료의 전하에 관한 것이며, 기판에 실장되는 전자 부품에 적용될 수 있다. [해결과제] 본 발명은 전자 부품 및 기판에 열 손상을 일으킬 수 있는 무연 솔더링에서 불충분한 접합 강도 및 방열 문제를 해결하고자 한다. [해결수단] 본 발명은 특정 비점 및 증기압을 갖는 금속 입자 및 유기 용매를 포함한다. [특징] 여기서 주요 특징은 접합된 부분의 두께를 얇게 제어하고 양호한 접합 강도를 유지하는 능력이다. [효과] 따라서, 본 발명은 접합 강도 및 방열을 개선하고, 접합된 부분의 전도성을 향상시키고 전자 부품 및 기판에 대한 열 손상을 방지한다. | 2014-071191 | 2014-03-31 | 2015-193009 | 2015-11-05 |  |  | TAMURA SEISAKUSHO CO LTD | 廣瀬 正人 ¦ 嶋崎 貴則 ¦ 横田 裕樹 |  |  |  | 5 | JP6184731B2(BE) ¦ JP5756933B2(BE) ¦ JP2010-053377A(BE) ¦ JP4694918B2(BE) ¦ JP1984-171406 A (미포함) | 0 |  | 16847473 | JP6355949B2 | 1 | 등록 |  | 2215068000412
JP | JP | P | A | 동분, 그 제조 방법 및 그것을 포함한 도전성 조성물 | 【요약】 【과제】표면이 평활하고 입자의 충전성이 높고 저저항의 도전체를 형성할 수 있는 구리 분말을 제공하는 것. 【해결 수단】본 발명의 구리 분말은 직육면체 형상을 가지는 구리 입자로 구성된다. 본 발명의 구리 분말은 1차 입자의 평균 입경이 1μm 이상 15μm이하이다. 구리 입자는 입방체 형상인 것이 적합하다. 또한 구리 분말은 탄소의 함유량이 0.2 질량%이하인 것도 적합하다. 구리 분말은 1차 입자의 평균 입경이 1.0μm 이상 15.0μm이하인 직육면체 형상을 가지는 아산화 구리 입자를 계 중의 환원전위를―800 mV이하로 함으로써 습식 환원함으로써 적합하게 제조된다. 【선택도】도 2 | [ABSTRACT] [Technical problem] Provide the copper powder which the surface is smooth, and the filling properties of particles are high, and can form a low resistance electric conduction object. [Means for Solution]Copper powder of this invention comprises a copper grain child who has rectangular parallelepiped shape. As for the copper powder of this invention, the average particle diameter of a primary particle of more than 1μ m is below 15μ m. It is preferred for a copper grain child that it is cube-shaped. It is preferred for copper powder that carbonaceous content is also below the 0.2 mass %. Copper powder is suitably manufactured by carrying out wet reduction of the cuprous oxide particles which have the rectangular parallelepiped shape whose average particle diameter of a primary particle of more than 1.0μ m is below 15.0μ m by making reduction potential in a system less than -800mV. [Chosen drawing] Drawing 2 | 【청구항1】 직육면체 형상을 가지는 구리 입자로 구성되고 1차 입자의 평균 입경이 1μm 이상 15μm이하인 구리 분말. | [Claim1] Copper powder whose average particle diameter of a primary particle of more than 1μ m it comprises a copper grain child who has rectangular parallelepiped shape, and is below 15μ m. | 【청구항1】 직육면체 형상을 가지는 구리 입자로 구성되고 1차 입자의 평균 입경이 1μm 이상 15μm이하인 구리 분말. | [Claim1] Copper powder whose average particle diameter of a primary particle of more than 1μ m it comprises a copper grain child who has rectangular parallelepiped shape, and is below 15μ m. | [기술분야] 본 발명은 구리 분말에 관한 것이며, 구리 분말을 함유하는 전도성 성분에 적용될 수 있다. [해결과제] 본 발명은 종래의 구리 분말을 사용하여 형성된 전기 전도 물체에서 표면 평활도 및 고저항의 문제를 해결하고자 한다. [해결수단] 본 발명은 직육면체 형상 및 15 μm 미만의 일차 입자 직경을 갖는 구리 그레인 자식을 포함한다. [특징] 여기서 주요 특징은 구리 그레인 자식의 표면 상의 상세한 요철 형상이다. [효과] 따라서, 본 발명은 표면 평활도를 향상시키고 전기 전도 물체에서 저항률을 감소시킨다. | 2014-070735 | 2014-03-31 | 2015-190052 | 2015-11-02 |  |  | MITSUI MINING & SMELTING CO LTD | 佐々木 隆史 ¦ 箕輪 光 ¦ 青木 慎司 |  |  |  | 2 | JP2012-112030A(BE) ¦ JP5059458B2(BE) | 0 |  | 16843527 | JP6389628B2 | 1 | 등록 |  | 2215067003401
JP | JP | P | A | 도전성 조성물 및 그것을 이용한 도전체의 제조 방법 | 【요약】 【과제】도전성이 높고 또한 도포하는 대상인 기재와의 밀착성이 높은 도전체를 용이하게 형성할 수 있는 도전성 조성물을 제공하는 것. 【해결 수단】본 발명의 도전성 조성물은 구리 입자, 포름산 구리-아민 착체 및 열경화성 수지를 포함한다. 도전성 조성물은 포름산 구리-아민 착체의 열분해 후에 겔화하는 것이다. 구리 입자는 레이저 회절 산란식 입도 분포 측정법에 의한 누적 체적 50 용량%의 체적 누적 입자 지름 D50가 0.05μm 이상 20μm이하인 것이 적합하다. 상기의 도전성 조성물을 기재 표면에 도포해 도막체를 형성하고 상기 도포체를 가열함으로써 도전체가 제조된다. 【선택도】없음 | [ABSTRACT] [Technical problem] Provide the conductive constituent which can form easily an electric conduction object with high and conductivity and high adhesion nature with the substrate which is an object to apply. [Means for Solution]A conductive constituent of this invention contains a copper grain child, a copper formate-amine complex, and thermosetting resin. A conductive constituent is gelled after the thermal decomposition of a copper formate-amine complex. It is preferred for a copper grain child that the volume accumulation particle diameter D 50 in the accumulation volume 50 capacity % by a laser diffraction dispersion type particle-size-distribution measuring method is below 20μ m in more than 0.05μ m. The above-mentioned conductive constituent is applied to the substrate surface, a coat object is formed, and an electric conduction object is manufactured by heating the application object. [Chosen drawing] Nothing | 【청구항1】 구리 입자, 포름산 구리-아민 착체 및 열경화성 수지를 포함한 도전성 조성물로서, 상기 도전성 조성물은 도전성 조성물의 열처리 온도에서 포름산 구리-아민 착체의 열분해 종료후에 겔화하는 것인 도전성 조성물. | [Claim1] The conductive constituent which is a conductive constituent containing a copper grain child, a copper formate-amine complex, and thermosetting resin, and is what gels the above-mentioned conductive constituent after the end of thermal decomposition of a copper formate-amine complex at the heat treatment temperature of a conductive constituent. | 【청구항1】 구리 입자, 포름산 구리-아민 착체 및 열경화성 수지를 포함한 도전성 조성물로서, 상기 도전성 조성물은 도전성 조성물의 열처리 온도에서 포름산 구리-아민 착체의 열분해 종료후에 겔화하는 것인 도전성 조성물. ¦ 【청구항7】 표면이 포름산 구리-아민 착체에 의해 피복되어서 이루어지는 구리 입자. | [Claim1] The conductive constituent which is a conductive constituent containing a copper grain child, a copper formate-amine complex, and thermosetting resin, and is what gels the above-mentioned conductive constituent after the end of thermal decomposition of a copper formate-amine complex at the heat treatment temperature of a conductive constituent. ¦ [Claim7] The copper grain child by whom a copper formate-amine complex comes to cover the surface. | [기술분야] 본 발명은 전기 회로, 전극 단자, 회로 층 간접 연속 사용 필러, 전자 장치 접합 재료 등을 포함하는 전도성 구성 요소에 관한 것이며, 인쇄 회로 기판의 배선 재료, 히터 배선 수리 재료, 전기 전도성 접착제, 부품 실장 재료, 단자 접합 재료, 디스플레이용 회로, 솔더 대체 재료, 구조 윈도우, 또는 자동차용 윈도우와 같은 다양한 제품에 적용될 수 있다. [해결과제] 본 발명은 전도성, 접착성, 치수 안정성 등 다양한 종류의 성능이 개선된 전기 전도 물체를 획득하기 위한 전도성 구성 요소를 개선하는 기술적 문제를 해결하고자 한다. [해결수단] 본 발명은 전도성 성분에 구리 그레인 자식, 구리 포르메이트-아민 착물, 및 열경화성 수지를 포함한다. [특징] 여기서 주요 특징은 구리 낟알 자식의 표면을 덮기 위한 구리 포름산염-아민 착물의 사용이며, 구리 낟알 자식들 사이의 전기적 결합을 보장한다. [효과] 따라서, 본 발명은 전기 전도 물체의 전도성 및 접착 특성을 개선하는 동시에, 전기 전도 물체 제조 시 치수 안정성을 향상시킨다. | 2015-045702 | 2015-03-09 | 2015-187259 | 2015-10-29 |  |  | MITSUI MINING & SMELTING CO LTD | 穴井 圭 ¦ 坂上 貴彦 ¦ 小神 陽一 | 2014-047927 | JP | 2014-03-11 | 3 | JP2014-182913A(BE) ¦ JP2009-256218A(BE) ¦ WOWO2010-032841A1(BE) | 3 | EP3307705B1 ¦ US11472980B2 ¦ US11746246B2 | 16842517 | JP2014-047927 ¦ JP6468889B2 | 2 | 등록 |  | 2215066000815
JP | JP | P | A | 구리 미립자, 도전 페이스트 조성물 및 이들의 제조 방법 | 【요약】 【과제】분쇄 원료가 되는 전해 구리 분말의 입자 지름에 의존하지 않고 또한 기계적 수단에 의한 구리 미분 표면의 평활화, 혹은 구리 미분 표면의 산화에 의존하지 않고 분말 합금 또는 도전 페이스트의 원료로서 적합한 구리 미립자를 공업적으로 효율적으로 또한 저비용으로 제공한다. 【해결 수단】본 발명의 구리 미립자는 레이저 회절 산란법 입자 지름 분포 측정의 체적 기준의 적산분율의50% 지름(D50)이 0.5μm 이상 10μm이하이며 이 D50를 직경으로 하는 구로 간주해 표면적을 계산함으로써 얻어진 비표면적(Cs)의 BET법에 의해 측정되는 비표면적(Sv)에 대한 비(Cs/Sv)가 0.2 이상이다. 이 구리 미립자는 표면에 산화구리막이 형성된 산화구리막 피복 구리 미립자의 요철을 평활화하는 평활화 공정 S4를 포함함으로써 얻어진다. 그리고 평활화 공정 S4는 산화구리막 피복 구리 미립자를 산에 제공하는 공정을 포함하는 것이 바람직하다. 【선택도】도 1 | [ABSTRACT] [Technical problem] Copper particulates suitable as a powder alloy or materials of conductive paste are industrially provided at low cost efficiently, without [ without it is dependent on the diameter of a particle of the electrolysis copper powder used as pulverization materials, and ] being dependent on smoothing on the surface of fine copper powder by a mechanical mean, or oxidization on the surface of fine copper powder. [Means for Solution]A diameter [ in / in copper particulates of this invention / a rate of an addition part of a volume standard of the diameter distribution measurement of a laser diffraction scattering-about method particle ] (D50) of 50% of more than 0.5μ m is below 10μ m, A ratio (Cs/Sv) to specific surface area (Sv) measured by the BET method of specific surface area (Cs) obtained by calculating surface area by regarding it as a ball which makes these D50 a diameter is 0.2 or more. This copper particulate is obtained by including the smoothing process S4 which smooths unevenness of the copper oxide film covering copper particulates by which the copper oxide film was formed in the surface. And as for the smoothing process S4, it is preferred to include the process of presenting acid with copper oxide film covering copper particulates. [Chosen drawing] Drawing 1 | 【청구항1】 레이저 회절 산란법 입자 지름 분포 측정의 체적 기준의 적산분율의50% 지름(D50)이 0.5μm 이상 10μm이하이며 상기 D50를 직경으로 하는 구로 간주해 표면적을 계산함으로써 얻어진 비표면적(Cs)의 BET법에 의해 측정되는 비표면적(Sv)에 대한 비(Cs/Sv)가 0.2 이상인 구리 미립자. | [Claim1] The diameter (D50) of 50% in the rate of an addition part of the volume standard of the diameter distribution measurement of a laser diffraction scattering-about method particle of more than 0.5μ m is below 10μ m, The copper particulates whose ratios (Cs/Sv) to the specific surface area (Sv) measured by the BET method of the specific surface area (Cs) obtained by calculating surface area by regarding it as the ball which makes the above D50 a diameter are 0.2 or more. | 【청구항1】 레이저 회절 산란법 입자 지름 분포 측정의 체적 기준의 적산분율의50% 지름(D50)이 0.5μm 이상 10μm이하이며 상기 D50를 직경으로 하는 구로 간주해 표면적을 계산함으로써 얻어진 비표면적(Cs)의 BET법에 의해 측정되는 비표면적(Sv)에 대한 비(Cs/Sv)가 0.2 이상인 구리 미립자. ¦ 【청구항4】 표면에 산화구리막이 형성된 산화구리막 피복 구리 미립자의 요철을 평활화하는 평활화 공정을 포함하고 레이저 회절 산란법 입자 지름 분포 측정의 체적 기준의 적산분율의50% 지름(D50)이 0.5μm 이상 10μm이하이며 상기 D50를 직경으로 하는 구로 간주해 표면적을 계산함으로써 얻어진 비표면적(Cs)의 BET법에 의해 측정되는 비표면적(Sv)에 대한 비(Cs/Sv)가 0.2 이상인 구리 미립자 제조 방법. | [Claim1] The diameter (D50) of 50% in the rate of an addition part of the volume standard of the diameter distribution measurement of a laser diffraction scattering-about method particle of more than 0.5μ m is below 10μ m, The copper particulates whose ratios (Cs/Sv) to the specific surface area (Sv) measured by the BET method of the specific surface area (Cs) obtained by calculating surface area by regarding it as the ball which makes the above D50 a diameter are 0.2 or more. ¦ [Claim4] The smoothing process which smooths unevenness of the copper oxide film covering copper particulates by which the copper oxide film was formed in the surface is included, The diameter (D50) of 50% in the rate of an addition part of the volume standard of the diameter distribution measurement of a laser diffraction scattering-about method particle of more than 0.5μ m is below 10μ m, A manufacturing method of the copper particulates whose ratios (Cs/Sv) to the specific surface area (Sv) measured by the BET method of the specific surface area (Cs) obtained by calculating surface area by regarding it as the ball which makes the above D50 a diameter are 0.2 or more. | [기술분야] 본 발명은 구리 미립자에 관한 것이며, 전도성 페이스트 성분 및 분말 합금에 적용될 수 있다. [해결과제] 본 발명은 분쇄 재료로서 사용되는 전기분해 구리 분말의 입자의 직경에 의존하지 않고 전도성 페이스트 성분에 적합한 상세 구리 분말을 얻는 기술적 문제를 해결하고자 한다. [해결수단] 본 발명은 전기분해 구리 분말 침전 공정, 튜닉 형성 공정, 분쇄 공정, 평활화 공정, 및 산화방지 공정을 포함한다. [특징] 여기서 주된 특징은 분쇄 재료로서 사용되는 전기분해 구리 분말의 입자의 직경에 의존하지 않고 전도성 페이스트 성분에 적합한 전기분해 구리 분말을 미분화하는 능력이다. [효과] 따라서, 본 발명은 전도성 페이스트 구성성분의 점도를 향상시키고 분말 합금의 특성을 향상시킨다. | 2014-062131 | 2014-03-25 | 2015-183255 | 2015-10-22 |  |  | SUMITOMO METAL MINING CO LTD | 岡田 浩 ¦ 山下 雄 |  |  |  | 3 | JP2006-117959A(BE) ¦ JP2911429B2(BE) ¦ US6881240B2(BE) | 5 | CN114521271B ¦ CN109234767B ¦ JPWO2018-062527A1(FE) ¦ JP6532497B2(FE) ¦ US12247276B2 | 16839130 | JP6225783B2 | 1 | 소멸(연차료 불납에 의한 말소) |  | 2215065001910
JP | JP | P | A | 은피복 구리분말 및 이것을 이용한 도전성 페이스트 | 【요약】 【과제】피복하는 은의 양을 늘리지 않고 도전성 페이스트를 제작했을 때 페이스트가 경시적으로 증점하는 것을 억제할 수 있는 은 피복 구리 분말을 제공한다. 【해결 수단】구리 분말 입자가 은으로 피복됨과 동시에, 당해 구리 분말 입자의 표면이 부분적으로 노출되어서 이루어지는 구성을 구비한 은 피복 구리 분말 입자로 구성되는 은 피복 구리 분말로서, 은의 피복량이 구리의 함유량 35 질량%이하이며 X선 광전자 분광 장치(XPS)를 이용하여 은 피복 구리 분말 입자의 표면을 측정해 얻어진 X선 광전자 분광 스펙트럼에 있어서 Cu(II)의 피크 강도에 대한 Cu(I) 및 Cu(0)의 피크 강도 비율이 0.02~0.60인 것을 특징으로 하는 은 피복 구리 분말을 제안한다. 【선택도】없음 | [ABSTRACT] [Technical problem] When conductive paste is produced, without increasing the quantity of the silver to cover, the silver covering copper powder which can control that a paste thickens temporally is provided. [Means for Solution]Copper powder particles are covered with silver, and the surface of the copper powder particles concerned is silver covering copper powder which consists of silver covering copper powder particles provided with composition exposed partially, In an X ray photoelectron spectrum spectrum which silver coating volume is below the 35 mass % of copper content, and is produced by measuring the surface of silver covering copper powder particles using an X ray photoelectron spectral device (XPS), Silver covering copper powder, wherein a ratio of peak intensity of Cu(I) to peak intensity of Cu(II) and Cu (0) is 0.02~0.60 is proposed. [Chosen drawing] Nothing | 【청구항1】 구리 분말 입자가 은으로 피복됨과 동시에, 당해 구리 분말 입자의 표면이 부분적으로 노출되어서 이루어지는 구성을 구비한 은 피복 구리 분말 입자로 구성되는 은 피복 구리 분말로서, 은의 피복량이 구리의 함유량 35 질량%이하이며 X선 광전자 분광 장치(XPS)를 이용하여 은 피복 구리 분말 입자의 표면을 측정해 얻어진 X선 광전자 분광 스펙트럼에 있어서 Cu(II)의 피크 강도에 대한 Cu(I) 및 Cu(0)의 피크 강도 비율이 0.02~0.60인 것을 특징으로 하는 은 피복 구리 분말. | [Claim1] Copper powder particles are covered with silver, and the surface of the copper powder particles concerned is silver covering copper powder which consists of silver covering copper powder particles provided with the composition exposed partially, In the X ray photoelectron spectrum spectrum which silver coating volume is below the 35 mass % of copper content, and is produced by measuring the surface of silver covering copper powder particles using an X ray photoelectron spectral device (XPS), Silver covering copper powder, wherein the ratio of the peak intensity of Cu(I) to the peak intensity of Cu(II) and Cu (0) is 0.02~0.60. | 【청구항1】 구리 분말 입자가 은으로 피복됨과 동시에, 당해 구리 분말 입자의 표면이 부분적으로 노출되어서 이루어지는 구성을 구비한 은 피복 구리 분말 입자로 구성되는 은 피복 구리 분말로서, 은의 피복량이 구리의 함유량 35 질량%이하이며 X선 광전자 분광 장치(XPS)를 이용하여 은 피복 구리 분말 입자의 표면을 측정해 얻어진 X선 광전자 분광 스펙트럼에 있어서 Cu(II)의 피크 강도에 대한 Cu(I) 및 Cu(0)의 피크 강도 비율이 0.02~0.60인 것을 특징으로 하는 은 피복 구리 분말. | [Claim1] Copper powder particles are covered with silver, and the surface of the copper powder particles concerned is silver covering copper powder which consists of silver covering copper powder particles provided with the composition exposed partially, In the X ray photoelectron spectrum spectrum which silver coating volume is below the 35 mass % of copper content, and is produced by measuring the surface of silver covering copper powder particles using an X ray photoelectron spectral device (XPS), Silver covering copper powder, wherein the ratio of the peak intensity of Cu(I) to the peak intensity of Cu(II) and Cu (0) is 0.02~0.60. | [기술분야] 본 발명은 전도성 페이스트와 같은 재료로서 편리하게 사용될 수 있는 은 피복 구리 분말에 관한 것이다. [해결과제] 본 발명은 은의 양을 증가시키지 않으면서, 입자 표면 상의 수지와 구리의 반응으로 인한 전도성 페이스트의 점도 증가 문제를 해결하고자 한다. [해결수단] 본 발명은 부분적으로 노출된 구리 분말 입자 표면을 가진 은 피복 구리 분말 입자, 구리 함량의 35 질량%미만의 은 코팅 부피, 및 Cu (II)및 Cu (0)의 피크 강도에 대한 Cu (I)의 피크 강도의 특정 비율을 포함한다. [특징] 여기서 주된 특징은 전도성 페이스트를 제조할 때 시간적으로 페이스트 두께가 두꺼워지는 것을 제어하는 능력이다. [효과] 따라서, 본 발명은 전도성 페이스트에서 은의 양에 기인하는 이동 및 시간적으로 두꺼워지는 페이스트의 제어를 개선한다. | 2014-064158 | 2014-03-26 | 2015-183291 | 2015-10-22 |  |  | MITSUI MINING & SMELTING CO LTD | 藤本 卓 ¦ 脇森 康成 ¦ 林 富雄 |  |  |  | 6 | JP6166012B2(BE) ¦ JP4893104B2 ¦ JP4466250B2(BE) ¦ JP2002-332501A(BE) ¦ JP3674501B2 ¦ WOWO2008-059789A1(BE) | 1 | KR10-2372627B1 | 16839165 | JP2015-183291A | 1 | 거절 |  | 2215065001946
JP | JP | P | A | 구리 미립자 분산액 | 【요약】 【과제】저장 안정성이 높고 또한 건조해 소성했을 때 도전성이 우수한 부재를 얻을 수 있는 구리 미립자 분산액을 제공한다. 【해결 수단】본 발명의 구리 미립자 분산액은 고분자 분산제(D)에 피복된 구리 미립자(P)가 분산매(S) 중에 분산되어 있는 구리 미립자 분산액으로서, 상기 구리 미립자(P)는 X선 회절 측정에 있어서 Cu(111) 면의 피크 높이를 H1, Cu2O(111) 면의 피크 높이를 H2로 했을 때의 X선 회절 피크 강도비(H2/[H1+H2])가 0.67~0.83이며 상기 분산매(S)는 주사슬에 적어도 2개 이상의 하이드록실기를 가지는 폴리올(S1), 카르복실기를 가지는 유기산(S2), 물 및 유기 알칼리(S3) 또는 제3급 아민(S4)으로 구성된다. 【선택도】없음 | [ABSTRACT] [Technical problem] Preservation stability is high, and when it dried and calcinates, the copper particulate dispersion liquid which can obtain the member which is excellent in conductivity is provided. [Means for Solution]Copper particulate dispersion liquid of this invention is copper particulate dispersion liquid currently distributed in carrier fluid (S), and copper particulates (P) covered by polymers dispersing agent (D) the copper particulates (P), In X diffraction measurement, peak height of Cu (111) side H 1, An X diffraction peak intensity ratio (H2/[H1 +H 2]) when referred to as H 2 is peak height of a Cu2 O (111) side 0.67~0.83, and it the carrier fluid (S), It becomes a main chain from polyol (S1) which has at least two or more hydroxyl machines, organic acid (S2) which has a carboxyl group, water and organic alkali (S3), or the third class amine (S4). [Chosen drawing] Nothing | 【청구항1】 고분자 분산제(D)에 피복된 구리 미립자(P)가 분산매(S) 중에 분산되어 있는 구리 미립자 분산액으로서, 상기 구리 미립자(P)는 X선 회절 측정에 있어서 Cu(111) 면의 피크 높이를 H1, Cu2O(111) 면의 피크 높이를 H2로 했을 때의 X선 회절 피크 강도비(H2/[H1+H2])가 0.67~0.83이며 상기 분산매(S)는 주사슬에 적어도 2개 이상의 하이드록실기를 가지는 폴리올(S1), 카르복실기를 가지는 유기산(S2), 물 및 유기 알칼리(S3) 또는 제3급 아민(S4)으로 구성되는 것을 특징으로 하는 구리 미립자 분산액. | [Claim1] The copper particulates (P) covered by the polymers dispersing agent (D) are copper particulate dispersion liquid currently distributed in carrier fluid (S), and the above-mentioned copper particulates (P), In X diffraction measurement, the peak height of Cu (111) side H 1, An X diffraction peak intensity ratio (H2/[H1 +H 2]) when referred to as H 2 is the peak height of a Cu2 O (111) side 0.67~0.83, and it the above-mentioned carrier fluid (S), Copper particulate dispersion liquid becoming a main chain from the polyol (S1) which has at least two or more hydroxyl machines, the organic acid (S2) which has a carboxyl group, water and organic alkali (S3), or the third class amine (S4). | 【청구항1】 고분자 분산제(D)에 피복된 구리 미립자(P)가 분산매(S) 중에 분산되어 있는 구리 미립자 분산액으로서, 상기 구리 미립자(P)는 X선 회절 측정에 있어서 Cu(111) 면의 피크 높이를 H1, Cu2O(111) 면의 피크 높이를 H2로 했을 때의 X선 회절 피크 강도비(H2/[H1+H2])가 0.67~0.83이며 상기 분산매(S)는 주사슬에 적어도 2개 이상의 하이드록실기를 가지는 폴리올(S1), 카르복실기를 가지는 유기산(S2), 물 및 유기 알칼리(S3) 또는 제3급 아민(S4)으로 구성되는 것을 특징으로 하는 구리 미립자 분산액. | [Claim1] The copper particulates (P) covered by the polymers dispersing agent (D) are copper particulate dispersion liquid currently distributed in carrier fluid (S), and the above-mentioned copper particulates (P), In X diffraction measurement, the peak height of Cu (111) side H 1, An X diffraction peak intensity ratio (H2/[H1 +H 2]) when referred to as H 2 is the peak height of a Cu2 O (111) side 0.67~0.83, and it the above-mentioned carrier fluid (S), Copper particulate dispersion liquid becoming a main chain from the polyol (S1) which has at least two or more hydroxyl machines, the organic acid (S2) which has a carboxyl group, water and organic alkali (S3), or the third class amine (S4). | [기술분야] 본 발명은 기판의 회로 형성에 사용되는 구리 미립자 분산액에 관한 것으로, 다양한 제품에 적용될 수 있다. [해결과제] 본 발명은 구리 미립자 분산액의 보존 안정성 문제를 해결하고 건조 및 하소시 전도성이 개선된 액체를 제공하고자 한다. [해결수단] 본 발명은 캐리어 유체에 분포된 중합체 분산제에 의해 덮인 구리 미립자를 포함한다. [특징] 여기서 주요 특징은 전도성 및 보존 안정성을 향상시키기 위해 캐리어 유체 내의 특정 성분의 사용이다. [효과] 따라서, 본 발명은 구리 미립자 분산액의 전도성 및 보존 안정성을 개선한다. | 2015-022194 | 2015-02-06 | 2015-180769 | 2015-10-15 |  |  | FURUKAWA ELECTRIC CO LTD | ノルザフリザ アリフィン ¦ 藤原 英道 ¦ 岩下 徹幸 | 2014-042593 | JP | 2014-03-05 | 2 | JP2014-024330A(BE) ¦ WOWO2007-013393A1(BE) | 6 | JP7302350B2(FE) ¦ JP7189209B2(FE) ¦ JP7003668B2(FE) ¦ JP6381738B1(FE) ¦ JP2017-204371A(FE) ¦ US11465208B2 | 16837258 | JP2014-042593 ¦ JP6429659B2 | 2 | 소멸(연차료 불납에 의한 말소) |  | 2215064000579
JP | JP | P | A | 구리 가루 | 【요약】 【과제】저온 소결성이 양호하고 비저항이 낮은 도체막을 용이하게 형성할 수 있는 구리 분말 및 그 제조 방법을 제공하는 것. 【해결 수단】본 발명의 구리 분말은 1차 입자의 평균 입경 D가 0.10 이상 0.6μm이하이며 입자 표면에 유기 표면 처리제가 실시되어 있다. 상기 유기 표면 처리제가 실시된 상태에서의 입자에 차지하는 상기 유기 표면 처리제의 비율이 탄소 원자 환산으로 0.25 질량% 이상 5.50 질량%이하이다. 구리 분말은 물 및 물과 상용성을 가지며, 물의 표면장력을 저하시킬 수 있는 유기 용매를 액 매체로 하고, 1가 또는 2가의 구리원을 포함한 반응액과 하이드라진을 혼합하고, 상기 구리원을 환원해 구리 입자를 생성시키고 생성한 구리 입자를 유기 표면 처리제에 의해 처리함으로써 제조하는 것이 적합하다. 【선택도】없음 | [ABSTRACT] [Technical problem] the conductor with low specific resistance whose low-temperature sintering nature is good -- provide copper powder which can form a film easily, and a manufacturing method for the same. [Means for Solution]As for copper powder of this invention, the average particle diameter D of a primary particle is below or more 0.10 0.6μ m, and an organic finishing agent is given to a particle surface. The rates of the organic finishing agent to the particles in the state where the organic finishing agent was given are more than the 0.25 mass % and below the 5.50 mass % in carbon atom conversion. The reaction liquid which copper powder uses as a solvent object the organic solvent which has water and water, and compatibility and, to which it may reduce the surface tension of water, and contains the copper source of 1 value or 2 values, It is preferred to manufacture by processing the copper grain child who mixed hydrazine, returned the copper source, made the copper grain child generate, and generated by an organic finishing agent. [Chosen drawing] Nothing | 【청구항1】 1차 입자의 평균 입경 D가 0.10 이상 0.6μm이하이며 입자 표면에 유기 표면 처리제가 실시되어 있고 상기 유기 표면 처리제가 실시된 상태에서의 입자에 차지하는 상기 유기 표면 처리제의 비율이 탄소 원자 환산으로 0.25 질량% 이상 5.50 질량%이하인 구리 분말. | [Claim1] Copper powder whose rates of the organic finishing agent to the particles in the state where the organic finishing agent is given to the particle surface and the organic finishing agent was given the average particle diameter D of a primary particle is below or more 0.10 0.6μ m, and are more than the 0.25 mass % and below the 5.50 mass % in carbon atom conversion. | 【청구항1】 1차 입자의 평균 입경 D가 0.10 이상 0.6μm이하이며 입자 표면에 유기 표면 처리제가 실시되어 있고 상기 유기 표면 처리제가 실시된 상태에서의 입자에 차지하는 상기 유기 표면 처리제의 비율이 탄소 원자 환산으로 0.25 질량% 이상 5.50 질량%이하인 구리 분말. | [Claim1] Copper powder whose rates of the organic finishing agent to the particles in the state where the organic finishing agent is given to the particle surface and the organic finishing agent was given the average particle diameter D of a primary particle is below or more 0.10 0.6μ m, and are more than the 0.25 mass % and below the 5.50 mass % in carbon atom conversion. | [기술분야] 본 발명은 구리 분말에 관한 것이고, 금속 분말을 함유하는 전도성 구성성분에 적용될 수 있다. [해결과제] 본 발명은 상기 언급된 종래 기술이 갖는 다양한 결함을 상쇄할 수 있는 구리 분말을 제공하는 기술적 문제를 해결하고자 한다. [해결수단] 본 발명은 특정 입자 직경을 갖는 구리 분말 및 입자 표면에 주어진 유기 마감제를 포함한다. [특징] 여기서 주된 특징은 특정 입경을 갖는 구리 분말 및 입자 표면에 부여된 유기 마무리제이다. [효과] 따라서, 본 발명은 구리 분말의 저온 소결 특성 및 전도성을 개선한다. | 2014-046794 | 2014-03-10 | 2015-168878 | 2015-09-28 |  |  | MITSUI MINING & SMELTING CO LTD | 佐々木 隆史 ¦ 児平 寿博 ¦ 箕輪 光 ¦ 坂上 貴彦 ¦ 穴井 圭 ¦ 小神 陽一 ¦ 上郡山 洋一 ¦ 山内 真一 ¦ 吉田 麻美 |  |  |  | 9 | JP6331385B2(BE) ¦ JP6330322B2(BE) ¦ JP2014-148732A(BE) ¦ JP6034090B2(BE) ¦ JP5848552B2(BE) ¦ JP5117420B2(BE) ¦ JP2006-097116A(BE) ¦ WOWO2014-119791A1(BE) ¦ WOWO2014-080662A1(BE) | 11 | CN117083137B ¦ CN114178523B ¦ JP7498378B1(FE) ¦ JP6704083B1(FE) ¦ JP7315408B2(FE) ¦ JP6688659B2(FE) ¦ JP6835595B2(FE) ¦ TWI677488B(FE) ¦ US11980935B2 ¦ US10610928B2 ¦ US10307825B2 | 16829586 | JP5941082B2 | 1 | 등록 |  | 2215060005757
JP | JP | P | A1 | 구리 분말 | 【요약】 페이스트 소성 시의 가스 발생을 억제할 수 있고 팽창이나 균열을 보다 한층 억제할 수 있는 새로운 구리 분말을 제공하고자 한다. 구리 분말의 탄소 함유량이 20~60 ppm이며 에너지 분산형 X선 분광법(EDX 측정)에 있어서 입자 내부의 공극(보이드) 내에서 검출되는 구리의 평균 피크 강도(PCu1)에 대한 당해 공극(보이드) 내에서 검출되는 탄소의 평균 피크 강도(PC1)의 구리 탄소 비율 1(PC1×100/PCu1)이60% 미만인 것을 특징으로 하는 구리 분말을 제안한다. | [ABSTRACT] The generation of gas at the time of paste calcination can be controlled, and it aims to provide the new copper powder which can swell and can stop や割れ further. In [ the carbon content of copper powder is 20~60 ppm, and ] an energy dispersion type X line segment light method (EDX measurement), The average peak intensity (PCu1) of the copper detected within the opening (Boyd) inside particles is received, Copper powder, wherein the copper carbon ratio 1 (PC1× 100/PCu1) of the average peak intensity (PC1) of the carbon detected within the opening (Boyd) concerned is less than 60% is proposed. | 【청구항1】 구리 분말의 탄소 함유량이 20~60 ppm이며 에너지 분산형 X선 분광법(EDX 측정)에 있어서 입자 내부의 공극(보이드) 내에서 검출되는 구리의 평균 피크 강도(PCu1)에 대한 당해 공극(보이드) 내에서 검출되는 탄소의 평균 피크 강도(PC1)의 구리 탄소 비율 1(PC1×100/PCu1)이60% 미만인 것을 특징으로 하는 구리 분말. | [Claim1] In [ the carbon content of copper powder is 20~60 ppm, and ] an energy dispersion type X line segment light method (EDX measurement), The average peak intensity (PCu1) of the copper detected within the opening (Boyd) inside particles is received, Copper powder, wherein the copper carbon ratio 1 (PC1× 100/PCu1) of the average peak intensity (PC1) of the carbon detected within the opening (Boyd) concerned is less than 60%. | 【청구항1】 구리 분말의 탄소 함유량이 20~60 ppm이며 에너지 분산형 X선 분광법(EDX 측정)에 있어서 입자 내부의 공극(보이드) 내에서 검출되는 구리의 평균 피크 강도(PCu1)에 대한 당해 공극(보이드) 내에서 검출되는 탄소의 평균 피크 강도(PC1)의 구리 탄소 비율 1(PC1×100/PCu1)이60% 미만인 것을 특징으로 하는 구리 분말. | [Claim1] In [ the carbon content of copper powder is 20~60 ppm, and ] an energy dispersion type X line segment light method (EDX measurement), The average peak intensity (PCu1) of the copper detected within the opening (Boyd) inside particles is received, Copper powder, wherein the copper carbon ratio 1 (PC1× 100/PCu1) of the average peak intensity (PC1) of the carbon detected within the opening (Boyd) concerned is less than 60%. | [기술분야] 본 발명은 전도성 페이스트에 사용되는 구리 분말에 관한 것으로, 세라믹 콘덴서의 전기 회로, 외부 전극 등 다양한 제품에 적용될 수 있다. [해결과제] 본 발명은 구리 분말 내의 탄소 함량 및 분포를 효과적으로 관리함으로써 제어될 수 있는 페이스트 소성 및 팽윤 동안 가스 발생 문제를 해결하고자 한다. [해결수단] 본 발명은 페이스트 소성 동안 가스 발생을 효과적으로 제어할 수 있는 제어된 개구 공유 및 탄소 함량을 갖는 구리 분말 입자를 포함한다. [특징] 여기서의 주요 특징은 제어된 탄소 함량 20-60 ppm 및 구리 분말 중의 구리 탄소 비율 1(PC1×100/PCu1)이 60%미만이다. [효과] 따라서, 본 발명은 페이스트 소성 및 팽윤 동안 가스 발생의 제어를 개선하여, 보다 정밀한 구리 페이스트 소성 필름을 유도한다. | 2015-515067 | 2015-02-04 | WO2015-137015 | 2015-09-17 | 5969118 |  | MITSUI MINING & SMELTING CO LTD | 後藤 善仁 ¦ 向野 隆 | 2014-045937 | JP | 2014-03-10 | 4 | JP5571053B2(BE) ¦ JP5785433B2(BE) ¦ JP1995-062467A(BE) ¦ WOWO2011-004363A2(BE) | 0 |  | 93004233 | JP2014-045937 ¦ JP5969118B2 ¦ TWI648414B ¦ WOWO2015-137015A1 | 4 | 등록 |  | 2517014000546
JP | JP | P | A1 | 전도성 필러, 전도성 필러 제조 방법 및 전도성 페이스트 | 【요약】 도전성 및 열전도성이 우수한 전도성 페이스트를 제공한다. 구리 분말과 상기 구리 분말의 표면에 배치되어 있고 주기율표 제 8족~제10족에 속하는 적어도 1종의 천이 금속 또는 천이 금속의 화합물로 구성되는 나노 사이즈의 석출물을 포함한, 복합 입자인 전도성 필러와 바인더 수지를 포함한, 전도성 페이스트. | [ABSTRACT] The conductive paste excellent in conductivity and thermal conductivity is provided. The conductive paste containing the conductive filler containing the precipitation thing of the nano size which consists of a compound of at least one sort of transition metals or the transition metal which is arranged on the surface of copper powder and the above-mentioned copper powder, and belongs to the 8th fellows [ of the periodic table ]~10th fellows, and which is a composite particle, and binder resin. | 【청구항1】 구리 분말과 상기 구리 분말의 표면에 배치되어 있고 주기율표 제 8족~제10족에 속하는 적어도 1종의 천이 금속 또는 천이 금속의 화합물로 구성되는 나노 사이즈의 석출물을 포함한, 복합 입자인 전도성 필러. | [Claim1] The conductive filler containing the precipitation thing of the nano size which consists of a compound of at least one sort of transition metals or the transition metal which is arranged on the surface of copper powder and the above-mentioned copper powder, and belongs to the 8th fellows [ of the periodic table ]~10th fellows and which is a composite particle. | 【청구항1】 구리 분말과 상기 구리 분말의 표면에 배치되어 있고 주기율표 제 8족~제10족에 속하는 적어도 1종의 천이 금속 또는 천이 금속의 화합물로 구성되는 나노 사이즈의 석출물을 포함한, 복합 입자인 전도성 필러. | [Claim1] The conductive filler containing the precipitation thing of the nano size which consists of a compound of at least one sort of transition metals or the transition metal which is arranged on the surface of copper powder and the above-mentioned copper powder, and belongs to the 8th fellows [ of the periodic table ]~10th fellows and which is a composite particle. | [기술분야] 본 발명은 전기 전도성 및 열 전도성과 같은 전도성 필러의 제조 방법과 전도성 페이스트, 및 상기 전도성 필러에 관한 것이다. [해결과제] 본 발명은 은 미립자에서 높은 비용 및 불충분한 이동 내성, 및 구리 분말 기반 전도성 페이스트에서 구리 산화물 층의 제조 문제를 해결하고자 한다. [해결수단] 본 발명은 적어도 하나의 종류의 전이 금속의 화합물 또는 구리 분말의 표면 상에 배열된 전이 금속으로 구성된 나노 크기의 침전 대상을 포함하는 복합 입자를 포함한다. [특징] 여기서 주된 특징은 구리 산화를 제어하고 전기 및 열 전도성을 향상시키는 구리 분말의 표면에 배열된 나노 크기의 침전이다. [효과] 따라서, 본 발명은 구리 분말의 표면 상에 나노 크기의 석출물을 배치함으로써 전기 및 열 전도성을 향상시킨다. | 2015-512946 | 2015-03-03 | WO2015-133474 | 2015-09-11 |  |  | SEKISUI CHEM CO LTD | 大西 重克 | 2014-042894 | JP | 2014-03-05 | 8 | CN001750176A(BE) ¦ JP5756887B1(BE) ¦ JP5576319B2(BE) ¦ JP2006-147170A(BE) ¦ JP4182234B2(BE) ¦ KR10-1239371B1(BE) ¦ WOWO2013-077666A1(BE) ¦ WOWO2013-145258A1(BE) | 0 |  | 5073354 | EP3115130A1 ¦ JP2014-042894 ¦ JP6530709B2 ¦ US10639713B2 ¦ WOWO2015-133474A1 | 5 | 등록 |  | 2517014000243
KR | KR | P | A | 구리분 및 그 제조방법 | 본 발명의 구리분은, 1차 입자의 평균 입경(D)이 0.15~0.6㎛이고, 1차 입자의 평균 입경(D)과 BET 비표면적에 근거하는 진구 환산에서의 평균 입경(DBET)의 비인 D/DBET의 값이 0.8~4.0이면서, 입자간에서의 응집을 억제하기 위한 층을 입자 표면에 가지고 있지 않다. 구리분은 물, 및 물과 상용성을 가지면서, 물의 표면 장력을 저하시킬 수 있는 유기 용매를 액 매체로 하면서, 1가 또는 2가의 구리원을 포함하는 반응액과, 히드라진을 혼합하여, 상기 구리원을 환원하여 구리 입자를 생성시킴으로써 제조하는 것이 적합하다. | As to the copper content of the present invention, the average particle diameter (D) of the first particle is 0.15~0.6㎛. While the value which is the ratio of the average particle diameter (DBET) at the true sphere conversion based on the average particle diameter (D) and BET non-surface area of the first particle of D / DBET is 0.8~4.0 it does not have the layer for suppressing the coherence at the particle liver on the particle's surface. While the copper content has water, water and commercial availability while it has the organic solvent lowering the surface tension of water as the solution medium or 1 mixes the reaction solution, including the copper element of the divalence and hydrazine. It is suitable to manufacture by returning for the copper element and creating the copper particle. | 1차 입자의 평균 입경(D)이 0.15 이상 0.6㎛ 이하이며, 1차 입자의 평균 입경(D)과 BET 비표면적에 근거하는 진구(眞球) 환산에서의 평균 입경(DBET)의 비인 D/DBET의 값이 0.8 이상 4.0 이하이면서, 입자간에서의 응집을 억제하기 위한 층을 입자 표면에 가지고 있지 않은 것을 특징으로 하는 구리분. | The copper content wherein the average particle diameter (D) of the first particle is 0.6㎛ or less over 0.15 ; the value which is the ratio of the average particle diameter (DBET) at the true sphere conversion based on the average particle diameter (D) and BET non-surface area of the first particle of D / DBET is 4.0 or less over 0.8 ; and it does not have the layer for suppressing the coherence at the particle liver on the particle'ss surface. | 1. 1차 입자의 평균 입경(D)이 0.15 이상 0.6㎛ 이하이며, 1차 입자의 평균 입경(D)과 BET 비표면적에 근거하는 진구(眞球) 환산에서의 평균 입경(DBET)의 비인 D/DBET의 값이 0.8 이상 4.0 이하이면서, 입자간에서의 응집을 억제하기 위한 층을 입자 표면에 가지고 있지 않은 것을 특징으로 하는 구리분. ¦ 7. 물, 및 물과 상용성(相溶性)을 가지면서, 물의 표면 장력을 저하시킬 수 있는 유기 용매를 액 매체로 하면서, 1가 또는 2가의 구리원을 포함하는 반응액과, 히드라진을 혼합하고, 상기 구리원을 환원하여 구리 입자를 생성시키는 것을 특징으로 하는 구리분의 제조방법. | 1. The copper content wherein the average particle diameter (D) of the first particle is 0.6㎛ or less over 0.15 ; the value which is the ratio of the average particle diameter (DBET) at the true sphere conversion based on the average particle diameter (D) and BET non-surface area of the first particle of D / DBET is 4.0 or less over 0.8 ; and it does not have the layer for suppressing the coherence at the particle liver on the particle'ss surface. ¦ 7. A manufacturing method of the copper content comprising the steps of: having water, water and commercial availability; having the organic solvent which can lower the surface tension of water as the solution medium; or 1 mixing the reaction solution, including the copper element of the divalence and hydrazine; and returning for the copper element and creating the copper particle. | [기술분야] 본 발명은 평균 입경 (D)이 0.15 내지 0.6 μm이고 BET 비표면적에 대한 평균 입경 (DBET)의 비가 0.8 내지 4.0인 구리 함량에 관한 것이며, 전자 장치용 도체 필름에 적용될 수 있다. [해결과제] 본 발명은 전도체 필름에서 거친 입자 갭 및 나노 입자를 사용하여 전도체 필름을 형성하는데 어려움과 같은 종래 기술의 다양한 결함을 해결하고자 한다. [해결수단] 본 발명은 특정 입자 직경 및 BET 비표면적에 대한 입자 직경의 비율을 갖는 구리 함량, 및 상기 구리 함량을 위한 제조 방법을 포함한다. [특징] 여기서 주요 특징은 구리 함량의 낮은 전기 저항 및 기판 재료에 대한 높은 접착력을 갖는 전도체 필름을 형성하는 능력이다. [효과] 따라서, 본 발명은 구리 함량의 저온 소결성을 향상시키고 전도체 필름의 전도도 및 접착력을 향상시킨다. | 10-2015-7008392 | 2013-06-20 | 10-2015-0088994 | 2015-08-04 |  |  | 미쓰이킨조쿠주식회사 | 카미코리야마 요이치 ¦ 나카야마 시게키 | 2012-257281 | JP | 2012-11-26 | 6 | JP5520861B2(BE) ¦ JP2002-015622A(BE) ¦ KR10-1134501B1(BE) ¦ KR10-2012-0116013A(BE) ¦ KR10-1186946B1(BE) ¦ US2005-0097987A1(BE) | 3 | KR10-2501588B1(FE) ¦ KR10-2288667B1(FE) ¦ KR10-1990719B1(FE) | 92186442 | CN104684666B ¦ EP2923781A1 ¦ JP2012-257281 ¦ JP5872063B2 ¦ KR10-2118308B1 ¦ TWI630045B ¦ US10518323B2 ¦ WOWO2014-080662A1 | 8 | 등록 |  | 3515321000898
JP | JP | P | A | 표면 처리된 구리 분말 및 그 제조 방법 | 【요약】 【과제】 소결 지연성이 우수한 표면 처리된 구리 분말 및 그 제조 방법을 제공하는 것. 【해결 수단】 표면 처리된 구리 분말에 대한 N의 중량%가 0.02% 이상에서 식: 50≦x≦1500 , y≧0.2x+600 (Al, Si, Ti, Zr, Ce 및 Sn에서 선택된 원소의 구리 분말 1 g에 대한 부착량 x(μg), 소결 개시 온도를 y(℃))를 충족해, 표면 처리된 구리 분말을 구리 중량으로50% 이상 함유시킨 도전성 페이스트를 비환원성 분위기600~900℃에서 소성한 소결체의 체적 저항이 10μΩcm이하인 표면 처리된 구리 분말 및 구리 분말을 알칼리성 수용액과 혼합한 후로 분리해 알칼리 처리된 구리 분말을 얻는 공정, 알칼리 처리된 구리 분말을 Al, Si, Ti, Zr, Ce 및 Sn에서 선택된 원소를 포함한 표면 부착 시약의 용액과 혼합한 후로 분리해 표면 부착 시약 처리된 구리 분말을 얻는 공정을 포함한 표면 처리된 구리 분말 제조 방법. 【선택도】없음 | [ABSTRACT] [Technical problem] Provide copper powder excellent in sintering retardancy by which the surface treatment was carried out, and a manufacturing method for the same. [Means for Solution]the weight % of N to copper powder by which the surface treatment was carried out -- 0.02% or more -- formula: 50 ≦ x≦ 1500 y≧ 0.2x+600 (aluminum, Si, and Ti --) [ Zr and ] The amount x of adhesion to 1 g of copper powder of an element chosen from Ce and Sn (μ g). copper powder whose volume resistance of a sintered compact which calcinated conductive paste which made copper powder by which the surface treatment was filled and carried out [ temperature / sintering start ] in y(℃) contain 50% or more by copper weight in 600~900℃ of nonreducible atmosphere is below 10μ Ω cm and by which the surface treatment was carried out -- and, A process of obtaining copper powder by which alkali treatment was carried out by dissociating after mixing copper powder with alkaline water solution, A manufacturing method of copper powder including a process of obtaining copper powder by which surface adhesion reagent processing was carried out by dissociating after mixing with solution of a surface adhesion reagent containing an element chosen from aluminum, Si, Ti, Zr, Ce, and Sn in copper powder by which alkali treatment was carried out by which the surface treatment was carried out. [Chosen drawing] Nothing | 【청구항1】 표면 처리된 구리 분말에 대한 N(질소)의 중량%가 0.02% 이상에서 Al, Si, Ti, Zr, Ce 및 Sn로 구성되는 군에서 선택된 1종의 원소 구리 분말 1 g에 대한 부착량을 x(μg), 소결 개시 온도를 y(℃)로 했을 때 다음식 :50≦x≦1500y≧0.2 x+600을 만족해, 표면 처리된 구리 분말을 구리의 중량으로50% 이상 함유시킨 도전성 페이스트를 비환원성 분위기에서600~900℃로 소성해 얻어진 소결체의 체적 저항이 10μΩcm이하인 표면 처리된 구리 분말. | [Claim1] The weight % of N (nitrogen) to the copper powder by which the surface treatment was carried out at 0.02% or more, When x (μ g) and sintering start temperature are set to y(℃) for the amount of adhesion to 1 g of copper powder of one sort of elements chosen from the group which consists of aluminum, Si, Ti, Zr, Ce, and Sn, The following formula : 50 ≦ x≦ 1500y≧ 0.2x+600 is filled, Copper powder whose volume resistance of the sintered compact produced by calcinating the conductive paste which made the copper powder by which the surface treatment was carried out contain 50% or more by copper weight at 600~900℃ by nonreducible atmosphere is below 10μ Ω cm and by which the surface treatment was carried out. | 【청구항1】 표면 처리된 구리 분말에 대한 N(질소)의 중량%가 0.02% 이상에서 Al, Si, Ti, Zr, Ce 및 Sn로 구성되는 군에서 선택된 1종의 원소 구리 분말 1 g에 대한 부착량을 x(μg), 소결 개시 온도를 y(℃)로 했을 때 다음식 :50≦x≦1500y≧0.2 x+600을 만족해, 표면 처리된 구리 분말을 구리의 중량으로50% 이상 함유시킨 도전성 페이스트를 비환원성 분위기에서600~900℃로 소성해 얻어진 소결체의 체적 저항이 10μΩcm이하인 표면 처리된 구리 분말. ¦ 【청구항6】 구리 분말을 알칼리성 수용액과 혼합한 후로 분리하여 알칼리 처리된 구리 분말을 얻는 공정, 알칼리 처리된 구리 분말을 Al, Si, Ti, Zr, Ce 및 Sn로 구성되는 군에서 선택된 원소를 포함한 표면 부착 시약의 용액과 혼합한 후로 분리하여 표면 부착 시약 처리된 구리 분말을 얻는 공정를 포함한, 표면 처리된 구리 분말을 제조하는 방법. | [Claim1] The weight % of N (nitrogen) to the copper powder by which the surface treatment was carried out at 0.02% or more, When x (μ g) and sintering start temperature are set to y(℃) for the amount of adhesion to 1 g of copper powder of one sort of elements chosen from the group which consists of aluminum, Si, Ti, Zr, Ce, and Sn, The following formula : 50 ≦ x≦ 1500y≧ 0.2x+600 is filled, Copper powder whose volume resistance of the sintered compact produced by calcinating the conductive paste which made the copper powder by which the surface treatment was carried out contain 50% or more by copper weight at 600~900℃ by nonreducible atmosphere is below 10μ Ω cm and by which the surface treatment was carried out. ¦ [Claim6] The process of dissociating after mixing copper powder with alkaline water solution, and obtaining the copper powder by which alkali treatment was carried out, A method of manufacturing the copper powder by which the surface treatment was carried out including the process of dissociating after mixing with the solution of the surface adhesion reagent containing the element chosen from the group which consists of aluminum, Si, Ti, Zr, Ce, and Sn in the copper powder by which alkali treatment was carried out, and obtaining the copper powder by which surface adhesion reagent processing was carried out. | [기술분야] 본 발명은 칩 라미네이션 세라믹 콘덴서의 내부 전극 또는 Si 결정 태양 전지를 위한 전극의 제조에 적합한, 표면 처리가 수행된 구리 분말의 제조 방법에 관한 것이다. [해결과제] 본 발명은 특히 칩 라미네이션 세라믹 콘덴서의 내부 전극 또는 Si 결정 태양 전지를 위한 전극에 대해 소결 지연성, 작업성, 및 생산성을 갖는 구리 분말의 제조의 난제를 해결하고자 한다. [해결수단] 본 발명은 소결 지연, 가공성, 및 생산성을 달성하기 위한 특정 공정 및 처리를 포함하는, 표면 처리가 수행된 구리 분말의 제조 방법을 포함한다. [특징] 여기서 주된 특징은 구리 분말 제조 공정에서 소결 지연성, 가공성 및 생산성을 달성하기 위한 원소의 특정 질소 함량 및 접착력의 포함이다. [효과] 따라서, 본 발명은 칩 라미네이션 세라믹 콘덴서의 내부 전극용 구리 분말 또는 Si 결정 태양 전지용 전극의 제조 공정에서 소결 지연성, 작업성, 및 생산성을 개선한다. | 2014-004455 | 2014-01-14 | 2015-131997 | 2015-07-23 |  |  | JX NIPPON MINING & METALS CORP | 古澤 秀樹 |  |  |  | 0 |  | 2 | CN114309582B ¦ CN114178523B | 16798772 | JP2015-131997A | 1 | 취하 |  | 2215046001201
JP | JP | P | A | 표면 처리된 구리 분말 및 그 제조 방법 | 【요약】 【과제】소결 지연성이 우수한 표면 처리된 구리 분말 및 그 제조 방법을 제공하는 것. 【해결 수단】표면 처리된 구리 분말에 대한 XPS의 multiplex 측정에 의해 정량한 Al, Si, Ti, Zr, Ce 및 Sn로 구성되는 군에서 선택된 원소 A의 농도 x(atomic%), 표면 처리된 구리 분말의 소결 개시 온도 y(℃)가 식: 130x+560≦y 를 만족하는 표면 처리된 구리 분말 및 구리 분말을 알칼리성 수용액과 혼합한 후로 분리해 알칼리 처리된 구리 분말을 얻는 공정, 알칼리 처리된 구리 분말을 Al, Si, Ti, Zr, Ce 및 Sn로 구성되는 군에서 선택된 원소를 포함한 표면 부착 시약의 용액과 혼합한 후로 분리해 표면 부착 시약 처리된 구리 분말을 얻는 공정을 포함한 표면 처리된 구리 분말을 제조하는 방법. 【선택도】없음 | [ABSTRACT] [Technical problem] Provide copper powder excellent in sintering retardancy by which the surface treatment was carried out, and a manufacturing method for the same. [Means for Solution]The bottom in fixed quantity by multiplex measurement of XPS to copper powder by which the surface treatment was carried out aluminum, The concentration x of the element A chosen from a group which consists of Si, Ti, Zr, Ce, and Sn (atomic%). The sintering start temperature y(℃) of copper powder by which the surface treatment was carried out is a formula : 130x+560 ≦ y Copper powder to fill and by which the surface treatment was carried out, And a process of obtaining copper powder by which alkali treatment was carried out by dissociating after mixing copper powder with alkaline water solution, How to manufacture copper powder by which the surface treatment was carried out, including a process of obtaining copper powder by which surface adhesion reagent processing was carried out by dissociating after mixing with solution of a surface adhesion reagent containing an element chosen from a group which consists of aluminum, Si, Ti, Zr, Ce, and Sn in copper powder by which alkali treatment was carried out. [Chosen drawing] Nothing | 【청구항1】 표면 처리된 구리 분말로서, 표면 처리된 구리 분말에 대한 XPS의 multiplex 측정에 의해 정량한, Al, Si, Ti, Zr, Ce 및 Sn로 구성되는 군에서 선택된 1종의 원소 A의 농도 x(atomic%)와 표면 처리된 구리 분말의 소결 개시 온도 y(℃)가 다음 식 :130x+560≦y(단, 농도 x(atomic%)는 Al, Si, Ti, Zr, Ce 및 Sn로 구성되는 군에서 선택된 1종의 원소 A, Cu( 구리), N(질소), C(탄소) 및 O(산소)의 5 종류의 원소를 XPS의 multiplex 측정에 의해 정량한 값에 대한 Al, Si, Ti, Zr, Ce 및 Sn로 구성되는 군에서 선택된 1종의 원소 A의 정량값을 백분율(%)로 나타낸 농도 값이다)을 충족하는, 표면 처리된 구리 분말. | [Claim1] Are the copper powder by which the surface treatment was carried out, and in fixed quantity by multiplex measurement of XPS to the copper powder by which the surface treatment was carried out Below, The concentration x of one sort of elements A chosen from the group which consists of aluminum, Si, Ti, Zr, Ce, and Sn (atomic%). The sintering start temperature y(℃) of the copper powder by which the surface treatment was carried out is following formula:130x+560≦ y (however, the concentration x (atomic%)). One sort of elements A chosen from the group which consists of aluminum, Si, Ti, Zr, Ce, and Sn. Five kinds of elements of Cu (copper), N (nitrogen), C (carbon), and O (oxygen), the value of the concentration which expressed the fixed-quantity value of one sort of elements A chosen from the group which consists of aluminum, Si, Ti, Zr and Ce to a value, and Sn in fixed quantity by multiplex measurement of XPS in the bottom in units of percentage (%) -- it is -- the copper powder to fill and by which the surface treatment was carried out. | 【청구항1】 표면 처리된 구리 분말로서, 표면 처리된 구리 분말에 대한 XPS의 multiplex 측정에 의해 정량한, Al, Si, Ti, Zr, Ce 및 Sn로 구성되는 군에서 선택된 1종의 원소 A의 농도 x(atomic%)와 표면 처리된 구리 분말의 소결 개시 온도 y(℃)가 다음 식 :130x+560≦y(단, 농도 x(atomic%)는 Al, Si, Ti, Zr, Ce 및 Sn로 구성되는 군에서 선택된 1종의 원소 A, Cu( 구리), N(질소), C(탄소) 및 O(산소)의 5 종류의 원소를 XPS의 multiplex 측정에 의해 정량한 값에 대한 Al, Si, Ti, Zr, Ce 및 Sn로 구성되는 군에서 선택된 1종의 원소 A의 정량값을 백분율(%)로 나타낸 농도 값이다)을 충족하는, 표면 처리된 구리 분말. ¦ 【청구항6】 구리 분말을 알칼리성 수용액과 혼합한 후로 분리하여 알칼리 처리된 구리 분말을 얻는 공정, 알칼리 처리된 구리 분말을 Al, Si, Ti, Zr, Ce 및 Sn로 구성되는 군에서 선택된 원소를 포함한 표면 부착 시약의 용액과 혼합한 후로 분리하여 표면 부착 시약 처리된 구리 분말을 얻는 공정를 포함한, 표면 처리된 구리 분말을 제조하는 방법. | [Claim1] Are the copper powder by which the surface treatment was carried out, and in fixed quantity by multiplex measurement of XPS to the copper powder by which the surface treatment was carried out Below, The concentration x of one sort of elements A chosen from the group which consists of aluminum, Si, Ti, Zr, Ce, and Sn (atomic%). The sintering start temperature y(℃) of the copper powder by which the surface treatment was carried out is following formula:130x+560≦ y (however, the concentration x (atomic%)). One sort of elements A chosen from the group which consists of aluminum, Si, Ti, Zr, Ce, and Sn. Five kinds of elements of Cu (copper), N (nitrogen), C (carbon), and O (oxygen), the value of the concentration which expressed the fixed-quantity value of one sort of elements A chosen from the group which consists of aluminum, Si, Ti, Zr and Ce to a value, and Sn in fixed quantity by multiplex measurement of XPS in the bottom in units of percentage (%) -- it is -- the copper powder to fill and by which the surface treatment was carried out. ¦ [Claim6] The process of dissociating after mixing copper powder with alkaline water solution, and obtaining the copper powder by which alkali treatment was carried out, A method of manufacturing the copper powder by which the surface treatment was carried out including the process of dissociating after mixing with the solution of the surface adhesion reagent containing the element chosen from the group which consists of aluminum, Si, Ti, Zr, Ce, and Sn in the copper powder by which alkali treatment was carried out, and obtaining the copper powder by which surface adhesion reagent processing was carried out. | [기술분야] 본 발명은 칩 라미네이션 세라믹 콘덴서의 내부 전극 또는 Si 결정 태양 전지용 전극에 사용하기에 적합한 구리 분말을 제조하기 위한 방법에 관한 것이다. [해결과제] 본 발명은 구리 분말이 강하게 산화되어, 환원 분위기에서 소성 없이 전도성 소결체를 형성하기 어렵게 하는 문제를 해결하고자 한다. [해결수단] 본 발명은 특정 원소 및 가공 조건을 사용하여 표면 처리를 수행함으로써 구리 분말을 제조하는 방법을 포함한다. [특징] 여기서 주요 특징은 구리 분말에서 소결 지연 및 전도성을 달성하기 위한 특정 요소 및 가공 조건의 사용이다. [효과] 따라서, 본 발명은 구리 분말에서 소결 지연 및 전도성을 개선하여, 칩 라미네이션 세라믹 콘덴서 및 Si 결정 태양 전지를 위한 고품질 전극의 제조를 가능하게 한다. | 2014-004465 | 2014-01-14 | 2015-132000 | 2015-07-23 |  |  | JX NIPPON MINING & METALS CORP | 古澤 秀樹 |  |  |  | 0 |  | 2 | JP7002483B2(FE) ¦ JP6762718B2(FE) | 16798775 | JP2015-132000A | 1 | 취하 |  | 2215046001204
JP | JP | P | A | 표면 처리된 구리 분말 및 그 제조 방법 | 【요약】 【과제】 소결 지연성이 우수한 표면 처리된 구리 분말 및 그 제조 방법을 제공하는 것. 【해결 수단】 구리 분말의 표면에 Al, Si, Ti, Zr, Ce 및 Sn에서 선택된 원소를 포함한 표면 처리층이 마련되어서 이루어지는 표면 처리된 구리 분말로서, STEM로 얻어진 표면 근방의 EDS 농도 profile에 있어서 Al, Si, Ti, Zr, Ce 및 Sn에서 선택된 원소를 포함한 표면 처리층의 두께 x(nm), 구리 분말의 소결 시작온y(℃)가 식: 0.3≦x≦10 , 25x+610≦y 를 만족하는 표면 처리된 구리 분말 및 구리 분말을 알칼리성 수용액과 혼합한 후로 분리해 알칼리 처리된 구리 분말을 얻는 공정, 알칼리 처리된 구리 분말을 Al, Si, Ti, Zr, Ce 및 Sn에서 선택된 원소를 포함한 표면 부착 시약의 용액과 혼합한 후로 분리해 표면 부착 시약 처리된 구리 분말을 얻는 공정을 포함한 표면 처리된 구리 분말 제조 방법. 【선택도】없음 | [ABSTRACT] [Technical problem] Provide copper powder excellent in sintering retardancy by which the surface treatment was carried out, and a manufacturing method for the same. [Means for Solution]It is the copper powder in which it comes to provide a surface treatment layer containing an element chosen from aluminum, Si, Ti, Zr, Ce, and Sn on the surface of copper powder and by which the surface treatment was carried out, In the concentration profile of EDS near the surface obtained, by STEM, aluminum, Thickness [ of a surface treatment layer containing an element chosen from Si, Ti, Zr, Ce, and Sn ] x (nm), sintering 開始温[ of copper powder ] y(℃) -- formula: 0.3 ≦ x≦ 10 Copper powder which fills 25x+610≦ y and by which the surface treatment was carried out, And a process of obtaining copper powder by which alkali treatment was carried out by dissociating after mixing copper powder with alkaline water solution, A manufacturing method of copper powder including a process of obtaining copper powder by which surface adhesion reagent processing was carried out by dissociating after mixing with solution of a surface adhesion reagent containing an element chosen from aluminum, Si, Ti, Zr, Ce, and Sn in copper powder by which alkali treatment was carried out by which the surface treatment was carried out. [Chosen drawing] Nothing | 【청구항1】 구리 분말의 표면에 Al, Si, Ti, Zr, Ce 및 Sn로 구성되는 군에서 선택된 1종의 원소를 포함한 표면 처리층이 마련되어서 이루어지는, 표면 처리된 구리 분말로서, STEM로 얻어진 표면 근방의 EDS 농도 profile에 있어서 Al, Si, Ti, Zr, Ce 및 Sn로 구성되는 군에서 선택된 1종의 원소를 포함한 표면 처리층의 두께를 x(nm), 구리 분말의 소결 개시 온도를 y(℃)로 했을 때 다음식:0.3≦x≦1025 x+610≦y를 충족하는, 표면 처리된 구리 분말. | [Claim1] It comes to provide the surface treatment layer containing one sort of elements chosen from the group which consists of aluminum, Si, Ti, Zr, Ce, and Sn on the surface of copper powder, In the concentration profile of EDS near the surface which is the copper powder by which the surface treatment was carried out, and is obtained by STEM, When x (nm) and sintering start temperature of copper powder are set to y(℃) for the thickness of the surface treatment layer containing one sort of elements chosen from the group which consists of aluminum, Si, Ti, Zr, Ce, and Sn, The following formula: Copper powder which fills 0.3 ≦ x≦ 1025x+610≦ y and by which the surface treatment was carried out. | 【청구항1】 구리 분말의 표면에 Al, Si, Ti, Zr, Ce 및 Sn로 구성되는 군에서 선택된 1종의 원소를 포함한 표면 처리층이 마련되어서 이루어지는, 표면 처리된 구리 분말로서, STEM로 얻어진 표면 근방의 EDS 농도 profile에 있어서 Al, Si, Ti, Zr, Ce 및 Sn로 구성되는 군에서 선택된 1종의 원소를 포함한 표면 처리층의 두께를 x(nm), 구리 분말의 소결 개시 온도를 y(℃)로 했을 때 다음식:0.3≦x≦1025 x+610≦y를 충족하는, 표면 처리된 구리 분말. ¦ 【청구항6】 구리 분말을 알칼리성 수용액과 혼합한 후로 분리하여 알칼리 처리된 구리 분말을 얻는 공정, 알칼리 처리된 구리 분말을 Al, Si, Ti, Zr, Ce 및 Sn로 구성되는 군에서 선택된 원소를 포함한 표면 부착 시약의 용액과 혼합한 후로 분리하여 표면 부착 시약 처리된 구리 분말을 얻는 공정를 포함한, 표면 처리된 구리 분말을 제조하는 방법. | [Claim1] It comes to provide the surface treatment layer containing one sort of elements chosen from the group which consists of aluminum, Si, Ti, Zr, Ce, and Sn on the surface of copper powder, In the concentration profile of EDS near the surface which is the copper powder by which the surface treatment was carried out, and is obtained by STEM, When x (nm) and sintering start temperature of copper powder are set to y(℃) for the thickness of the surface treatment layer containing one sort of elements chosen from the group which consists of aluminum, Si, Ti, Zr, Ce, and Sn, The following formula: Copper powder which fills 0.3 ≦ x≦ 1025x+610≦ y and by which the surface treatment was carried out. ¦ [Claim6] The process of dissociating after mixing copper powder with alkaline water solution, and obtaining the copper powder by which alkali treatment was carried out, A method of manufacturing the copper powder by which the surface treatment was carried out including the process of dissociating after mixing with the solution of the surface adhesion reagent containing the element chosen from the group which consists of aluminum, Si, Ti, Zr, Ce, and Sn in the copper powder by which alkali treatment was carried out, and obtaining the copper powder by which surface adhesion reagent processing was carried out. | [기술분야] 본 발명은 칩 라미네이션 세라믹 콘덴서의 내부 전극 또는 Si 결정 태양 전지용 전극에 사용하기에 적합한 구리 분말을 제조하기 위한 방법에 관한 것이다. [해결과제] 본 발명은 구리 분말이 쉽게 산화되는 문제를 해결하고자 하며, 특히 작은 입자를 사용할 때 비 전도성 소결체의 형성을 유도한다. [해결수단] 본 발명은 구리 분말의 표면 상에 알루미늄, Si, Ti, Zr, Ce 및 Sn으로 이루어진 군으로부터 선택된 한 종류의 원소를 함유하는 표면 처리 층을 제공하는 것을 포함한다. [특징] 여기서 주된 특징은 구리 분말의 표면에 알루미늄, Si, Ti, Zr, Ce, Sn과 같은 원소를 흡착하기 위한 표면 접착 시약의 사용이다. [효과] 따라서, 본 발명은 고온 소결 및 평평한 박층 전극의 형성을 허용하면서, 소결 지연성, 작업성, 및 생산성을 개선한다. | 2014-004472 | 2014-01-14 | 2015-132001 | 2015-07-23 |  |  | JX NIPPON MINING & METALS CORP | 古澤 秀樹 |  |  |  | 0 |  | 6 | EP3566797B1 ¦ JP6650531B2(FE) ¦ KR10-2301256B1(FE) ¦ KR10-2019-0047071A(FE) ¦ TWI700137B(FE) ¦ US11260451B2 | 16798776 | JP2015-132001A | 1 | 취하 |  | 2215046001205
JP | JP | P | A | 도전막 형성용 조성물, 도전막 제조 방법 및 도전막 | 【요약】 【과제】우수한 밀착성 및 도전성을 나타내는 도전막을 형성할 수 있는, 분산 안정성이 우수한 도전막 형성용 조성물 및 상기 도전막 형성용 조성물을 이용한 도전막 제조 방법 및 상기 제조방법에 의해 제조된 도전막을 제공한다. 【해결 수단】평균 입자 지름이 100 nm이하인 산화구리 입자(A)와 트리메티롤프로판(B)과 주기율표의8~11족으로 구성되는 군에서 선택되는 적어도 1종의 금속을 포함한 금속 촉매(C)를 함유하는, 도전막 형성용 조성물. 【선택도】없음 | [ABSTRACT] [Technical problem] The electric conduction film manufactured by the manufacturing method and the above-mentioned manufacturing method of the electric conduction film using the constituent for electric conduction film formation excellent in dispersion stability which can form the electric conduction film in which the outstanding adhesion nature and conductivity are shown, and the above-mentioned constituent for electric conduction film formation is provided. [Means for Solution]A constituent for electric conduction film formation containing a metal catalyst (C) containing at least one sort of metal chosen from copper oxide particles (A) whose mean particle sizes are 100 nm or less, and a group which serves as トリメチ roll propane (B) from 8~11 fellows of a periodic law table. [Chosen drawing] Nothing | 【청구항1】 평균 입자 지름이 100 nm이하인 산화구리 입자(A)와 트리메티롤프로판(B)과 주기율표의8~11족으로 구성되는 군에서 선택되는 적어도 1종의 금속을 포함한 금속 촉매(C)를 함유하는, 도전막 형성용 조성물. | [Claim1] The constituent for electric conduction film formation containing the metal catalyst (C) containing at least one sort of metal chosen from the copper oxide particles (A) whose mean particle sizes are 100 nm or less, and the group which serves as トリメチ roll propane (B) from 8~11 fellows of a periodic law table. | 【청구항1】 평균 입자 지름이 100 nm이하인 산화구리 입자(A)와 트리메티롤프로판(B)과 주기율표의8~11족으로 구성되는 군에서 선택되는 적어도 1종의 금속을 포함한 금속 촉매(C)를 함유하는, 도전막 형성용 조성물. | [Claim1] The constituent for electric conduction film formation containing the metal catalyst (C) containing at least one sort of metal chosen from the copper oxide particles (A) whose mean particle sizes are 100 nm or less, and the group which serves as トリメチ roll propane (B) from 8~11 fellows of a periodic law table. | [기술분야] 본 발명은 전기 전도막 형성용 구성 및 전기 전도막의 제조 방법에 관한 것으로, 인쇄 회로 기판, 유기 박막 트랜지스터 등 다양한 제품에 적용될 수 있다. [해결과제] 본 발명은 종래의 방법을 사용하여 형성된 전기 전도 필름에서 불충분한 분산 안정성, 접착 특성, 및 전도성의 문제를 해결하고자 한다. [해결수단] 본 발명은 산화구리 입자, 환원제, 및 금속 촉매를 함유하는 전기 전도막 형성을 위한 성분을 포함한다. [특징] 여기서 주된 특징은 분산 안정성 및 접착 특성을 향상시키기 위해 전기 전도막 형성을 위한 성분에 환원제, 롤 프로판을 포함시키는 것이다. [효과] 따라서, 본 발명은 종래의 방법에 비해 전기 전도 필름의 분산 안정성, 접착 특성 및 전도성을 개선한다. | 2014-220201 | 2014-10-29 | 2015-129255 | 2015-07-16 |  |  | FUJIFILM CORP | 早田 佑一 ¦ 本郷 悠史 ¦ 津山 博昭 | 2013-249128 | JP | 2013-12-02 | 10 | JP6104782B2(BE) ¦ JP2015-032493A(BE) ¦ JP5971909B2(BE) ¦ JP2012-207250A(BE) ¦ JP2010-219042A(BE) ¦ JP5778382B2(BE) ¦ JP4956386B2(BE) ¦ JP2008-300046A(BE) ¦ JP4428138B2(BE) ¦ WOWO2015-015918A1(BE) | 1 | JP6104782B2(FE) | 92881636 | JP2013-249128 ¦ JP6109130B2 ¦ TW201532968A ¦ WOWO2015-083718A1 | 4 | 등록 |  | 2215045000883
JP | JP | P | A | 유화동 피복 구리 분말, 도전 페이스트 및 이들 제조 방법 | 【요약】 【과제】내산화성을 가지며, 또한 도전성이 우수한 도전 페이스트의용으로 제공하는 황화구리 피복 구리 분말을 저비용으로 제공한다. 【해결 수단】본 발명에 따른 황화구리 피복 구리 분말 1은 표면에 황화구리 피막 2가 형성되고 평균 입자 지름 2 R가 0.5μm 이상 10μm이하이며 황화구리 피막 2의 두께 d1가 0.01μm 이상 0.06μm이하이다. 황화구리 피막 2는 황화 제1 구리 피막인 것이 바람직하다. 황화구리 피복 구리 분말 1은 평균 입자 지름이 0.5μm 이상 10μm이하인 구리 분말의 표면을 황화하고 구리 분말의 표면에 황화구리 피막 2를 형성함으로써 얻어진다. 황화구리 피막 2를 형성할 때, 황화구리 피막 2가 목표의 두께가 되는 구리 분말의 황화 전후에서의 중량 변화율을 미리 예측하고 그 예측한 중량이 될 때까지 구리 분말을 황화하는 것이 바람직하다. 또한 황화구리 피막 형성 공정 후, 황화구리 피복 구리 분말 1을 220℃이상의 온도에서 가열하는 것이 바람직하다. 【선택도】도 1 | [ABSTRACT] [Technical problem] The copper sulfide covering copper powder provided for use of the conductive paste which has oxidation resistance and was excellent in conductivity is provided at low cost. [Means for Solution]As for the copper sulfide covering copper powder 1 concerning this invention, the copper sulfide tunic 2 is formed in the surface, In more than 0.5μ m, the mean particle size 2R is below 10μ m, and, in more than 0.01μ m, thickness [ of the copper sulfide tunic 2 ] d 1 is below 0.06μ m. As for the copper sulfide tunic 2, it is preferred that it is the first copper tunic of sulfuration. The copper sulfide covering copper powder 1 sulfurates the surface of copper powder whose mean particle size is below 10μ m in more than 0.5μ m, and is obtained by forming the copper sulfide tunic 2 on the surface of copper powder. In forming the copper sulfide tunic 2, it is preferred to sulfurate copper powder until it predicts beforehand the rate of a weight change in the sulfuration order of the copper powder that the copper sulfide tunic 2 becomes target thickness and becomes the predicted weight. It is preferred after a copper sulfide tunic formation process to heat the copper sulfide covering copper powder 1 at the temperature of 220℃ or more. [Chosen drawing] Drawing 1 | 【청구항1】 표면에 황화구리 피막이 형성되고 평균 입자 지름이 0.5μm 이상 10μm이하이며 상기 황화구리 피막의 두께가 0.01μm 이상 0.06μm이하인 황화구리 피복 구리 분말. | [Claim1] Copper sulfide covering copper powder whose mean particle size a copper sulfide tunic is formed in the surface and is below 10μ m in more than 0.5μ m and whose thickness of the above-mentioned copper sulfide tunic of more than 0.01μ m is below 0.06μ m. | 【청구항1】 표면에 황화구리 피막이 형성되고 평균 입자 지름이 0.5μm 이상 10μm이하이며 상기 황화구리 피막의 두께가 0.01μm 이상 0.06μm이하인 황화구리 피복 구리 분말. ¦ 【청구항4】 평균 입자 지름이 0.5μm 이상 10μm이하인 구리 분말의 표면을 황화하고 상기 구리 분말의 표면에 황화구리 피막을 형성하는 황화구리 피막 형성 공정을 포함하고 상기 황화구리 피막의 두께가 0.01μm 이상 0.06μm이하인 황화구리 피복 구리 분말 제조 방법. | [Claim1] Copper sulfide covering copper powder whose mean particle size a copper sulfide tunic is formed in the surface and is below 10μ m in more than 0.5μ m and whose thickness of the above-mentioned copper sulfide tunic of more than 0.01μ m is below 0.06μ m. ¦ [Claim4] A mean particle size sulfurates the surface of the copper powder which is below 10μ m as for more than 0.5μ m, A manufacturing method of the copper sulfide covering copper powder whose thickness of the above-mentioned copper sulfide tunic of more than 0.01μ m is below 0.06μ m including the copper sulfide tunic formation process which forms a copper sulfide tunic in the surface of the above-mentioned copper powder. | [기술분야] 본 발명은 구리 분말을 피복하는 황화구리에 관한 것으로, 전자 부품용 도전성 페이스트에 적용될 수 있다. [해결과제] 본 발명은 구리 분말, 특히 전자 부품용 저가 전도성 페이스트에서 내산화성 및 전도성의 문제를 해결하고자 한다. [해결수단] 본 발명은 특정 입자 크기 및 튜닉 두께를 가진 구리 분말을 덮는 구리 황화물을 포함한다. [특징] 여기서 주된 특징은 내산화성 및 전도성을 향상시키기 위해 구리 분말의 표면에 황화구리 튜닉을 형성하는 것이다. [효과] 따라서, 본 발명은 전도성 페이스트 적용을 위한 구리 분말에서 내산화성 및 전도성을 개선한다. | 2014-001669 | 2014-01-08 | 2015-129336 | 2015-07-16 |  |  | SUMITOMO METAL MINING CO LTD | 岡田 浩 ¦ 山下 雄 |  |  |  | 2 | JP3916134B2(BE) ¦ JP1989-020280A(BE) | 1 | KR10-2872300B1(FE) | 16796817 | JP6225711B2 | 1 | 소멸(연차료 불납에 의한 말소) |  | 2215045000964
JP | JP | P | A | 피복 구리 나노 입자, 구리 나노 입자 분산체 및 도전성 기판의 제조 방법 | 【요약】 (수정유) 【과제】스크린 인쇄나 잉크젯 인쇄에 의해 회로 패턴을 형성하기 위한 내산화성, 분산성, 도포 적성 및 저온 또는 단시간에서의 소결성이 우수한 구리 나노 입자 분산체의 제공. 【해결 수단】평균 분자량1000~50000의 알킬 아민과 불포화 카르복실산과 에틸렌성 불포화 단량체와의 공중합체로 피복된 구리 나노 입자로 구리 나노 입자가 용제에 분산되어 있는, 구리 나노 입자 분산체. 분산체를 도포, 소성하여 도전성 기판을 제조하는 방법. 저온, 단시간 소성에서도 막 중에서 유기 성분이 분해, 제거되기 쉽고 높은 도전성을 가지는 막을 형성할 수 있다. 【선택도】없음 | [ABSTRACT] (Correction possession) [Technical problem] Offer of the copper-nanoparticles dispersing element excellent in the oxidation resistance for forming a circuit pattern by screen-stencil or ink jet printing, dispersibility, application aptitude and low temperature, or the sintering nature in a short time. [Means for Solution]A copper-nanoparticles dispersing element from which copper nanoparticles are distributed by solvent by copper nanoparticles covered with a copolymer of alkylamine and unsaturated carboxylic acid of the average molecular weight 1000~50000, and an ethylenic unsaturated monomer. How to apply and calcinate a dispersing element and to manufacture a conductive substrate. Out of a film, an organic ingredient decomposes, and is easy to be removed, and low temperature and short-time calcination can also form the film which has high conductivity. [Chosen drawing] Nothing | 【청구항1】 구리 나노 입자가 알킬 아민과 불포화 카르복실산과 에틸렌성 불포화 단량체와의 공중합체로 피복되어 있는, 피복 구리 나노 입자. | [Claim1] Covering copper nanoparticles by which copper nanoparticles are covered by the copolymer of alkylamine, and unsaturated carboxylic acid and an ethylenic unsaturated monomer. | 【청구항1】 구리 나노 입자가 알킬 아민과 불포화 카르복실산과 에틸렌성 불포화 단량체와의 공중합체로 피복되어 있는, 피복 구리 나노 입자. ¦ 【청구항3】 구리 나노 입자와 알킬 아민과 불포화 카르복실산과 에틸렌성 불포화 단량체와의 공중합체와 용제를 함유하는, 구리 나노 입자 분산체. ¦ 【청구항5】 구리 나노 입자와 알킬 아민과 불포화 카르복실산과 에틸렌성 불포화 단량체와의 공중합체와 용제를 함유하는 구리 나노 입자 분산체를 포함한 도포액을 기재상에 도포해 도막을 형성하는 공정과 당해 도막을 소성하는 공정을 가지는, 도전성 기판 제조 방법. ¦ 【청구항8】 구리를 포함한 화합물, 환원성 화합물 및 알킬 아민을 포함한 혼합물을 가열함으로써 구리 나노 입자를 조제하는 공정과 상기 구리 나노 입자를 용제 중에서 불포화 카르복실산과 에틸렌성 불포화 단량체와의 공중합체에 의해 분산하는 공정을 가지는, 구리 나노 입자 분산체 제조 방법. ¦ 【청구항10】 구리를 포함한 화합물, 환원성 화합물 및 알킬 아민을 포함한 혼합물을 가열함으로써 구리 나노 입자를 조제하는 공정과 상기 구리 나노 입자를 용제 중에서 불포화 카르복실산과 에틸렌성 불포화 단량체와의 공중합체에 의해 분산함으로써 분산체를 조제하는 공정과 상기 분산체를 포함한 도포액을 기재상에 도포해 도막을 형성하는 공정과 당해 도막을 소성하는 공정을 가지는, 도전성 기판 제조 방법. | [Claim1] Covering copper nanoparticles by which copper nanoparticles are covered by the copolymer of alkylamine, and unsaturated carboxylic acid and an ethylenic unsaturated monomer. ¦ [Claim3] The copper-nanoparticles dispersing element containing the copolymer of copper nanoparticles, alkylamine, and unsaturated carboxylic acid and an ethylenic unsaturated monomer, and a solvent. ¦ [Claim5] A manufacturing method of the conductive board which has the process of applying on a substrate the coating liquid containing the copper-nanoparticles dispersing element containing the copolymer of copper nanoparticles, alkylamine, and unsaturated carboxylic acid and an ethylenic unsaturated monomer, and a solvent, and forming a coat, and the process of calcinating the coat concerned. ¦ [Claim8] A manufacturing method of the copper-nanoparticles dispersing element which has the process of preparing copper nanoparticles by heating the compound containing copper, a reducing compound, and the mixture containing alkylamine, and the process of distributing the above-mentioned copper nanoparticles by the copolymer of unsaturated carboxylic acid and an ethylenic unsaturated monomer in a solvent. ¦ [Claim10] The process of preparing copper nanoparticles by heating the compound containing copper, a reducing compound, and the mixture containing alkylamine, A manufacturing method of the conductive board which has the process of preparing a dispersing element by distributing the above-mentioned copper nanoparticles by the copolymer of unsaturated carboxylic acid and an ethylenic unsaturated monomer in a solvent, the process of applying on a substrate the coating liquid containing the above-mentioned dispersing element, and forming a coat, and the process of calcinating the coat concerned. | [기술분야] 본 발명은 구리 나노입자를 커버하기 위한 제조 방법, 구리-나노입자 분산 요소, 및 이들 성분을 이용하는 전도성 보드에 관한 것이다. [해결과제] 본 발명은 은 나노입자를 주로 사용한 종래 기술의 방법에 비해 저온 소결 적용에서 이들의 사용을 방해한 구리 나노입자의 분산성 및 적용 적성 불량 문제를 해결하고자 한다. [해결수단] 본 발명은 알킬아민과 불포화 카르복시산의 공중합체로 덮인 구리 나노 입자를 포함하는 구리 나노 입자 분산 요소를 포함하며, 이는 이들의 안정성 및 분산성을 향상시킨다. [특징] 여기서 주요 특징은 알킬아민과 불포화 카르복시산을 결합하여 구리 나노입자를 효과적으로 커버하는 공중합체의 사용이며, 이는 이들의 내산화성 및 분산성을 향상시킨다. [효과] 본 발명은 따라서 저온 소결을 가능하게 하고 이들의 분산성을 향상시킴으로써 전도성 보드에서 구리 나노 입자의 전도성 및 적용 적성을 개선한다. | 2013-269862 | 2013-12-26 | 2015-124412 | 2015-07-06 |  |  | DAINIPPON PRINTING CO LTD | 田口 洋介 ¦ 大森 吉信 ¦ 北條 美貴子 |  |  |  | 1 | JP4973830B2(BE) | 2 | JP7453619B2(FE) ¦ JP5941082B2(FE) | 16793030 | JP6331385B2 | 1 | 등록 |  | 2215043003131
JP | JP | P | A | 은 코팅 구리 분말 및 그 제조 방법 | 【요약】 【과제】균일하고 치밀한 은의층에 의해 피복된 은코팅 구리 분말을 용이하게 제조할 수 있는 방법을 제공하는 것. 【해결 수단】은코팅 구리 분말은 구리로 구성되는 코어 입자와 상기 코어 입자의 표면에 위치하는 은코팅층을 가지며, 황의 함유량이 5 ppm 이상 500 ppm 이하이다. 이 구리 분말은 은 이온과 구리로 구성되는 코어 입자를 수중에서 접촉시켜 치환 도금을 하고, 상기 코어 입자의 표면에 은을 석출시키고 전구체 입자를 얻는 제1 공정과 상기 전구체 입자와 은 이온과 은 이온의 환원제를 수중에서 접촉시켜 상기 전구체 입자의 표면에 또한 은을 석출시키는 제2 공정으로 제조된다. 제1 공정에서 은 이온과 상기 코어 입자를 접촉시키는데 앞서, 상기 코어 입자가 분산되어 있는 수중에 유기 설폰산을 첨가하여 상기 코어 입자의 표면 처리를 한다. 【선택도】도 1 | [ABSTRACT] [Technical problem] Provide the method that the silver coat copper powder covered with the layer of uniform and precise silver can be manufactured easily. [Means for Solution]Silver coat copper powder has a core particle which consists of copper, and a silver coated layer located in the surface of the core particle, and sulphuric content is 5 ppm or more and 500 ppm or less. The 1st process of this copper powder contacting [ process ] underwater a silver ion and the core particle which consists of copper, performing [ process ] substitution plating, depositing silver on the surface of the core particle, and obtaining precursor particles, It is manufactured at the 2nd process that contacts the above-mentioned precursor particles, a silver ion, and the reducing agent of a silver ion underwater, and deposits silver further on the surface of the precursor particle. In the 1st process, it precedes contacting a silver ion and the above-mentioned core particle, organic sulfonic acid is added to underwater which the core particle is distributing, and the surface treatment of the core particle is performed. [Chosen drawing] Drawing 1 | 【청구항1】 구리로 구성되는 코어 입자와 상기 코어 입자의 표면에 위치하는 은코팅층을 가지며, 황의 함유량이 5 ppm 이상 500 ppm 이하인 은코팅 구리 분말. | [Claim1] Silver coat copper powder whose sulphuric content it has a core particle which consists of copper, and a silver coated layer located in the surface of the core particle, and is 5 ppm or more and 500 ppm or less. | 【청구항1】 구리로 구성되는 코어 입자와 상기 코어 입자의 표면에 위치하는 은코팅층을 가지며, 황의 함유량이 5 ppm 이상 500 ppm 이하인 은코팅 구리 분말. ¦ 【청구항6】 은 이온과 구리로 구성되는 코어 입자를 수중에서 접촉시켜 치환 도금을 하고, 상기 코어 입자의 표면에 은을 석출시키고 전구체 입자를 얻는 제1 공정과 상기 전구체 입자와 은 이온과 은 이온의 환원제를 수중에서 접촉시켜 상기 전구체 입자의 표면에 또한 은을 석출시키는 제2 공정을 가지는 은코팅 구리 분말 제조 방법으로서, 제1 공정에서 은 이온과 상기 코어 입자를 접촉시키는데 앞서, 상기 코어 입자가 분산되어 있는 수중에 유기 설폰산을 첨가하여 상기 코어 입자의 표면 처리를 하거나, 제2 공정에서 상기 전구체 입자와 은 이온과 상기 환원제를 접촉시키는데 앞서, 상기 전구체 입자가 분산되어 있는 수중에 유기 설폰산을 첨가하여 상기 전구체 입자의 표면 처리를 하거나, 또는 제2 공정에 의해 은이 석출한 후에 수중에 유기 설폰산을 첨가하여 석출한 은의 표면 처리를 하는, 은코팅 구리 분말 제조 방법. | [Claim1] Silver coat copper powder whose sulphuric content it has a core particle which consists of copper, and a silver coated layer located in the surface of the core particle, and is 5 ppm or more and 500 ppm or less. ¦ [Claim6] The 1st process of contacting underwater a silver ion and the core particle which consists of copper, performing substitution plating, depositing silver on the surface of the core particle, and obtaining precursor particles, In [ are a manufacturing method of the silver coat copper powder which has the 2nd process that contacts the above-mentioned precursor particles, a silver ion, and the reducing agent of a silver ion underwater, and deposits silver further on the surface of the precursor particle, and ] the 1st process, In [ precede contacting a silver ion and the above-mentioned core particle, add organic sulfonic acid to underwater which the core particle is distributing and perform the surface treatment of the core particle, or ] the 2nd process, Before contacting the above-mentioned precursor particles, a silver ion, and the above-mentioned reducing agent, organic sulfonic acid is added to underwater which the precursor particle is distributing, A manufacturing method of the silver coat copper powder which adds organic sulfonic acid underwater and performs the surface treatment of depositing silver underwater after it performs the surface treatment of the precursor particle or silver deposits according to the 2nd process. | [기술분야] 본 발명은 은 코팅 구리 분말 및 이의 제조 방법에 관한 것이다. [해결과제] 본 발명은 구리 코팅층에 미세 기공이 형성되어, 구리의 노출, 산화 및 전도도의 감소로 이어지는 문제를 해결하고자 한다. [해결수단] 본 발명은 구리로 이루어진 코어 입자 및 상기 코어 입자의 표면에 위치된 은 코팅 층을 포함한다. [특징] 여기서 주된 특징은 코어 입자 및 전구체 입자의 표면을 처리하기 위한 유기 술폰산의 첨가, 미세 기공의 형성을 방지하고 접착력을 향상시키는 것이다. [효과] 따라서, 본 발명은 미세 기공의 형성을 방지하고 접착력을 향상시킴으로써 은 코팅 구리 분말의 전도성 및 내산화성을 개선한다. | 2013-270233 | 2013-12-26 | 2015-124414 | 2015-07-06 |  |  | MITSUI MINING & SMELTING CO LTD | 森 裕輝 ¦ 児平 寿博 ¦ 佐々木 隆史 ¦ 青木 慎司 ¦ 箕輪 光 |  |  |  | 5 | JP5785532B2(BE) ¦ JP5571435B2(BE) ¦ JP5080731B2(BE) ¦ JP4609705B2(BE) ¦ JP3220784B2(BE) | 3 | CN115570131B ¦ JP7465244B2(FE) ¦ JP6549924B2(FE) | 16793032 | JP6309758B2 | 1 | 등록 |  | 2215043003133
JP | JP | P | A | 피복 구리 나노 입자의 제조 방법 | 【요약】 【과제】내산화성, 분산성, 도포 적성 및 저온 또는 단시간에서의 소결성이 우수한 피복 구리 나노 입자 제조 방법을 제공한다. 【해결 수단】(i) 구리를 포함한 화합물, 환원성 화합물 및 알킬 아민을 적어도 혼합해 구리가 생성 가능한 복합화합물을 포함한 혼합물(1-a)을 조제하는 공정과 상기 혼합물(1-a)과 카르복실기 및 특정 인 함유 관능기의 적어도 1종을 가지는 폴리머를 포함한 혼합물(1-b)을 가열하는 공정을 가지거나, (ii) 구리를 포함한 화합물 및 환원성 화합물을 적어도 혼합해 구리가 생성 가능한 복합화합물을 포함한 혼합물(2-a)을 조제하는 공정과 상기 혼합물(2-a)과 알킬 아민과 카르복실기 및 특정 인 함유 관능기의 적어도 1종을 가지는 폴리머를 포함한 혼합물(2-b)을 가열하는 공정을 가지거나, 혹은 (iii) 구리를 포함한 화합물, 환원성 화합물, 알킬 아민 및 카르복실기 및 특정 인 함유 관능기의 적어도 1종을 가지는 폴리머를 포함한 혼합물(3)을 가열하는 공정을 가지는, 피복 구리 나노 입자 제조 방법이다. 【선택도】없음 | [ABSTRACT] [Technical problem] The manufacturing method of covering copper nanoparticles excellent in oxidation resistance, dispersibility, application aptitude and low temperature, or the sintering nature in a short time is provided. [Means for Solution](i) A process of preparing a compound containing copper, a reducing compound, and a mixture (1-a) which mixes alkylamine at least and contains a conjugated compound which can generate copper, It has the process of heating a mixture (1-b) containing the mixture (1-a) and polymer which has at least one sort of a carboxyl group and the specific Lynn content functional group, or (ii) A process of preparing a compound containing copper and a mixture (2-a) which mixes a reducing compound at least and contains a conjugated compound which can generate copper, It has the process of heating a mixture (2-b) containing the mixture (2-a), alkylamine, and polymer that has at least one sort of a carboxyl group and the specific Lynn content functional group, or Or it is a manufacturing method of covering copper nanoparticles which have the process of heating a mixture (3) containing polymer which has at least one sort of a compound containing (iii) copper, a reducing compound, alkylamine, a carboxyl group, and the specific Lynn content functional group. [Chosen drawing] Nothing | 【청구항1】 (i) 구리를 포함한 화합물, 환원성 화합물 및 알킬 아민을 적어도 혼합해 구리가 생성 가능한 복합화합물을 포함한 혼합물(1-a)을 조제하는 공정과 상기 혼합물(1-a)과 카르복실기 및 하기 일반식(A)으로 표시되는 기의 적어도 1종을 가지는 폴리머를 포함한 혼합물(1-b)을 가열하는 공정을 가지거나, (ii) 구리를 포함한 화합물 및 환원성 화합물을 적어도 혼합해 구리가 생성 가능한 복합화합물을 포함한 혼합물(2-a)을 조제하는 공정과 상기 혼합물(2-a)과 알킬 아민과 카르복실기 및 하기 일반식(A)으로 표시되는 기의 적어도 1종을 가지는 폴리머를 포함한 혼합물(2-b)을 가열하는 공정을 가지거나, 혹은 (iii) 구리를 포함한 화합물, 환원성 화합물, 알킬 아민 및 카르복실기 및 하기 일반식(A)으로 표시되는 기의 적어도 1종을 가지는 폴리머를 포함한 혼합물(3)을 가열하는 공정을 가지는, 피복 구리 나노 입자 제조 방법. 【화1】 ( 일반식(A) 중, Ra 및 Rb는 각각 독립적으로 수소 원자, 수산기, 탄화수소기,-[CH(Rc) -CH(Rd) -O]s-Re,-[(CH2) t-O]u-Re, 또는―O-Ra's로 나타나는 1가의 기이며 Ra's는 탄화수소기,-[CH(Rc) -CH(Rd) -O]s-Re,-[(CH2) t-O]u-Re, -C(Rf)(Rg) -C(Rh)(Ri)-OH, 또는 -CH2-C(Rj)(Rk)-CH2-OH로 나타나는 1가의 기이다. Rc 및 Rd는 각각 독립적으로 수소 원자 또는 메틸기이다. Re는 수소 원자, 탄화수소기, -CHO, -CH2CHO, -CO-CH=CH2, -CO-C(CH3)=CH2 또는―CH2COORe's로 나타나는 1가의 기이며 Re's는 수소 원자 또는 탄소수1~5의 알킬기이다. Rf, Rg, Rh, Ri, Rj 및 Rk는 각각 독립적으로 수소 원자, 탄화수소기, 또는 탄화수소기를 에테르 결합 및 에스테르 결합의 적어도 하나에서 결합한 기로서, Rf 및 Rh는 서로 결합해 고리 구조를 형성할 수 있다. 상기 환상 구조를 형성했을 경우, 치환기 Rl를 가질 수 있고 Rl는 수소 원자, 탄화수소기, 또는 탄화수소기를 에테르 결합 및 에스테르 결합의 적어도 하나에서 결합한 기이다. 상기 탄화수소기는 치환기를 가질 수 있다. s는1~18의 정수, t는1~5의 정수, u는1~18의 정수를 나타낸다. ) | [Claim1] (i) The process of preparing the compound containing copper, a reducing compound, and the mixture (1-a) which mixes alkylamine at least and contains the conjugated compound which can generate copper, It has the process of heating the mixture (1-b) containing the above-mentioned mixture (1-a) and the polymer which has at least one sort of the basis denoted by the carboxyl group and the following general formula (A), or (ii) The process of preparing the compound containing copper and the mixture (2-a) which mixes a reducing compound at least and contains the conjugated compound which can generate copper, It has the process of heating the mixture (2-b) containing the above-mentioned mixture (2-a), alkylamine, and the polymer that has at least one sort of the basis denoted by the carboxyl group and the following general formula (A), or Or a manufacturing method of the covering copper nanoparticles which have the process of heating the mixture (3) containing the polymer which has at least one sort of the basis denoted by the compound, the reducing compound, alkylamine, the carboxyl group, and the following general formula (A) containing (iii) copper. [FORMULA1] (independently R a and R b among a general formula (A), respectively) A hydrogen atom, a hydroxyl group, a hydrocarbon group, -[CH(R c)-CH(R d)-O] s-R e, - [(CH 2) t-O] u-R e, Or by -O-R a's, are a univalent basis shown and R a's, A hydrocarbon group, -[CH(R c)-CH(R d)-O] s-R e, - [(CH 2) t-O] u-R e, -C(R)f (R g)-C(R h) (R i)-OH, Or it is a univalent basis shown by -CH2-C(R j) (R k)-CH2-OH. R c and R d are a hydrogen atom or a methyl group independently, respectively. R e is a hydrogen atom, a hydrocarbon group, -CHO, and -CH2 CHO. - It is a univalent basis shown by CO-CH=CH2-CO-C(CH 3) =CH 2 or -CH2 COOR e's, R e's is a hydrogen atom or a アルキル machine of the carbon number 1~5. R f, R g, R h, R i, R j, and R k, Independently, it is the basis which combined the hydrogen atom, the hydrocarbon group, or the hydrocarbon group by at least one of an ether bond and the ester bonds, and it may combine with each other and R f and R h may form ring structure, respectively. When the above-mentioned annular structure is formed, it may have the substitution machine R l and R l is the basis which combined the hydrogen atom, the hydrocarbon group, or the hydrocarbon group by at least one of an ether bond and the ester bonds. The above-mentioned hydrocarbon group may have a substitution machine. s shows the integer of 1~18, t shows the integer of 1~5, and u shows the integer of 1~18. ) | 【청구항1】 (i) 구리를 포함한 화합물, 환원성 화합물 및 알킬 아민을 적어도 혼합해 구리가 생성 가능한 복합화합물을 포함한 혼합물(1-a)을 조제하는 공정과 상기 혼합물(1-a)과 카르복실기 및 하기 일반식(A)으로 표시되는 기의 적어도 1종을 가지는 폴리머를 포함한 혼합물(1-b)을 가열하는 공정을 가지거나, (ii) 구리를 포함한 화합물 및 환원성 화합물을 적어도 혼합해 구리가 생성 가능한 복합화합물을 포함한 혼합물(2-a)을 조제하는 공정과 상기 혼합물(2-a)과 알킬 아민과 카르복실기 및 하기 일반식(A)으로 표시되는 기의 적어도 1종을 가지는 폴리머를 포함한 혼합물(2-b)을 가열하는 공정을 가지거나, 혹은 (iii) 구리를 포함한 화합물, 환원성 화합물, 알킬 아민 및 카르복실기 및 하기 일반식(A)으로 표시되는 기의 적어도 1종을 가지는 폴리머를 포함한 혼합물(3)을 가열하는 공정을 가지는, 피복 구리 나노 입자 제조 방법. 【화1】 ( 일반식(A) 중, Ra 및 Rb는 각각 독립적으로 수소 원자, 수산기, 탄화수소기,-[CH(Rc) -CH(Rd) -O]s-Re,-[(CH2) t-O]u-Re, 또는―O-Ra's로 나타나는 1가의 기이며 Ra's는 탄화수소기,-[CH(Rc) -CH(Rd) -O]s-Re,-[(CH2) t-O]u-Re, -C(Rf)(Rg) -C(Rh)(Ri)-OH, 또는 -CH2-C(Rj)(Rk)-CH2-OH로 나타나는 1가의 기이다. Rc 및 Rd는 각각 독립적으로 수소 원자 또는 메틸기이다. Re는 수소 원자, 탄화수소기, -CHO, -CH2CHO, -CO-CH=CH2, -CO-C(CH3)=CH2 또는―CH2COORe's로 나타나는 1가의 기이며 Re's는 수소 원자 또는 탄소수1~5의 알킬기이다. Rf, Rg, Rh, Ri, Rj 및 Rk는 각각 독립적으로 수소 원자, 탄화수소기, 또는 탄화수소기를 에테르 결합 및 에스테르 결합의 적어도 하나에서 결합한 기로서, Rf 및 Rh는 서로 결합해 고리 구조를 형성할 수 있다. 상기 환상 구조를 형성했을 경우, 치환기 Rl를 가질 수 있고 Rl는 수소 원자, 탄화수소기, 또는 탄화수소기를 에테르 결합 및 에스테르 결합의 적어도 하나에서 결합한 기이다. 상기 탄화수소기는 치환기를 가질 수 있다. s는1~18의 정수, t는1~5의 정수, u는1~18의 정수를 나타낸다. ) | [Claim1] (i) The process of preparing the compound containing copper, a reducing compound, and the mixture (1-a) which mixes alkylamine at least and contains the conjugated compound which can generate copper, It has the process of heating the mixture (1-b) containing the above-mentioned mixture (1-a) and the polymer which has at least one sort of the basis denoted by the carboxyl group and the following general formula (A), or (ii) The process of preparing the compound containing copper and the mixture (2-a) which mixes a reducing compound at least and contains the conjugated compound which can generate copper, It has the process of heating the mixture (2-b) containing the above-mentioned mixture (2-a), alkylamine, and the polymer that has at least one sort of the basis denoted by the carboxyl group and the following general formula (A), or Or a manufacturing method of the covering copper nanoparticles which have the process of heating the mixture (3) containing the polymer which has at least one sort of the basis denoted by the compound, the reducing compound, alkylamine, the carboxyl group, and the following general formula (A) containing (iii) copper. [FORMULA1] (independently R a and R b among a general formula (A), respectively) A hydrogen atom, a hydroxyl group, a hydrocarbon group, -[CH(R c)-CH(R d)-O] s-R e, - [(CH 2) t-O] u-R e, Or by -O-R a's, are a univalent basis shown and R a's, A hydrocarbon group, -[CH(R c)-CH(R d)-O] s-R e, - [(CH 2) t-O] u-R e, -C(R)f (R g)-C(R h) (R i)-OH, Or it is a univalent basis shown by -CH2-C(R j) (R k)-CH2-OH. R c and R d are a hydrogen atom or a methyl group independently, respectively. R e is a hydrogen atom, a hydrocarbon group, -CHO, and -CH2 CHO. - It is a univalent basis shown by CO-CH=CH2-CO-C(CH 3) =CH 2 or -CH2 COOR e's, R e's is a hydrogen atom or a アルキル machine of the carbon number 1~5. R f, R g, R h, R i, R j, and R k, Independently, it is the basis which combined the hydrogen atom, the hydrocarbon group, or the hydrocarbon group by at least one of an ether bond and the ester bonds, and it may combine with each other and R f and R h may form ring structure, respectively. When the above-mentioned annular structure is formed, it may have the substitution machine R l and R l is the basis which combined the hydrogen atom, the hydrocarbon group, or the hydrocarbon group by at least one of an ether bond and the ester bonds. The above-mentioned hydrocarbon group may have a substitution machine. s shows the integer of 1~18, t shows the integer of 1~5, and u shows the integer of 1~18. ) | [기술분야] 본 발명은 구리 나노입자를 커버하는 제조방법에 관한 것으로, 유기 EL 디스플레이, 전자종이, RFID 태그, 도전성 보드 등 다양한 제품에 적용될 수 있다. [해결과제] 본 발명은 내산화성, 분산성, 적용 적성 및 저온 소결성이 우수한 피복 구리 나노입자를 단시간에 수득하여 구리 산화를 제어하는 기술적인 문제점을 해결하고자 한다. [해결수단] 본 발명은 구리를 함유하는 화합물, 환원 화합물, 및 알킬아민을 적어도 혼합하고 구리를 생성할 수 있는 공액 화합물을 함유하는 혼합물 (1-a)을 제조하는 공정을 포함한다. [특징] 여기서 주요 특징은 구리 나노입자를 커버하기 위한 보호제로서 알킬아민 및 적어도 하나의 카르복실기 및 특정 Lynn 함량 작용기를 갖는 중합체의 사용이다. [효과] 따라서, 본 발명은 구리 나노 입자를 커버하는 짧은 시간 내에 내산화성, 분산성, 적용 적성, 및 저온 소결 특성을 개선한다. | 2013-270258 | 2013-12-26 | 2015-124415 | 2015-07-06 |  |  | DAINIPPON PRINTING CO LTD | 田口 洋介 ¦ 大森 吉信 ¦ 北條 美貴子 |  |  |  | 1 | JP4973830B2(BE) | 1 | JP5941082B2(FE) | 16793033 | JP6330322B2 | 1 | 등록 |  | 2215043003134
JP | JP | P | A | 피복 구리 나노 입자, 구리 나노 입자 분산체 및 도전성 기판의 제조 방법 | 【요약】 (수정유) 【과제】내산화성, 분산성, 도포 적성 및 저온 또는 단시간에서의 소결성이 우수한 피복 구리 나노 입자 및 구리 나노 입자 분산체 및 상기 분산체를 이용한 도전성 기판 제조 방법의 제공. 【해결 수단】구리 나노 입자가 알킬 아민과 하기 식으로 표시되는 구성 단위를 가지는 폴리알릴 아민 유도체로 피복되는, 피복 구리 나노 입자. 구리 나노 입자와 알킬 아민과 특정 구조의 구성 단위를 가지는 폴리알릴 아민 유도체로 용제를 함유하는, 구리 나노 입자 분산체. 또한 구리 나노 입자와 알킬 아민과 특정 구조의 구성 단위를 가지는 폴리알릴 아민 유도체로 용제를 함유하는 구리 나노 입자 분산체를 포함한 도포액을 기재상에 도포해 도막을 형성하는 공정과 당해 도막을 소성하는 공정을 가지는, 도전성 기판 제조 방법. [식 중, R1는 유리의 아미노기, 특정식으로 표시되는 기로 복수 있는 R1는 동일하거나 상이할 수 있다. 단, 복수의 R1 중 적어도 1개는 특정식으로 표시되는 기. ]【선택도】없음 | [ABSTRACT] (Correction possession) [Technical problem] Offer of the manufacturing method of a conductive board using covering copper nanoparticles excellent in oxidation resistance, dispersibility, application aptitude and low temperature, or the sintering nature in a short time, a copper-nanoparticles dispersing element, and the dispersing element. [Means for Solution]Covering copper nanoparticles covered with the poly アリル amine derivative in which copper nanoparticles have a constitutional unit expressed in a following formula as alkylamine. The copper-nanoparticles dispersing element which contains a solvent with copper nanoparticles, alkylamine, and the poly アリル amine derivative that has a constitutional unit of specific structure. A manufacturing method of the conductive board which has the process of applying on a substrate the coating liquid containing the copper-nanoparticles dispersing element containing a solvent, and forming a coat with copper nanoparticles, alkylamine, and the poly アリル amine derivative that has a constitutional unit of specific structure, and the process of calcinating the coat concerned. , and [the inside of a formula and R1 are an amino group of isolation, and a basis shown by a specific formula, and multiple R 1 may be the same or may differ. However, the basis a plurality of at least one in R 1 is indicated to be by a specific formula. ] [chosen drawing] Nothing | 【청구항1】 구리 나노 입자가 알킬 아민과 하기 일반식(I)으로 표시되는 구성 단위를 가지는 폴리알릴 아민 유도체로 피복되어 있는, 피복 구리 나노 입자. 【화1】 ( 일반식(I) 중, R1는 유리의 아미노기, 하기 일반식(II), 또는 하기 일반식(III)으로 표시되는 기를 나타내고 복수 있는 R1는 동일해도 상이할 수 있다. 단, 복수 있는 R1 중 적어도 1개는 일반식(III)으로 표시되는 기이다. ) 【화2】 ( 일반식(II) 및 일반식(III) 중, R2는 유리의 카르복실산을 가지는 폴리에스테르, 유리의 카르복실산을 가지는 폴리아미드 및 유리의 카르복실산을 가지는 폴리에스테르 아미드 중 하나에서 카르복시기를 제외한 잔기를 나타낸다. ) | [Claim1] Covering copper nanoparticles covered with the poly アリル amine derivative in which copper nanoparticles have a constitutional unit expressed in following general formula (I) as alkylamine. [FORMULA1] (R 1 expresses the basis denoted by the amino group, following general formula (II), or following general formula (III) of isolation among general formula (I), and multiple R 1 may be the same or may differ.) However, at least one in multiple R 1 is a basis shown by general formula (III). [FORMULA2] (among general formula (II) and general formula (III)) R 2 expresses the 残 machine excluding the カルボキシ machine from either the polyester which has carboxylic acid of isolation, the polyamide which has carboxylic acid of isolation and the polyester amide which has carboxylic acid of isolation. ) | 【청구항1】 구리 나노 입자가 알킬 아민과 하기 일반식(I)으로 표시되는 구성 단위를 가지는 폴리알릴 아민 유도체로 피복되어 있는, 피복 구리 나노 입자. 【화1】 ( 일반식(I) 중, R1는 유리의 아미노기, 하기 일반식(II), 또는 하기 일반식(III)으로 표시되는 기를 나타내고 복수 있는 R1는 동일해도 상이할 수 있다. 단, 복수 있는 R1 중 적어도 1개는 일반식(III)으로 표시되는 기이다. ) 【화2】 ( 일반식(II) 및 일반식(III) 중, R2는 유리의 카르복실산을 가지는 폴리에스테르, 유리의 카르복실산을 가지는 폴리아미드 및 유리의 카르복실산을 가지는 폴리에스테르 아미드 중 하나에서 카르복시기를 제외한 잔기를 나타낸다. ) ¦ 【청구항2】 구리 나노 입자와 알킬 아민과 하기 일반식(I)으로 표시되는 구성 단위를 가지는 폴리알릴 아민 유도체와 용제를 함유하는, 구리 나노 입자 분산체. 【화3】 ( 일반식(I) 중, R1는 유리의 아미노기, 하기 일반식(II), 또는 하기 일반식(III)으로 표시되는 기를 나타내고 복수 있는 R1는 동일해도 상이할 수 있다. 단, 복수 있는 R1 중 적어도 1개는 일반식(III)으로 표시되는 기이다. ) 【화4】 ( 일반식(II) 및 일반식(III) 중, R2는 유리의 카르복실산을 가지는 폴리에스테르, 유리의 카르복실산을 가지는 폴리아미드 및 유리의 카르복실산을 가지는 폴리에스테르 아미드 중 하나에서 카르복시기를 제외한 잔기를 나타낸다. ) ¦ 【청구항3】 구리 나노 입자와 알킬 아민과 하기 일반식(I)으로 표시되는 구성 단위를 가지는 폴리알릴 아민 유도체와 용제를 함유하는 구리 나노 입자 분산체를 포함한 도포액을 기재상에 도포해 도막을 형성하는 공정과 당해 도막을 소성하는 공정을 가지는, 도전성 기판 제조 방법. 【화5】 ( 일반식(I) 중, R1는 유리의 아미노기, 하기 일반식(II), 또는 하기 일반식(III)으로 표시되는 기를 나타내고 복수 있는 R1는 동일해도 상이할 수 있다. 단, 복수 있는 R1 중 적어도 1개는 일반식(III)으로 표시되는 기이다. ) 【화6】 ( 일반식(II) 및 일반식(III) 중, R2는 유리의 카르복실산을 가지는 폴리에스테르, 유리의 카르복실산을 가지는 폴리아미드 및 유리의 카르복실산을 가지는 폴리에스테르 아미드 중 하나에서 카르복시기를 제외한 잔기를 나타낸다. ) ¦ 【청구항5】 구리를 포함한 화합물, 환원성 화합물 및 알킬 아민을 포함한 혼합물을 가열함으로써 구리 나노 입자를 조제하는 공정과 상기 구리 나노 입자를 용제 중에서 하기 일반식(I)으로 표시되는 구성 단위를 가지는 폴리알릴 아민 유도체에 의해 분산하는 공정을 가지는, 구리 나노 입자 분산체 제조 방법. 【화7】 ( 일반식(I) 중, R1는 유리의 아미노기, 하기 일반식(II), 또는 하기 일반식(III)으로 표시되는 기를 나타내고 복수 있는 R1는 동일해도 상이할 수 있다. 단, 복수 있는 R1 중 적어도 1개는 일반식(III)으로 표시되는 기이다. ) 【화8】 ( 일반식(II) 및 일반식(III) 중, R2는 유리의 카르복실산을 가지는 폴리에스테르, 유리의 카르복실산을 가지는 폴리아미드 및 유리의 카르복실산을 가지는 폴리에스테르 아미드 중 하나에서 카르복시기를 제외한 잔기를 나타낸다. ) ¦ 【청구항6】 구리를 포함한 화합물, 환원성 화합물 및 알킬 아민을 포함한 혼합물을 가열함으로써 구리 나노 입자를 조제하는 공정과 상기 구리 나노 입자를 용제 중에서 하기 일반식(I)으로 표시되는 구성 단위를 가지는 폴리알릴 아민 유도체에 의해 분산함으로써 분산체를 조제하는 공정과 상기 분산체를 포함한 도포액을 기재상에 도포해 도막을 형성하는 공정과 당해 도막을 소성하는 공정을 가지는, 도전성 기판 제조 방법. 【화9】 ( 일반식(I) 중, R1는 유리의 아미노기, 하기 일반식(II), 또는 하기 일반식(III)으로 표시되는 기를 나타내고 복수 있는 R1는 동일해도 상이할 수 있다. 단, 복수 있는 R1 중 적어도 1개는 일반식(III)으로 표시되는 기이다. ) 【화10】 ( 일반식(II) 및 일반식(III) 중, R2는 유리의 카르복실산을 가지는 폴리에스테르, 유리의 카르복실산을 가지는 폴리아미드 및 유리의 카르복실산을 가지는 폴리에스테르 아미드 중 하나에서 카르복시기를 제외한 잔기를 나타낸다. ) | [Claim1] Covering copper nanoparticles covered with the poly アリル amine derivative in which copper nanoparticles have a constitutional unit expressed in following general formula (I) as alkylamine. [FORMULA1] (R 1 expresses the basis denoted by the amino group, following general formula (II), or following general formula (III) of isolation among general formula (I), and multiple R 1 may be the same or may differ.) However, at least one in multiple R 1 is a basis shown by general formula (III). [FORMULA2] (among general formula (II) and general formula (III)) R 2 expresses the 残 machine excluding the カルボキシ machine from either the polyester which has carboxylic acid of isolation, the polyamide which has carboxylic acid of isolation and the polyester amide which has carboxylic acid of isolation. ) ¦ [Claim2] The copper-nanoparticles dispersing element containing copper nanoparticles, alkylamine, the poly アリル amine derivative that has a constitutional unit denoted by following general formula (I), and a solvent. [FORMULA3] (R 1 expresses the basis denoted by the amino group, following general formula (II), or following general formula (III) of isolation among general formula (I), and multiple R 1 may be the same or may differ.) However, at least one in multiple R 1 is a basis shown by general formula (III). [FORMULA4] (among general formula (II) and general formula (III)) R 2 expresses the 残 machine excluding the カルボキシ machine from either the polyester which has carboxylic acid of isolation, the polyamide which has carboxylic acid of isolation and the polyester amide which has carboxylic acid of isolation. ) ¦ [Claim3] A manufacturing method of the conductive board which has the process of applying on a substrate the coating liquid containing the copper-nanoparticles dispersing element containing copper nanoparticles, alkylamine, the poly アリル amine derivative that has a constitutional unit denoted by following general formula (I), and a solvent, and forming a coat, and the process of calcinating the coat concerned. [FORMULA5] (R 1 expresses the basis denoted by the amino group, following general formula (II), or following general formula (III) of isolation among general formula (I), and multiple R 1 may be the same or may differ.) However, at least one in multiple R 1 is a basis shown by general formula (III). [FORMULA6] (among general formula (II) and general formula (III)) R 2 expresses the 残 machine excluding the カルボキシ machine from either the polyester which has carboxylic acid of isolation, the polyamide which has carboxylic acid of isolation and the polyester amide which has carboxylic acid of isolation. ) ¦ [Claim5] The process of preparing copper nanoparticles by heating the compound containing copper, a reducing compound, and the mixture containing alkylamine, and the above-mentioned copper nanoparticles in a solvent, A manufacturing method of the copper-nanoparticles dispersing element which has a process distributed with the poly アリル amine derivative which has a constitutional unit denoted by following general formula (I). [FORMULA7] (R 1 expresses the basis denoted by the amino group, following general formula (II), or following general formula (III) of isolation among general formula (I), and multiple R 1 may be the same or may differ.) However, at least one in multiple R 1 is a basis shown by general formula (III). [FORMULA8] (among general formula (II) and general formula (III)) R 2 expresses the 残 machine excluding the カルボキシ machine from either the polyester which has carboxylic acid of isolation, the polyamide which has carboxylic acid of isolation and the polyester amide which has carboxylic acid of isolation. ) ¦ [Claim6] The process of preparing copper nanoparticles by heating the compound containing copper, a reducing compound, and the mixture containing alkylamine, and the above-mentioned copper nanoparticles in a solvent, A manufacturing method of the conductive board which has the process of preparing a dispersing element by distributing with the poly アリル amine derivative which has a constitutional unit denoted by following general formula (I), the process of applying on a substrate the coating liquid containing the above-mentioned dispersing element, and forming a coat, and the process of calcinating the coat concerned. [FORMULA9] (R 1 expresses the basis denoted by the amino group, following general formula (II), or following general formula (III) of isolation among general formula (I), and multiple R 1 may be the same or may differ.) However, at least one in multiple R 1 is a basis shown by general formula (III). [FORMULA10] (among general formula (II) and general formula (III)) R 2 expresses the 残 machine excluding the カルボキシ machine from either the polyester which has carboxylic acid of isolation, the polyamide which has carboxylic acid of isolation and the polyester amide which has carboxylic acid of isolation. ) | [기술분야] 본 발명은 구리 나노입자를 커버하기 위한 제조 방법, 구리-나노입자 분산 요소, 및 이들 성분을 이용하는 전도성 보드에 관한 것이다. [해결과제] 본 발명은 은 나노입자를 활용하는 종래 기술 방법에 비해 저온 소결 적용에서 이들의 사용을 방해한 구리 나노입자의 분산성 및 적용 적성 불량 문제를 해결하고자 한다. [해결수단] 본 발명은 구리 나노 입자, 알킬아민, 폴리 알릴 아민 유도체, 및 상기 전도성 보드의 성능을 함께 향상시키는 용매를 포함하는 구리 나노 입자 분산 요소를 포함한다. [특징] 여기서 주된 특징은 저온 소결 공정 동안 구리 나노입자의 내산화성, 분산성 및 적용 적성을 향상시키기 위해 알킬아민과 조합된 폴리 알릴 아민 유도체의 사용이다. [효과] 따라서, 본 발명은 구리 나노 입자의 더 나은 분산 및 안정성을 보장하여 효과적인 저온 소결을 허용함으로써 전도성 보드의 전도성 및 균일성을 개선한다. | 2013-270269 | 2013-12-26 | 2015-124416 | 2015-07-06 |  |  | DAINIPPON PRINTING CO LTD | 田口 洋介 ¦ 大森 吉信 ¦ 北條 美貴子 |  |  |  | 1 | JP4973830B2(BE) | 3 | JP2018-170446A(FE) ¦ JP6902321B2(FE) ¦ JP2016-146291A(FE) | 16793034 | JP6331386B2 | 1 | 등록 |  | 2215043003135
PCT | PCT | P | A1 | METHOD FOR PRODUCING COPPER NANOWIRE, COPPER NANOWIRE AND USE THEREOF | The purpose of the present invention is to obtain a copper nanowire having a small diameter by a simple operation of mixing a starting material and an additive with each other. According to the present invention, a copper nanowire (1) is produced by reducing copper ions by adding a reducing agent (27) into an aqueous copper salt solution (23) that contains aromatic diamine molecules A (22), each of which has a diamine structure at the ortho position, and molecules B (24), each of which comprises two or more primary and/or secondary amino groups and has 4 or less carbon atoms in a hydrocarbon chain between the amino groups. It is particularly preferable that the aqueous copper salt solution (23) has a pH of 12 or more. | 본 발명은 원료와 첨가제를 혼합한다는 간단한 조작으로 지름이 작은 구리 나노 와이어를 얻는 것을 목적으로 한다. 본 발명에서는 오르토 위치에 디아민 구조를 가지는 방향족 디아민의 분자 A22와 일급 또는 2급 또는 그 혼합계로 이루어진 아미노기를 분자 당 2개 이상 소유, 상기 아미노기 간의 탄화수소 사슬의 탄소수가 4이하의 분자 B24를 함유하는 구리염 수용액 23 중으로 환원제 27을 첨가하여 구리 이온을 환원함으로써, 구리 나노 와이어 1을 제조한다. 특히 구리염 수용액 23의 pH가 12 이상인 것이 바람직하다. | Condensate Dimamine mol.wt. arom. Dimamine A and having a structure, The mixture or quaternarizing sec. or consist of one or more amino groups per molecule 2 has, between the amino group having a carbon number of 4 or less of a hydrocarbon chain of B and mol.wt., A copper salt in an aqueous solution containing a reducing agent is added, copper ions and reduction of a copper wire. | 오르토 위치에 디아민 구조를 가지는 방향족 디아민의 분자 A와 일급 또는 2급 또는 그 혼합계로 이루어진 아미노기를 분자 당 2개 이상 소유, 상기 아미노기 간의 탄화수소 사슬의 탄소수가 4이하의 분자 B를 함유하는 구리염 수용액 중으로 환원제를 첨가하여 구리 이온을 환원하는 것을 특징으로 하는 구리 나노 와이어 제조 방법. |  |  | [기술분야] 본 발명은 액체상, 직경 약 100nm 이하의 구리 이온을 갖는 구리 와이어를 제조하는 방법에 관한 것이며, 투명 전도성 필름, 리튬 이온 배터리와 같은 다양한 제품에 적용될 수 있다. [해결과제] 본 발명은 기존의 방법에서 높은 제조 비용, 짧고 두꺼운 구리 나노와이어 및 복잡한 제조 공정의 문제를 해결하고자 한다. [해결수단] 본 발명은 수용액에서 구리염, 환원제 및 방향족 디아민을 사용하여 구리 와이어를 제조하는 방법을 포함한다. [특징] 여기서 주요 특징은 구리염의 수용액을 환원시켜 구리 나노와이어의 생성을 초래하는 고도 소수성 분자 A의 사용이다. [효과] 따라서, 본 발명은 화학 물질을 혼합하는 간단한 작업을 사용함으로써 제조 공정을 개선하고, 제조 비용을 감소시키고, 나노 와이어의 대규모 생산을 가능하게 한다. | PCT-JP2013-084837 | 2013-12-26 | WO2015-097808 | 2015-07-02 |  |  | FURUKAWA ELECTRIC CO.,LTD. | SAITO, Naoyuki ¦ HARADA, Takuya ¦ MIYOSHI, KAZUTOMI ¦ OHKUBO, Michio | [7 empty] | 30069030 | WOWO2015-097808A1 | 1 |  |  | 6015026002109
JP | JP | P | A | 구리입자 분산액 및 그것을 이용한 도전막 제조 방법 | 【요약】 【과제】저장 안정성이 양호하고 광 소성에 의해 도전성이 양호한 도전막을 형성할 수 있는, 구리 입자 분산액 및 그것을 이용한 도전막 제조 방법을 제공한다. 【해결 수단】벤조트리아졸 등의 아졸 화합물로 피복된 평균 입경 1~100 nm의 구리 미립자와 평균 입경 0.3~20μm의 구리 조립자가 구리 미립자와 구리 조립자의 총량이50~90질량%로 질량의 비율이1:9~5:5가 되도록 에틸렌글리콜 등의 분산매 중에 분산한 구리 입자 분산액을 스크린 인쇄 또는 플렉소 인쇄에 의해 기판에 도포하여 진공 건조하게보다 예비 소성한 후, 펄스 주기 100~3000μs, 펄스 전압 1600~3600 V에서 파장 200~800 nm의 광을 조사함으로써 광조사해 소성함으로써 기판상에 도전막을 형성한다. 【선택도】도 1 | [ABSTRACT] [Technical problem] Preservation stability is good and provides the manufacturing method of the copper grain child dispersion liquid and the electric conduction film using it which can form an electric conduction film with good conductivity by optical calcination. [Means for Solution]benzo-- doria -- with a copper particulate with an average particle diameter of 1~100 nm covered with azole compounds, such as ゾール, A copper coarse particle of the average particle diameter μ 0.3~20 m so that a rate of mass may become 1:9~5:5 with the 50~90 mass % in a total amount of copper particulates and a copper coarse particle. Copper grain child dispersion liquid dispersed in carrier fluid, such as ethylene glycol, are applied to a substrate by screen-stencil or flexo printing, After carrying out preliminary calcination by vacuum drying, an electric conduction film is formed on a substrate by carrying out light irradiation and calcinating by irradiating with light with a wavelength of 200~800 nm by pulse cycle 100~3000 μ s and pulse voltage 1600~3600V. [Chosen drawing] Drawing 1 | 【청구항1】 아졸 화합물로 피복된 평균 입경 1~100 nm의 구리 미립자와 평균 입경 0.3~20μm의 구리 조립자가 분산매 중에 분산한 구리 입자 분산액. | [Claim1] Copper grain child dispersion liquid which the copper particulate with an average particle diameter of 1~100 nm covered with the azole compound and the copper coarse particle of the average particle diameter μ 0.3~20 m distributed in carrier fluid. | 【청구항1】 아졸 화합물로 피복된 평균 입경 1~100 nm의 구리 미립자와 평균 입경 0.3~20μm의 구리 조립자가 분산매 중에 분산한 구리 입자 분산액. | [Claim1] Copper grain child dispersion liquid which the copper particulate with an average particle diameter of 1~100 nm covered with the azole compound and the copper coarse particle of the average particle diameter μ 0.3~20 m distributed in carrier fluid. | [기술분야] 본 발명은 구리 그레인 자식 분산액에 관한 것이며, 이를 전자 부품용으로 사용하는 전기 전도 필름의 제조 방법에 적용될 수 있다. [해결과제] 본 발명은 종래의 구리 그레인 자식 분산액의 보존 안정성 문제 및 제조 방법에서 고온 소성의 필요성을 해결하고자 한다. [해결수단] 본 발명은 아졸 화합물로 덮인 1 내지 100 nm의 평균 입자 직경을 갖는 구리 미립자 및 캐리어 유체에서 0.3 내지 20 m의 평균 입자 직경을 갖는 구리 조대 입자를 분산시키는 것을 포함한다. [특징] 여기서 주된 특징은 구리 그레인 자식 분산액의 보존 안정성 및 광학 소성에 의해 양호한 전도성을 갖는 전기 전도 필름을 형성하는 능력이다. [효과] 따라서, 본 발명은 보존 안정성을 향상시키고 이를 사용한 구리 그레인 자 분산액 및 전기 전도 필름의 제조 방법을 향상시킨다. | 2014-220358 | 2014-10-29 | 2015-111563 | 2015-06-18 |  |  | DOWA ELECTRONICS MATERIALS CO LTD | 藤田 英史 ¦ 金田 秀治 ¦ 伊東 大輔 | 2013-229876 | JP | 2013-11-06 | 4 | JP2011-253868A(BE) ¦ JP5336776B2(BE) ¦ WOWO2011-090215A1(BE) ¦ WOWO2010-032841A1(BE) | 2 | JP2018-528454A(FE) ¦ US11185918B2 | 5035194 | CN105705594A ¦ EP3059289A1 ¦ JP2013-229876 ¦ JP2015-111563A ¦ KR10-2016-0081961A ¦ US2016-0346838A1 ¦ WOWO2015-068826A1 | 7 | 거절 |  | 2215039001758
JP | JP | P | A | 구리 분말과 그 제조 방법 및 그것을 이용한 구리 페이스트 | 【요약】 【과제】구리 화합물을 폴리올 중에서 가열 환원하고 얻어진 구리 분말을 특정 조건에서 세척하고 대기 중에서 장기간 저장해도 산화하기 어려운 구리 분말이 저비용 및 생산성 자주 제조할 수 있고 적층 세라믹 콘덴서 등의 전자 소자의 원료 분말로서 유용한 구리 분말과 그 제조 방법 및 그것을 이용한 구리 페이스트를 제공한다. 【해결 수단】구리 화합물을 폴리올 중에 현탁시키고160~320℃로 가열해 구리 화합물을 환원해 구리 분말을 얻는 공정(A)과 얻어진 구리 분말을 순수로 세척한 후, 일가 알코올을 공급해 탈수 세척하는 공정(B)을 구비한 구리 분말 제조 방법으로서, 공정(A)에서는 구리 화합물과 폴리올을5:95~60:40의 중량비로 혼합하고, 공정(B)에서는 순수와 일가 알코올을 총 중량비로95:5~20:80되도록 이용하여, 구리 분말을 세척하는 것을 특징으로 하는 구리 분말 제조 방법 등에 의해 제공한다. 【선택도】없음 | [ABSTRACT] [Technical problem] The end of copper powder it was obtained by carrying out heating reduction of the copper compound in polyol is washed on specific conditions, The end of copper powder it cannot oxidize easily even if saved in the atmosphere over a long period of time can manufacture with low cost and sufficient productivity, and it provides the end of copper powder useful as the precursor powder end of electronic devices, such as a lamination ceramic capacitor, its manufacturing method, and the copper paste using it. [Means for Solution]A process (A) of making a copper compound suspended in polyol, heating at 160~320℃, returning a copper compound, and obtaining the end of copper powder, After washing the end of copper powder it was obtained with pure water, are a process (B) of supplying monohydric alcohol and carrying out drying washing the manufacturing method in the end of copper powder which it had, and in a process (A), Polyol is mixed with a copper compound by a weight ratio of 5:95~60:40, and in a process (B), pure water and monohydric alcohol are used so that it may be set to 95:5~20:80 by a gross weight ratio, and it provides with a manufacturing method in the end of copper powder washing the end of copper powder. [Chosen drawing] Nothing | 【청구항1】 구리 화합물을 폴리올 중에 현탁시키고160~320℃로 가열해 구리 화합물을 환원해 구리 분말을 얻는 공정(A)과 얻어진 구리 분말을 순수로 세척한 후, 일가 알코올을 공급해 탈수 세척하는 공정(B)을 구비한 구리 분말 제조 방법으로서, 공정(A)에서는 구리 화합물과 폴리올을5:95~60:40의 중량비로 혼합하고, 공정(B)에서는 순수와 일가 알코올을 총 중량비로95:5~20:80되도록 이용하여, 구리 분말을 세척하는 것을 특징으로 하는 구리 분말 제조 방법. | [Claim1] The process (A) of making a copper compound suspended in polyol, heating at 160~320℃, returning a copper compound, and obtaining the end of copper powder, After washing the end of copper powder it was obtained with pure water, are the process (B) of supplying monohydric alcohol and carrying out drying washing the manufacturing method in the end of copper powder which it had, and in a process (A), A manufacturing method in the end of copper powder mixing polyol with a copper compound by the weight ratio of 5:95~60:40, using pure water and monohydric alcohol in a process (B) so that it may be set to 95:5~20:80 by a gross weight ratio, and washing the end of copper powder. | 【청구항1】 구리 화합물을 폴리올 중에 현탁시키고160~320℃로 가열해 구리 화합물을 환원해 구리 분말을 얻는 공정(A)과 얻어진 구리 분말을 순수로 세척한 후, 일가 알코올을 공급해 탈수 세척하는 공정(B)을 구비한 구리 분말 제조 방법으로서, 공정(A)에서는 구리 화합물과 폴리올을5:95~60:40의 중량비로 혼합하고, 공정(B)에서는 순수와 일가 알코올을 총 중량비로95:5~20:80되도록 이용하여, 구리 분말을 세척하는 것을 특징으로 하는 구리 분말 제조 방법. | [Claim1] The process (A) of making a copper compound suspended in polyol, heating at 160~320℃, returning a copper compound, and obtaining the end of copper powder, After washing the end of copper powder it was obtained with pure water, are the process (B) of supplying monohydric alcohol and carrying out drying washing the manufacturing method in the end of copper powder which it had, and in a process (A), A manufacturing method in the end of copper powder mixing polyol with a copper compound by the weight ratio of 5:95~60:40, using pure water and monohydric alcohol in a process (B) so that it may be set to 95:5~20:80 by a gross weight ratio, and washing the end of copper powder. | [기술분야] 본 발명은 구리 분말의 말단, 이의 제조 방법, 및 사용된 구리 페이스트에 관한 것이며, 보다 상세하게, 구리 분말의 말단은 폴리올 중의 구리 화합물의 가열 환원을 수행하고 특정 조건 상에서 세척함으로써 얻어진다. [해결과제] 본 발명은 통상적인 방법에 의해 수득된 구리 분말의 말단의 산화 문제를 해결하여, 땜납의 감소된 전도도 및 젖음성을 유도하고자 한다. [해결수단] 본 발명은 폴리올에 현탁된 구리 화합물을 제조하는 공정 (A), 160~320~C에서 가열, 구리 화합물을 복귀시키고, 구리 분말의 말단을 얻는 공정, 및 구리 분말의 말단을 순수로 세척하고 건조 세척을 위해 1가 알코올을 공급하는 공정 (B)을 포함한다. [특징] 여기서 주된 특징은 세척을 위해 폴리올 및 순수 대 알코올에 대한 구리 화합물의 특정 비율을 사용하여 산소 농도가 낮고 생산성이 높은 구리 분말을 생산하는 것이다. [효과] 따라서, 본 발명은 낮은 산소 농도 및 높은 생산성을 갖는 구리 분말의 생산을 개선하여, 전자 장치를 위한 재료로서의 사용성을 향상시킨다. | 2014-154682 | 2014-07-30 | 2015-108183 | 2015-06-11 |  |  | SUMITOMO METAL MINING CO LTD | 両見 春樹 ¦ 上田 聡弘 ¦ 西村 尚人 ¦ 鎌田 啓嗣 ¦ 浅田 雅男 ¦ 松村 吉章 | 2013-221054 | JP | 2013-10-24 | 3 | JP2012-519779A(BE) ¦ JP5202858B2(BE) ¦ JP3353648B2(BE) | 4 | JP7697323B2(FE) ¦ JP7786669B2(FE) ¦ JP7552501B2(FE) ¦ JP6213584B2(FE) | 16780094 | JP2013-221054 ¦ JP6295876B2 | 2 | 등록 |  | 2215038001128
KR | KR | P | A | 은 하이브리드 구리분과 그의 제조법, 상기 은 하이브리드 구리분을 함유하는 도전성 페이스트, 도전성 접착제, 도전성 막 및 전기 회로 | 본 발명은, 구리분의 표면에 은 미립자 분말이 부착되어 있고, 구리분의 평균 입자 직경(D50)과 은 미립자의 평균 입자 직경(DSEM)의 비(D50/DSEM)가 3 내지 400의 범위이며, 또한 구리분과 은 미립자의 탭 밀도의 비가 0.5 내지 1.5의 범위에 있는 것을 특징으로 하는 은 하이브리드 구리분, 그의 제조법, 상기 은 하이브리드 구리분을 함유하는 도전성 페이스트, 도전성 접착제, 도전성 막 및 전기 회로에 관한 것이다. 본 발명의 은 하이브리드 구리분은, 특정한 평균 입자 직경과 탭 밀도를 갖는 구리분과 은 미립자를 사용하여, 구리 분말과 은 미립자 분말을 혼합 교반하여 구리 분말의 입자 표면에 은 미립자 분말을 부착시킴으로써 얻을 수 있고, 도전성, 도전성 및 내마이그레이션성이 우수하다. | The invention relates to the silver hybrid copper content in which the silver fine grained powder is adhered to the surface of the copper content and the ratio (D50/DSEM) of the average particle diameter (DSEM) of the average particle diameter (D50) of the copper content and silver corpuscle are the range of 3 through 400 and it has moreover, the ratio of the tap density of the copper content and silver corpuscle in the range of 0.5 through 1.5, its manufacturing process, the conductive paste, which above statement contains the hybrid copper content the conductive adhesives, and the conductive film, and the electric circuit. The silver hybrid copper content of the present invention uses the specific average particle diameter and copper content and the silver corpuscle having the tap density. By mixing the copper powder and silver fine grained powder and attaching the silver fine grained powder in the particle's surface of the copper powder it can obtain. Conductivity, and conductivity and migration resistance are excellent. | 구리분의 표면에 은 미립자 분말이 부착되어 있고, 구리분의 평균 입자 직경(D50)과 은 미립자의 평균 입자 직경(DSEM)의 비(D50/DSEM)가 3 내지 400의 범위이며, 또한 구리분과 은 미립자의 탭 밀도의 비가 0.5 내지 1.5의 범위에 있는 것을 특징으로 하는 은 하이브리드 구리분. | The silver hybrid copper content wherein the silver fine grained powder is adhered to the surface of the copper content ; the ratio (D50/DSEM) of the average particle diameter (DSEM) of the average particle diameter (D50) of the copper content and silver corpuscle are the range of 3 through 400 ; and it has moreover, the ratio of the tap density of the copper content and silver corpuscle in the range of 0.5 through 1.5. | 1. 구리분의 표면에 은 미립자 분말이 부착되어 있고, 구리분의 평균 입자 직경(D50)과 은 미립자의 평균 입자 직경(DSEM)의 비(D50/DSEM)가 3 내지 400의 범위이며, 또한 구리분과 은 미립자의 탭 밀도의 비가 0.5 내지 1.5의 범위에 있는 것을 특징으로 하는 은 하이브리드 구리분. | 1. The silver hybrid copper content wherein the silver fine grained powder is adhered to the surface of the copper content ; the ratio (D50/DSEM) of the average particle diameter (DSEM) of the average particle diameter (D50) of the copper content and silver corpuscle are the range of 3 through 400 ; and it has moreover, the ratio of the tap density of the copper content and silver corpuscle in the range of 0.5 through 1.5. | [기술분야] 본 발명은 전도성 및 내이주성이 우수한 은 하이브리드 구리 함량에 관한 것으로, 전자 소자용 전도성 페이스트 및 전도성 접착제에 적용될 수 있다. [해결과제] 본 발명은 저 비용 및 고 전도성 용액을 제공하는 것을 목표로 은 및 구리 페이스트에서 고 비용 및 마이그레이션 저항의 문제를 해결하고자 한다. [해결수단] 본 발명은 특정 입자 직경 및 탭 밀도 비를 갖는 은 하이브리드 구리 함량을 포함하고, 전도성 페이스트 및 전도성 접착제에 적용될 수 있다. [특징] 여기서 주된 특징은 은 하이브리드 구리 함량의 비입경 및 탭 밀도비이며, 전도도 및 마이그레이션 저항성을 향상시킨다. [효과] 따라서, 본 발명은 은 하이브리드 구리 함량에서 전도성 및 마이그레이션 저항을 개선하여, 전자 장치에서의 성능을 향상시킨다. | 10-2015-7008332 | 2013-10-01 | 10-2015-0064054 | 2015-06-10 |  |  | 도다 고교 가부시끼가이샤 | 모리이, 히로코 ¦ 이와사키, 게이스케 ¦ 야마모토, 요스케 ¦ 오스기, 미네코 ¦ 하야시, 가즈유키 | 2012-221321 | JP | 2012-10-03 | 0 |  | 4 | KR10-2521531B1 ¦ KR10-2446790B1(FE) ¦ MY194769A ¦ US10748865B2 | 93000831 | CN104797360A ¦ JP2012-221321 ¦ JPWO2014-054618A1 ¦ KR10-2015-0064054A ¦ TW201424887A ¦ WOWO2014-054618A1 | 6 | 취하 |  | 3515243000926
JP | JP | P | A | 은 피복 동분 및 도전 페이스트 | 【요약】 【과제】저금속 분말 함량이라도 충분한 도전성을 가지는 도전 페이스트에 이용할 수 있는 금속 분말을 제공한다. 【해결 수단】한 개의 주축이 되는 간부분을 가지고 있고 당해 간부분부터 복수의 가지가 분기되어 있는 구조를 가지고 있는 수상돌기 구리 분말에 은이 피복되어 있는 수상돌기 은 피복 구리 분말과 복수의 수상돌기 구리 분말이 서로 얽힘 응집해 분리 불가능이 된 구조를 가지고 있거나, 또는 핵이 되는 중심부에서 가지가 방사형에 연장되고 있는 가시형 구리 분말에 은이 피복되어 있는 가시형 은 피복 구리 분말과 한 개의 주축이 되는 간부분을 가지는 봉형 구리 분말에 은이 피복되어 있는 봉형 은 피복 구리 분말을 포함한, 은 피복 구리 분말을 제공한다. 【선택도】도 1 | [ABSTRACT] [Technical problem] Even if it is a low metal powder content, the metal powder which can be used for the conductive paste which has sufficient conductivity is provided. [Means for Solution]Dendrite silver covering copper powder with which silver is covered by dendrite copper powder which has a trunk portion used as one principal axis, and has the structure where a plurality of branches have branched from the trunk portion concerned, It has the structure which a plurality of dendrite copper powder twined mutually, condensed, and became non-detachable, or Or silver covering copper powder containing 棘状銀 covering copper powder with which silver is covered by prickle-like copper powder in which a branch is radiately extended from the central part used as a core, and cylindrical silver covering copper powder with which silver is covered by cylindrical copper powder which has a trunk portion used as one principal axis is provided. [Chosen drawing] Drawing 1 | 【청구항1】 수상돌기 은 피복 구리 분말과 가시형 은 피복 구리 분말과 봉형 은 피복 구리 분말을 포함하는 것을 특징으로 하는 은 피복 구리 분말. | [Claim1] Silver covering copper powder containing dendrite silver covering copper powder, 棘状銀 covering copper powder, and cylindrical silver covering copper powder. | 【청구항1】 수상돌기 은 피복 구리 분말과 가시형 은 피복 구리 분말과 봉형 은 피복 구리 분말을 포함하는 것을 특징으로 하는 은 피복 구리 분말. | [Claim1] Silver covering copper powder containing dendrite silver covering copper powder, 棘状銀 covering copper powder, and cylindrical silver covering copper powder. | [기술분야] 본 발명은 전자 부품의 전극 및 회로에 적용되는 은 코팅 구리 분말을 함유하는 전도성 페이스트에 관한 것이다. [해결과제] 본 발명은 낮은 금속 분말 함량을 갖는 전도성 페이스트에서 높은 전도성을 유지하는 문제를 해결하고자 하며, 이는 종종 열등한 성능을 초래하는 종래 기술의 상당한 단점이다. [해결수단] 본 발명은 전도성 페이스트의 성능을 향상시키는 수지상(dendritic), 가시적(prickly), 및 원통형(cylindrical)형태를 포함하는 다양한 형상의 은 코팅 구리 분말을 포함한다. [특징] 여기서 주된 특징은 균일한 피복 상태를 유지하는 은-코팅된 구리 분말의 사용이며, 이는 전도성 페이스트의 전기 전도성을 상당히 개선시킨다. [효과] 따라서, 본 발명은 낮은 금속 분말 함량에서도 전도성 페이스트의 전도성을 향상시켜, 다양한 전자 응용에 적합하게 한다. | 2013-247729 | 2013-11-29 | 2015-105406 | 2015-06-08 |  |  | DOWA ELECTRONICS MATERIALS CO LTD | 本村 公一 ¦ 金城 優樹 ¦ 井上 健一 |  |  |  | 3 | JP5701695B2(BE) ¦ JP3879749B2(BE) ¦ JP2004-111254A(BE) | 6 | JP7335768B2(FE) ¦ JP7029341B2(FE) ¦ JP6165399B1(FE) ¦ US10486231B2 ¦ US10654101B2 ¦ US10695830B2 | 16777781 | JP6271231B2 ¦ JP6541764B2 | 2 | 등록 |  | 2215037003843
JP | JP | P | A | 구리 함유 미립자 집합체 및 그 제조 방법 | 【요약】 【과제】소결 온도가 낮고 페이스트의 점도 상승을 억제할 수 있고 또한 배선 밀도를 높이는 것으로 오는 구리 함유 미립자 집합체를 제공하는 것. 【해결 수단】본 발명의 구리 함유 미립자 집합체는 구리를 포함하고 입자 지름이 10 nm 이상 600 nm이하인 복수의 미립자가 집합해서 형성된 것이다. 이 미립자 집합체는1% 수소-99% 질소 분위기 하에서의 열수축 개시 온도가 80℃이상 300℃이하이며 입자 지름이 1.0μm 이상 10.0μm이하이다. 이 미립자 집합체는 유기 고분자 재료를 추가로 포함하는 것이 적합하다. 또한 유기산으로 구성되는 표면 처리제를 비함유인 것도 적합하다. 【선택도】도 2 | [ABSTRACT] [Technical problem] Sintering temperature be low, and control a viscosity rise of a paste, and also provide the made copper content particulate aggregate which makes wiring density high. [Means for Solution]Including copper, a plurality of particulates whose particle diameter is 10 nm or more and 600 nm or less gather, and a copper content particulate aggregate of this invention is formed. As for this particulate aggregate, the heat contraction start temperature under a 1% hydrogen-99% nitrogen atmosphere is above 80℃ and below 300℃, and, in more than 1.0μ m, particle diameter is below 10.0μ m. It is preferred for this particulate aggregate that an organic polymer material is further included. It is also preferred not to contain the finishing agent which consists of organic acid. [Chosen drawing] Drawing 2 | 【청구항1】 구리를 포함하고 입자 지름이 10 nm 이상 600 nm이하인 복수의 미립자가 집합해서 형성된 구리 함유 미립자 집합체로서, 1 vol%수소-99 vol%질소 분위기 하에서의 열수축 개시 온도가 80℃이상 300℃이하이며 입자 지름이 1.0μm 이상 10.0μm이하인 구리 함유 미립자 집합체. | [Claim1] It is the copper content particulate aggregate which a plurality of particulates whose particle diameter is 10 nm or more and 600 nm or less gathered, and was formed including copper, 1vol% hydrogen-99vol% -- the copper content particulate aggregate whose particle diameter the heat contraction start temperature under a nitrogen atmosphere is above 80℃ and below 300℃, and is below 10.0μ m in more than 1.0μ m. | 【청구항1】 구리를 포함하고 입자 지름이 10 nm 이상 600 nm이하인 복수의 미립자가 집합해서 형성된 구리 함유 미립자 집합체로서, 1 vol%수소-99 vol%질소 분위기 하에서의 열수축 개시 온도가 80℃이상 300℃이하이며 입자 지름이 1.0μm 이상 10.0μm이하인 구리 함유 미립자 집합체. ¦ 【청구항6】 구리를 포함하고 입자 지름이 10 nm 이상 600 nm이하인 복수의 미립자를 분무 건조법으로 부가하고, 상기 미립자를 집합시키는 공정을 가지는 구리 함유 미립자 집합체 제조 방법. | [Claim1] It is the copper content particulate aggregate which a plurality of particulates whose particle diameter is 10 nm or more and 600 nm or less gathered, and was formed including copper, 1vol% hydrogen-99vol% -- the copper content particulate aggregate whose particle diameter the heat contraction start temperature under a nitrogen atmosphere is above 80℃ and below 300℃, and is below 10.0μ m in more than 1.0μ m. ¦ [Claim6] A manufacturing method of the copper content particulate aggregate which has a process which gives a plurality of particulates whose particle diameter is 10 nm or more and 600 nm or less to spray drying process, and gathers the particulate including copper. | [기술분야] 본 발명은 구리 함량 입자 집합체의 제조 방법에 관한 것이며, 전자 회로 배선에 적용될 수 있다. [해결과제] 본 발명은 종래의 구리 입자에서 페이스트의 높은 소결 온도 및 점도 상승의 문제를 해결하고자 한다. [해결수단] 본 발명은 특정 입자 직경 및 열 수축 시작 온도를 갖는 구리 함량 미립자 집합체를 포함한다. [특징] 여기서 주요 특징은 페이스트의 낮은 열 수축 시작 온도 및 제어된 점도 상승이다. [효과] 따라서, 본 발명은 구리 함량 미립자 집합체의 제조 방법을 개선하고 전자 회로에서 배선 밀도를 향상시킨다. | 2013-236791 | 2013-11-15 | 2015-096637 | 2015-05-21 |  |  | MITSUI MINING & SMELTING CO LTD | 佐々木 隆史 ¦ 児平 寿博 ¦ 森 裕輝 ¦ 青木 慎司 ¦ 箕輪 光 |  |  |  | 0 |  | 3 | JP6839568B2(FE) ¦ JP6688659B2(FE) ¦ JP6004034B1(FE) | 16770415 | JP2015-096637A | 1 | 취하 |  | 2215034000606
KR | KR | P | B1 | 고분자 용액을 이용한 구리 나노입자 제조 방법 | 고분자 용액을 이용한 구리 나노입자 제조 방법에 대하여 개시한다. 본 발명에 따른 구리 나노입자 제조 방법은 히드록시기(-OH)를 함유하는 고분자가 용해된 제1 용액에, 구리 이온을 함유하는 제2 용액을 혼합하여 혼합 용액을 형성하는 단계; 상기 혼합 용액을 건조하여 겔 상태의 구리 전구체를 형성하는 단계; 및 상기 겔 상태의 구리 전구체를 열처리하여, 구리 전구체에 포함된 고분자를 제거하면서 구리를 결정화시키는 단계;를 포함하는 것을 특징으로 한다. | Disclosed is a method for manufacturing copper nanoparticles using a polymer solution. According to the present invention, the method for manufacturing copper nanoparticles comprises the steps of: mixing a second solution containing copper ions with a first solution in which a polymer containing a hydroxyl group (-OH) is dissolved, and forming a mixed solution; drying the mixed solution and forming a copper precursor in a gel condition; and treating the copper precursor in the gel condition by heat, removing the polymer included in the copper precursor, and crystallizing copper. | 히드록시기(-OH)를 함유하는 고분자가 용해된 제1 용액에, 구리 이온을 함유하는 제2 용액을 혼합하여 혼합 용액을 형성하는 단계; 상기 혼합 용액을 건조하여 겔 상태의 구리 전구체를 형성하는 단계; 및 상기 겔 상태의 구리 전구체를 열처리하여, 구리 전구체에 포함된 고분자를 제거하면서 구리를 결정화시키는 단계;를 포함하고, 상기 히드록시기를 함유하는 고분자의 사용량은 하기 식을 따르는 것을 특징으로 하는 고분자 용액을 이용한 구리 나노입자 제조 방법. B = B1 × B2 3 ≤ A / B ≤ 5 A : 제2 용액의 총 양전하 수 B : 제1 용액의 총 히드록시기 수 B1 : 고분자에 포함된 단량체의 수 B2 : 단량체에 포함된 히드록시기 | A copper nanoparticle manufacturing method comprising the steps of: in the first solution in which the polymer containing the hydroxy radical (-OH) is dissolved, the copper precursor of the gel state and step of forming the mixture the second solution containing the copper ion is mixed: the step of forming the copper precursor of the gel state the mixture is constructed: is heat-treated; the step of crystallizing the copper it removes is included; and the used amount of the polymer containing the hydroxy radical using the macromolecular solution which follows the following equation.<BR\/> B = B1 × B23 ≤ A / B ≤ 5A: the total positive charge number of the second solution B: the total hydroxy radical number of the first solution B1: the number of monomer included in the polymers B2: the hydroxy radical included in the monomer. | 1. 히드록시기(-OH)를 함유하는 고분자가 용해된 제1 용액에, 구리 이온을 함유하는 제2 용액을 혼합하여 혼합 용액을 형성하는 단계; 상기 혼합 용액을 건조하여 겔 상태의 구리 전구체를 형성하는 단계; 및 상기 겔 상태의 구리 전구체를 열처리하여, 구리 전구체에 포함된 고분자를 제거하면서 구리를 결정화시키는 단계;를 포함하고, 상기 히드록시기를 함유하는 고분자의 사용량은 하기 식을 따르는 것을 특징으로 하는 고분자 용액을 이용한 구리 나노입자 제조 방법. B = B1 × B2 3 ≤ A / B ≤ 5 A : 제2 용액의 총 양전하 수 B : 제1 용액의 총 히드록시기 수 B1 : 고분자에 포함된 단량체의 수 B2 : 단량체에 포함된 히드록시기 | 1. A copper nanoparticle manufacturing method comprising the steps of: in the first solution in which the polymer containing the hydroxy radical (-OH) is dissolved, the copper precursor of the gel state and step of forming the mixture the second solution containing the copper ion is mixed: the step of forming the copper precursor of the gel state the mixture is constructed: is heat-treated; the step of crystallizing the copper it removes is included; and the used amount of the polymer containing the hydroxy radical using the macromolecular solution which follows the following equation.<BR\/> B = B1 × B23 ≤ A / B ≤ 5A: the total positive charge number of the second solution B: the total hydroxy radical number of the first solution B1: the number of monomer included in the polymers B2: the hydroxy radical included in the monomer. | [기술분야] 본 발명은 고분자 용액을 이용한 구리 나노입자 제조방법에 관한 것으로, 다른 금속 나노입자의 제조에 적용될 수 있다. [해결과제] 본 발명은 넓은 비표면적을 갖는 저온에서 구리 나노입자를 제조하는 방법을 제공하는 것을 목표로, 고온에서 구리 나노입자를 합성하는 것과 관련된 높은 제조 비용의 문제를 해결하고자 한다. [해결수단] 본 발명은 하이드록시 라디칼을 가진 중합체를 포함하는 제 1 용액과 구리 이온을 포함하는 제 2 용액의 혼합물을 형성하는 단계, 겔 상태에서 구리 전구체를 형성하는 단계, 및 열처리를 통해 구리를 결정화하는 단계를 포함한다. [특징] 여기서 주된 특징은 고분자 용액에서 구리 전구체를 형성하기 위해 히드록시 라디칼을 함유하는 중합체의 사용이며, 저온에서 높은 비표면적을 갖는 구리 나노입자의 제조를 가능하게 한다. [효과] 따라서, 본 발명은 저온에서 높은 비표면적을 갖는 나노 입자의 합성을 가능하게 함으로써 구리 나노 입자의 생산을 개선시키고, 상기 제조 공정을 향상시키고 비용을 감소시킨다. | 10-2013-0151405 | 2013-12-06 |  |  | 10-1522734 | 2015-05-18 | 주식회사 아이엠티에스 | 박찬석 |  |  |  | 4 | CN102581294B(BE) ¦ KR10-1074152B1(BE) ¦ KR10-0853199B1 ¦ KR10-0436836B1(BE) | 2 | KR10-2316043B1(FE) ¦ KR10-1736656B1(FE) | 24148679 | KR10-1522734B1 | 1 | 소멸(등록료불납) | 주식회사 아이엠티에스 | 3515222000317
JP | JP | P | A | 은피복 동분 및 그 제조 방법 및 도전성 페이스트 | 【요약】 【과제】은의 비율을 높이지 않고 우수한 도전성을 가지며, 상기 도전성 경시 변화가 적은 도전막을 형성할 수 있는 은 피복 구리 분말 및 은 피복 구리 분말 제조 방법 및 상기 은 피복 구리 분말을 이용한 도전성 페이스트의 제공. 【해결 수단】구리 분말에 은을 피복해서 이루어지는 은 피복 구리 분말의 표면에 인을 함유하는 화합물을 적어도 가지고 인의 함유량이 0.01 질량%이하인 은 피복 구리 분말이다. 상기 인을 함유하는 화합물이 피트산인 양태 등이 바람직하다. 【선택도】없음 | [ABSTRACT] [Technical problem] Offer of the conductive paste using the manufacturing method of the silver covering copper powder which has the outstanding conductivity and can form an electric conduction film with few the conductive variations per hour without raising a silver rate, and silver covering copper powder, and the above-mentioned silver covering copper powder. [Means for Solution]It has at least a compound which contains Lynn on the surface of silver covering copper powder which covers silver to copper powder, and is silver covering copper powder whose content of Lynn is below the 0.01 mass %. The mode etc. whose compound containing above-mentioned Lynn is phytic acid are preferred. [Chosen drawing] Nothing | 【청구항1】 구리 분말에 은을 피복해서 이루어지는 은 피복 구리 분말의 표면에 인을 함유하는 화합물을 적어도 가지고 인의 함유량이 0.01 질량%이하인 것을 특징으로 하는 은 피복 구리 분말. | [Claim1] Silver covering copper powder which has at least a compound which contains Lynn on the surface of the silver covering copper powder which covers silver to copper powder, and is characterized by the content of Lynn being below the 0.01 mass %. | 【청구항1】 구리 분말에 은을 피복해서 이루어지는 은 피복 구리 분말의 표면에 인을 함유하는 화합물을 적어도 가지고 인의 함유량이 0.01 질량%이하인 것을 특징으로 하는 은 피복 구리 분말. ¦ 【청구항8】 구리 분말의 표면에 은을 피복해서 이루어지는 은 피복 구리 분말을 피트산으로 표면 처리하는 제1 표면 처리 공정을 적어도 포함하고 상기 제 1 표면 처리 공정 후의 은 피복 구리 분말의 인의 함유량이 0.01 질량%이하인 것을 특징으로 하는 은 피복 구리 분말 제조 방법. | [Claim1] Silver covering copper powder which has at least a compound which contains Lynn on the surface of the silver covering copper powder which covers silver to copper powder, and is characterized by the content of Lynn being below the 0.01 mass %. ¦ [Claim8] A manufacturing method of the silver covering copper powder characterized by the content of Lynn in the silver covering copper powder after the 1st above-mentioned surface treatment process being below the 0.01 mass % including at least the 1st surface treatment process that carries out the surface treatment of the silver covering copper powder which covers silver on the surface of copper powder with phytic acid. | [기술분야] 본 발명은 은 피복 구리 분말, 이를 위한 제조 방법, 및 전자 부품 및 전자기 차폐 재료와 같은 응용을 위해 이 은 피복 구리 분말을 이용하는 전도성 페이스트에 관한 것이다. [해결과제] 본 발명은 은 함량을 증가시키지 않고 전도성을 유지하며, 따라서 종래 기술에 비해 비용 및 성능 문제를 해결하는 은 피복 구리 분말을 제공함으로써, 성능 저하로 이어지는 전도성 페이스트에서 구리의 산화 문제를 해결하고자 한다. [해결수단] 본 발명은 전기 전도성을 손상시키지 않으면서 내산화성을 향상시키는 피트산을 함유하는 화합물을 표면에 포함하는 은 피복 구리 분말을 포함한다. [특징] 여기서 주요 특징은 산화 저항성을 제공하고 전도성 페이스트에서 낮은 전기 저항을 유지하는 피트산으로 은 피복 구리 분말의 표면 처리이다. [효과] 따라서, 본 발명은 산화를 감소시키고 전도성을 유지함으로써 전도성 페이스트의 성능을 개선하여, 보다 낮은 은 함량 및 비용 효율적인 제조를 허용한다. | 2014-197068 | 2014-09-26 | 2015-092017 | 2015-05-14 |  |  | DOWA ELECTRONICS MATERIALS CO LTD | 茂木 謙雄 ¦ 山田 佑一 ¦ 長原 愛子 ¦ 野上 徳昭 | 2013-206114 | JP | 2013-10-01 | 3 | JP5453598B2(BE) ¦ JP1988-134602A(BE) ¦ WOWO2013-089816A1(BE) | 9 | CN116060610B ¦ CN115464132B ¦ CN114101665B ¦ JP7614381B2(FE) ¦ JP7518839B2(FE) ¦ JP6982688B2(FE) ¦ JP6096261B2(FE) ¦ JP6549924B2(FE) ¦ US10807161B2 | 16766840 | JP2013-206114 ¦ JP6389091B2 | 2 | 등록 |  | 2215032000798
JP | JP | P | A1 | 은 피복 구리 분말 | 【요약】 전해법으로 얻어진 구리 분말 입자의 표면이 은 또는 은 합금으로 피복되어서 이루어지는 구성을 가지는 은 피복 구리 분말 입자로 구성되는 은 피복 구리 분말에 관한 것으로 염소를 포함하고 있어도, 도전성을 유효하게 높일 수 있다, 새로운 은 피복 구리 분말을 제공한다. 염소의 농도가 5 wtppm~250 wtppm이며 X선 광전자 분광 분석법에 의한 측정되는, 당해 은 피복 구리 분말 입자 표면에서의 Cu, CuO 및 Cu2O의 합계 Cu농도(ρCu)와 은의 농도(ρAg)와의 비율(ρCu/ρAg)이 0.12 이하인 것을 특징으로 하는 은 피복 구리 분말을 제안한다. | [ABSTRACT] Even if the surface of the copper powder particles obtained by the electrolyzing method contains chlorine about the silver covering copper powder which consists of silver covering copper powder particles which have the composition which it comes to cover with silver or a silver alloy, the new silver covering copper powder which can improve conductivity effectively is provided. the concentration of chlorine is 5wtppm~250wtppm, and it is based on an X ray photoelectron spectrometry method -- it is measured -- Cu in the silver covering copper powder particle surface concerned, Silver covering copper powder, wherein the ratio (ρ Cu/ρ Ag) of the sum total Cu concentration (ρ Cu) of CuO and Cu2O and the concentration (ρ Ag) of silver is 0.12 or less is proposed. | 【청구항1】 전해법으로 얻어진 구리 분말 입자의 표면이 은 또는 은 합금으로 피복되어서 이루어지는 구성을 가지는 은 피복 구리 분말 입자를 함유하는 은 피복 구리 분말로서, 염소의 농도가 5 wtppm~250 wtppm이며 X선 광전자 분광 분석법에 의한 측정되는, 당해 은 피복 구리 분말 입자 표면에서의 Cu, CuO 및 Cu2O의 합계 Cu농도(ρCu)와 은의 농도(ρAg)와의 비율(ρCu/ρAg)이 0.12 이하인 것을 특징으로 하는 은 피복 구리 분말. | [Claim1] The surface of the copper powder particles obtained by the electrolyzing method is silver covering copper powder containing the silver covering copper powder particles which have the composition which it comes to cover with silver or a silver alloy, the concentration of chlorine is 5wtppm~250wtppm, and it is based on an X ray photoelectron spectrometry method -- it is measured -- Cu in the silver covering copper powder particle surface concerned, Silver covering copper powder, wherein the ratio (ρ Cu/ρ Ag) of the sum total Cu concentration (ρ Cu) of CuO and Cu2O and the concentration (ρ Ag) of silver is 0.12 or less. | 【청구항1】 전해법으로 얻어진 구리 분말 입자의 표면이 은 또는 은 합금으로 피복되어서 이루어지는 구성을 가지는 은 피복 구리 분말 입자를 함유하는 은 피복 구리 분말로서, 염소의 농도가 5 wtppm~250 wtppm이며 X선 광전자 분광 분석법에 의한 측정되는, 당해 은 피복 구리 분말 입자 표면에서의 Cu, CuO 및 Cu2O의 합계 Cu농도(ρCu)와 은의 농도(ρAg)와의 비율(ρCu/ρAg)이 0.12 이하인 것을 특징으로 하는 은 피복 구리 분말. ¦ 【청구항2】 덴드라이트상을 나타내는 덴드라이트상 구리 분말 입자의 표면이 은 또는 은 합금으로 피복되어서 이루어지는 구성을 가지는 은 피복 구리 분말 입자를 함유하는 은 피복 구리 분말로서, 염소의 농도가 5 wtppm~250 wtppm이며 X선 광전자 분광 분석법에 의한 측정되는, 당해 은 피복 구리 분말 입자 표면에서의 Cu, CuO 및 Cu2O의 합계 Cu농도(ρCu)와 은의 농도(ρAg)와의 비율(ρCu/ρAg)이 0.12 이하인 것을 특징으로 하는 은 피복 구리 분말. | [Claim1] The surface of the copper powder particles obtained by the electrolyzing method is silver covering copper powder containing the silver covering copper powder particles which have the composition which it comes to cover with silver or a silver alloy, the concentration of chlorine is 5wtppm~250wtppm, and it is based on an X ray photoelectron spectrometry method -- it is measured -- Cu in the silver covering copper powder particle surface concerned, Silver covering copper powder, wherein the ratio (ρ Cu/ρ Ag) of the sum total Cu concentration (ρ Cu) of CuO and Cu2O and the concentration (ρ Ag) of silver is 0.12 or less. ¦ [Claim2] It is silver covering copper powder in which the surface of the dendrite-like copper powder particles which present the shape of a dendrite contains the silver covering copper powder particles which have the composition which it comes to cover with silver or a silver alloy, the concentration of chlorine is 5wtppm~250wtppm, and it is based on an X ray photoelectron spectrometry method -- it is measured -- Cu in the silver covering copper powder particle surface concerned, Silver covering copper powder, wherein the ratio (ρ Cu/ρ Ag) of the sum total Cu concentration (ρ Cu) of CuO and Cu2O and the concentration (ρ Ag) of silver is 0.12 or less. | [기술분야] 본 발명은 전도성 페이스트와 같은 전도성 재료로서 편리하게 사용될 수 있는 은 피복 구리 분말에 관한 것이다. [해결과제] 본 발명은 은을 균일하게 피복하고 은 피복 구리 분말 입자 표면에서 구리의 비율을 감소시킴으로써, 염소가 포함되더라도 전도성을 효과적으로 향상시키는 문제를 해결하고자 한다. [해결수단] 본 발명은 상기 전기 분해 방법에 의해 획득된 상기 구리 분말 입자의 상기 표면이 은 또는 은 합금으로 커버되는 상기 조성물을 가지는 상기 은 커버링 구리 분말 입자를 포함하는 은 커버링 구리 분말을 포함한다. [특징] 여기서 주된 특징은 덴드라이트(dendrite)와 같이 바람직한 은 피복 구리 분말 입자의 형상이다. [효과] 본 발명은 은을 균일하게 커버하고 은 커버링 구리 분말 입자 표면에서 구리의 비율을 감소시킴으로써 염소가 포함되더라도 전도성을 효과적으로 개선한다. | 2015-538205 | 2014-10-20 | WO2015-060258 | 2015-04-30 |  |  | MITSUI MINING & SMELTING CO LTD | 藤本 卓 ¦ 脇森 康成 ¦ 林 富雄 | 2013-220786 | JP | 2013-10-24 | 12 | JP5868752B2(BE) ¦ JP5631910B2(BE) ¦ JP5701695B2(BE) ¦ JP6166012B2(BE) ¦ JP2009-191321A(BE) ¦ JP4687599B2(BE) ¦ JP2008-019475A(BE) ¦ JP1999-189813A(BE) ¦ JP1994-076609B2(BE) ¦ JP1989-247584A ¦ WOWO2012-046666A1(BE) ¦ WOWO2009-060803A1(BE) | 0 |  | 17063717 | JP2013-220786 ¦ JP2017-002401A ¦ JP6278969B2 ¦ WOWO2015-060258A1 | 4 | 등록 |  | 2517010001815
KR | KR | P | A | 은이 코팅된 구리입자의 제조방법 | 본 출원은 은이 코팅된 구리입자의 제조방법, 그에 의하여 제조된 은이 코팅된 구리입자 및 그를 포함하는 전도성 페이스트에 관한 것으로서, 본 출원의 제조 방법에 의하면, 균일한 두께로 코팅된 은이 코팅된 구리입자를 제조할 수 있을 뿐만 아니라, 상기 방법에 의하여 제조된 은이 코팅된 구리 입자를 포함하는 전도성 페이스트는, 열처리 후 구리 입자의 제 2 은코팅층이 녹아 발생하는 구리 입자 간의 연결 현상이 일어나더라도 제 1 은코팅층으로 인하여 구리가 외부로 노출되지 않음으로써 산화를 막을 수 있어 전도성이 우수한 효과가 있다. | The present invention relates to a preparation method of copper particle coated with silver and relates to copper particles prepared by the method thereof, and a conductive paste including the particles. The present invention can prepare the copper particles coated with silver in a uniform thickness, and the conductive paste including copper particles prepared by the method can prevent oxidation and has excellent effects on the conductivity as the copper is not exposed to the outside by virtue of a first silver-coated layer even if the connection between copper particles occurs resulting from their melting from a second silver-coated layer after the heat treatment. | 구리 입자의 표면에 제 1 은코팅층을 형성하는 단계; 및 표준환원전위 값이 -0.23V 이하인 환원제의 존재 하에서, 상기 제 1 은코팅층 상에 제 2 은코팅층을 형성하는 단계를 포함하는 은이 코팅된 구리 입자의 제조방법. | The manufacturing method of the copper particle in which the silver including the step of forming the first silver coating layer in the surface of the copper particle, and the step of forming the second silver coating layer on the first silver coating layer under the presence of the reducing agent is coated. As to the step of, the standard reduction potential value is -0.23V or less. | 1. 구리 입자의 표면에 제 1 은코팅층을 형성하는 단계; 및 표준환원전위 값이 -0.23V 이하인 환원제의 존재 하에서, 상기 제 1 은코팅층 상에 제 2 은코팅층을 형성하는 단계를 포함하는 은이 코팅된 구리 입자의 제조방법. | 1. The manufacturing method of the copper particle in which the silver including the step of forming the first silver coating layer in the surface of the copper particle, and the step of forming the second silver coating layer on the first silver coating layer under the presence of the reducing agent is coated. As to the step of, the standard reduction potential value is -0.23V or less. | [기술분야] 본 발명은 은이 코팅된 구리 입자의 제조 방법 및 이를 포함하는 도전성 페이스트에 관한 것이다. [해결과제] 본 발명은 구리 입자와 같은 더 저렴한 전도성 금속 입자의 사용을 고려하지만 산화 및 감소된 전기 전도도의 문제를 해결함으로써 Ag 페이스트에 사용되는 고가의 은 입자의 문제를 해결하고자 한다. [해결수단] 본 발명은 은으로 코팅된 구리 입자를 제조하는 방법을 포함하며, 상기 구리 입자 상에 제 1 은 코팅층을 형성하는 단계, 및 상기 제 1 은 코팅층 상에 제 2 은 코팅층을 형성하는 단계를 포함한다. [특징] 여기서 주된 특징은 구리 입자 상에 제1 은 코팅층을 형성하여 균일한 두께를 보장하고 산화를 방지하는 것이다. [효과] 본 발명은 은으로 코팅된 구리 입자를 사용함으로써 전도성 페이스트의 전도성 및 제조 비용을 개선한다. | 10-2014-0142439 | 2014-10-21 | 10-2015-0045903 | 2015-04-29 |  |  | 주식회사 엘지화학 | 신종민 ¦ 변영창 ¦ 최재훈 ¦ 서정현 ¦ 인준호 | 10-2013-0125459 | KR | 2013-10-21 | 6 | KR10-1514890B1 ¦ KR10-1295415B1 ¦ KR10-2011-0059946A(BE) ¦ KR10-0970805B1(BE) ¦ KR10-0292944B1 ¦ US5945158A(BE) | 8 | CN111304640B ¦ EP3466570B1 ¦ JP7361158B2(FE) ¦ JP2021-021146A(FE) ¦ KR10-2344652B1(FE) ¦ KR10-2271692B1(FE) ¦ KR10-1789213B1 ¦ KR10-1759400B1(FE) | 24139491 | KR10-1651335B1 ¦ KR10-2013-0125459 | 2 | 등록 |  | 3515183000710
JP | JP | P | A | 플레이크형 동분 및 그 제조 방법 | 【요약】 【과제】우수한 도전성을 갖는 도전막을 형성할 수 있는 플레이크형 구리 분말 및 플레이크형 구리 분말 제조 방법 제공. 【해결 수단】X선 회절법에 의한 X선 입자 지름이 , Cu (111) 면에서 60 nm이하인 플레이크형 구리 분말, X선 입자 지름이 , Cu (111) 면에서 46 nm이하인 양태, X선 입자 지름이 , Cu (200) 면에서 40 nm이하인 양태 등이 바람직하다. 【선택도】없음 | [ABSTRACT] [Technical problem] Offer of the manufacturing method of the flakes-like copper powder which can form the electric conduction film which has the outstanding conductivity, and flakes-like copper powder. [Means for Solution]A mode whose flakes-like copper powder whose X ray particle diameter by an X-ray diffraction method is 60 nm or less in Cu (111) side and X ray particle diameter are 46 nm or less in Cu (111) side, a mode whose X ray particle diameter is 40 nm or less in Cu (200) side, etc. are preferred. [Chosen drawing] Nothing | 【청구항1】 X선 회절법에 의한 X선 입자 지름이 , Cu (111) 면에서 60 nm이하임을 특징으로 하는 플레이크형 구리 분말. | [Claim1] Flakes-like copper powder to which the X ray particle diameter by an X-ray diffraction method is characterized by being 60 nm or less in Cu (111) side. | 【청구항1】 X선 회절법에 의한 X선 입자 지름이 , Cu (111) 면에서 60 nm이하임을 특징으로 하는 플레이크형 구리 분말. ¦ 【청구항6】 전기 분해법에 의해 얻어진 주사형 전자현미경의 측정에 의한 장축 평균 길이 L와 단축 평균 길이 d의 비 (L/d)가 3 이상의 전해 구리 분말을 편평화 처리함으로써, X선 회절법에 의한 X선 입자 지름이 , Cu (111) 면에서 60 nm이하인 플레이크형 구리 분말로 하는 것을 특징으로 하는 플레이크형 구리 분말 제조 방법. | [Claim1] Flakes-like copper powder to which the X ray particle diameter by an X-ray diffraction method is characterized by being 60 nm or less in Cu (111) side. ¦ [Claim6] The ratio (L/d) of long axis average length L by measurement of the scanning electron microscope obtained by the electrolyzing method and short axis average length d three or more electrolysis copper powder by carrying out flat processing, A manufacturing method of flakes-like copper powder, wherein the X ray particle diameter by an X-ray diffraction method considers it as the flakes-like copper powder which is 60 nm or less in Cu (111) side. | [기술분야] 본 발명은 전자 부품, 회로, 전자파 차폐 필름, 전자파 차폐 재료, 및 전도성 페이스트에 적용될 수 있는 구리 분말과 박편과 같은 구리 분말의 제조 방법에 관한 것이다. [해결과제] 본 발명은 구리 분말과 같은 박편 및 구리 분말과 같은 박편의 제조 방법을 제공함으로써, 금계 페이스트에서 높은 금속 가격 및 이동, 및 납계 페이스트에서 전도도가 악화되고 산화되는 문제를 해결하고자 한다. [해결수단] 본 발명은 전기분해 구리 분말 제조 공정, 플랫 공정, 및 은 피복 공정을 포함하는 박편 유사 구리 분말의 제조 방법을 포함한다. [특징] 여기서 주된 특징은 전기분해 구리 분말 제조 공정, 평면 가공, 은 피복 공정을 포함하는 구리 분말과 같은 박편의 제조 방법이다. [효과] 따라서, 본 발명은 구리 분말과 같은 박편 및 구리 분말과 같은 박편의 제조 방법을 제공함으로써 전기 전도 필름의 전도도 및 전도도 안정성을 개선한다. | 2014-063167 | 2014-03-26 | 2015-071819 | 2015-04-16 |  |  | DOWA ELECTRONICS MATERIALS CO LTD | 茂木 謙雄 ¦ 山田 佑一 ¦ 長原 愛子 ¦ 野上 徳昭 | 2013-182756 | JP | 2013-09-04 | 3 | JP5759688B2(BE) ¦ JP4868716B2(BE) ¦ JP4779134B2(BE) | 2 | JP7018551B1(FE) ¦ JP6654880B2(FE) | 16750397 | JP2013-182756 ¦ JP6096143B2 ¦ JP6167060B2 | 3 | 등록 |  | 2215025001031
JP | JP | P | A1 | 금속체의 접합 방법 및 금속체의 접합 구조 | 【요약】 밀착력이 우수한 금속체의 접합 방법 및 금속체의 접합 구조를 제공한다. 본 발명의 금속체 접합 방법은 금속체로서, 원자빈 구멍 및/또는 전위를 일으키는 가공을 한 가공층 11을 가지는 제1 피접합재 1을 준비하는 공정과 상기 제 1 피접합재 1의 상기 가공층 11과 제2 피접합재 2 사이에 금속 미립자 3을 공급하는 공정과 상기 제 1 피접합재 1과 상기 제 2 피접합재 2를 접합하는 공정을 가진다. 본 발명의 금속체 접합 구조는 적어도 하나의 주면에 원자빈 구멍 및/또는 전위를 가지는 가공층 11을 가지는 금속으로 구성되는 제1 피접합재 1과 가공층 11상에 형성된 금속 미립자 소결체와 금속 미립자 소결체를 통해 제1 피접합재 1과 접합된 제2 피접합재 2를 가진다. | [ABSTRACT] The joining method of a metal object and the joining structure of a metal object excellent in adhesion power are provided. The process for which the 1st jointed material 1 that has the processing layer 11 which the joining method of the metal object of this invention is a metal object, and gave processing which produces an atomic vacancy and/or transposition is prepared, It has the process of joining the process of supplying the metal particulates 3 between the above-mentioned processing layer 11 of the 1st above-mentioned jointed material 1, and the 2nd jointed material 2, and the 1st above-mentioned jointed material 1 and the 2nd above-mentioned jointed material 2. The 1st jointed material 1 in which the joining structure of the metal object of this invention consists of metal which has the processing layer 11 which has an atomic vacancy and/or transposition in the principal surface of at least 1 side, It has the 1st jointed material 1 and the 2nd joined jointed material 2 via the metal particulate sintered compact formed on the processing layer 11, and a metal particulate sintered compact. | 【청구항1】 원자빈 구멍 및/또는 전위를 일으키는 가공을 한 가공층을 가지는 금속으로 구성되는 제1 피접합재를 준비하는 공정과 상기 제 1 피접합재의 상기 가공층과 제2 피접합재 사이에 금속 미립자를 공급하는 공정과 상기 금속 미립자를 통해 상기 제 1 피접합재와 상기 제 2 피접합재를 접합하는 공정을 가지는 것을 특징으로 하는 금속체의 접합 방법. | [Claim1] The process for which the 1st jointed material consisting of the metal which has the processing layer which gave processing which produces an atomic vacancy and/or transposition is prepared, A joining method of the metal object having the process of supplying metal particulates between the above-mentioned processing layer of the 1st above-mentioned jointed material, and the 2nd jointed material, and the process of joining the 1st above-mentioned jointed material and the 2nd above-mentioned jointed material via the above-mentioned metal particulates. | 【청구항1】 원자빈 구멍 및/또는 전위를 일으키는 가공을 한 가공층을 가지는 금속으로 구성되는 제1 피접합재를 준비하는 공정과 상기 제 1 피접합재의 상기 가공층과 제2 피접합재 사이에 금속 미립자를 공급하는 공정과 상기 금속 미립자를 통해 상기 제 1 피접합재와 상기 제 2 피접합재를 접합하는 공정을 가지는 것을 특징으로 하는 금속체의 접합 방법. ¦ 【청구항12】 적어도 하나의 주면에 원자빈 구멍 및/또는 전위를 가지는 가공층을 가지는 금속으로 구성되는 제1 피접합재와 상기 가공층상에 형성된 금속 미립자 소결체와 상기 금속 미립자 소결체를 통해 상기 제 1 피접합재와 접합된 제2 피접합재를 가지는 금속체의 접합 구조. | [Claim1] The process for which the 1st jointed material consisting of the metal which has the processing layer which gave processing which produces an atomic vacancy and/or transposition is prepared, A joining method of the metal object having the process of supplying metal particulates between the above-mentioned processing layer of the 1st above-mentioned jointed material, and the 2nd jointed material, and the process of joining the 1st above-mentioned jointed material and the 2nd above-mentioned jointed material via the above-mentioned metal particulates. ¦ [Claim12] Joining structure of the metal object which has the 1st above-mentioned jointed material and the 2nd joined jointed material via the 1st jointed material consisting of the metal which has a processing layer which has an atomic vacancy and/or transposition in the principal surface of at least 1 side, the metal particulate sintered compact formed on the above-mentioned processing layer, and the above-mentioned metal particulate sintered compact. | [기술분야] 본 발명은 금속 물체의 접합 방법 및 금속 물체의 접합 구조, 특히 기판, 반도체 장치, 회로 기판, 및 세라믹 기판의 전극과 같은 금속 물체를 접합하기 위한 접합 구조에 관한 것이다. [해결과제] 본 발명은 특히 Ag 페이스트를 접합 부재로서 사용하는 경우에 금속 물체들 사이의 낮은 접착력 및 약한 접합의 문제를 해결하고자 한다. [해결수단] 본 발명은 처리 층을 가진 제 1 접합 재료의 제조, 금속 미립자 공급, 및 상기 금속 미립자를 통해 상기 제 1 접합 재료와 제 2 접합 재료를 접합하는 것을 포함하는 금속 물체의 접합 방법을 포함한다. [특징] 여기서 주요 특징은 확산 및 접착력을 촉진하기 위해 제1 접합 재료의 표면 상에 원자 공핍 및/또는 전치(transposition)를 갖는 처리 층을 제공하는 것이다. [효과] 따라서, 본 발명은 확산을 촉진하고 금속 미립자와 제1 접합 재료 사이에 결합 링크를 형성함으로써 저온에서의 접착력 및 접합을 개선한다. | 2015-541361 | 2013-10-09 | WO2015-052791 | 2015-04-16 |  |  | FURUKAWA ELECTRIC CO LTD ¦ FUJI ELECTRIC CO LTD | 児島 直之 ¦ 佐藤 俊一郎 ¦ 日笠 和人 ¦ 藤原 英道 ¦ 塩川 国夫 ¦ 浅井 竜彦 ¦ 外薗 洋昭 |  |  |  | 7 | JP5670924B2(BE) ¦ JP4795483B1(BE) ¦ JP5502434B2(BE) ¦ JP4872663B2(BE) ¦ JP1990-085307A(BE) ¦ JP1979-064051A(BE) ¦ JP1974-046556 A (미포함) | 0 |  | 5032599 | EP3056303B1 ¦ JP6258954B2 ¦ WOWO2015-052791A1 | 3 | 등록 |  | 2517010001010
JP | JP | P | A | 도전성 페이스트, 금속 박막 제조 방법 및 금속 박막 | 【요약】 【과제】 과열 수증기 처리에 의한 소성 방법으로 도전성 금속 박막을 제조할 수 있고 소성 온도를 낮추는 것이 가능하며 내열성을 가지지 않는 기재에도 넓게 적용할 수 있는 도전성 페이스트를 제공한다. 【해결 수단】 가수분해성 보호제로 보호된 금속 나노 입자를 함유하는 과열 수증기 처리용 도전성 페이스트, 상기 도전성 페이스트를 이용하여 도막을 형성하고 이어서 상기 도막에 과열 수증기에 의한 가열 처리를 해 금속 박막을 얻는, 금속 박막 제조 방법. 【선택도】없음 | [ABSTRACT] [Technical problem] The conductive paste which it is possible to be able to manufacture a conductive metal thin film with the burning method by overheating steam treatment, and to lower calcination temperature, and can be widely applied also to the substrate which does not have heat resistance is provided. [Means for Solution]A manufacturing method of a metal thin film which forms a coat using conductive paste for overheating steam treatment containing a metal nanoparticle protected by hydrolytic protecting agent, and the conductive paste, subsequently to the coat, performs heat-treatment by overheating vapor, and obtains a metal thin film. [Chosen drawing] Nothing | 【청구항1】 가수분해성 보호제로 보호된 금속 나노 입자를 함유하는, 과열 수증기 처리용 도전성 페이스트. | [Claim1] Conductive paste for overheating steam treatment containing the metal nanoparticle protected by the hydrolytic protecting agent. | 【청구항1】 가수분해성 보호제로 보호된 금속 나노 입자를 함유하는, 과열 수증기 처리용 도전성 페이스트. | [Claim1] Conductive paste for overheating steam treatment containing the metal nanoparticle protected by the hydrolytic protecting agent. | [기술분야] 본 발명은 과열 증기 처리에 의해 소성 온도가 낮은 전도성 금속 박막을 제조하는데 사용될 수 있는 가수분해 보호제에 의해 보호된 금속 나노 입자를 함유하는 전도성 페이스트에 관한 것이다. [해결과제] 본 발명은 금속 나노입자를 포함하는 전도성 페이스트를 이용하여 비저항이 낮고 소성온도가 낮은 전도성 금속 박막을 얻는 기술적 문제를 해결하고자 한다. [해결수단] 본 발명은 가수분해 보호제, 용매, 및 환원제에 의해 보호된 금속 나노 입자를 함유하는 전도성 페이스트를 포함한다. [특징] 여기서 주요 특징은 전도성 페이스트에서 금속 나노입자를 보호하기 위한 가수분해 보호제의 사용이다. [효과] 따라서, 본 발명은 가수분해 보호제에 의해 보호된 금속 나노 입자를 함유하는 전도성 페이스트를 사용함으로써 상기 전도성을 개선시키고 상기 금속 박막의 상기 소성 온도를 낮춘다. | 2013-201255 | 2013-09-27 | 2015-069750 | 2015-04-13 |  |  | TOYOBO CO LTD | 今橋 聰 ¦ 小木 浩二 ¦ 木南 万紀 |  |  |  | 0 |  | 0 |  | 16748712 | JP2015-069750A | 1 | 취하 |  | 2215024006588
KR | KR | P | A | 복합 구리입자 및 그 제조방법 | 본 발명의 복합 구리입자는, 구리로 이루어지는 코어 입자; 및 상기 코어 입자의 표면에 배치된, 구리와 주석의 합금으로 이루어지는 피복층;을 가지며, 누적 체적 50용량%에서의 체적 누적 입경 D50이 0.1∼10.0㎛이다. 상기 합금은 CuSn인 것이 바람직하다. 주석을 3.0∼12.0질량% 함유하는 것도 바람직하다. 이 복합 구리입자는 구리로 이루어지는 코어 입자 및 주석원의 화합물을 포함하는 수성 슬러리와, 주석의 환원제를 혼합하고, 상기 코어 입자의 표면에 구리와 주석의 합금으로 이루어지는 피복층을 형성함으로써 바람직하게 제조된다. | The complex copper particle of the present invention has the core particle, consisting of the copper the copper and the coating layer consisting of the alloy of tin arranged in the surface of the core particle. And the volume accumulation particle diameter D50 at accumulated volume 50 capacity % is 0.1∼10.0㎛. It is preferable that the alloy it is the CuSn. It is desirable to contain by 3.0∼12.0 mass % tin. The composite copper particle mixes with the reducing agent of the core particle consisting of the copper and the aqueous slurry including the compound of the source of tin and tin. By forming the coating layer consisting of the alloy of tin and copper on the surface of the core particle the surface is manufactured. | 구리로 이루어지는 코어 입자; 및 상기 코어 입자의 표면에 배치된, 구리와 주석의 합금으로 이루어지는 피복층;을 가지며, 누적 체적 50용량%에서의 체적 누적 입경 D50이 0.1∼10.0㎛인 것을 특징으로 하는 복합 구리입자. | The complex copper particle, wherein the volume accumulation particle diameter D50 at accumulated volume 50 capacity % it has the core particle, consisting of the copper the copper and the coating layer consisting of the alloy of tin arranged in the surface of the core particle are 0.1∼10.0㎛. | 1. 구리로 이루어지는 코어 입자; 및 상기 코어 입자의 표면에 배치된, 구리와 주석의 합금으로 이루어지는 피복층;을 가지며, 누적 체적 50용량%에서의 체적 누적 입경 D50이 0.1∼10.0㎛인 것을 특징으로 하는 복합 구리입자. ¦ 6. 구리로 이루어지는 코어입자 및 주석원의 화합물을 포함하는 수성 슬러리; 및 주석의 환원제;를 혼합하여, 상기 코어 입자의 표면에 구리와 주석의 합금으로 이루어지는 피복층을 형성하는 공정을 가지는 것을 특징으로 하는 복합 구리입자의 제조방법. | 1. The complex copper particle, wherein the volume accumulation particle diameter D50 at accumulated volume 50 capacity % it has the core particle, consisting of the copper the copper and the coating layer consisting of the alloy of tin arranged in the surface of the core particle are 0.1∼10.0㎛. ¦ 6. The manufacturing method of the complex copper particle wherein it has the process forming the coating layer which mixes with the core particle, consisting of the copper the aqueous slurry including the compound of the source of tin and reducing agent of tin ; and is made of the alloy of tin and copper in the surface of the core particle. | [기술분야] 본 발명은 표면에 주석과 구리의 합금으로 만들어진 코팅층을 가진 복합 구리 입자에 관한 것이며 전극 사이의 전기 침투를 달성하기 위해 전기 전도성 재료에 적용될 수 있다. [해결과제] 본 발명은 종래 기술에 비해 개선된 내산화성 및 전도도 균형을 갖는 구리 입자에 대한 필요성을 해결하고자 한다. [해결수단] 본 발명은 구리로 만들어진 코어 입자와 주석과 구리의 합금으로 만들어진 코팅층을 가진 복합 구리 입자를 포함한다. [특징] 여기서 주된 특징은 주석과 구리의 합금으로 만들어진 코팅층을 갖는 복합 구리 입자이며, 내산화성 및 전도도 균형을 강화한다. [효과] 따라서, 본 발명은 구리 입자의 내산화성 및 전도도 균형을 개선한다. | 10-2014-7036952 | 2013-06-19 | 10-2015-0035805 | 2015-04-07 |  |  | 미쓰이킨조쿠주식회사 | 코히라 토시히로 ¦ 사사키 타카후미 ¦ 아오키 신지 ¦ 사카우에 타카히코 | 2012-152956 | JP | 2012-07-06 | 3 | CN102220046A(BE) ¦ JP5534745B2(BE) ¦ JP5707038B2(BE) | 0 |  | 93000261 | CN104470657A ¦ JP2012-152956 ¦ JP6182531B2 ¦ KR10-2015-0035805A ¦ TW201412435A ¦ US2015-0144849A1 ¦ WOWO2014-007064A1 | 7 | 거절 |  | 3515151001377
CN | CN | P | A | Preparation method of superfine copper powder | The invention provides a preparation method of superfine copper powder. The preparation method comprises the steps below: mixing copper salt and ethylene glycol, and adding alkaline liquor to prepare a mixed solution of which the copper concentration is 10-100g/L; heating the mixed solution to 150-250 DEG C, condensing and refluxing the ethylene glycol volatilized, condensing and recovering the rest glyoxal steam at 20-30 DEG C and reacting for 1-10h; vacuumizing reactants through solid-liquid separation and washing at the temperature of 50-100 DEG C, to prepare the superfine copper powder. The preparation process provided by the invention is low in cost and simple in flow; furthermore, the superfine copper powder is fine in granularity, the particle size is 0.3-1.5 [mu]m, the size distribution is narrow and the dispersibility is good. | 본 발명은 초미세 구리 분말의 제조 공정을 제공하고, 이하의 단계를 포함한다: 구리염과 에틸렌글리콜을 섞어 알칼리액을 넣어 구리 농도가 10~100g/L인 혼합용액을 만든다; 혼합 용액을 150-250°C로 가열하고, 휘발된 에틸렌글리콜 증기를 100-150°C로 응축 환류하고, 나머지 글리옥살 증기를 20-30°C로 응축하여 1-10시간 동안 반응시켰다; 반응물을 고액으로 분리하고 세척하고 50-100°C의 온도에서 진공 건조하여 초미세 구리 분말을 제조하였다. 본 발명은 공정 비용이 낮고, 공정이 간단하며, 얻어지는 초미세 구리 분말의 입도가 미세하고, 입경이 0.3-1.5um이며, 입도 분포가 좁고, 분산성이 좋다. | 1. a preparation method for superfine cupper powder, is characterized in that, comprises the following steps: Get mantoquita to mix with ethylene glycol, add alkali lye, be mixed with the mixed solution that copper concentration is 10 ~ 100g/L; Mixed solution is heated to 150 ~ 250 DEG C, the glycol steam of volatilization is through 100-150 DEG C of condensing reflux, and remaining glyoxal steam reclaims through 20-30 DEG C of condensation, reaction 1-10 hour; Reactant is through Separation of Solid and Liquid, and washing, vacuum drying at 50-100 DEG C of temperature, obtains superfine cupper powder. | 1.초미세 구리 분말의 제조법(preparative method)은 다음을 포함하는 것을 특징으로 하고, 이하의 순서를 포함한다: 구리염과 에틸렌글리콜을 섞어 알칼리액을 넣어 구리 농도가 10~100g/L인 혼합용액을 만든다; 혼합 용액을 150-250°C로 가열하고, 휘발된 에틸렌글리콜 증기를 100-150°C로 응축 환류하고, 나머지 글리옥살 증기를 20-30°C로 응축하여 1-10시간 동안 반응시켰다; 반응물을 고액으로 분리하고 세척하고 50-100°C의 온도에서 진공 건조하여 초미세 구리 분말을 제조하였다. | 1. a preparation method for superfine cupper powder, is characterized in that, comprises the following steps: Get mantoquita to mix with ethylene glycol, add alkali lye, be mixed with the mixed solution that copper concentration is 10 ~ 100g/L; Mixed solution is heated to 150 ~ 250 DEG C, the glycol steam of volatilization is through 100-150 DEG C of condensing reflux, and remaining glyoxal steam reclaims through 20-30 DEG C of condensation, reaction 1-10 hour; Reactant is through Separation of Solid and Liquid, and washing, vacuum drying at 50-100 DEG C of temperature, obtains superfine cupper powder. | 1.초미세 구리 분말의 제조법(preparative method)은 다음을 포함하는 것을 특징으로 하고, 이하의 순서를 포함한다: 구리염과 에틸렌글리콜을 섞어 알칼리액을 넣어 구리 농도가 10~100g/L인 혼합용액을 만든다; 혼합 용액을 150-250°C로 가열하고, 휘발된 에틸렌글리콜 증기를 100-150°C로 응축 환류하고, 나머지 글리옥살 증기를 20-30°C로 응축하여 1-10시간 동안 반응시켰다; 반응물을 고액으로 분리하고 세척하고 50-100°C의 온도에서 진공 건조하여 초미세 구리 분말을 제조하였다. | [기술분야] 본 발명은 초미세 구리 분말을 제조하기 위한 방법에 관한 것이며, 분말 야금, 촉매, 윤활제, 전기 전도성 페인트, 및 전자기 차폐 재료와 같은 다양한 산업에 적용될 수 있다. [해결과제] 본 발명은 높은 생산 비용, 복잡한 장비, 및 불량한 입자 크기 분포와 같은 초미세 구리 분말을 위한 기존의 제조 방법의 한계를 해결하고자 한다. [해결수단] 본 발명은 만토퀴타와 에틸렌 글리콜을 혼합하는 단계, 알칼리 lye를 첨가하는 단계, 및 혼합 용액을 150 내지 250 °C로 1 내지 10 시간 동안 가열하는 단계를 포함한다. [특징] 여기서 주요 특징은 환원제로서 에틸렌 글리콜의 사용이며, 이는 좁은 입자 크기 분포를 초래하고 대규모 생산을 가능하게 한다. [효과] 따라서, 본 발명은 생산 비용을 향상시키고, 기술 공정을 단순화하며, 초미세 구리 분말의 입자 크기 분포를 향상시킨다. | 2014-10712892 | 2014-12-02 | 104475750 | 2015-04-01 |  |  | GUANGXI UNIVERSITY | WU CAIYING |  |  |  | 0 |  | 0 |  | 33503180 | CN104475750A | 1 | 취하 |  | 6515213002496
JP | JP | P | A | 구리 나노 입자, 그것을 이용한 구리 나노 입자 페이스트, 구리 나노 입자 코어 셸 금속, 구리 나노 입자 제조 장치, 구리 나노 입자 제조 방법 | 【요약】 【과제】 구리염과 분산제와 환원제를 포함한 반응액을 마이크로파가 조사되는 장소에 있는 반응관을 통과시켜 구리 나노 입자를 연속 제조하고자 하면, 청동제의 거울 혹은 구리 석출물의 부착을 발생시켜, 구리 나노 입자의 연속 제조가 멈추거나 구리 나노 입자의 입자 지름의 대폭적인 편차를 초래해 버리는 등, 구리 나노 입자를 수율 자주 저비용으로 제조할 수 없다. 【해결 수단】 수산화 구리와 초산동을 같은 용제에 용해시키고 그에 분산제로서의 폴리카르복실산과 디에틸렌글리콜모노 부틸 에테르(C8H18O3) 또는2-에틸 헥사놀(C8H18O)과 도데칸(C12H26)을 혼합하고, 구리염의 환원제로서 하이드라진을 혼합한 반응액을 마이크로파 조사 캐비티를 통과시킴으로써 거울이나 석출물의 부착을 방지해 구리 나노 입자의 연속 작성을 실현했다. 【선택도】도 3 | [ABSTRACT] [Technical problem] If the reaction pipe at the place where microwave is irradiated with the reaction liquid containing 銅塩, a dispersing agent, and a reducing agent tends to be passed and it is going to carry out continuation manufacture of the copper nanoparticles, The yield is good and it cannot manufacture copper nanoparticles cheaply, such as generating adhesion of a lead mirror or a copper precipitation thing, and continuation manufacture of copper nanoparticles stopping or causing the large variation of the particle diameter of copper nanoparticles. [Means for Solution] Dissolve copper hydroxide and a cupric nitrate in the same solvent, and it mixes polycarboxylic acid, diethylene-glycol-mono butyl ether (C8H18O3) or 2-ethyl ヘキサノール (C8H18O), and ドデカン (C12H26) as a dispersing agent to it, By passing a microwave exposure cavity for the reaction liquid with which hydrazine was mixed as a reducing agent of 銅塩, adhesion of a mirror and a precipitation thing was prevented and continuation creation of copper nanoparticles was realized. [Chosen drawing] Drawing 3 | 【청구항1】 적어도 초산동과 수산화 구리와 분산제로서의 폴리카르복실산과 도데칸(C12H26)과 환원제를 포함한 반응 용액을 마이크로파를 조사하는 공간을 통과시켜 제조한 것을 특징으로 하는 구리 나노 입자. | [Claim1] Copper nanoparticles having passed the space which irradiates with microwave the reaction solution which contains a cupric nitrate, copper hydroxide, polycarboxylic acid as a dispersing agent, ドデカン (C12H26), and a reducing agent at least, and manufacturing. | 【청구항1】 적어도 초산동과 수산화 구리와 분산제로서의 폴리카르복실산과 도데칸(C12H26)과 환원제를 포함한 반응 용액을 마이크로파를 조사하는 공간을 통과시켜 제조한 것을 특징으로 하는 구리 나노 입자. ¦ 【청구항16】 적어도 초산동과 수산화 구리와 분산제로서의 폴리카르복실산과 도데칸(C12H26)과 환원제를 포함한 반응 용액을 마이크로파를 조사하는 공간을 통과시켜 구리 나노 입자를 제조하는 기구를 가지는 것을 특징으로 하는 구리 나노 입자 제조 장치. ¦ 【청구항37】 구리 나노 입자 제조 방법에 있어서 적어도 초산동과 수산화 구리와 분산제로서의 폴리카르복실산과 도데칸(C12H26)과 환원제를 포함한 반응 용액을 각각 준비하는 공정을 가지며, 추가로 이들을 마이크로파를 조사하는 공간을 통과시키고 환원 반응을 일으키는 공정을 가지는 것을 특징으로 하는 구리 나노 입자 제조 방법. | [Claim1] Copper nanoparticles having passed the space which irradiates with microwave the reaction solution which contains a cupric nitrate, copper hydroxide, polycarboxylic acid as a dispersing agent, ドデカン (C12H26), and a reducing agent at least, and manufacturing. ¦ [Claim16] A manufacture device of the copper nanoparticles having a mechanism in which pass the space which irradiates with microwave the reaction solution which contains a cupric nitrate, copper hydroxide, polycarboxylic acid as a dispersing agent, ドデカン (C12H26), and a reducing agent at least, and it manufactures copper nanoparticles. ¦ [Claim37] It has the process of preparing the reaction solution which contains a cupric nitrate, copper hydroxide, polycarboxylic acid as a dispersing agent, ドデカン (C12H26), and a reducing agent at least in the manufacturing method of copper nanoparticles, respectively, A manufacturing method of the copper nanoparticles having the process of passing the space which irradiates them with microwave and producing a reduction reaction. | [기술분야] 본 발명은 구리 나노입자에 관한 것으로, 구리-나노입자 페이스트, 코어 쉘 메탈, 제조 장치 등의 다양한 제품에 적용될 수 있다. [해결과제] 본 발명은 비용-효과적이고 효율적인 제조 방법을 제공하는 것을 목표로, 구리 나노 입자, 산화, 및 산업적 정제를 처리하는 것의 과제를 해결하고자 한다. [해결수단] 본 발명은 상기 제조 공정에서 구리 나노 입자, 분산제, 및 환원제의 사용을 포함한다. [특징] 여기서 주요 특징은 구리 나노입자의 침전을 제어하고 산화를 방지하기 위한 첨가제로서 BDG의 사용이다. [효과] 따라서, 본 발명은 구리 나노입자를 제조하는 효율 및 비용-효과를 향상시키고, 연속적인 생산을 가능하게 한다. | 2013-193774 | 2013-09-19 | 2015-059243 | 2015-03-30 |  |  | SHINKO KAGAKU KOGYOSHO:KK | 渡辺 健一 ¦ 甲田 秀和 |  |  |  | 2 | JP5769287B2(BE) ¦ JP2008-093593A(BE) | 4 | JP6985202B2(FE) ¦ JP2019-065375A(FE) ¦ JP2017-226916A(FE) ¦ JP6213584B2(FE) | 16740250 | JP6362206B2 ¦ JP6603838B2 | 2 | 소멸(연차료 불납에 의한 말소) |  | 2215021002128
JP | JP | P | A | 도전막 형성용 조성물 및 이것을 이용하는 도전막의 제조 방법 | 【요약】 【해결 수단】1차 입자의 평균 입자 지름이 0.20μm 이상 1.0μm미만인 구리 입자(a1)의 표면에 2차 입자의 평균 입자 지름이 10~200 nm인 구리 미립자(a2)가 부착된 구리 복합 입자(A)와 열경화성 수지(B)와 용제(C)를 포함하고 상기 구리 복합 입자(A) 중, 상기 구리 입자(a1)의 전질량에 대한 상기 구리 미립자(a2)의 전질량 비율이55~120질량%인 도전막 형성용 조성물 및 이것을 이용하는 도전막 제조 방법. 【선택도】없음 | [ABSTRACT] [Technical problem] The constituent for electric conduction film formation which can form the electric conduction film which showed the outstanding conductivity and was excellent also in toughness is provided. [Means for Solution]A mean particle size of a primary particle on the surface of a copper grain child (a1) who is less than 1.0μ m as for more than 0.20μ m, A copper composite particle (A) to which copper particulates (a2) whose mean particle sizes of secondary particles are 10~200 nm adhered, A manufacturing method of thermosetting resin (B) and an electric conduction film using a constituent for electric conduction film formation and this whose rate of total mass of the copper particulates [ as opposed to total mass of the inside of the copper composite particle (A) and the copper grain child (a1) including a solvent (C) ] (a2) is the 55~120 mass %. [Chosen drawing] Nothing | 【청구항1】 1차 입자의 평균 입자 지름이 0.20μm 이상 1.0μm미만인 구리 입자(a1)의 표면에 2차 입자의 평균 입자 지름이 10~200 nm인 구리 미립자(a2)가 부착된 구리 복합 입자(A)와 열경화성 수지(B)와 용제(C)를 포함하고 상기 구리 복합 입자(A) 중, 상기 구리 입자(a1)의 전질량에 대한 상기 구리 미립자(a2)의 전질량 비율이55~120질량%인 도전막 형성용 조성물. | [Claim1] The mean particle size of a primary particle on the surface of the copper grain child (a1) who is less than 1.0μ m as for more than 0.20μ m, The copper composite particle (A) to which the copper particulates (a2) whose mean particle sizes of secondary particles are 10~200 nm adhered, Thermosetting resin (B) and the constituent for electric conduction film formation whose rate of the total mass of the above-mentioned copper particulates [ as opposed to the total mass of the inside of the above-mentioned copper composite particle (A) and the above-mentioned copper grain child (a1) including a solvent (C) ] (a2) is the 55~120 mass %. | 【청구항1】 1차 입자의 평균 입자 지름이 0.20μm 이상 1.0μm미만인 구리 입자(a1)의 표면에 2차 입자의 평균 입자 지름이 10~200 nm인 구리 미립자(a2)가 부착된 구리 복합 입자(A)와 열경화성 수지(B)와 용제(C)를 포함하고 상기 구리 복합 입자(A) 중, 상기 구리 입자(a1)의 전질량에 대한 상기 구리 미립자(a2)의 전질량 비율이55~120질량%인 도전막 형성용 조성물. | [Claim1] The mean particle size of a primary particle on the surface of the copper grain child (a1) who is less than 1.0μ m as for more than 0.20μ m, The copper composite particle (A) to which the copper particulates (a2) whose mean particle sizes of secondary particles are 10~200 nm adhered, Thermosetting resin (B) and the constituent for electric conduction film formation whose rate of the total mass of the above-mentioned copper particulates [ as opposed to the total mass of the inside of the above-mentioned copper composite particle (A) and the above-mentioned copper grain child (a1) including a solvent (C) ] (a2) is the 55~120 mass %. | [기술분야] 본 발명은 구리 입자가 구리 그레인 자식의 표면에 접착된 구리 복합 입자를 함유하는 전기 전도 필름 형성을 위한 구성 요소에 관한 것이다. [해결과제] 본 발명은 상기 실제 상태를 고려하여 우수한 전도성, 및 전기 전도 필름에서의 우수한 인성을 해결하고자 한다. [해결수단] 본 발명은 2차 입자의 평균 입자 크기가 10 내지 200 nm인 구리 미립자가 1차 입자의 평균 입자 크기가 0.20 μm 초과에서 1.0 μm 미만인 구리 입자 자식의 표면에 부착된 구리 복합 입자를 포함한다. [특징] 여기서 주요 특징은 구리 입자가 구리 그레인 자식의 표면에 접착된 구리 복합 입자이다. [효과] 따라서, 본 발명은 전기 전도 필름에서 전도성 및 인성을 개선한다. | 2013-179831 | 2013-08-30 | 2015-049992 | 2015-03-16 |  |  | FUJIFILM CORP | 早田 佑一 ¦ 横井 和公 |  |  |  | 4 | JP2013-140687A(BE) ¦ JP5342603B2(BE) ¦ WOWO2012-161201A1(BE) ¦ WOWO2002-035554A1(BE) | 0 |  | 16732877 | JP6111170B2 | 1 | 등록 |  | 2215017005844
JP | JP | P | A | 복합 구리입자 및 그 제조 방법 | 【요약】 【과제】종래 이용되고 있던 구리 분말의 소결 온도와 동일한 정도의 소결 개시 온도를 유지하면서, 전극의 연속성이 개선된 복합 구리 입자를 제공하는 것. 【해결 수단】본 발명의 복합 구리 입자는 편평형 구리 입자와 상기 편평형 구리 입자보다 미립의 복수 무기 산화물 입자가 복합화되어서 이루어진다. 무기 산화물 입자가 편평형 구리 입자의 표면에서 편재하고 있다. 레이저 회절 산란식 입도 분포 측정법에 의한 누적 체적 50 체적%의 체적 누적 입자 지름 D50가 0.1μm 이상 10μm이하인 것이 적합하다. 판면의 장경d와 두께 t의 비인 d/t로 표시되는 어스펙트비가 5 이상 30 이하인 것도 적합하다. 【선택도】도 2 | [ABSTRACT] [Technical problem] Provide the compound copper grain child by whom the continuity of an electrode has been improved, maintaining a sintering start temperature comparable as the sintering temperature of the copper powder used conventionally. [Means for Solution]It comes to compound a plurality of inorganic oxide particles of a particle rather than a flat-like copper grain child and the flat-like copper grain child for a compound copper grain child of this invention. Inorganic oxide particles are unevenly distributed in a flat-like copper grain child's surface. It is preferred that volume accumulation particle diameter D50 in the accumulation volume 50 volume % by a laser diffraction dispersion type particle-size-distribution measuring method are below 10μ m in more than 0.1μ m. The aspect ratio denoted by d/t which is a ratio of the major axis d of a plate surface to thickness t is preferred also for or more 5 being 30 or less. [Chosen drawing] Drawing 2 | 【청구항1】 편평형 구리 입자와 상기 편평형 구리 입자보다 미립의 복수 무기 산화물 입자가 복합화되어 이루어지며 상기 무기 산화물 입자가 상기 편평형 구리 입자의 표면에서 편재하고 있는 복합 구리 입자. | [Claim1] The compound copper grain child in whom it comes to compound a plurality of inorganic oxide particles of a particle, and the above-mentioned inorganic oxide particles are unevenly distributed in the above-mentioned flat-like copper grain child'ss surface rather than the flat-like copper grain child and the flat-like copper grain child. | 【청구항1】 편평형 구리 입자와 상기 편평형 구리 입자보다 미립의 복수 무기 산화물 입자가 복합화되어 이루어지며 상기 무기 산화물 입자가 상기 편평형 구리 입자의 표면에서 편재하고 있는 복합 구리 입자. ¦ 【청구항8】 구형 원료 구리 분말과 무기 산화물의 분체와의 혼합가루를 비즈를 이용하여 분산 처리하고 상기 원료 구리 분말의 구리 입자를 편평하게 소성 변형시킴과 동시에, 상기 구리 입자의 표면에 상기 무기 산화물의 입자를 배치하는 복합 구리 입자 제조 방법으로서, 상기 무기 산화물의 분체로서 동적 광산란식 입도 분포 측정법에 의한 누적 체적 50 용량%의 체적 누적 입자 지름 D50(nm)와 BET 비표면적에서 환산된 입자 지름 DBET의 비인 D50/DBET가 60 이상인 것을 이용한, 복합 구리 입자 제조 방법. | [Claim1] The compound copper grain child in whom it comes to compound a plurality of inorganic oxide particles of a particle, and the above-mentioned inorganic oxide particles are unevenly distributed in the above-mentioned flat-like copper grain child'ss surface rather than the flat-like copper grain child and the flat-like copper grain child. ¦ [Claim8] While carrying out the distributed processing of the mixed powder of spherical materials copper powder and granular material of an inorganic oxide using a bead and carrying out plastic deformation of the copper grain child of the materials copper powder flatly, On the copper grain child'ss surface, are the particles of the inorganic oxide a manufacturing method of the compound copper grain child to station, and as a granular material of the above-mentioned inorganic oxide, Volume accumulation particle diameter D50 (nm) in the accumulation volume 50 capacity % by a dynamic-light-scattering type particle-size-distribution measuring method, A compound copper grain child'ss manufacturing method using that D50 / whose DBET which is a ratio of particle diameter DBET converted from BET specific surface area are 60 or more. | [기술분야] 본 발명은 전자 회로에 사용되는 전도성 페이스트 및 잉크에 적용될 수 있는 복합 구리 그레인 자식 및 이의 제조 방법에 관한 것이다. [해결과제] 본 발명은 상기 소성 공정 동안 팽윤을 효과적으로 방지하고 전극 필름의 연속성을 개선할 수 있는 복합 구리 그레인 자식을 제공하는 상기 기술적 문제를 해결하고자 하며, 이는 구리 분말과 같은 미세 원자화된 박편을 이용하는 종래의 전도성 페이스트의 중요한 문제이다. [해결수단] 본 발명은 베이스 재료로서 평평한 유사 구리 그레인 자식을 포함하는 화합물 구리 그레인 자식과 상기 구리 그레인 자식의 상기 표면 상에 불균일하게 분포된 복수의 무기 산화물 입자를 포함한다. [특징] 여기서 주된 특징은 평평한-유사 구리 그레인 자식의 표면 상의 무기 산화물 입자의 불균일한 분포이며, 이는 소성 동안 부풀어 오르는 것을 방지함으로써 전도성 페이스트의 성능을 향상시킨다. [효과] 따라서, 본 발명은 전자 회로의 성능에 중요한 소성 공정 동안 팽윤을 제어함으로써 전도성 페이스트에서 전극 필름의 전기 전도성 및 연속성을 개선한다. | 2013-164445 | 2013-08-07 | 2015-034309 | 2015-02-19 |  |  | MITSUI MINING & SMELTING CO LTD | 児平 寿博 ¦ 佐々木 宣宏 ¦ 箕輪 光 |  |  |  | 7 | JP5756694B2(BE) ¦ JP5439057B2(BE) ¦ JP5067545B2(BE) ¦ JP4145127B2(BE) ¦ JP4168116B2(BE) ¦ JP4001438B2(BE) ¦ JP1992-063124A(BE) | 0 |  | 92209085 | CN105451914A ¦ EP3031551A1 ¦ JP2015-034309A ¦ KR10-2016-0040538A ¦ TWI556257B ¦ WOWO2015-019959A1 | 6 | 거절 |  | 2215011000980
JP | JP | P | A | 복합 구리입자 및 그 제조 방법 | 【요약】 【과제】소결 온도를 용이하게 제어할 수 있는 복합 구리 입자를 제공하는 것. 【해결 수단】본 발명의 복합 구리 입자는 편평형 구리 입자와 상기 편평형 구리 입자보다 미립의 복수 무기 산화물 입자가 복합화되어서 이루어진다. 무기 산화물 입자가 편평형 구리 입자의 표면에서 균일하게 존재하고 있다. 레이저 회절 산란식 입도 분포 측정법에 의한 누적 체적 50 체적%의 체적 누적 입자 지름 D50가 0.1μm 이상 10μm이하인 것이 적합하다. 판면의 장경d와 두께 t의 비인 d/t로 표시되는 어스펙트비가 5 이상 30 이하인 것도 적합하다. 【선택도】도 1 | [ABSTRACT] [Technical problem] Provide the compound copper grain child who can control sintering temperature easily. [Means for Solution]It comes to compound a plurality of inorganic oxide particles of a particle rather than a flat-like copper grain child and the flat-like copper grain child for a compound copper grain child of this invention. Inorganic oxide particles exist uniformly in a flat-like copper grain child's surface. It is preferred that volume accumulation particle diameter D50 in the accumulation volume 50 volume % by a laser diffraction dispersion type particle-size-distribution measuring method are below 10μ m in more than 0.1μ m. The aspect ratio denoted by d/t which is a ratio of the major axis d of a plate surface to thickness t is preferred also for or more 5 being 30 or less. [Chosen drawing] Drawing 1 | 【청구항1】 편평형 구리 입자와 상기 편평형 구리 입자보다 미립의 복수 무기 산화물 입자가 복합화되어 이루어지며 상기 무기 산화물 입자가 상기 편평형 구리 입자의 표면에서 균일하게 존재하고 있는 복합 구리 입자. | [Claim1] The compound copper grain child in whom it comes to compound a plurality of inorganic oxide particles of a particle, and the above-mentioned inorganic oxide particles exist uniformly in the above-mentioned flat-like copper grain child'ss surface rather than the flat-like copper grain child and the flat-like copper grain child. | 【청구항1】 편평형 구리 입자와 상기 편평형 구리 입자보다 미립의 복수 무기 산화물 입자가 복합화되어 이루어지며 상기 무기 산화물 입자가 상기 편평형 구리 입자의 표면에서 균일하게 존재하고 있는 복합 구리 입자. ¦ 【청구항9】 구형 원료 구리 분말과 무기 산화물의 분체와의 혼합가루를 비즈를 이용하여 분산 처리하고 상기 원료 구리 분말의 구리 입자를 편평하게 소성 변형시킴과 동시에, 상기 구리 입자의 표면에 상기 무기 산화물의 입자를 배치하는 복합 구리 입자 제조 방법으로서, 상기 무기 산화물의 분체로서 동적 광산란식 입도 분포 측정법에 의한 누적 체적 50 용량%의 체적 누적 입자 지름 D50(nm)와 BET 비표면적에서 환산된 입자 지름 DBET의 비인 D50/DBET가 60 미만인 것을 이용한, 복합 구리 입자 제조 방법. ¦ 【청구항11】 제2 무기 산화물의 입자를 포함한 구형 원료 구리 분말을 비즈를 이용하여 분산 처리하고 상기 원료 구리 분말의 구리 입자를 편평하게 소성 변형시킴과 동시에, 상기 구리 입자의 표면에 상기 제 2 무기 산화물의 입자를 배치하는 복합 구리 입자 제조 방법. | [Claim1] The compound copper grain child in whom it comes to compound a plurality of inorganic oxide particles of a particle, and the above-mentioned inorganic oxide particles exist uniformly in the above-mentioned flat-like copper grain child'ss surface rather than the flat-like copper grain child and the flat-like copper grain child. ¦ [Claim9] While carrying out the distributed processing of the mixed powder of spherical materials copper powder and granular material of an inorganic oxide using a bead and carrying out plastic deformation of the copper grain child of the materials copper powder flatly, On the copper grain child'ss surface, are the particles of the inorganic oxide a manufacturing method of the compound copper grain child to station, and as a granular material of the above-mentioned inorganic oxide, Volume accumulation particle diameter D50 (nm) in the accumulation volume 50 capacity % by a dynamic-light-scattering type particle-size-distribution measuring method, A compound copper grain child'ss manufacturing method using that D50 / whose DBET which is a ratio of particle diameter DBET converted from BET specific surface area are less than 60. ¦ [Claim11] A manufacturing method of the compound copper grain child who arranges the particles of the 2nd inorganic oxide on the copper grain child'ss surface while carrying out the distributed processing of the spherical materials copper powder containing the particles of the 2nd inorganic oxide using a bead and carrying out plastic deformation of the copper grain child of the materials copper powder flatly. | [기술분야] 본 발명은 전자 회로에 사용되는 전도성 페이스트 및 잉크에 적용될 수 있는 복합 구리 그레인 자식 및 이의 제조 방법에 관한 것이다. [해결과제] 본 발명은 소결 동안 저온에서 수축하고 가스를 트랩하여 전기 저항을 증가시키는 경향이 있는 구리 분말과 같은 종래의 미세 원자화된 박편으로부터 형성된 전도성 필름에서 전극의 낮은 내열성 수축성 및 열악한 연속성의 문제를 해결하고자 한다. [해결수단] 본 발명은 그 표면에 균일하게 분포된 복수의 무기 산화물 입자와 배합된 평평한-유사 구리 그레인 자식(flat-like copper grain child)을 포함하여, 전도성 응용에 사용하기 위한 그의 특성을 향상시킨다. [특징] 여기서 주요 특징은 평평한-유사 구리 그레인 자식의 표면 상의 무기 산화물 입자의 균일한 분포이며, 이는 소결 온도의 더 나은 제어 및 개선된 전기적 특성을 가능하게 한다. [효과] 따라서, 본 발명은 구리 그레인 자식의 표면 상에 무기 산화물 입자의 배열을 통해 소결 온도를 제어함으로써 전도성 필름에서 전극의 전기 전도성 및 연속성을 개선한다. | 2013-164446 | 2013-08-07 | 2015-034310 | 2015-02-19 |  |  | MITSUI MINING & SMELTING CO LTD | 児平 寿博 ¦ 佐々木 宣宏 ¦ 箕輪 光 |  |  |  | 7 | JP5756694B2(BE) ¦ JP5439057B2(BE) ¦ JP5067545B2(BE) ¦ JP4145127B2(BE) ¦ JP4168116B2(BE) ¦ JP4001438B2(BE) ¦ JP1992-063124A(BE) | 1 | JP6956459B2 | 92878435 | CN105073306A ¦ JP2015-034310A ¦ KR10-2016-0040131A ¦ TW201509565A ¦ WOWO2015-019955A1 | 5 | 거절 |  | 2215011000981
JP | JP | P | A | 구리 복합 입자, 이것을 포함한 구리 페이스트 및 이것을 이용한 회로 기판의 제조 방법 | 【요약】 【과제】구리 페이스트에 이용될 경우에 구리 페이스트를 소성해서 이루어지는 도체가 우수한 도전성을 부여할 수 있는 구리 복합 입자, 이것을 포함한 구리 페이스트 및 이것을 이용하는 회로 기판 제조 방법을 제공하는 것. 【해결 수단】구리 입자 4와 구리 입자 4의 표면 4 a 중 적어도 일부에 부착하고 있는 포름산 구리 5를 포함한 구리 복합 입자 3. 【선택도】도 2 | [ABSTRACT] [Technical problem] When used for copper paste, provide the copper composite particle which can give the conductivity excellent in the conductor which calcinates copper paste, the copper paste containing this, and the manufacturing method of a circuit board using this. [Means for Solution]The copper composite particle 3 containing the copper grain child 4 and the copper formate 5 adhering to at least a part of the copper grain child's 4 surface 4a. [Chosen drawing] Drawing 2 | 【청구항1】 구리 입자와 상기 구리 입자의 표면 중 적어도 일부에 부착하고 있는 포름산 구리를 포함한 구리 복합 입자. | [Claim1] The copper composite particle containing a copper grain child and copper formate adhering to at least a part of the above-mentioned copper grain child'ss surface. | 【청구항1】 구리 입자와 상기 구리 입자의 표면 중 적어도 일부에 부착하고 있는 포름산 구리를 포함한 구리 복합 입자. | [Claim1] The copper composite particle containing a copper grain child and copper formate adhering to at least a part of the above-mentioned copper grain child'ss surface. | [기술분야] 본 발명은 전도성이 우수한 전도체를 제공할 수 있는 구리 복합 입자를 함유하는 구리 페이스트를 사용한 회로 기판의 제조 방법에 관한 것이다. [해결과제] 본 발명은 종래의 구리 페이스트로부터 형성된 전도체에서 높은 체적 저항률의 문제를 해결하여 전도도를 감소시키려고 한다. [해결수단] 본 발명은 구리 그레인 자식 및 상기 구리 그레인 자식의 표면의 적어도 일부에 부착된 구리 포르메이트를 포함하는 구리 복합 입자를 포함한다. [특징] 여기서 주요 특징은 구리 페이스트로부터 형성된 전도체의 전도도를 향상시키기 위한 구리 복합 입자의 사용이다. [효과] 따라서, 본 발명은 구리 복합 입자를 사용함으로써 구리 페이스트로부터 형성된 전도체의 전도도를 개선한다. | 2013-160072 | 2013-08-01 | 2015-030869 | 2015-02-16 |  |  | FUJIKURA LTD | 西脇 功 |  |  |  | 1 | JP2011-122177A(BE) | 4 | JP6964362B2(FE) ¦ JP6605848B2(FE) ¦ KR10-2024-0050106A(FE) ¦ KR10-2432409B1(FE) | 16717578 | JP6175304B2 | 1 | 등록 |  | 2215010004073
JP | JP | P | A1 | 도전성 페이스트, 세라믹 전자 부품 및 세라믹 전자 부품 제조 방법 | 【요약】 소성 온도가 800℃이상이라도, 세라믹 기판과 도체 패턴과의 접합 강도를 충분히 얻어진 도전성 페이스트, 세라믹 전자 부품 및 세라믹 전자 부품 제조 방법을 제공한다. 적층 세라믹 콘덴서 1의 내부 전극 12,13을 형성하기 위한 도전성 페이스트는 CuMn 합금분말과 알칼리토류 금속 화합물 분말과 유기 비히클을 포함하고 CuMn 합금분말의 Mn함유량이 0.1~5.0 체적%이며 알칼리토류 금속 화합물 분말의 체적 VRO와 CuMn 합금분말의 체적 Valloy와의 관계가 1.0≦100×VRO/(VRO+Valloy)≦20이다. 알칼리토류 금속 화합물은 탄산바륨, 탄산칼슘 및 탄산마그네슘 중 적어도 하나에서 선택된다. | [ABSTRACT] Even if calcination temperature is 800℃ or more, the junction intensity of a ceramic substrate and a conductive pattern provides the manufacturing method of the conductive paste obtained enough, ceramic electronic parts, and ceramic electronic parts. The conductive paste for forming the internal electrodes 12 and 13 of the lamination ceramic condenser 1, The end of CuMn alloyed powder, alkaline-earth-metals compound powder, and organic ビヒクル are included, Mn content in the end of CuMn alloyed powder is the 0.1~5.0 volume %, Volume [ of alkaline-earth-metals compound powder ] V RO. Relations with volume [ in the end of CuMn alloyed powder ] V alloy are 1.0 ≦ 100× VRO / (V RO +V alloy) ≦ 20. An alkaline-earth-metals compound is chosen from at least one of barium carbonate, calcium carbonate, and the magnesium carbonate. | 【청구항1】 CuMn 합금분말과 알칼리토류 금속 화합물 분말과 유기 비히클을 포함하고 상기 CuMn 합금분말의 Mn함유량이 0.1~5.0 체적%이며 상기 알칼리토류 금속 화합물 분말의 체적 VRO와 상기 CuMn 합금분말의 체적 Valloy와의 관계가 1.0≦100×VRO/(VRO+Valloy)≦20인 것를 특징으로 하는 도전성 페이스트. | [Claim1] The end of CuMn alloyed powder, alkaline-earth-metals compound powder, and organic ビヒクル are included, Mn content in the above-mentioned end of CuMn alloyed powder is the 0.1~5.0 volume %, the relation between volume [ of the above-mentioned alkaline-earth-metals compound powder ] V RO, and volume [ in the above-mentioned end of CuMn alloyed powder ] V alloy -- 1.0 ≦ 100× VRO/(VRO+V ]) Conductive paste being ≦ 20. | 【청구항1】 CuMn 합금분말과 알칼리토류 금속 화합물 분말과 유기 비히클을 포함하고 상기 CuMn 합금분말의 Mn함유량이 0.1~5.0 체적%이며 상기 알칼리토류 금속 화합물 분말의 체적 VRO와 상기 CuMn 합금분말의 체적 Valloy와의 관계가 1.0≦100×VRO/(VRO+Valloy)≦20인 것를 특징으로 하는 도전성 페이스트. | [Claim1] The end of CuMn alloyed powder, alkaline-earth-metals compound powder, and organic ビヒクル are included, Mn content in the above-mentioned end of CuMn alloyed powder is the 0.1~5.0 volume %, the relation between volume [ of the above-mentioned alkaline-earth-metals compound powder ] V RO, and volume [ in the above-mentioned end of CuMn alloyed powder ] V alloy -- 1.0 ≦ 100× VRO/(VRO+V ]) Conductive paste being ≦ 20. | [기술분야] 본 발명은 전도성 페이스트 및 상기 전도성 페이스트를 사용한 적층 세라믹 콘덴서와 같은 세라믹 전자 부품의 제조 방법에 관한 것이다. [해결과제] 본 발명은 종래 기술과 비교하여, 고온 소성 조건에서 세라믹 기판과 전도성 패턴 사이의 불충분한 접합 강도의 문제를 해결하고자 한다. [해결수단] 본 발명은 CuMn 합금 분말, 알칼리 토금속 화합물 분말, 및 이들 성분의 특정 부피 백분율 및 비율과 함께 유기 성분을 함유하는 전도성 페이스트를 포함한다. [특징] 여기서 주요 특징은 세라믹 기판과 전도성 패턴 사이의 높은 접합 강도를 달성하기 위한 전도성 페이스트에서의 특정 재료 및 비율의 사용이다. [효과] 따라서, 본 발명은 상기 전도성 페이스트에서 특정 재료 및 비율을 사용함으로써, 상기 세라믹 기판과 상기 전도성 패턴 사이의 접합 강도를 개선하며, 특히 고온 소성 조건에서 상기 전도성 패턴을 개선한다. | 2015-529416 | 2014-05-14 | WO2015-015865 | 2015-02-05 | 6020728 |  | MURATA MFG CO LTD | 岡 隆宏 ¦ 鷲見 高弘 | 2013-159649 | JP | 2013-07-31 | 5 | JP4796815B2(BE) ¦ JP4686270B2(BE) ¦ JP4081865B2(BE) ¦ JP1989-013790A(BE) ¦ JP1986-183912 A(미포함) | 0 |  | 20777253 | JP2013-159649 ¦ JP6020728B2 ¦ WOWO2015-015865A1 | 3 | 소멸(연차료 불납에 의한 말소) |  | 2517009001131
CN | CN | P | A | Preparation technology of ultrafine copper powder | The invention provides a preparation technology of ultrafine copper powder. The preparation technology comprises the steps of mixing copper salt and ethylene glycol, and adding alkaline liquid to prepare a mixed solution with the copper concentration being 10-100g/L; heating the mixed solution to 150-250 DEG C, performing condensing backflow on volatilized ethylene glycol steam at the temperature of 100-150 DEG C, performing condensing recycling on residual ethylene glycol steam at the temperature of 20-30 DEG C for reaction for 1-10 hours; and performing solid-liquid separation and washing on reactants, and performing vacuum drying at the temperature of 50-100 DEG C to prepare the ultrafine copper powder. The technology is low in cost and simple in flow; the obtained ultrafine copper powder is small in particle size, the particle size is 0.3-1.5 microns, and the particle size distribution is narrow. | 본 발명은 초미세 구리 분말의 제조 공정을 제공하고, 이하의 단계를 포함한다: 구리염과 에틸렌글리콜을 혼합하여 알칼리용액을 가하여 구리농도 10~100g/L의 혼합용액을 조제한다. 혼합 용액을 150-250°C로 가열하고, 휘발된 에틸렌 글리콜 증기를 100-150°C로 응축 환류하고, 나머지 글리옥살 증기를 20-30°C로 응축하여 1-10시간 동안 반응시켰다. 반응물을 고액으로 분리하고 세척하고 50-100°C의 온도에서 진공 건조하여 초미세 구리 분말을 제조하였다. 이 공정은 비용이 저렴하고 공정이 간단하며 얻어진 초미세 구리 분말은 입도가 가늘고 입도가 0.3-1.5um이며 입도 분포가 좁다. | 1. a preparation technology for superfine cupper powder, is characterized in that, comprises the following steps: 1). get mantoquita and mix with ethylene glycol, add alkali lye, be mixed with the mixed solution that copper concentration is 10 ~ 100g/L. 2). mixed solution is heated to 150 ~ 250 DEG C, the glycol steam of volatilization is through 100-150 DEG C of condensing reflux, and remaining glyoxal steam reclaims through 20-30 DEG C of condensation, reaction 1-10 hour. 3). reactant is through Separation of Solid and Liquid, and washing, vacuum drying at 50-100 DEG C of temperature, obtains superfine cupper powder. | 1. 초미세 구리 분말의 제조 공정은 이하의 단계를 포함하는 것을 특징으로 한다: 1). 구리염과 에틸렌글리콜을 혼합하여 알칼리용액을 가하여 구리농도 10~100g/L의 혼합용액을 조제한다. 2). 혼합 용액을 150-250°C로 가열하고, 휘발된 에틸렌 글리콜 증기를 100-150°C로 응축 환류하고, 나머지 글리옥살 증기를 20-30°C로 응축하여 1-10시간 동안 반응시켰다. 3). 반응물을 고액으로 분리하고 세척하고 50-100°C의 온도에서 진공 건조하여 초미세 구리 분말을 제조하였다. | 1. a preparation technology for superfine cupper powder, is characterized in that, comprises the following steps: 1). get mantoquita and mix with ethylene glycol, add alkali lye, be mixed with the mixed solution that copper concentration is 10 ~ 100g/L. 2). mixed solution is heated to 150 ~ 250 DEG C, the glycol steam of volatilization is through 100-150 DEG C of condensing reflux, and remaining glyoxal steam reclaims through 20-30 DEG C of condensation, reaction 1-10 hour. 3). reactant is through Separation of Solid and Liquid, and washing, vacuum drying at 50-100 DEG C of temperature, obtains superfine cupper powder. | 1. 초미세 구리 분말의 제조 공정은 이하의 단계를 포함하는 것을 특징으로 한다: 1). 구리염과 에틸렌글리콜을 혼합하여 알칼리용액을 가하여 구리농도 10~100g/L의 혼합용액을 조제한다. 2). 혼합 용액을 150-250°C로 가열하고, 휘발된 에틸렌 글리콜 증기를 100-150°C로 응축 환류하고, 나머지 글리옥살 증기를 20-30°C로 응축하여 1-10시간 동안 반응시켰다. 3). 반응물을 고액으로 분리하고 세척하고 50-100°C의 온도에서 진공 건조하여 초미세 구리 분말을 제조하였다. | [기술분야] 본 발명은 초미세 구리 분말을 제조하기 위한 방법에 관한 것이며, 분말 야금, 촉매, 윤활제, 전기 전도성 페인트, 및 전자기 차폐 재료와 같은 다양한 산업에 적용될 수 있다. [해결과제] 본 발명은 고비용, 복잡한 장비, 낮은 생산율, 및 불량한 입자 크기 분포와 같은 초미세 구리 분말에 대한 기존 제조 방법의 한계를 해결하고자 한다. [해결수단] 본 발명은 만토퀴타와 에틸렌 글리콜을 혼합하는 단계, 알칼리 lye를 첨가하는 단계, 및 혼합 용액을 150 내지 250 °C로 1 내지 10 시간 동안 가열하는 단계를 포함한다. [특징] 여기서 주요 특징은 환원제로서 에틸렌 글리콜의 사용이며, 이는 생산 비용을 감소시키고 부산물 글리옥살의 회수 및 판매를 허용한다. [효과] 따라서, 본 발명은 입도 분포를 향상시키고 초미세 구리 분말의 생산 비용을 감소시킨다. | 2014-10715478 | 2014-11-28 | 104325154 | 2015-02-04 |  |  | XIA ZHENGFU | XIA ZHENGFU |  |  |  | 0 |  | 1 | CN110039069B | 33373634 | CN104325154A | 1 | 취하 |  | 6515125002998
JP | JP | P | A | 은피복 구리합금 분말 및 그 제조 방법 | 【요약】 【과제】체적 저항률이 낮은 도전막을 형성할 수 있는 은 피복 구리합금 분말 및 그 제조 방법을 제공한다. 【해결 수단】1~50질량%의 니켈 및 아연 중 적어도 일종을 포함하고 잔부가 구리 및 불가피 불순물로 구성되는 조성을 가지는 구리합금 분말을7~50질량%의 은 함유층( 은 또는 은 화합물로 구성되는 층)에 의해 피복해 얻어진 은 피복 구리합금 분말을 단분산화하여 탭 밀도가 5 g/cm3 이상에서 진밀도에 대한 탭 밀도의 비율이55~70%의 은 피복 구리합금 분말을 얻는다. 【선택도】없음 | [ABSTRACT] [Technical problem] Volume resistivity provides silver covering copper alloy powder which can form a low electric conduction film, and a manufacturing method for the same. [Means for Solution]Silver covering copper alloy powder produced by covering copper alloy powder which has the composition which the remainder becomes from copper and inescapable impurities with a silver content layer (layer which consists of silver or a silver compound) of the 7~50 mass % including at least one sort of nickel of the 1~50 mass % and zinc is single-decentralized, A rate [ as opposed to / tap density / true density in more than 5 g/cm 3 ] of tap density obtains 55~70% of silver covering copper alloy powder. [Chosen drawing] Nothing | 【청구항1】 1~50질량%의 니켈 및 아연 중 적어도 일종을 포함하고 잔부가 구리 및 불가피 불순물로 구성되는 조성을 가지는 구리합금 분말이7~50질량%의 은 함유층에 의해 피복되고 탭 밀도가 5 g/cm3 이상인 것을 특징으로 하는 은 피복 구리합금 분말. | [Claim1] Silver covering copper alloy powder which the copper alloy powder which has the composition which the remainder becomes from copper and inescapable impurities is covered with the silver content layer of the 7~50 mass % including at least one sort of nickel of the 1~50 mass %, and zinc, and is characterized by tap density being more than 5 g/cm 3. | 【청구항1】 1~50질량%의 니켈 및 아연 중 적어도 일종을 포함하고 잔부가 구리 및 불가피 불순물로 구성되는 조성을 가지는 구리합금 분말이7~50질량%의 은 함유층에 의해 피복되고 탭 밀도가 5 g/cm3 이상인 것을 특징으로 하는 은 피복 구리합금 분말. ¦ 【청구항6】 1~50질량%의 니켈 및 아연 중 적어도 일종을 포함하고 잔부가 구리 및 불가피 불순물로 구성되는 조성을 가지는 구리합금 분말을7~50질량%의 은 함유층에 의해 피복해 얻어진 은 피복 구리합금 분말을 단분산화하는 것을 특징으로 하는 은 피복 구리합금 분말 제조 방법. | [Claim1] Silver covering copper alloy powder which the copper alloy powder which has the composition which the remainder becomes from copper and inescapable impurities is covered with the silver content layer of the 7~50 mass % including at least one sort of nickel of the 1~50 mass %, and zinc, and is characterized by tap density being more than 5 g/cm 3. ¦ [Claim6] A manufacturing method of the silver covering copper alloy powder single-decentralizing the silver covering copper alloy powder produced by covering with the silver content layer of the 7~50 mass % the copper alloy powder which has the composition which the remainder becomes from copper and inescapable impurities including at least one sort of nickel of the 1~50 mass %, and zinc. | [기술분야] 본 발명은 은 피복 구리 합금 분말 및 이의 제조 방법에 관한 것으로, 전자 부품 및 배선용 도전성 페이스트에 적용될 수 있다. [해결과제] 본 발명은 은 먼지의 높은 비용 및 열악한 보존 안정성, 및 전도성 페이스트에서 구리 분말의 낮은 전도성 및 열악한 신뢰성의 문제를 해결하고자 한다. [해결수단] 본 발명은 은 함량 층으로 구리 합금 분말의 표면을 덮는 것, 및 단일-분산을 포함한다. [특징] 여기서 주요 특징은 구리 합금 분말에 1~50질량%의 니켈 및 아연의 적어도 하나의 종류를 포함시키고, 7~50질량%의 은 함량층으로 피복하는 것이다. [효과] 따라서, 본 발명은 낮은 체적 저항률 및 높은 보존 안정성을 가진 은 피복 구리 합금 분말을 제공함으로써 전도성 페이스트의 전도성 및 신뢰성을 개선한다. | 2013-147198 | 2013-07-16 | 2015-021137 | 2015-02-02 |  |  | DOWA ELECTRONICS MATERIALS CO LTD | 井上 健一 ¦ 江原 厚志 ¦ 浅野 彰宏 ¦ 山田 雄大 ¦ 藤本 英幸 ¦ 尾木 孝造 |  |  |  | 6 | JP2013-108140A(BE) ¦ JP5297344B2(BE) ¦ JP2006-169559A(BE) ¦ JP2003-147316A(BE) ¦ JP2001-118424A(BE) ¦ WOWO2008-059789A1(BE) | 3 | CN110280757B ¦ JP6900278B2(FE) ¦ KR10-2295909B1(FE) | 16709743 | JP6258616B2 ¦ WOWO2015-008628A1 | 2 | 등록 |  | 2215007005014
JP | JP | P | A | 은피복 구리합금 분말 및 그 제조 방법 | 【요약】 【과제】체적 저항률이 낮고 저장 안정성(신뢰성) 및 내마이그레이션성이 우수한 도전막을 형성할 수 있는 은 피복 구리합금 분말 및 그 제조 방법을 제공한다. 【해결 수단】1~50질량%의 니켈 및 아연 중 적어도 일종을 포함하고 잔부가 구리 및 불가피 불순물로 구성되는 조성을 가지는 구리합금 분말을 ( 은 피복 구리합금 분말에 대해서)7~50질량%의 은 함유층( 은 또는 은 화합물로 구성되는 층)에 의해 피복해 얻어진 은 피복 구리합금 분말을30~50℃로10~120분간 가열함으로써 열처리한다. 【선택도】없음 | [ABSTRACT] [Technical problem] Volume resistivity provides silver covering copper alloy powder which can form the electric conduction film which was low excellent in preservation stability (reliability) and migration-proof nature, and a manufacturing method for the same. [Means for Solution]At least one sort of nickel of the 1~50 mass % and zinc is included, It heat-treats by heating silver covering copper alloy powder in which the remainder was obtained by covering copper alloy powder which has the composition which consists of copper and inescapable impurities with a silver content layer (layer which consists of silver or a silver compound) of the 7(as opposed to silver covering copper alloy powder)~50 mass % for 10~120 minutes at 30~50℃. [Chosen drawing] Nothing | 【청구항1】 1~50질량%의 니켈 및 아연 중 적어도 일종을 포함하고 잔부가 구리 및 불가피 불순물로 구성되는 조성을 가지는 구리합금 분말을7~50질량%의 은 함유층에 의해 피복한 후, 은 함유층으로 피복한 구리합금 분말을 열처리하는 것을 특징으로 하는 은 피복 구리합금 분말 제조 방법. | [Claim1] A manufacturing method of the silver covering copper alloy powder heat-treating the copper alloy powder covered with the silver content layer after covering with the silver content layer of the 7~50 mass % the copper alloy powder which has the composition which the remainder becomes from copper and inescapable impurities including at least one sort of nickel of the 1~50 mass %, and zinc. | 【청구항1】 1~50질량%의 니켈 및 아연 중 적어도 일종을 포함하고 잔부가 구리 및 불가피 불순물로 구성되는 조성을 가지는 구리합금 분말을7~50질량%의 은 함유층에 의해 피복한 후, 은 함유층으로 피복한 구리합금 분말을 열처리하는 것을 특징으로 하는 은 피복 구리합금 분말 제조 방법. ¦ 【청구항8】 1~50질량%의 니켈 및 아연 중 적어도 일종을 포함하고 잔부가 구리 및 불가피 불순물로 구성되는 조성을 가지는 구리합금 분말이7~50질량%의 은 함유층에 의해 피복되고 은 함유층의(111) 면에서의 결정자 지름이 40 nm이하인 것을 특징으로 하는 은 피복 구리합금 분말. | [Claim1] A manufacturing method of the silver covering copper alloy powder heat-treating the copper alloy powder covered with the silver content layer after covering with the silver content layer of the 7~50 mass % the copper alloy powder which has the composition which the remainder becomes from copper and inescapable impurities including at least one sort of nickel of the 1~50 mass %, and zinc. ¦ [Claim8] The copper alloy powder which has the composition which the remainder becomes from copper and inescapable impurities including at least one sort of nickel of the 1~50 mass %, and zinc, Silver covering copper alloy powder which is covered with the silver content layer of the 7~50 mass %, and is characterized by crystal 子径 in (111) the field of a silver content layer being 40 nm or less. | [기술분야] 본 발명은 은 피복 구리 합금 분말 및 그 제조 방법에 관한 것으로, 도전성 페이스트 등에 적용될 수 있다. [해결과제] 본 발명은 은 분진의 고비용 및 불충분한 보존 안정성, 및 전도성 페이스트에서 구리 분말의 산화 및 고부피 저항률의 문제를 해결하고자 한다. [해결수단] 본 발명은 구리 합금 분말의 표면을 은 함량 층으로 덮고 이를 열처리하는 것을 포함한다. [특징] 여기서 주된 특징은 구리 합금 분말에 1~50질량%의 니켈과 아연을 적어도 1종 포함시키고, 이를 은 함량층으로 열처리하는 것이다. [효과] 따라서, 본 발명은 상기도 필름의 보존 안정성 및 마이그레이션 방지 특성을 개선시키고, 전도성을 향상시키고 체적 저항률을 감소시킨다. | 2013-147877 | 2013-07-16 | 2015-021143 | 2015-02-02 |  |  | DOWA ELECTRONICS MATERIALS CO LTD | 井上 健一 ¦ 江原 厚志 ¦ 浅野 彰宏 ¦ 山田 雄大 ¦ 藤本 英幸 ¦ 尾木 孝造 |  |  |  | 10 | JP5778941B2(BE) ¦ JP2011-006740A(BE) ¦ JP4583164B2(BE) ¦ JP4233834B2(BE) ¦ JP2832247B2(BE) ¦ JP1991-078906A(BE) ¦ JP1987-179566A(BE) ¦ JP1986-067702A(BE) ¦ US5945158A(BE) ¦ WOWO2012-023566A1(BE) | 13 | EP3508286B1 ¦ JP7042945B2(FE) ¦ JP6900278B2(FE) ¦ JP6831730B2(FE) ¦ JP6722495B2(FE) ¦ JP6688659B2(FE) ¦ JP6956459B2(FE) ¦ KR10-2024-0030032A(FE) ¦ KR10-2040020B1(FE) ¦ KR10-2295909B1(FE) ¦ TWI741023B(FE) ¦ US11041229B2 ¦ US11370926B2 | 16709749 | JP6224933B2 | 1 | 등록 |  | 2215007005020
JP | JP | P | A | 은피복 구리합금 분말 및 그 제조 방법 | 【요약】 【과제】저장 안정성(신뢰성)이 우수함과 동시에 체적 저항률이 낮은 도전막을 형성할 수 있는 은 피복 구리합금 분말 및 그 제조 방법을 제공한다. 【해결 수단】1~50질량%의 니켈 및 아연 중 적어도 일종을 포함하고 잔부가 구리 및 불가피 불순물로 구성되는 조성을 가지는 구리합금 분말을 ( 은 피복 구리합금 분말에 대해서)7~50질량%의 은 함유층( 은 또는 은 화합물로 구성되는 층)에 의해 피복한 후, 은 함유층으로 피복한 구리합금 분말을 표면 처리제로 표면 처리하여 탄소의 함유량이 0.1~5 질량%, 탭 밀도가 3.8 g/cm3 이상이며 진밀도에 대한 탭 밀도의 비율이42~55%의 은 피복 구리합금 분말을 얻는다. 【선택도】없음 | [ABSTRACT] [Technical problem] While excelling in preservation stability (reliability), volume resistivity provides silver covering copper alloy powder which can form a low electric conduction film, and a manufacturing method for the same. [Means for Solution]After covering copper alloy powder which has the composition which the remainder becomes from copper and inescapable impurities with a silver content layer (layer which consists of silver or a silver compound) of the 7(as opposed to silver covering copper alloy powder)~50 mass % including at least one sort of nickel of the 1~50 mass %, and zinc, The surface treatment of the copper alloy powder covered with a silver content layer is carried out by a finishing agent, carbonaceous content is the 0.1~5 mass %, tap density is more than 3.8g 3/cm, and a rate of tap density to true density obtains 42~55% of silver covering copper alloy powder. [Chosen drawing] Nothing | 【청구항1】 1~50질량%의 니켈 및 아연 중 적어도 일종을 포함하고 잔부가 구리 및 불가피 불순물로 구성되는 조성을 가지는 구리합금 분말을7~50질량%의 은 함유층에 의해 피복한 후, 은 함유층으로 피복한 구리합금 분말을 표면 처리제로 표면 처리하는 것을 특징으로 하는 은 피복 구리합금 분말 제조 방법. | [Claim1] After the remainder covers with the silver content layer of the 7~50 mass % the copper alloy powder which has the composition which consists of copper and inescapable impurities including at least one sort of nickel of the 1~50 mass %, and zinc, A manufacturing method of the silver covering copper alloy powder carrying out the surface treatment of the copper alloy powder covered with the silver content layer by a finishing agent. | 【청구항1】 1~50질량%의 니켈 및 아연 중 적어도 일종을 포함하고 잔부가 구리 및 불가피 불순물로 구성되는 조성을 가지는 구리합금 분말을7~50질량%의 은 함유층에 의해 피복한 후, 은 함유층으로 피복한 구리합금 분말을 표면 처리제로 표면 처리하는 것을 특징으로 하는 은 피복 구리합금 분말 제조 방법. ¦ 【청구항10】 1~50질량%의 니켈 및 아연 중 적어도 일종을 포함하고 잔부가 구리 및 불가피 불순물로 구성되는 조성을 가지는 구리합금 분말이7~50질량%의 은 함유층에 의해 피복되고 탄소의 함유량이 0.1~5 질량%인 것을 특징으로 하는 은 피복 구리합금 분말. | [Claim1] After the remainder covers with the silver content layer of the 7~50 mass % the copper alloy powder which has the composition which consists of copper and inescapable impurities including at least one sort of nickel of the 1~50 mass %, and zinc, A manufacturing method of the silver covering copper alloy powder carrying out the surface treatment of the copper alloy powder covered with the silver content layer by a finishing agent. ¦ [Claim10] Silver covering copper alloy powder which the copper alloy powder which has the composition which the remainder becomes from copper and inescapable impurities is covered with the silver content layer of the 7~50 mass % including at least one sort of nickel of the 1~50 mass %, and zinc, and is characterized by carbonaceous content being the 0.1~5 mass %. | [기술분야] 본 발명은 은 피복 구리 합금 분말 및 이의 제조 방법에 관한 것으로, 전자 부품 및 배선용 도전성 페이스트에 적용될 수 있다. [해결과제] 본 발명은 은 분진의 높은 비용 및 불충분한 보존 안정성의 문제를 해결하고, 낮은 체적 저항률 및 높은 보존 안정성을 갖는 은 피복 구리 합금 분말을 제공하고자 한다. [해결수단] 본 발명은 은 피복 구리 합금 분말을 위한 제조 방법을 포함하며, 은 함량 층으로 구리 합금 분말의 표면을 피복하고 마감제로 표면 처리를 수행하는 것을 포함한다. [특징] 여기서 주된 특징은 마무리제에 의한 표면 처리와 함께, 구리 합금 분말에 1 내지 50 질량%의 니켈 및 아연의 적어도 하나의 종류를 포함하는 것이다. [효과] 따라서, 본 발명은 은 피복 구리 합금 분말의 보존 안정성 및 전도성을 개선하여, 그 성능 및 신뢰성을 향상시킨다. | 2013-147953 | 2013-07-16 | 2015-021145 | 2015-02-02 |  |  | DOWA ELECTRONICS MATERIALS CO LTD | 井上 健一 ¦ 江原 厚志 ¦ 浅野 彰宏 ¦ 山田 雄大 ¦ 藤本 英幸 ¦ 尾木 孝造 |  |  |  | 9 | JP5847511B2(BE) ¦ JP5778941B2(BE) ¦ JP4660701B2(BE) ¦ JP2002-332501A(BE) ¦ JP2832247B2(BE) ¦ JP1991-078906A(BE) ¦ JP1987-179566A(BE) ¦ JP1986-067702A(BE) ¦ JP1988-081706 A (미포함) | 11 | CN113000837B ¦ JP7170464B2(FE) ¦ JP2019-031735A(FE) ¦ JP7065676B2(FE) ¦ JP6831730B2(FE) ¦ JP6698367B2(FE) ¦ JP2016-160455A(FE) ¦ JP6627228B2(FE) ¦ KR10-2355385B1(FE) ¦ TWI722136B(FE) ¦ US11370926B2 | 16709751 | JP2017-210686A ¦ JP6186197B2 | 2 | 등록 |  | 2215007005022
KR | KR | P | A | 3D 구조체 형성용 고점도 전도성 구리 페이스트 제조 방법 | 본 발명은 3D 구조체 형성용 고점도 전도성 구리 페이스트 제조 방법에 관한 것이다. 보다 상세하게는 구리 나노 입자의 산화를 최대한 억제하여 높은 전기 전도도가 지속적으로 유지되도록 함으로써 다양한 산업 분야에서 전도성 재료로 활용할 수 있는 3D 구조체 형성용 고점도 전도성 구리 페이스트 제조 방법에 관한 것이다. 본 발명은 (a) 수용액에 복수 개의 비구형 흡착매, 구리 전구체, 및 환원제를 투입하는 단계; (b) 상기 환원제에 의해 상기 구리 전구체로부터 분리되는 구리 나노 입자를 상기 복수 개의 비구형 흡착매 표면에 흡착시켜 복수 개의 비구형 구리 나노 입자 코팅체를 형성하는 단계; 및 (c) 상기 복수 개의 비구형 구리 나노 입자 코팅체를 용매와 배합하여 페이스트를 형성하는 단계를 포함하는 것을 특징으로 한다. 본 발명에 의하면 구리 페이스트에 포함된 다수의 비구형 구리 나노 입자 코팅체 각각에서 발생하는 부분적 희생 산화에 의해 구리 나노 입자의 산화가 최대한 억제되므로 전기 전도성 재료로 활용되기 적합한 높은 전기 전도도를 유지할 수 있는 효과를 갖는다. | The present invention relates to a method for manufacturing high viscosity conductive copper paste to form a 3D structure and, more specifically, to a method for manufacturing high viscosity conductive copper paste to form a 3D structure, which is capable of preventing oxidation of copper nanoparticles as much as possible to enable the paste to continuously maintain high electric conductivity to be utilized as a conductive material in various industrial fields. The method comprises the following steps of (a) injecting a plurality of non-spherical adsorptive media, a copper precursor and a reducer into an aqueous solution; (b) making the copper nanoparticles, which are separated from the copper precursor by the reducer, adsorbed onto the non-spherical adsorptive media to form a plurality of non-spherical copper nanoparticle coated bodies; and (c) mixing the non-spherical copper nanoparticle coated bodies with a solvent to form paste. The method according to the present invention allows the high viscosity conductive copper paste to maintain high electric conductivity to be utilized as an electric conductive material, since the partially-sacrificial oxidation generated on the non-spherical copper nanoparticle bodies included in the copper paste restrains the oxidation of the copper nanoparticles. | (a) 수용액에 복수 개의 비구형 흡착매, 구리 전구체, 및 환원제를 투입하는 단계; (b) 상기 환원제에 의해 상기 구리 전구체로부터 분리되는 구리 나노 입자를 상기 복수 개의 비구형 흡착매 표면에 흡착시켜 복수 개의 비구형 구리 나노 입자 코팅체를 형성하는 단계; 및 (c) 상기 복수 개의 비구형 구리 나노 입자 코팅체를 용매와 배합하여 페이스트를 형성하는 단계를 포함하는 것을 특징으로 하는 구리 페이스트 제조 방법. | (a) The copper paste manufacturing method comprising: the multiple aspheric adsorbents in the aqueous solution, and step of injecting the copper precursor and reducing agent; the step absorbing the copper nanoparticle separated with (b) reducing agent from the copper precursor in multiple aspheric adsorbent surfaces and forms multiple aspheric copper nanoparticle coatings; the step of forming paste the aspheric copper nanoparticle coating of the and (c) the plurality of is mixed with the solvent. | 1. (a) 수용액에 복수 개의 비구형 흡착매, 구리 전구체, 및 환원제를 투입하는 단계; (b) 상기 환원제에 의해 상기 구리 전구체로부터 분리되는 구리 나노 입자를 상기 복수 개의 비구형 흡착매 표면에 흡착시켜 복수 개의 비구형 구리 나노 입자 코팅체를 형성하는 단계; 및 (c) 상기 복수 개의 비구형 구리 나노 입자 코팅체를 용매와 배합하여 페이스트를 형성하는 단계를 포함하는 것을 특징으로 하는 구리 페이스트 제조 방법. | 1. (a) The copper paste manufacturing method comprising: the multiple aspheric adsorbents in the aqueous solution, and step of injecting the copper precursor and reducing agent; the step absorbing the copper nanoparticle separated with (b) reducing agent from the copper precursor in multiple aspheric adsorbent surfaces and forms multiple aspheric copper nanoparticle coatings; the step of forming paste the aspheric copper nanoparticle coating of the and (c) the plurality of is mixed with the solvent. | [기술분야] 본 발명은 전도성 구리 페이스트를 제조하기 위한 하이 엔드 3D 구조 형성 방법에 관한 것으로, 전도성 물질로서 다양한 산업에 적용될 수 있다. [해결과제] 본 발명은 산화를 억제하고 코팅 사이의 접촉 면적을 증가시킴으로써 구리 산화 문제를 해결하고 높은 전도성을 유지하고자 한다. [해결수단] 본 발명은 비구면 구리 나노 입자 코팅으로 페이스트를 형성하는 것, 용매와 혼합하는 것, 및 수용액에 구리 전구체 및 환원제를 주입하는 것을 포함한다. [특징] 여기서 주요 특징은 산화를 억제하고 높은 전도도를 유지하기 위한 비구면 구리 나노입자 코팅의 형성이다. [효과] 따라서, 본 발명은 산화를 억제하고 코팅 사이의 접촉 면적을 증가시킴으로써 전도성을 향상시키고 저항을 감소시킨다. | 10-2013-0067510 | 2013-06-13 | 10-2014-0145644 | 2014-12-24 |  |  | 한국프린티드일렉트로닉스연구조합 | 김남수 ¦ 홍성익 ¦ 황세연 |  |  |  | 4 | JP2012-038846A(BE) ¦ KR10-1313149B1(BE) ¦ KR10-2011-0033652A(BE) ¦ KR10-0778094B1 | 1 | KR10-2291878B1 | 24096164 | KR10-1538325B1 ¦ WOWO2014-200250A1 | 2 | 소멸(등록료불납) |  | 3514513000008
CN | CN | P | A | Preparation method for ultra-fine copper powder | The invention discloses a preparation method for ultra-fine copper powder. The preparation method comprises the following steps of (1) cleaning copper powder by using hydrazine hydrate as reducing agents to obtain saturated red copper powder A1; (2) cleaning the copper powder A1 by using formaldehyde as reducing agents to obtain atropurpureus copper powder A2; (3) pre-reducing the copper powder A2 by using glucose and performing secondary reduction cleaning on the copper powder A2 by using hydrazine hydrate to obtain red copper powder A3; (4) pre-reducing the copper powder A3 by using the glucose and performing secondary reduction cleaning on the copper powder A3 by using the formaldehyde to obtain red copper powder A4; and (5) pre-reducing the copper powder A4 by using the glucose and cleaning the copper powder A4 by using an ascorbic acid and PVP (polyvinyl pyrrolidone) through a two-step reduction method so as to obtain rose red copper powder A5. By the preparation method, the rose red copper powder with excellent performance is obtained through a liquid phase reduction method, and is spherical or is similarly spherical; mass distribution of the rose red copper powder is uniform; the grain size of the rose red copper powder is 1 micrometer to 3 micrometers; clustering is avoided; the dispersibility is high; and technological requirements on preparation of copper paste are met. | 본 발명은 초미세 구리 분말의 제조 방법을 개시하고, 이하의 단계를 포함한다: (1) 히드라진 수화물을 환원제로 사용하여 구리 분말을 세척하여 더 어두운 색상의 적색 구리 분말 A1을 얻습니다; (2)포름알데히드를 환원제로 하여 구리 분말 A1을 세정하여, 자흑색의 구리 분말 A2를 얻는다; (3)구리 분말 A2를 포도당 예비 환원, 히드라진 수화 2차 환원으로 세척하여 적색 구리 분말 A3를 얻었다; (4)구리 분말 A3를 포도당 예비 환원, 포름알데히드 2차 환원으로 세척하여 적색 구리 분말 A4를 얻었다; (5)구리 분말 A4를 포도당 사전 환원, 아스코르브산 및 PVP의 2단계 환원 방법으로 세척하여 로즈 레드 구리 분말 A5를 얻었다. 본 발명의 공정 제작 방법은 액상 환원법에 의해 성능이 우수한 적색 구리 분말을 얻고, 형상은 구형 또는 유사 구형이며, 질량 분포가 균일하고, 입경이 1~3μm이며, 응집이 없고, 분산성이 좋고, 구리 슬러리 제작의 공정 요구에 부합한다. | 1. a preparation method for superfine cupper powder, is characterized in that, comprises the following steps: (1) be that reducing agent cleans copper powder with hydrazine hydrate, obtain the red copper powder A1 of comparatively dark colour; (2) take formaldehyde as reducing agent cleaning copper powder A1, obtain atropurpureus copper powder A2; (3) with glucose prereduction, hydrazine hydrate secondary reduction cleaning copper powder A2, red copper powder A3 is obtained; (4) with glucose prereduction, formaldehyde secondary reduction cleaning copper powder A3, red copper powder A4 is obtained; (5) with glucose prereduction, ascorbic acid and PVP two step reduction method cleaning copper powder A4, obtain rose copper powder A5, through detecting, particle diameter is at 1 ~ 1.8 μm, and this production technology prepares the physical index that superfine cupper powder meets the use of copper slurry. | 1. 초미세 구리 분말의 제조 방법은 이하의 단계를 포함하는 것을 특징으로 한다: (1) 히드라진 수화물을 환원제로 사용하여 구리 분말을 세척하여 더 어두운 색상의 적색 구리 분말 A1을 얻습니다; (2) 포름알데히드를 환원제로 사용하여 구리 분말 A1을 세척하여 자흑색 구리 분말 A2를 얻었다; (3) 구리 분말 A2를 포도당 예비 환원, 히드라진 수화 2차 환원으로 세척하여 적색 구리 분말 A3를 얻었다; (4) 구리 분말 A3를 포도당 예비 환원 및 포름알데히드 2차 환원으로 세척하여 적색 구리 분말 A4를 얻었다; (5) 구리 분말 A4는 포도당 예환원, 아스코르브산 및 PVP 2단계 환원법으로 세척하여 메이홍색 구리 분말 A5를 얻었으며, 검출 후 입자 크기는 1~1.8μm이며, 본 생산공정에서 제조한 초미세 구리 분말은 구리 슬러리 사용의 물리적 지표에 부합한다. | 1. a preparation method for superfine cupper powder, is characterized in that, comprises the following steps: (1) be that reducing agent cleans copper powder with hydrazine hydrate, obtain the red copper powder A1 of comparatively dark colour; (2) take formaldehyde as reducing agent cleaning copper powder A1, obtain atropurpureus copper powder A2; (3) with glucose prereduction, hydrazine hydrate secondary reduction cleaning copper powder A2, red copper powder A3 is obtained; (4) with glucose prereduction, formaldehyde secondary reduction cleaning copper powder A3, red copper powder A4 is obtained; (5) with glucose prereduction, ascorbic acid and PVP two step reduction method cleaning copper powder A4, obtain rose copper powder A5, through detecting, particle diameter is at 1 ~ 1.8 μm, and this production technology prepares the physical index that superfine cupper powder meets the use of copper slurry. | 1. 초미세 구리 분말의 제조 방법은 이하의 단계를 포함하는 것을 특징으로 한다: (1) 히드라진 수화물을 환원제로 사용하여 구리 분말을 세척하여 더 어두운 색상의 적색 구리 분말 A1을 얻습니다; (2) 포름알데히드를 환원제로 사용하여 구리 분말 A1을 세척하여 자흑색 구리 분말 A2를 얻었다; (3) 구리 분말 A2를 포도당 예비 환원, 히드라진 수화 2차 환원으로 세척하여 적색 구리 분말 A3를 얻었다; (4) 구리 분말 A3를 포도당 예비 환원 및 포름알데히드 2차 환원으로 세척하여 적색 구리 분말 A4를 얻었다; (5) 구리 분말 A4는 포도당 예환원, 아스코르브산 및 PVP 2단계 환원법으로 세척하여 메이홍색 구리 분말 A5를 얻었으며, 검출 후 입자 크기는 1~1.8μm이며, 본 생산공정에서 제조한 초미세 구리 분말은 구리 슬러리 사용의 물리적 지표에 부합한다. | [기술분야] 본 발명은 초미세 구리 분말의 제조 방법에 관한 것으로, 전자 부품에 적용될 수 있다. [해결과제] 본 발명은 표면 실장 기술에서 소형화, 박형화 및 고밀도화의 요건을 충족시킬 수 있는 전자 부품을 위한 일종의 초미세 구리 분말을 제공하는 문제를 해결하고자 한다. [해결수단] 본 발명은 하이드라진 수화물로 환원제 세정 구리 분말, 포도당 예비 환원으로 환원제 세정 구리 분말로서 포름알데히드, 포도당 예비 환원으로 하이드라진 수화물 이차 환원 세정 구리 분말, 포도당 예비 환원으로 포름알데히드 이차 환원 세정 구리 분말, 및 포도당 예비 환원으로 아스코르브산 및 PVP 2 단계 환원 방법 세정 구리 분말을 포함한다. [특징] 여기서 주요 특징은 상이한 색상 및 입자 직경을 갖는 적색 구리 분말을 얻기 위한 상이한 환원제 및 환원 방법의 사용이다. [효과] 본 발명은 따라서 적색 구리 분말의 입자 직경 및 색상을 개선하여, 성능을 향상시키고 초미세 구리 분말의 물리적 지수를 충족시킨다. | 2013-10253888 | 2013-06-14 | 104227012 | 2014-12-24 |  |  | CHINA ZHENHUA GROUP YUNKE ELECTRONICS Co.,Ltd. | ZHANG LIPING ¦ GUO MINGYA ¦ ZHANG HONGYING ¦ PAN YI ¦ WU DANJING ¦ HAN YUCHENG ¦ PANG JINBIAO |  |  |  | 0 |  | 0 |  | 33304653 | CN104227012A | 1 | 거절 |  | 6515048001360
JP | JP | P | A | 분산 안정성이 높은 구리 나노 입자 제조 방법 | 【요약】 【과제】잉크 재료, 발광 재료, 촉매 재료 등으로서 유용한 평균 입자 지름 10 nm이하의 단분산의 구리 나노 입자를 분산제나 계면활성제를 사용하지 않고 간편하게 제조하는 방법을 제공한다. 【해결 수단】구리 화합물 및 염기를 폴리올 용매 중에 용해함으로써 얻어진 원료 용액에 마이크로파를 조사하면서 가열 환류를 하는 것을 특징으로 하는 구리 나노 입자 제조 방법. 【선택도】없음 | [ABSTRACT] [Technical problem] The method of manufacturing the copper nanoparticles of single distribution of 10 nm or less of mean particle sizes useful as ink material, a luminescent material, a catalyst material, etc. simple without using a dispersing agent and a surface-active agent is provided. [Means for Solution]A manufacturing method of copper nanoparticles heating at reflux while irradiating with microwave a raw material solution obtained by dissolving a copper compound and a base into a polyol solvent. [Chosen drawing] Nothing | 【청구항1】 구리 화합물 및 염기를 폴리올 용매 중에 용해함으로써 얻어진 원료 용액에 마이크로파를 조사하면서 가열 환류를 하는 것을 특징으로 하는 구리 나노 입자 제조 방법. | [Claim1] A manufacturing method of the copper nanoparticles heating at reflux while irradiating with microwave the raw material solution obtained by dissolving a copper compound and a base into a polyol solvent. | 【청구항1】 구리 화합물 및 염기를 폴리올 용매 중에 용해함으로써 얻어진 원료 용액에 마이크로파를 조사하면서 가열 환류를 하는 것을 특징으로 하는 구리 나노 입자 제조 방법. | [Claim1] A manufacturing method of the copper nanoparticles heating at reflux while irradiating with microwave the raw material solution obtained by dissolving a copper compound and a base into a polyol solvent. | [기술분야] 본 발명은 분산 안정성이 높은 구리 나노입자의 제조방법에 관한 것으로, 잉크 재료, 촉매 재료, 발광 재료 등 다양한 기술분야에 적용될 수 있다. [해결과제] 본 발명은 분산제 또는 표면 활성제를 사용하지 않고 분산 안정성이 높은 소형 구리 나노입자를 효율적으로 제조하는 과제를 해결하고자 한다. [해결수단] 본 발명은 구리 나노 입자를 제조하기 위해 마이크로파를 조사하는 동안 폴리올 용매에 구리 화합물 및 염기를 함유하는 원료 용액을 가열하는 것을 포함한다. [특징] 여기서 주요 특징은 분산제 또는 표면-활성제를 사용하지 않고 구리 나노입자의 제조를 용이하게 하기 위한 용액 중의 염기의 사용이다. [효과] 따라서, 본 발명은 상기 용액에 폴리올 용매와 염기를 사용함으로써 높은 분산 안정성을 가진 작은 크기의 구리 나노 입자의 제조 효율을 개선한다. | 2011-196237 | 2011-09-08 | 2014-224276 | 2014-12-04 |  |  | KANSAI UNIV | 川▲崎▼ 英也 ¦ 荒川 隆一 |  |  |  | 0 |  | 1 | KR10-2381217B1(FE) | 16678315 | JP2014-224276A ¦ WOWO2013-035366A1 | 2 | 취하 |  | 2214066001256
JP | JP | P | A | 구리 미립자 분산액, 도전막 형성 방법 및 회로 기판 | 【요약】 【과제】광 소결에 의해 전기 저항이 낮은 도전막을 용이하게 형성할 수 있는 구리 미립자 분산액을 제공한다. 【해결 수단】구리 미립자 분산액 1은 분산매와 분산매 중에 분산된 구리 미립자 11을 가진다. 구리 미립자 분산액 1은 소결 진행제를 함유한다. 소결 진행제는 상온보다 높은 온도에서 구리에서 구리 산화물을 제거하는 화합물이다. 이것에 의해 구리 미립자 11의 광 소결에 있어서 소결 진행제가 구리 미립자 11의 표면 산화 피막을 제거한다. 【선택도】도 1 | [ABSTRACT] [Technical problem] Copper particulate dispersion liquid with electrical resistance able to form a low electric conduction film easily by optical sintering is provided. [Means for Solution]The copper particulate dispersion liquid 1 has carrier fluid and the copper particulates 11 distributed in carrier fluid. The copper particulate dispersion liquid 1 contains a sintering advance agent. A sintering advance agent is a compound which removes a copper oxide from copper at a temperature higher than normal temperature. Thereby, in optical sintering of the copper particulates 11, a sintering advance agent removes the surface oxidization coat of the copper particulates 11. [Chosen drawing] Drawing 1 | 【청구항1】 분산매와 상기 분산매 중에 분산된 구리 미립자를 가지는 구리 미립자 분산액으로서, 소결 진행제를 함유하고 상기 소결 진행제는 상온보다 높은 온도에서 구리에서 구리 산화물을 제거하는 화합물인 것을 특징으로 하는 구리 미립자 분산액. | [Claim1] Copper particulate dispersion liquid which is copper particulate dispersion liquid which has carrier fluid and the copper particulates distributed in the above-mentioned carrier fluid, contains a sintering advance agent, and is characterized by the above-mentioned sintering advance agent being a compound which removes a copper oxide from copper at a temperature higher than normal temperature. | 【청구항1】 분산매와 상기 분산매 중에 분산된 구리 미립자를 가지는 구리 미립자 분산액으로서, 소결 진행제를 함유하고 상기 소결 진행제는 상온보다 높은 온도에서 구리에서 구리 산화물을 제거하는 화합물인 것을 특징으로 하는 구리 미립자 분산액. | [Claim1] Copper particulate dispersion liquid which is copper particulate dispersion liquid which has carrier fluid and the copper particulates distributed in the above-mentioned carrier fluid, contains a sintering advance agent, and is characterized by the above-mentioned sintering advance agent being a compound which removes a copper oxide from copper at a temperature higher than normal temperature. | [기술분야] 본 발명은 구리 미립자 분산액을 사용한 전기 전도막 형성 방법 및 상기도막 형성 방법을 사용하여 제조된 회로 기판에 관한 것이다. [해결과제] 본 발명은 광학 소결에서 구리 미립자를 포함하는 코트의 불충분한 벌크화 문제를 해결하고, 높은 전기 저항을 갖는 전기 전도 필름의 형성을 유도한다. [해결수단] 본 발명은 소결 전진제를 갖는 구리 미립자 분산액 및 전기 전도막 형성 방법을 포함한다. [특징] 여기서 주요 특징은 광학 소결에서 구리 미립자의 표면 산화 코팅을 제거하기 위한 소결 전진제의 사용이며, 전기 저항이 낮은 전기 전도 필름의 형성을 가능하게 한다. [효과] 따라서, 본 발명은 상기 구리 미립자 분산액에서 소결 전진제를 사용함으로써 전기 저항이 낮은 전기 전도 필름의 형성을 개선한다. | 2013-102916 | 2013-05-15 | 2014-225338 | 2014-12-04 |  |  | ISHIHARA CHEMICAL CO LTD | 川戸 祐一 ¦ 有村 英俊 ¦ 工藤 富雄 |  |  |  | 11 | JP5088760B1(BE) ¦ JP5088761B1(BE) ¦ JP5715851B2(BE) ¦ JP6337249B2(BE) ¦ JP5766441B2(BE) ¦ JP2010-146995A(BE) ¦ JP2010-135205A(BE) ¦ JP2010-118449A(BE) ¦ JP2010-528428A(BE) ¦ JP4978844B2(BE) ¦ WOWO2013-077448A1(BE) | 13 | JP7666011B2(FE) ¦ JP7711390B2(FE) ¦ JP7419676B2(FE) ¦ JP7280665B2(FE) ¦ JPWO2018-003399A1(FE) ¦ JP6737871B2(FE) ¦ JP6737873B2(FE) ¦ JP6737874B2(FE) ¦ JP6737872B2(FE) ¦ JP2017-212311A(FE) ¦ KR10-2016-0116076A(FE) ¦ US11109492B2 ¦ US9732236B2 | 92202031 | CN105210155B ¦ EP2998967A1 ¦ JP5700864B2 ¦ KR10-1840917B1 ¦ TWI534834B ¦ US2016-0007455A1 ¦ WOWO2014-185102A1 | 7 | 등록 |  | 2214066002318
KR | KR | P | A | 구리 함유 입자 및 이의 제조방법 | 본 발명은 산화 방지를 위한 표면층을 갖는 구리 함유 입자 및 이의 제조방법에 관한 것으로, 구리 성분을 함유하는 코어; 상기 코어의 표면에 형성되고, 은 성분을 함유하며, 적어도 하나의 포어를 갖는 쉘; 및 상기 쉘의 포어에 충전되고, 산화방지제 성분을 함유하는 충전부를 포함하는 구리 함유 입자를 제공한다. | The present invention relates to a copper containing particle having a surface layer for anti-oxidation, and a method for producing the same. The copper containing particle includes: a core containing a copper element; a shell which is formed on the surface of the core, includes a silver element, and includes at least one pore; and a charge part which is charged into the pore of the shell and contains an anti-oxidant element. | 구리 성분을 함유하는 코어; 상기 코어의 표면에 형성되고, 은 성분을 함유하며, 적어도 하나의 포어를 갖는 쉘; 및 상기 쉘의 포어에 충전되고, 산화방지제 성분을 함유하는 충전부를 포함하는 구리 함유 입자. | The copper containing particle including the core containing the cu element, the shell, and the charge unit. The shell is formed in the surface of the core and it contains the silver content and has one or more pore. The charge unit the pore of the shell is charged and contains the antioxidant component.<BR\/> | 1. 구리 성분을 함유하는 코어; 상기 코어의 표면에 형성되고, 은 성분을 함유하며, 적어도 하나의 포어를 갖는 쉘; 및 상기 쉘의 포어에 충전되고, 산화방지제 성분을 함유하는 충전부를 포함하는 구리 함유 입자. | 1. The copper containing particle including the core containing the cu element, the shell, and the charge unit. The shell is formed in the surface of the core and it contains the silver content and has one or more pore. The charge unit the pore of the shell is charged and contains the antioxidant component.<BR\/> | [기술분야] 본 발명은 산화 차단을 위한 표면층을 갖는 구리 입자 및 이의 제조 방법에 관한 것이다. [해결과제] 본 발명은 구리가 쉽게 산화되는 문제 및 구리 입자 상에 균일한 코팅막을 형성하는 문제를 해결하고자 한다. [해결수단] 본 발명은 Cu 원소를 함유하는 코어, 은 함량 및 하나 이상의 기공을 갖는 쉘, 및 상기 기공에 항산화 성분을 갖는 충전 유닛을 포함한다. [특징] 여기서 주된 특징은 티오시아네이트 기 또는 티오시아네이트 기를 포함하는 화합물을 충전 단위에서 항산화 성분으로서 사용하는 것이다. [효과] 따라서, 본 발명은 구리 입자의 산화 차단을 개선하고 은 코팅 필름의 균일성을 향상시킨다. | 10-2014-0056742 | 2014-05-12 | 10-2014-0133483 | 2014-11-19 |  |  | 주식회사 엘지화학 | 서정현 ¦ 신종민 ¦ 변영창 ¦ 최재훈 | 10-2013-0053412 | KR | 2013-05-10 | 4 | KR10-2009-0041785A(BE) ¦ KR10-1049693B1(BE) ¦ KR10-0835606B1(BE) ¦ US5945158A(BE) | 9 | JP7537777B2(FE) ¦ JP7746560B2(FE) ¦ KR10-2025-0020140A(FE) ¦ KR10-2674086B1(FE) ¦ KR10-2024-0050418A(FE) ¦ KR10-2367121B1(FE) ¦ KR10-2221698B1 ¦ KR10-1840948B1(FE) ¦ KR10-2018-0025742A(FE) | 4991504 | CN104755196B ¦ EP2995397B1 ¦ KR10-1623252B1 ¦ KR10-2013-0053412 ¦ US9520205B2 ¦ WOWO2014-182141A1 | 6 | 등록 |  | 3514463000868
JP | JP | P | A | 금속 나노입자 재료, 그것을 함유하는 접합 재료 및 그것을 이용한 반도체 장치 | 【요약】 (수정유) 【과제】접합 강도가 높은 접합층을 저온(예를 들면 400℃이하)에서 형성할 수 있는 접합 재료를 제공하는 것. 【해결 수단】구리 나노 입자와 산화니켈 나노 입자를 특정 비율로 함유하는 금속 나노입자 재료를 이용함으로써 접합 강도가 높은 접합층을 저온(예를 들면 400℃이하)에서 형성할 수 있는 일을 발견했다. 즉 전체 금속 나노 입자에 대해서 구리 나노 입자를 99.995~97 질량%및 산화니켈 나노 입자를 0.005~3 질량%함유하는 것을 특징으로 하는 금속 나노입자 재료로 한다. 직경 1~1000 nm의 범위에 있는 금속 나노 입자가 개수 기준으로 전체 금속 입자의99% 이상인 금속 나노 입자. 【선택도】없음 | [ABSTRACT] (Correction possession) [Technical problem] Provide the charge of a jointing material which can form a joining layer with high junction intensity at low temperature (for example, 400℃ or less). [Means for Solution]By using metal nanoparticle material which contains copper nanoparticles and a nickel oxide nanoparticle at a specific rate, it found out that it was possible to form a joining layer with high junction intensity at low temperature (for example, 400℃ or less). That is, it is considered as the metal nanoparticle material doing 0.005~3 mass % content of the 99.995~97 mass % and a nickel oxide nanoparticle for copper nanoparticles to all the metal nanoparticles. The metal nanoparticle whose metal nanoparticles in the range 1~1000 nm in diameter are 99% or more of all the metal particles on a number standard. [Chosen drawing] Nothing | 【청구항1】 전체 금속 나노 입자에 대해서 구리 나노 입자를 99.995~97 질량%및 산화니켈 나노 입자를 0.005~3 질량%함유하는 것을 특징으로 하는 금속 나노입자 재료. | [Claim1] Metal nanoparticle material characterized by doing 0.005~3 mass % content of the 99.995~97 mass % and a nickel oxide nanoparticle for copper nanoparticles to all the metal nanoparticles. | 【청구항1】 전체 금속 나노 입자에 대해서 구리 나노 입자를 99.995~97 질량%및 산화니켈 나노 입자를 0.005~3 질량%함유하는 것을 특징으로 하는 금속 나노입자 재료. | [Claim1] Metal nanoparticle material characterized by doing 0.005~3 mass % content of the 99.995~97 mass % and a nickel oxide nanoparticle for copper nanoparticles to all the metal nanoparticles. | [기술분야] 본 발명은 저온에서 높은 접합 강도를 갖는 접합 층을 형성할 수 있는 구리 나노 입자 및 니켈 산화물 나노 입자를 함유하는 금속 나노 입자 재료에 관한 것이다. [해결과제] 본 발명은 종래 기술에 의해 달성되지 않는 반도체 장치에서 저온에서 높은 접합 강도를 갖는 접합층을 형성하는 문제를 해결하고자 한다. [해결수단] 본 발명은 구리 나노 입자 및 니켈 산화물 나노 입자를 특정 비율로 함유하는 금속 나노 입자 물질을 포함한다. [특징] 여기서 주된 특징은 금속 나노입자 재료를 사용하여 저온에서 높은 접합 강도를 갖는 접합층을 형성하는 능력이다. [효과] 따라서, 본 발명은 저온에서 반도체 장치에서 접합 층의 접합 강도를 개선한다. | 2013-086839 | 2013-04-17 | 2014-210947 | 2014-11-13 |  |  | TOYOTA CENTRAL R&D LABS INC | 佐藤 敏一 ¦ 明渡 邦夫 ¦ 石崎 敏孝 |  |  |  | 9 | JP5733638B2(BE) ¦ JP5520861B2(BE) ¦ JP5502434B2(BE) ¦ JP5003250B2(BE) ¦ JP2007-095705A(BE) ¦ JP4799881B2(BE) ¦ JP2006-202938A(BE) ¦ US7361590B2(BE) ¦ US8043535B2(BE) | 8 | JP7396398B2(FE) ¦ JP7543880B2(FE) ¦ JP6855539B2(FE) ¦ JP6900150B2(FE) ¦ JP7005121B2(FE) ¦ US11810885B2(FE) ¦ US11532588B2 ¦ US10930612B2 | 16667562 | JP6032110B2 | 1 | 소멸(연차료 불납에 의한 말소) |  | 2214062001099
JP | JP | P | A | 은 코팅 구리 분말, 은 코팅 구리 분말의 제조 방법 및 수지 경화형 도전성 페이스트 | 【요약】 【과제】종래 방법에 의해 얻어진 수지 경화형 도전성 페이스트를 이용하여 형성되는 도전막보다 저렴하고 도전성이 우수한 도전막을 얻기 위한 수지 경화형 도전성 페이스트, 상기 수지 경화형 도전성 페이스트에 배합되는 은코팅 구리 분말 및 그 제조 방법을 얻는다. 【해결 수단】다가 카르복실산을 재료 은코팅 구리 분말에 대해서 0.01 질량%~0.5 질량%피복시킨, 은코팅 구리 분말이 제공된다. 상기 은코팅 구리 분말은 수지 경화형 도전성 페이스트에 배합된다. 【선택도】없음 | [ABSTRACT] [Technical problem] Silver coat copper powder blended with the resin hardening type conductive paste for obtaining the electric conduction film which was cheap and excelled in conductivity the electric conduction film formed using the resin hardening type conductive paste obtained by the conventional method, and the resin hardening type conductive paste, and a manufacturing method for the same are obtained. [Means for Solution]Silver coat copper powder which did 0.01 mass %~0.5 mass % covering of polyvalent carboxylic acid to material silver coat copper powder is provided. This silver coat copper powder is blended with resin hardening type conductive paste. [Chosen drawing] Nothing | 【청구항1】 다가 카르복실산을 재료 은코팅 구리 분말에 대해서 0.01 질량%~0.5 질량%피복시킨, 은코팅 구리 분말. | [Claim1] Silver coat copper powder which did 0.01 mass %~0.5 mass % covering of polyvalent carboxylic acid to material silver coat copper powder. | 【청구항1】 다가 카르복실산을 재료 은코팅 구리 분말에 대해서 0.01 질량%~0.5 질량%피복시킨, 은코팅 구리 분말. ¦ 【청구항6】 은코팅 구리 분말 제조 방법으로서, 용매에 용해시킨 상태에서 다가 카르복실산을 재료 은코팅 구리 분말에 대해서 0.01 질량%~0.5 질량%첨가시키고 다가 카르복실산을 첨가시킨 재료 은코팅 구리 분말을 분쇄 해쇄기로 분쇄 해쇄하면서 혼합시켜 상기 다가 카르복실산을 상기 재료 은코팅 구리 분말에 피복시키고 상기 용매를 제거해 은코팅 구리 분말을 얻는, 은코팅 구리 분말 제조 방법. | [Claim1] Silver coat copper powder which did 0.01 mass %~0.5 mass % covering of polyvalent carboxylic acid to material silver coat copper powder. ¦ [Claim6] Are a manufacturing method of silver coat copper powder, and it does 0.01 mass %~0.5 mass % addition of polyvalent carboxylic acid to material silver coat copper powder in the state where it was made to dissolve in a solvent, A manufacturing method of the silver coat copper powder which makes it mix, grinding and cracking the material silver coat copper powder which made polyvalent carboxylic acid add with pulverization / crack machine, makes the above-mentioned material silver coat copper powder cover the above-mentioned polyvalent carboxylic acid, removes the above-mentioned solvent, and obtains silver coat copper powder. | [기술분야] 본 발명은 반도체 부품 또는 태양 전지와 같은 전자 부품의 전극, 회로 등이라고 불리는 전기 전도 필름의 형성에 사용되는 전도성 페이스트에 관한 것이며, 전도성 페이스트와 혼합된 은 코팅 구리 분말의 제조 방법, 및 이의 은 코팅 구리 분말에 적용될 수 있다. [해결과제] 본 발명은 전도성 페이스트에서 은 코팅 구리 분말로의 은 먼지의 치환을 방해하는, 은 먼지와 비교하여 높은 저항의 문제를 해결하고자 한다. [해결수단] 본 발명은 물질 은 코팅 구리 분말에 다가 카르복실산의 0.01 질량%내지 0.5 질량%피복을 갖는 은 코팅 구리 분말을 포함한다. [특징] 여기서 주요 특징은 전도성 페이스트에서 저항을 감소시키고 은 분진에 대한 치환을 가능하게 하기 위해 다가 카르복실산 피복을 갖는 은 코팅 구리 분말의 사용이다. [효과] 따라서, 본 발명은 수지 경화형 전도성 페이스트를 사용하여 형성된 전기 전도 필름의 전도성을 개선한다. | 2014-068091 | 2014-03-28 | 2014-208908 | 2014-11-06 |  |  | DOWA ELECTRONICS MATERIALS CO LTD | 山田 佑一 ¦ 長原 愛子 ¦ 野上 徳昭 ¦ 藤野 剛聡 | 2013-074677 | JP | 2013-03-29 | 4 | JP5778941B2(BE) ¦ JP2012-062531A(BE) ¦ JP5297344B2 ¦ WOWO2008-059789A1 | 0 |  | 16666178 | JP2013-074677 ¦ JP2014-208908A | 2 | 거절 |  | 2214061001041
EP | EP | P | A1 | Improved sinter paste with partially oxidised metal particles | [6 empty] | [기술분야] 본 발명은 소결성 혼합물 및 이 혼합물을 사용하여 전자 부품을 연결하기 위한 방법에 관한 것이다. 상기 혼합물은 전자 부품의 샌드위치 배열에 적용된다. [해결과제] 본 발명은 종래의 방법에 비해 더 낮은 온도 및 압력에서 이들 구성 요소를 연결하는데 사용될 수 있는 소결 가능한 혼합물을 제공함으로써 LED 또는 매우 얇은 실리콘 칩과 같은 민감한 전자 구성 요소를 연결하는 문제를 해결하고자 한다. [해결수단] 본 발명은 일부 실시예에서 분산제와 함께, 금속 입자 및 유기 화합물을 함유하는 혼합물을 포함한다. [특징] 여기서 주요 특징은 소결 가능한 혼합물이 종래의 방법에 비해 더 낮은 온도 및 압력에서 전자 부품을 연결할 수 있는 능력이다. [효과] 따라서, 본 발명은 상기 혼합물의 소결성을 개선하여, 상기 연결된 구성 요소에서 향상된 결합 강도 및 감소된 다공성을 유도한다. | 2013-002360 | 2013-05-03 | 2799164 | 2014-11-05 |  |  | Heraeus Materials Technology GmbH & Co. KG | Schäfer, Michael ¦ Schmitt, Wolfgang |  |  |  | 3 | EP1950767B1 ¦ JP4801958B2 ¦ US8950653B2 | 4 | DE10-2015-202969A1 ¦ EP3349262B1 ¦ US10998482B2 ¦ US10622533B2 | 104298718 | CN105324198B ¦ EP2799164B1 ¦ HUE042419T2 ¦ JP6162885B2 ¦ KR10-2016-0005087A ¦ MXMX/a/2015/015121A ¦ MYPI2015703919A0 ¦ SG11201509049SA ¦ TWI537088B ¦ US2016-0082512A1 ¦ WOWO2014-177645A1 | 11 | 등록 |  | 1514045001497
KR | KR | P | A | 금속 분말 페이스트, 및 그 제조 방법 | 칩 적층 세라믹 콘덴서용 전극의 제조에 바람직하게 사용 가능한, 소결 지연성이 우수한, 표면 처리된 금속 분말 페이스트, 및 그 제조 방법을, Si, Ti, Al, Zr, Ce, Sn 중 어느 1 종 이상의 부착량이 금속 분말 1 g 에 대해 200 ∼ 16000 ㎍, 금속 분말에 대한 N 의 중량% 가 0.02 % 이상인, 표면 처리된 금속 분말과, 카르복실기를 갖는 유기물이, 용제에 분산되어 함유되는, 금속 분말 페이스트에 의해 제공한다. | The measure provides with the metal powder paste the surface-treated metal powder paste excellent in terms of sintering delayed which is preferably usable in the manufacture of the electrode for the chip lamination ceramic capacitor and organic compound having the bond quantity more than one kind among the si, ti, al, zr, ce, sn is 200 ∼ 16000 ㎍ about the metal powder 1 g the manufacturing method thereof, the weight % of N about the metal powder is 0.02 % greater than or equal to, and the surface-treated metal powder, and carboxyl group are dispersed in the solvent. | Si, Ti, Al, Zr, Ce, Sn 중 어느 1 종 이상의 부착량이 금속 분말 1 g 에 대해 200 ∼ 16000 ㎍, 금속 분말에 대한 N 의 중량% 가 0.02 % 이상인, 표면 처리된 금속 분말과, 카르복실기를 갖는 유기물이, 용제에 분산되어 함유되는 금속 분말 페이스트. | The measure is the metal powder paste organic compound having the bond quantity more than one kind among the si, ti, al, zr, ce, sn is 200 ∼ 16000 ㎍ about the metal powder 1 g, the weight % of N about the metal powder is 0.02 % greater than or equal to, and the surface-treated metal powder, and carboxyl group are dispersed in the solvent. | 1. Si, Ti, Al, Zr, Ce, Sn 중 어느 1 종 이상의 부착량이 금속 분말 1 g 에 대해 200 ∼ 16000 ㎍, 금속 분말에 대한 N 의 중량% 가 0.02 % 이상인, 표면 처리된 금속 분말과, 카르복실기를 갖는 유기물이, 용제에 분산되어 함유되는 금속 분말 페이스트. ¦ 31. Si, Ti, Al, Zr, Ce, Sn 중 어느 1 종 이상의 부착량이 금속 분말 1 g 에 대해 200 ∼ 16000 ㎍, 금속 분말에 대한 N 의 중량% 가 0.02 % 이상인, 표면 처리된 금속 분말과, 카르복실기를 갖는 유기물을, 용제에 분산하여 페이스트를 조제하는 공정을 포함하는, 금속 분말 페이스트의 제조 방법. | 1. The measure is the metal powder paste organic compound having the bond quantity more than one kind among the si, ti, al, zr, ce, sn is 200 ∼ 16000 ㎍ about the metal powder 1 g, the weight % of N about the metal powder is 0.02 % greater than or equal to, and the surface-treated metal powder, and carboxyl group are dispersed in the solvent. ¦ 31. The manufacturing method for including the process of dividing organic compound having the bond quantity more than one kind among the si, ti, al, zr, ce, sn is 200 ∼ 16000 ㎍ about the metal powder 1 g, the weight % of N about the metal powder is 0.02 % greater than or equal to, and the surface-treated metal powder, and carboxyl group into the solvent and dispensing paste of the metal powder paste. | [기술분야] 본 발명은 칩 적층 세라믹 커패시터의 내부 전극을 제조하기에 적합한 표면 처리된 구리 분말 페이스트 및 이의 제조 방법에 관한 것이다. [해결과제] 본 발명은 칩 라미네이션 세라믹 커패시터의 내부 전극에서 낮은 소결 시작 온도 및 전극 층의 박리 문제를 해결하고자 한다. [해결수단] 본 발명은 표면 처리된 구리 분말 페이스트 및 이의 제조 방법을 포함한다. [특징] 여기서 주된 특징은 소결 지연을 개선하고 전극층의 박리를 방지하기 위한 구리 분말 페이스트의 표면 처리이다. [효과] 본 발명은 상기 소결 지연을 개선시키고 상기 칩 라미네이션 세라믹 커패시터의 상기 내부 전극에서 상기 전극 층의 박리를 방지한다. | 10-2014-7024611 | 2013-02-21 | 10-2014-0126731 | 2014-10-31 |  |  | 제이엑스금속주식회사 | 후루사와 히데키 | 2012-035634 | JP | 2012-02-21 | 5 | JP2002-249803A(BE) ¦ JP1992-028109A(BE) ¦ JP1995-118429B2(BE) ¦ KR10-0771773B1(BE) ¦ KR10-0877115B1(BE) | 2 | KR10-2217288B1(FE) ¦ US11152153B2 | 92999335 | CN104115237B ¦ JP2012-035634 ¦ JP6212480B2 ¦ KR10-1769337B1 ¦ TWI527069B ¦ WOWO2013-125659A1 | 6 | 등록 |  | 3514441001293
KR | KR | P | A | 은 피복 구리 합금 분말 및 그의 제조 방법 | 본 발명은 1 내지 50질량%로 니켈 및 아연의 적어도 1종을 포함하고, 잔부가 구리 및 불가피 불순물을 포함하는 조성을 갖는 구리 합금 분말(바람직하게는 레이저 회절식 입도 분포 장치에 의해 측정한 누적 50% 입경(D50 직경)이 0.1 내지 15㎛인 구리 합금 분말)을 7 내지 50질량%의 은 함유층, 바람직하게는 은 또는 은 화합물로 이루어지는 층에 의해 피복함으로써, 부피 저항률이 낮으며 보존 안정성(신뢰성)이 우수한 은 피복 구리 합금 분말을 제조한다. | The invention relates to 1 through 50 mass %. And at least one kind of zinc and nickel the copper alloy power (the copper alloy power in which the accumulation 50% particle diameter (D50 diameter) which preferably it measures with the laser diffraction equation particle size distribution apparatus is 0.1 through 15㎛) having the composition which it includes and in which the remnant includes the copper and incidental impurities the silver coating copper alloy power excellent in terms of preserving stability (reliability) the volume resistivity is low it coats with the layer consisting of the argentiferous layer of 7 through 50 mass %, and preferably, or, the argentous compound is manufactured. | 1 내지 50질량%로 니켈 및 아연의 적어도 1종을 포함하고, 잔부가 구리 및 불가피 불순물을 포함하는 조성을 갖는 구리 합금 분말이, 7 내지 50질량%의 은 함유층에 의해 피복되어 있는 것을 특징으로 하는, 은 피복 구리 합금 분말. | The silver coating copper alloy power wherein the copper alloy power having the composition in which it includes ; and the remnant includes the copper and incidental impurities are at least one kind of zinc and nickel coated onto to 1 through 50 mass % with the argentiferous layer of 7 through 50 mass %. | 1. 1 내지 50질량%로 니켈 및 아연의 적어도 1종을 포함하고, 잔부가 구리 및 불가피 불순물을 포함하는 조성을 갖는 구리 합금 분말이, 7 내지 50질량%의 은 함유층에 의해 피복되어 있는 것을 특징으로 하는, 은 피복 구리 합금 분말. ¦ 7. 1 내지 50질량%로 니켈 및 아연의 적어도 1종을 포함하고, 잔부가 구리 및 불가피 불순물을 포함하는 조성을 갖는 구리 합금 분말을 7 내지 50질량%의 은 함유층에 의해 피복하는 것을 특징으로 하는, 은 피복 구리 합금 분말의 제조 방법. | 1. The silver coating copper alloy power wherein the copper alloy power having the composition in which it includes ; and the remnant includes the copper and incidental impurities are at least one kind of zinc and nickel coated onto to 1 through 50 mass % with the argentiferous layer of 7 through 50 mass %. ¦ 7. The manufacturing method of the silver coating copper alloy power wherein the copper alloy power having the composition in which it includes ; and the remnant includes the copper and incidental impurities at least one kind of zinc and nickel are coated to 1 through 50 mass % with the argentiferous layer of 7 through 50 mass %. | [기술분야] 본 발명은 은 코팅 구리 합금 분말 및 이의 제조 방법에 관한 것이며, 구리 합금 분말을 코팅하기 위한 전도성 페이스트에 적용될 수 있다. [해결과제] 본 발명은 산화로 인한 은 코팅 구리 합금 분말에서 보존 안정성 및 신뢰성이 부족한 문제를 해결하고, 낮은 체적 저항률을 갖는 분말을 제공하고자 한다. [해결수단] 본 발명은 구리, 부수적인 불순물, 및 적어도 한 종류의 아연 및 니켈을 포함하는 조성물을 갖는 은 코팅 구리 합금 분말을 포함한다. [특징] 여기서 주요 특징은 구리 합금 분말의 표면 상에 은 코팅의 형성으로, 그의 보존 안정성 및 신뢰성을 향상시키는 것이다. [효과] 따라서, 본 발명은 은 코팅 구리 합금 분말의 보존 안정성 및 신뢰성을 개선하여, 이의 저부피 저항률을 향상시킨다. | 10-2014-7022463 | 2013-01-15 | 10-2014-0123526 | 2014-10-22 |  |  | 도와 일렉트로닉스 가부시키가이샤 | 이노우에, 겐이치 ¦ 오기, 고조 ¦ 에바라, 아츠시 ¦ 히야마, 유토 ¦ 야마다, 다카히로 ¦ 우에야마, 도시히코 | 2012-006886 ¦ 2012-120360 | JP ¦ JP | 2012-01-17 ¦ 2012-05-28 | 5 | JP5080731B2 ¦ JP4223754B2(BE) ¦ JP2003-068139A(BE) ¦ JP1996-311304A ¦ JP1991-078906A(BE) | 5 | KR10-2202459B1(FE) ¦ KR10-2295909B1(FE) ¦ KR10-2446790B1(FE) ¦ KR10-2446788B1(FE) ¦ KR10-2016-0047915A | 107043335 | CN104066535B ¦ EP2796228B1 ¦ JP2012-006886 ¦ JP2012-120360 ¦ JP2014-005531A ¦ JP2017-150086A ¦ JP5934829B2 ¦ JP6154507B2 ¦ KR10-2011166B1 ¦ SG11201404017YB ¦ TWI541365B ¦ US10062473B2 ¦ WOWO2013-108916A1 | 13 | 등록 |  | 3514423000758
JP | JP | P | A | 피복 구리입자의 제조 방법, 도전막 형성용 조성물의 제조 방법, 도전막의 제조 방법 | 【요약】 (수정유) 【과제】본 발명은 우수한 도전성을 나타내는 도전막의 형성에 사용되는 피복 구리 입자 제조 방법을 제공한다. 【해결 수단】알칼리성 관능기를 가지며, 산화구리막 14를 용해하는 성질을 가지는 고분자와 구리 입자 12를 용액 중에서 혼합하고, 구리 입자가 고분자와 구리 이온을 포함한 고분자 구리 착체 16에서 피복된 피복 구리 입자를 얻는 공정 A와 용액 중에 잔존하는 고분자를 제거하여 피복 구리 입자를 취출하는 공정 B를 구비하고, 공정 A 및 공정 B가 산소 농도1% 이하의 분위기에서 수행되는, 피복 구리 입자 제조 방법. 상기 고분자가 폴리알릴 아민 및 폴리에틸렌이민으로 구성되는 군에서 선택되는 적어도 하나이다. 【선택도】도 1 | [ABSTRACT] (Correction possession) [Technical problem] this invention provides a covering copper grain child's manufacturing method used for formation of the electric conduction film in which the outstanding conductivity is shown. [Means for Solution]Polymers which have a basic functional group and have the character to dissolve the copper oxide film 14, The process A which mixes the copper grain child 12 in solution and from which a copper grain child gets a covering copper grain child covered with the polymers copper complex 16 containing polymers and a copper ion. A manufacturing method of a covering copper grain child who removes polymers which remain in solution and is equipped with the process B of taking out a covering copper grain child and to whom the process A and the process B are performed in atmosphere of 1% or less of oxygen concentration. The above-mentioned polymers are at least one chosen from the group which consists of poly アリル amine and polyethyleneimine. [Chosen drawing] Drawing 1 | 【청구항1】 알칼리성 관능기를 가지며, 산화구리막을 용해하는 성질을 가지는 고분자와 구리 입자를 용액 중에서 혼합하고, 상기 구리 입자가 상기 고분자와 구리 이온을 포함한 고분자 구리 착체로 피복된 피복 구리 입자를 얻는 공정 A와 상기 용액 중에 잔존하는 상기 고분자를 제거하여 상기 피복 구리 입자를 취출하는 공정 B를 구비하고, 상기 공정 A 및 상기 공정 B가 산소 농도1% 이하의 분위기에서 수행되는, 피복 구리 입자 제조 방법. | [Claim1] The process A which mixes in solution the polymers which have a basic functional group and have the character to dissolve a copper oxide film, and a copper grain child and from which the above-mentioned copper grain child gets the covering copper grain child covered with the polymers copper complex containing the above-mentioned polymers and a copper ion. A manufacturing method of the covering copper grain child who removes the above-mentioned polymers which remain in the above-mentioned solution, and is equipped with the process B of taking out the above-mentioned covering copper grain child and to whom the above-mentioned process A and the above-mentioned process B are performed in the atmosphere of 1% or less of oxygen concentration. | 【청구항1】 알칼리성 관능기를 가지며, 산화구리막을 용해하는 성질을 가지는 고분자와 구리 입자를 용액 중에서 혼합하고, 상기 구리 입자가 상기 고분자와 구리 이온을 포함한 고분자 구리 착체로 피복된 피복 구리 입자를 얻는 공정 A와 상기 용액 중에 잔존하는 상기 고분자를 제거하여 상기 피복 구리 입자를 취출하는 공정 B를 구비하고, 상기 공정 A 및 상기 공정 B가 산소 농도1% 이하의 분위기에서 수행되는, 피복 구리 입자 제조 방법. | [Claim1] The process A which mixes in solution the polymers which have a basic functional group and have the character to dissolve a copper oxide film, and a copper grain child and from which the above-mentioned copper grain child gets the covering copper grain child covered with the polymers copper complex containing the above-mentioned polymers and a copper ion. A manufacturing method of the covering copper grain child who removes the above-mentioned polymers which remain in the above-mentioned solution, and is equipped with the process B of taking out the above-mentioned covering copper grain child and to whom the above-mentioned process A and the above-mentioned process B are performed in the atmosphere of 1% or less of oxygen concentration. | [기술분야] 본 발명은 우수한 도전성을 나타내는 전기 전도막의 형성에 사용되는 피복 구리 그레인 자식의 제조 방법에 관한 것이며, 제조된 피복 구리 그레인 자식을 사용한 전기 전도막 형성용 구성 요소의 제조 방법에 적용될 수 있다. [해결과제] 본 발명은 커버링 구리 그레인 자식에서 구리 그레인 자식 표면의 산화를 제어함으로써 종래의 방법을 사용하여 획득된 전기 전도 필름에서 불충분한 전도율의 문제를 해결하고자 한다. [해결수단] 본 발명은 피복 구리 알갱이 자식의 제조 방법, 전기 전도막 형성용 성분의 제조 방법, 및 전기 전도막의 제조 방법을 포함한다. [특징] 여기서 주된 특징은 산화를 제어하고 전기 전도 필름의 전도도를 향상시키기 위해 제조 공정 동안 낮은 산소 농도의 사용이다. [효과] 본 발명은 따라서 커버링 구리 그레인 자식에서 구리 그레인 자식 표면의 산화를 제어함으로써 전기 전도 필름의 전도도를 개선한다. | 2013-062602 | 2013-03-25 | 2014-186952 | 2014-10-02 |  |  | FUJIFILM CORP | 津山 博昭 ¦ 加納 丈嘉 |  |  |  | 0 |  | 4 | JP6689390B2(FE) ¦ JP6884692B2(FE) ¦ KR10-2380533B1(FE) ¦ US10994331B2 | 16648605 | JP2014-186952A | 1 | 취하 |  | 2214054006738
JP | JP | P | A | 접합재 | 【요약】 【과제】가압하지 않고 충분한 접합 강도를 실현하고, 저가의 접합재를 얻는 것. 【해결 수단】 피복제 분자층을 표면에 가지는 구리 나노 입자를 분산 용매 중에 균일하게 분산해서 이루어지는 분산액으로 구성되는 구리 나노 입자 페이스트와 구리 마이크로 입자, 또는 구리 서브 마이크로 입자, 혹은 이들의 양쪽 모두를 포함하여 구성되는 접합재 및 이것을 이용한 전자 부품 제조 방법, 금속 부재의 접합 방법을 제공한다. 【선택도】 없음 | [ABSTRACT] [Technical problem] Realize sufficient junction intensity, without pressurizing, and obtain a cheap jointing material. [Means for Solution]A copper-nanoparticles paste consisting of dispersion liquid which distribute uniformly copper nanoparticles which have a covering agent molecular layer on the surface in a distributed solvent, A manufacturing method of copper micro particles, copper submicro particles or a jointing material containing those both, and electronic parts using this and a joining method of a metallic member are provided. [Chosen drawing] Nothing | 【청구항1】 피복제 분자층을 표면에 가지는 구리 나노 입자를 분산 용매 중에 균일하게 분산해서 이루어지는 분산액으로 구성되는 구리 나노 입자 페이스트와 구리 마이크로 입자, 또는 구리 서브 마이크로 입자, 혹은 이들의 양쪽 모두를 포함하여 구성되는 접합재. | [Claim1] The jointing material containing the copper-nanoparticles paste consisting of the dispersion liquid which distribute uniformly the copper nanoparticles which have a covering agent molecular layer on the surface in a distributed solvent, and copper micro particles, copper submicro particles or those both. | 【청구항1】 피복제 분자층을 표면에 가지는 구리 나노 입자를 분산 용매 중에 균일하게 분산해서 이루어지는 분산액으로 구성되는 구리 나노 입자 페이스트와 구리 마이크로 입자, 또는 구리 서브 마이크로 입자, 혹은 이들의 양쪽 모두를 포함하여 구성되는 접합재. | [Claim1] The jointing material containing the copper-nanoparticles paste consisting of the dispersion liquid which distribute uniformly the copper nanoparticles which have a covering agent molecular layer on the surface in a distributed solvent, and copper micro particles, copper submicro particles or those both. | [기술분야] 본 발명은 접합 재료에 관한 것으로, 전자 장비 및 반도체 장치에 적용될 수 있다. [해결과제] 본 발명은 고온 하드웨어 요건 하에서 사용되는 전자 장비에서 고온 유지 신뢰성 및 온도 사이클 신뢰성에 대한 필요성을 해결하고자 한다. [해결수단] 본 발명은 구리-나노입자 페이스트 및 구리 미세 입자, 구리 서브마이크로 입자, 또는 둘 다를 포함한다. [특징] 여기서 주요 특징은 높은 접합 강도를 달성하기 위해 가압하지 않고 값싼 구리-나노입자 페이스트를 사용하는 것이다. [효과] 따라서, 본 발명은 접합 강도를 향상시키고 저온 및 짧은 시간에 접합을 가능하게 한다. | 2013-039151 | 2013-02-28 | 2014-167145 | 2014-09-11 |  |  | OSAKA UNIV ¦ FUJI ELECTRIC CO LTD ¦ HARIMA CHEMICALS INC | 山川 智弘 ¦ 竹本 正 ¦ 下田 将義 ¦ 塩川 国夫 ¦ 松葉 頼重 |  |  |  | 1 | WOWO2012-081255A1(BE) | 44 | CN110430951B ¦ CN107921540B ¦ CN107921541B ¦ EP3730638B1 ¦ EP3597331B1 ¦ EP3348336B1 ¦ EP3348337B1 ¦ EP3348338B1 ¦ JP7396398B2(FE) ¦ JP7731972B2(FE) ¦ JP2023-098498A ¦ JP7705469B2(FE) ¦ JP7026739B2(FE) ¦ JP7380256B2(FE) ¦ JP6956765B2(FE) ¦ JP6956766B2(FE) ¦ JP7251470B2(FE) ¦ JP7222346B2(FE) ¦ JP6866893B2(FE) ¦ JP6861073B2(FE) ¦ JP6988831B2(FE) ¦ JP6849374B2(FE) ¦ JP6794987B2(FE) ¦ JP2017-152638A(FE) ¦ JP6617049B2(FE) ¦ JP7005121B2(FE) ¦ KR10-2508790B1(FE) ¦ KR10-2379883B1(FE) ¦ KR10-2580090B1(FE) ¦ MY203007A ¦ MY198526A ¦ MY184948A ¦ MY184905A ¦ TWI743112B(FE) ¦ US11810885B2(FE) ¦ US12226820B2 ¦ US11532588B2 ¦ US11817398B2 ¦ US11370066B2 ¦ US11462502B2 ¦ US10748865B2 ¦ US10930612B2 ¦ US10363608B2 ¦ US10566304B2 | 16632452 | JP6199048B2 | 1 | 등록 |  | 2214049005918
JP | JP | P | A | 구리 미립자 분산 용액, 소결 도전체의 제조 방법 및 도전 접속 부재의 제조 방법 | 【요약】 【과제】저온에서의 소결에서도 도전성이 우수한 도전 부재를 얻을 수 있는 구리 미립자 분산 용액을 제공한다. 【해결 수단】적어도 1차 입자의 입자 지름이 1~300 nm의 범위에 있어 락탐 구조를 가지는 탄소수4~12의 저분자 유기 화합물이 피복한 구리 미립자와 X선 회절 측정에 있어서 Cu(111) 면의 피크 높이를 H1, Cu2O(111) 면의 피크 높이를 H2로 했을 때의 X선 회절 피크 강도비(H2/[H1+H2])가 0.09~0.75인 코어부가 구리이며 쉘부가 구리 산화물인 코어/쉘 구조를 가지는 구리 미립자가 적어도 하나의 하이드록실기를 가지는 유기 화합물(S1)을 포함한 유기 용매(S) 중에 분산되어 있는 것을 특징으로 하는 구리 미립자 분산 용액. 【선택도】없음 | [ABSTRACT] [Technical problem] The copper particulate distribution solution which can obtain the electric conduction member which is excellent in conductivity also by sintering in low temperature is provided. [Means for Solution]Copper particulates which a low-molecular organic compound of the carbon number 4~12 which is in a range whose diameter of a particle of a primary particle is 1~300 nm at least, and has lactam structure covered, In X diffraction measurement, peak height of Cu (111) side H 1, A core part whose X diffraction peak intensity ratio (H2/[H1 +H 2]) when peak height of a Cu2 O (111) side is set to H 2 is 0.09~0.75 is copper, Copper particulate distribution solution currently distributing in an organic solvent (S) in which copper particulates which have the core/shell structure whose shell part is a copper oxide contain an organic compound (S1) which has at least one hydroxyl machine. [Chosen drawing] Nothing | 【청구항1】 탄소 원자수4~12의 락탐계 화합물(L)로 피복된 1차 입자의 입자 지름이 1~300 nm의 구리 미립자(Pa)와 X선 회절 측정에 있어서 Cu(111) 면의 피크 높이를 H1, Cu2O(111) 면의 피크 높이를 H2로 했을 때의 X선 회절 피크 강도비(H2/[H1+H2])가 0.09~0.75인 표면층이 산화구리로 구성되는 구리 미립자(Pb)가 적어도 하나의 하이드록실기를 가지는 유기 화합물(S1)을 함유하고 있는 유기 용매(S)에 분산되어 있는, 것을 특징으로 하는 구리 미립자 분산 용액. | [Claim1] The copper particulates (Pa) whose diameters of a particle of the primary particle covered with the lactam system compound with 4~12 carbon atoms (L) are 1~300 nm, In X diffraction measurement, the peak height of Cu (111) side H 1, When the peak height of a Cu2 O (111) side is set to H 2. The copper particulates (Pb) which the surface coat whose の X diffraction peak intensity ratio (H2/[H1 +H 2]) is 0.09~0.75 becomes from copper oxide, Copper particulate distribution solution characterized by what is being distributed to the organic solvent (S) containing the organic compound (S1) which has at least one hydroxyl machine. | 【청구항1】 탄소 원자수4~12의 락탐계 화합물(L)로 피복된 1차 입자의 입자 지름이 1~300 nm의 구리 미립자(Pa)와 X선 회절 측정에 있어서 Cu(111) 면의 피크 높이를 H1, Cu2O(111) 면의 피크 높이를 H2로 했을 때의 X선 회절 피크 강도비(H2/[H1+H2])가 0.09~0.75인 표면층이 산화구리로 구성되는 구리 미립자(Pb)가 적어도 하나의 하이드록실기를 가지는 유기 화합물(S1)을 함유하고 있는 유기 용매(S)에 분산되어 있는, 것을 특징으로 하는 구리 미립자 분산 용액. ¦ 【청구항11】 상기 적어도 하나의 하이드록실기를 가지는 유기 화합물(S1)이 메탄올, 에탄올,1-프로판올,2-프로판올,1-부탄올,2-부탄올,2-메틸-1-프로판올,2-메틸-2-프로판올, 2,2-디메틸-1-프로판올,1-펜탄올,2-펜탄올,3-펜탄올,3-메틸-1-부탄올,2-메틸-1-부탄올, 2,2 디메틸-1-프로판올,3-메틸-2-부탄올,2-메틸-2-부탄올,1-헥사놀,2-헥사놀,3-헥사놀,2-메틸-2-헥사놀,2-메틸-3-헥사놀,1-헵탄올,2-헵탄올,4-헵탄올,2-에틸-1-헥사놀,1-옥탄올,2-옥탄올, 에틸렌글리콜, 디에틸렌글리콜, 1,2-프로판디올, 1,3-프로판디올, 1,2-부탄디올, 1,3-부탄디올, 1,4-부탄디올,2-부텐-1,4-디올, 2,3-부탄디올, 펜탄디올, 헥산디올, 옥탄 디올, 글리세롤, 1,1,1-트리스히드록시메틸 에탄,2-에틸-2-하이드록시메틸-1,3-프로판디올, 1,2,6-헥산트리올, 1,2,3-헥산트리올 및 1,2,4-부탄트리올 중에서 선택되는 1종 또는 2종 이상인 것을 특징으로 하는 1내지 10 중 어느 한 항에 기재된 구리 미립자 분산 용액. | [Claim1] The copper particulates (Pa) whose diameters of a particle of the primary particle covered with the lactam system compound with 4~12 carbon atoms (L) are 1~300 nm, In X diffraction measurement, the peak height of Cu (111) side H 1, When the peak height of a Cu2 O (111) side is set to H 2. The copper particulates (Pb) which the surface coat whose の X diffraction peak intensity ratio (H2/[H1 +H 2]) is 0.09~0.75 becomes from copper oxide, Copper particulate distribution solution characterized by what is being distributed to the organic solvent (S) containing the organic compound (S1) which has at least one hydroxyl machine. ¦ [Claim11] The organic compound (S1) which it has at least one above-mentioned hydroxyl machine Methanol, Ethanol, 1-propanol, 2-propanol, 1-butanol, 2-butanol, 2-methyl 1-propanol, 2-methyl 2-propanol, 2 and 2-ジメチル- 1-propanol, 1-pen タノール, 2-pen タノール, 3-pen タノール, 3-methyl 1-butanol, 2-methyl 1-butanol, 2, 2 ジメチル- 1-propanol, 3-methyl 2-butanol, 2-methyl 2-butanol, 1-ヘキサノール, 2-ヘキサノール, 3-ヘキサノール, 2-methyl-2-hexanol, 2-methyl 3-ヘキサノール, 1-hepta-ノール, 2-hepta-ノール, 4-hepta-ノール, 2-ethyl 1-ヘキサノール, 1-octanol, 2-octanol, ethylene glycol, diethylene glycol, All [ all / 1 and 2-pro pansy /, 1, and 3-pro pansy ], 1, 2-butanediol, 1, 3-butanediol, 1, 4-butanediol, 2-butene-1, 4-ジオール, 2, 3-butanediol, pentanediol, hexandiol, octanediol, glycerol, 1, 1, and 1-tris hydroxymethyl ethane, the 2-ethyl 2-hydroxymethyl 1, all [ 3-pro pansy ], Copper particulate distribution solution given in either of 1 to 10 being one sort chosen from 1, 2, 6-hexane triol, 1 and 2, 3-hexane triol, 1 and 2, and 4-butane triol, or two sorts or more. | [기술분야] 본 발명은 소결 전기 전도 물체의 제조 방법 및 구리 미립자 분배 용액을 사용한 전도성 연결 부재의 제조 방법에 관한 것이다. [해결과제] 본 발명은 종래의 제조방법으로는 불가능한 저온 및 단시간에 전도성 소결금속을 얻는 문제를 해결하고자 한다. [해결수단] 본 발명은 락탐계 화합물로 덮인 구리 미립자 및 산화구리의 표면 코트를 갖는 구리 미립자를 함유하는 구리 미립자 분포 용액을 포함한다. [특징] 여기서 주요 특징은 락탐계 화합물로 덮인 구리 미립자와 구리 산화물 표면 코트를 갖는 구리 미립자의 특정 비율을 갖는 구리 미립자 분포 용액의 사용이다. [효과] 따라서, 본 발명은 소결된 컴팩트의 전도성을 향상시키고 저온 및 짧은 시간 내에 전도성 소결 금속의 형성을 가능하게 한다. | 2013-027435 | 2013-02-15 | 2014-156626 | 2014-08-28 |  |  | FURUKAWA ELECTRIC CO LTD | 石井 智紘 ¦ 藤原 英道 |  |  |  | 6 | JP2014-024330A(BE) ¦ JP2012-207250A(BE) ¦ JP2009-218497A(BE) ¦ JP5764279B2(BE) ¦ US8784702B2(BE) ¦ WOWO2010-018782A1(BE) | 6 | CN114682258B ¦ CN108696987B ¦ JP7453619B2(FE) ¦ JP7139590B2(FE) ¦ JP6789794B2(FE) ¦ JP6605848B2(FE) | 16624191 | JP6016664B2 | 1 | 소멸(연차료 불납에 의한 말소) |  | 2214046005901
JP | JP | P | A | 구리 나노 잉크에 적합한 구리 나노 입자의 제조 방법 | 【요약】 【과제】폴리올법에 의한 구리 나노 입자 제조 방법으로서, 내산화성 및 분산 안정성이 우수함과 동시에 200℃이하의 저온 소결성을 가지는, 구리 나노 잉크에 적합한 구리 나노 입자를 간편하게 제조하는 방법을 제공한다. 【해결 수단】폴리올법에 의한 구리 나노 입자 제조 방법으로서,(1) 구리 화합물 및 포름산 암모늄의 양쪽 모두가 폴리올 용매에 용해한 용액을 가열하는 공정을 가지며, (2) 상기 구리 화합물은 구리 이외의 구성 성분이 200℃이하의 온도에서 분해 또는 증발하는, 것을 특징으로 하는 구리 나노 입자 제조 방법. 【선택도】도 3 | [ABSTRACT] [Technical problem] It is a manufacturing method of the copper nanoparticles by the polyol method, and while excelling in oxidation resistance and dispersion stability, the method of manufacturing copper nanoparticles suitable for Copper Nano, Inc. which has low-temperature sintering nature 200℃ or less simple is provided. [Means for Solution]Are a manufacturing method of copper nanoparticles by the polyol method, and both (1) copper compound and ammonium formate have the process of heating solution dissolved in a polyol solvent, And a manufacturing method of copper nanoparticles for which the (2) above-mentioned copper compound is characterized by what composition ingredients other than copper decompose or evaporate at temperature of 200℃ or less. [Chosen drawing] Drawing 3 | 【청구항1】 폴리올법에 의한 구리 나노 입자 제조 방법으로서,(1) 구리 화합물 및 포름산 암모늄의 양쪽 모두가 폴리올 용매에 용해한 용액을 가열하는 공정을 가지며, (2) 상기 구리 화합물은 구리 이외의 구성 성분이 200℃이하의 온도에서 분해 또는 증발하는, 것을 특징으로 하는 구리 나노 입자 제조 방법. | [Claim1] Are a manufacturing method of the copper nanoparticles by the polyol method, and both (1) copper compound and ammonium formate have the process of heating the solution dissolved in the polyol solvent, And a manufacturing method of the copper nanoparticles for which the (2) above-mentioned copper compound is characterized by what composition ingredients other than copper decompose or evaporate at the temperature of 200℃ or less. | 【청구항1】 폴리올법에 의한 구리 나노 입자 제조 방법으로서,(1) 구리 화합물 및 포름산 암모늄의 양쪽 모두가 폴리올 용매에 용해한 용액을 가열하는 공정을 가지며, (2) 상기 구리 화합물은 구리 이외의 구성 성분이 200℃이하의 온도에서 분해 또는 증발하는, 것을 특징으로 하는 구리 나노 입자 제조 방법. | [Claim1] Are a manufacturing method of the copper nanoparticles by the polyol method, and both (1) copper compound and ammonium formate have the process of heating the solution dissolved in the polyol solvent, And a manufacturing method of the copper nanoparticles for which the (2) above-mentioned copper compound is characterized by what composition ingredients other than copper decompose or evaporate at the temperature of 200℃ or less. | [기술분야] 본 발명은 저온 소결 성질이 200°C 이하이고 내산화성 및 분산 안정성이 우수한 구리 나노, Inc.에 적합한 상기 폴리올 방법에 의한 구리 나노 입자의 제조 방법에 관한 것이다. [해결과제] 본 발명은 폴리올 방법을 이용하여 저온 소결성 및 높은 내산화성 및 분산 안정성을 갖는 구리 나노입자를 수득하는 과제를 해결하고자 한다. [해결수단] 본 발명은 폴리올 용매에 용해된 구리 화합물 및 포름산암모늄을 함유하는 용액을 가열하는 공정을 포함한다. [특징] 여기서 주된 특징은 저온 소결성 및 높은 내산화성 및 분산 안정성을 갖는 구리 나노입자를 얻기 위한 폴리올 방법에서 구리 화합물 및 포름산암모늄의 사용이다. [효과] 따라서, 본 발명은 구리 나노 입자의 분산 안정성 및 시간 안정성을 개선하여, 금속 세부 배선을 형성하기 위한 구리 나노, Inc.에 적합하게 한다. | 2013-026352 | 2013-02-14 | 2014-152395 | 2014-08-25 |  |  | KANSAI UNIV | 川▲崎▼ 英也 ¦ 荒川 隆一 |  |  |  | 0 |  | 3 | JP2022-032970A(FE) ¦ JP6968543B2(FE) ¦ US10625344B2 | 16620528 | JP2014-152395A | 1 | 취하 |  | 2214045001670
JP | JP | P | A | 신규 피복 구리 미립자 및 그 제조 방법 | 【요약】 (수정유) 【과제】저온 가열로 양호한 도전성을 나타내는 도전 배선의 형성이 가능한 유기물 피복 구리 미립자 제조 방법 및 피복 구리 미립자, 피복 구리 미립자를 포함한 분산액을 제공한다. 【해결 수단】수산화 구리와 탄소 원자수 9 이하의 지방산과 프로판올을 포함한 극성 용매를 혼합해 가열해 생성시킨, 탄소 원자수 9 이하의 지방산 구리와 하이드라진, 하이드록실아민 또는 이들의 유도체를 포함한 환원성 화합물 및 알킬 아민을 포함한 혼합물을 150℃이하의 온도로 가열하고 알킬 아민과 지방산을 포함한 막으로 피복된 구리 미립자를 얻는다. 【선택도】없음 | [ABSTRACT] (Correction possession) [Technical problem] The dispersion liquid containing the manufacturing method of organic matter covering copper particulates and covering copper particulates which can form the electric conduction wiring which shows good conductivity by low-temperature heating, and covering copper particulates are provided. [Means for Solution]Fatty acid copper with nine or less carbon atom which made a polar solvent containing copper hydroxide and nine or less fatty acid with a number of carbon atoms, and propanol mix, heat and generate, A reducing compound containing hydrazine, hydroxylamine, or those derivatives and a mixture containing alkylamine are heated in temperature of 150℃ or less, and copper particulates covered with a film containing alkylamine and fatty acid are obtained. [Chosen drawing] Nothing | 【청구항1】 탄소 원자수 9 이하의 지방산 구리, 환원성 화합물 및 알킬 아민을 포함한 혼합물을 가열하는 가열 공정을 포함하는 것을 특징으로 하는 피복 구리 미립자 제조 방법. | [Claim1] A manufacturing method of covering copper particulates including the heating process which heats the mixture containing fatty acid copper with nine or less carbon atom, a reducing compound, and alkylamine. | 【청구항1】 탄소 원자수 9 이하의 지방산 구리, 환원성 화합물 및 알킬 아민을 포함한 혼합물을 가열하는 가열 공정을 포함하는 것을 특징으로 하는 피복 구리 미립자 제조 방법. ¦ 【청구항9】 구리 미립자가 알킬 아민과 지방산을 포함한 막으로 피복되어 있는 피복 구리 미립자로서, 당해 구리 미립자는 실질적으로 구리의 산화물상을 포함하지 않는 것을 특징으로 하는 피복 구리 미립자. | [Claim1] A manufacturing method of covering copper particulates including the heating process which heats the mixture containing fatty acid copper with nine or less carbon atom, a reducing compound, and alkylamine. ¦ [Claim9] The covering copper particulates which copper particulates are covering copper particulates covered with the film containing alkylamine and fatty acid, and are characterized by the copper particulates concerned not containing a copper oxide phase substantially. | [기술분야] 본 발명은 극성 유기 용매에서 지방산 구리 및 환원 화합물을 사용하여 피복 구리 미립자를 제조하는 방법에 관한 것이다. [해결과제] 본 발명은 구리 나노입자의 제조 방법에서 낮은 처리량, 연장성의 결여, 및 응축의 용이성, 뿐만 아니라 순수 구리 나노입자를 얻는 어려움 및 공기 중 산화의 용이성의 문제를 해결하고자 한다. [해결수단] 본 발명은 극성 유기 용매에서 지방산 구리를 환원 화합물과 혼합하는 단계, 상기 혼합물을 가열하는 단계, 및 피복 구리 미립자를 획득하는 단계를 포함한다. [특징] 여기서 주요 특징은 피복 구리 미립자를 제조하기 위해 극성 유기 용매에서 9개 이하의 탄소 원자를 갖는 지방산 구리 및 환원 화합물을 사용하는 것이다. [효과] 본 발명은 상기 합성 공정을 단순화하고, 유연성을 제공하고, 상기 공정이 저온에서 수행될 수 있게 함으로써 구리 미립자를 덮는 제조 공정을 개선한다. | 2013-019519 | 2013-02-04 | 2014-148732 | 2014-08-21 |  |  | YAMAGATA UNIV | 栗原 正人 |  |  |  | 2 | JP5848552B2 ¦ JP2006-097116A(BE) | 18 | JP7327601B2(FE) ¦ JP7120402B2(FE) ¦ JP7482214B2(FE) ¦ JP7225603B2(FE) ¦ JP7139590B2(FE) ¦ JP2019-067515A(FE) ¦ JP6885145B2(FE) ¦ JP2016-145299A ¦ JP6902321B2(FE) ¦ JP2016-146291A(FE) ¦ JP5941082B2(FE) ¦ US11980935B2 ¦ US11512214B2 ¦ US11505712B2 ¦ US11472980B2 ¦ US11746246B2 ¦ US11873409B2 ¦ US11324222B2 | 16617457 | JP2014-148732A ¦ WOWO2014-119791A1 | 2 | 거절 |  | 2214044001437
KR | KR | P | A | 구리 분말 제조용 내화물 및 구리 분말의 제조방법 | 본 발명은 구리 분말 제조용 내화물 구조체 및 구리 분말의 제조방법에 관한 것으로, 본 발명에 따른 구리 분말 제조용 내화물은 구리 산화물을 포함할 수 있다. 본 발명에 따른 구리 분말 제조용 내화물은 단열성이 높아 구리의 용융 및 기화를 증진시켜 생산량이 증가하며, 불순물 함량 제어가 가능하여 고순도 구리 분말을 제조할 수 있으며, 구조체의 크랙을 방지할 수 있다. | The present invention relates to a refractory for copper powder and a method for producing the copper powder. The refractory for the copper powder according to the present invention can include copper oxide. The refractory for the copper powder according to the present invention has good insulation so as to promote melting and vaporization of copper, thereby increasing a yield. Also, it is possible to produce highly pure copper powder by controlling the content of impurities and to prevent clacks in structures. | 구리 산화물을 포함하는 구리 분말 제조용 내화물. | The copper powder for manufacture refractory including the copper oxide. | 1. 구리 산화물을 포함하는 구리 분말 제조용 내화물. ¦ 3. 구리 산화물을 포함하는 구리 분말 제조용 내화물에 구리 금속 원료를 장입하는 단계; 불활성 가스 분위기에서 상기 구리 금속 원료를 가열하여 증발시키는 단계; 및 상기 증발한 구리 금속 원료를 응축시켜 분말을 형성하는 단계;를 포함하는 구리 분말 제조 방법. | 1. The copper powder for manufacture refractory including the copper oxide. ¦ 3. The copper method for powder formation for including the step charging copper metal material in the copper powder for manufacture refractory including the copper oxide, and the step of forming powder it condenses. | [기술분야] 본 발명은 내화물 제조용 구리 분말 및 구리 분말의 제조 방법에 관한 것으로, 고순도 구리 분말을 제조하기 위한 내화물 제조용 구리 분말 및 구리 분말의 제조 방법에 적용될 수 있다. [해결과제] 본 발명은 고순도 구리 분말의 제조 공정 중에 도가니 내의 불순물 증가 및 크랙 발생 문제를 해결하고자 한다. [해결수단] 본 발명은 산화구리를 포함하는 내화물 제조용 구리 분말에 구리 금속 재료를 충전하는 단계, 및 이를 응축시키는 분말을 형성하는 단계를 포함한다. [특징] 여기서 주된 특징은 도가니에서 불순물 증가 및 균열 발생을 방지하기 위해 내화재를 제조하기 위한 구리 분말에 산화구리를 사용하는 것이다. [효과] 따라서, 본 발명은 내화재를 제조하기 위한 구리 분말의 순도 및 생산성을 향상시킨다. | 10-2013-0001024 | 2013-01-04 | 10-2014-0089147 | 2014-07-14 |  |  | 삼성전기주식회사 | 김정렬 ¦ 김건우 ¦ 김효섭 ¦ 김창훈 ¦ 김동훈 |  |  |  | 7 | JP6044552B2(BE) ¦ JP5682120B2(BE) ¦ JP4297543B2(BE) ¦ JP3234711B2(BE) ¦ KR10-1143890B1(BE) ¦ KR10-1055991B1(BE) ¦ KR10-2009-0032839A(BE) | 0 |  | 24045179 | KR10-2014-0089147A | 1 | 거절 |  | 3514291002014
JP | JP | P | A | 도전 패턴 형성 방법 및 광소성용 잉크 | 【요약】 【과제】광 소성용 잉크의 층에 고에너지의 광조사를 해도 비산이 발생하지 않는 도전층 제조 방법 및 광 소성용 잉크를 제공한다. 【해결 수단】평균 입경 0.5~4μm의 제1 도전성 부여 입자와 평균 입경 0.01~0.5μm의 제2 도전성 부여 입자를 제1 도전성 부여 입자:제2 도전성 부여 입자=70:30~95:5의 질량비로 포함하고 유기 바인더의 비율이 제1 및 제2 도전성 부여 입자와 유기 바인더의 합계질량에 대해서 0.2~2.0 질량%인 광 소성용 잉크를 준비하고 이 광 소성용 잉크를 기판상에 인쇄하고 광 소성용 잉크 패턴에 광을 조사해 광 소성용 잉크 패턴 중의 제1 도전성 부여 입자 및 제2 도전성 부여 입자를 소성함으로써 도전 패턴을 제조한다. 【선택도】도 1 | [ABSTRACT] [Technical problem] The electric conduction layer manufacturing method and the ink for optical calcination which scattering does not produce even if it performs light irradiation of high energy in the layer of the ink for optical calcination are provided. [Means for Solution]The first addition-of-conductivity particle of the average particle diameter μ 0.5~4 m, and the second addition-of-conductivity particle of the average particle diameter μ 0.01~0.5 m, addition-of-conductivity particle [ of 第 a first ]: -- the -- by a mass ratio of addition-of-conductivity particle =70:30~95:5 of two, [ contain and ] A rate of an organic binder prepares ink for optical calcination which is the 0.2~2.0 mass % to sum total mass of the first and second addition-of-conductivity particles and an organic binder, This ink for optical calcination is printed on a substrate, and an electric conduction pattern is manufactured by irradiating an ink pattern for optical calcination and calcinating the first addition-of-conductivity particle in an ink pattern for optical calcination, and the second addition-of-conductivity particle. [Chosen drawing] Drawing 1 | 【청구항1】 평균 입경 0.5~4μm의 제1 도전성 부여 입자와 평균 입경 0.01~0.5μm의 제2 도전성 부여 입자를 제1 도전성 부여 입자:제2 도전성 부여 입자=70:30~95:5의 질량비로 포함하고 제1 도전성 부여 입자와 제2 도전성 부여 입자의 평균 입경 입자 지름비가10~100로서, 유기 바인더의 비율이 상기 제1 및 제2 도전성 부여 입자와 유기 바인더의 합계질량에 대해서 0.2~2.0 질량%인 광 소성용 잉크를 준비하는 광 소성용 잉크 준비 공정과 상기 광 소성용 잉크를 기판상에 인쇄해 광 소성용 잉크 패턴을 형성하는 인쇄공정과 상기 광 소성용 잉크 패턴에 광을 조사하고 상기 광 소성용 잉크 패턴 중의 제1 도전성 부여 입자 및 제2 도전성 부여 입자를 소성하는 소성 공정를 구비하는 도전 패턴 형성 방법. | [Claim1] The first addition-of-conductivity particle of the average particle diameter μ 0.5~4 m, and the second addition-of-conductivity particle of the average particle diameter μ 0.01~0.5 m, addition-of-conductivity particle [ of 第 a first ]: -- the -- by the mass ratio of addition-of-conductivity particle =70:30~95:5 of two, [ contain and ] The particle diameter ratio of the average particle diameter of the first addition-of-conductivity particle and the second addition-of-conductivity particle is 10~100, The ink preparation process for optical calcination that the rate of an organic binder prepares the ink for optical calcination which is the 0.2~2.0 mass % to the sum total mass of the above-mentioned first and second addition-of-conductivity particles and an organic binder, An electric conduction pattern formation method provided with the printing processes which print the above-mentioned ink for optical calcination on a substrate, and form the ink pattern for optical calcination, and the calcination process of irradiating the above-mentioned ink pattern for optical calcination, and calcinating the first addition-of-conductivity particle in the above-mentioned ink pattern for optical calcination, and the second addition-of-conductivity particle. | 【청구항1】 평균 입경 0.5~4μm의 제1 도전성 부여 입자와 평균 입경 0.01~0.5μm의 제2 도전성 부여 입자를 제1 도전성 부여 입자:제2 도전성 부여 입자=70:30~95:5의 질량비로 포함하고 제1 도전성 부여 입자와 제2 도전성 부여 입자의 평균 입경 입자 지름비가10~100로서, 유기 바인더의 비율이 상기 제1 및 제2 도전성 부여 입자와 유기 바인더의 합계질량에 대해서 0.2~2.0 질량%인 광 소성용 잉크를 준비하는 광 소성용 잉크 준비 공정과 상기 광 소성용 잉크를 기판상에 인쇄해 광 소성용 잉크 패턴을 형성하는 인쇄공정과 상기 광 소성용 잉크 패턴에 광을 조사하고 상기 광 소성용 잉크 패턴 중의 제1 도전성 부여 입자 및 제2 도전성 부여 입자를 소성하는 소성 공정를 구비하는 도전 패턴 형성 방법. ¦ 【청구항6】 평균 입경 0.5~4μm의 제1 도전성 부여 입자와 평균 입경 0.01~0.5μm의 제2 도전성 부여 입자를 제1 도전성 부여 입자:제2 도전성 부여 입자=70:30~95:5의 질량비로 포함하고 제1 도전성 부여 입자와 제2 도전성 부여 입자의 평균 입경 입자 지름비가10~100로서, 유기 바인더의 비율이 상기 제1 및 제2 도전성 부여 입자와 유기 바인더의 합계질량에 대해서 0.2~2.0 질량%인 광 소성용 잉크. | [Claim1] The first addition-of-conductivity particle of the average particle diameter μ 0.5~4 m, and the second addition-of-conductivity particle of the average particle diameter μ 0.01~0.5 m, addition-of-conductivity particle [ of 第 a first ]: -- the -- by the mass ratio of addition-of-conductivity particle =70:30~95:5 of two, [ contain and ] The particle diameter ratio of the average particle diameter of the first addition-of-conductivity particle and the second addition-of-conductivity particle is 10~100, The ink preparation process for optical calcination that the rate of an organic binder prepares the ink for optical calcination which is the 0.2~2.0 mass % to the sum total mass of the above-mentioned first and second addition-of-conductivity particles and an organic binder, An electric conduction pattern formation method provided with the printing processes which print the above-mentioned ink for optical calcination on a substrate, and form the ink pattern for optical calcination, and the calcination process of irradiating the above-mentioned ink pattern for optical calcination, and calcinating the first addition-of-conductivity particle in the above-mentioned ink pattern for optical calcination, and the second addition-of-conductivity particle. ¦ [Claim6] The first addition-of-conductivity particle of the average particle diameter μ 0.5~4 m, and the second addition-of-conductivity particle of the average particle diameter μ 0.01~0.5 m, addition-of-conductivity particle [ of 第 a first ]: -- the -- by the mass ratio of addition-of-conductivity particle =70:30~95:5 of two, [ contain and ] Ink for optical calcination whose rate of an organic binder the particle diameter ratio of the average particle diameter of the first addition-of-conductivity particle and the second addition-of-conductivity particle is 10~100, and is the 0.2~2.0 mass % to the sum total mass of the above-mentioned first and second addition-of-conductivity particles and an organic binder. | [기술분야] 본 발명은 다양한 전자 장치에 적용될 수 있는 광 소성용 전기 전도 패턴 형성 방법 및 잉크에 관한 것이다. [해결과제] 본 발명은 종래의 전기 전도 패턴 형성 방법에서 고에너지 광 조사 시 발생하는 산란 문제를 해결하고자 한다. [해결수단] 본 발명은 광학 소성, 인쇄 공정, 및 소성 공정을 위한 잉크 제조 공정을 포함한다. [특징] 여기서 주요 특징은 광학 소성을 위해 잉크 내의 전도성 입자의 특정 입자 크기 및 질량비의 사용이다. [효과] 따라서, 본 발명은 고에너지 광 조사 동안 산란을 방지함으로써 전기 전도 패턴의 형성을 개선한다. | 2012-281126 | 2012-12-25 | 2014-127501 | 2014-07-07 |  |  | SHOWA DENKO KK | 宮村 泰直 ¦ 岡崎 恵理 ¦ 原 真尚 |  |  |  | 6 | JP5608491B2(BE) ¦ JP5408878B2(BE) ¦ JP4635274B2(BE) ¦ JP2006-009125A(BE) ¦ JP4157468B2(BE) ¦ JP4578100B2(BE) | 3 | JP2017-179428A(FE) ¦ JP2017-168248A(FE) ¦ US12359084B2 | 16601579 | JP6295025B2 | 1 | 소멸(연차료 불납에 의한 말소) |  | 2214036003409
KR | KR | P | A | 전극용 페이스트 조성물, 태양 전지 소자 및 태양 전지 | 본 발명은, 인 함유 동 합금 입자와, 주석 함유 입자와, 니켈 함유 입자와, 유리 입자와, 용제와, 수지를 포함하는 전극용 페이스트 조성물을 제공한다. | The invention provides the electrode paste composition comprising with the containing copper alloy particle, with the tin containing particle, with the nickel containing particle, with the glass particle, with the solvent, the resin. | 인 함유 동(銅) 합금 입자; 주석 함유 입자; 니켈 함유 입자; 유리 입자; 용제; 및 수지 를 포함하는 전극용 페이스트 조성물. | The electrode paste composition including the phosphorus containing copper alloy particle; the tin containing particle; the nickel containing particle; the glass particle: solvent; and the resin. | 1. 인 함유 동(銅) 합금 입자; 주석 함유 입자; 니켈 함유 입자; 유리 입자; 용제; 및 수지 를 포함하는 전극용 페이스트 조성물. | 1. The electrode paste composition including the phosphorus containing copper alloy particle; the tin containing particle; the nickel containing particle; the glass particle: solvent; and the resin. | [기술분야] 본 발명은 기판 상에 전극을 형성하기 위한 전극 페이스트 조성물, 특히 태양 전지 형성을 위한 실리콘 기판, 및 상기 전극 페이스트 조성물을 사용한 태양 전지 장치 및 태양 전지에 관한 것이다. [해결과제] 본 발명은 은이 귀금속이고 높은 가격 및 자원 제한을 가지기 때문에, 전극 페이스트 조성물에서 전도성 금속 분말로서 은을 사용하는 문제를 해결하고자 한다. [해결수단] 본 발명은 구리 합금 입자, 주석 함유 입자, 니켈 함유 입자, 유리 입자, 용매, 및 수지를 포함하는 전극 페이스트 조성물을 포함한다. [특징] 여기서 주요 특징은 구리 합금 입자와 함께, 전극 페이스트 조성물에 주석 함유 입자 및 니켈 함유 입자를 포함시켜 Cu-Sn-Ni 합금 상을 형성하고 실리콘 기판에 대한 내산화성 및 접착성을 향상시키는 것이다. [효과] 따라서, 본 발명은 상기 전극과 실리콘 기판 사이의 접착력을 향상시키고, 체적 저항률을 감소시키고, 상기 전극 페이스트 조성물에서 내산화성을 향상시킨다. | 10-2014-7013653 | 2012-11-09 | 10-2014-0082835 | 2014-07-02 |  |  | 가부시끼가이샤 레조낙 | 아다치 슈이치로 ¦ 요시다 마사토 ¦ 노지리 다케시 ¦ 구리하라 요시아키 ¦ 가토 다카히코 | 2011-249120 | JP | 2011-11-14 | 4 | JP2011-171270A(BE) ¦ JP5633285B2(BE) ¦ JP4887694B2(BE) ¦ US7749811B2(BE) | 0 |  | 92156404 | CN103930950A ¦ EP2782102A1 ¦ IN04679/DELNP/2014 ¦ JP2011-249120 ¦ JP2016-001612A ¦ JP5811186B2 ¦ KR10-2014-0082835A ¦ KR10-2015-0125956A ¦ TW201324539A ¦ WOWO2013-073478A1 | 10 | 포기 |  | 3514271001600
JP | JP | P | A | 섬유형 구리 미립자 조성물 및 그 섬유형 구리 미립자 조성물을 이용한 섬유형 구리 미립자의 저장 방법 | 【요약】 【과제】섬유형 구리 미립자를 저장할 경우에 상기 구리 미립자의 표면에서의 불순물의 석출을 충분히 또한 효과적으로 방지할 수 있는 섬유형 구리 미립자 조성물을 제공한다. 【해결 수단】본 발명의 섬유형 구리 미립자 조성물은 섬유형 구리 미립자와 분산매와 아미노기를 가지지 않는 환원성 화합물을 함유하는 것을 특징으로 한다. 【선택도】도 3 | [ABSTRACT] [Technical problem] precipitation of impurities [ in / when saving fibrous copper particulates / the surface of these copper particulates ] -- enough -- and the fibrous copper particulate constituent which can be prevented effectively is provided. [Means for Solution]A fibrous copper particulate constituent of this invention contains fibrous copper particulates, carrier fluid, and a reducing compound that does not have an amino group. [Chosen drawing] Drawing 3 | 【청구항1】 섬유형 구리 미립자와 분산매와 아미노기를 가지지 않는 환원성 화합물을 함유하는 것을 특징으로 하는 섬유형 구리 미립자 조성물. | [Claim1] The fibrous copper particulate constituent containing fibrous copper particulates, carrier fluid, and the reducing compound that does not have an amino group. | 【청구항1】 섬유형 구리 미립자와 분산매와 아미노기를 가지지 않는 환원성 화합물을 함유하는 것을 특징으로 하는 섬유형 구리 미립자 조성물. ¦ 【청구항2】 섬유형 구리 미립자와 분산매와 수산기를 가지는 환원성 화합물을 함유하는 것을 특징으로 하는 섬유형 구리 미립자 조성물. ¦ 【청구항3】 섬유형 구리 미립자와 분산매와 하기 식에서 요구되는 용존 산소 농도 유지율이 0.5 이상인 환원성 화합물을 함유하는 것을 특징으로 하는 섬유형 구리 미립자 조성물. (용존 산소 농도 유지율)=(용존 산소 농도 2)/(용존 산소 농도 1) 덧붙여 용존 산소 농도 1은 수온 25℃의 수중의 용존 산소 농도이며 용존 산소 농도 2는 용존 산소 농도 1을 측정한 후의 물에 대해, 0.50 mol/L의 농도가 되도록 용존 산소 농도 유지율을 측정하는 대상인 환원성 화합물을 첨가하고 상기 환원성 화합물의 첨가 후부터 10 분후에 측정된 용존 산소 농도이다. ¦ 【청구항4】 섬유형 구리 미립자와 분산매를 함유하는 섬유형 구리 미립자 조성물로서, 상기 조성물 중의 섬유형 구리 미립자의 구리와 구리 산화물과의 총 함유량에 대한 구리의 질량비율이 96 질량% 이상인 것을 특징으로 하는 섬유형 구리 미립자 조성물. | [Claim1] The fibrous copper particulate constituent containing fibrous copper particulates, carrier fluid, and the reducing compound that does not have an amino group. ¦ [Claim2] The fibrous copper particulate constituent containing fibrous copper particulates, carrier fluid, and the reducing compound that has a hydroxyl group. ¦ [Claim3] A fibrous copper particulate constituent, wherein fibrous copper particulates, carrier fluid, and the dissolved oxygen concentration maintenance rate called for with a following formula contain the reducing compound which is 0.5 or more. (Dissolved oxygen concentration maintenance rate) =(dissolved oxygen concentration 2)/(dissolved oxygen concentration 1) -- in the dissolved oxygen concentration 1 in addition, Are the underwater dissolved oxygen concentration in the water temperature of 25℃, and in the dissolved oxygen concentration 2, It is the dissolved oxygen concentration which added the reducing compound which is an object which measures a dissolved oxygen concentration maintenance rate to water after measuring the dissolved oxygen concentration 1 so that it might become the concentration of 0.50 mol/L, and was measured 10 minutes after after addition of the reducing compound. ¦ [Claim4] The fibrous copper particulate constituent in which it is a fibrous copper particulate constituent containing fibrous copper particulates and carrier fluid, and mass proportion of copper to the total content of copper and the copper oxide in the fibrous copper particulates in the constituent is characterized by being more than the 96 mass %. | [기술분야] 본 발명은 섬유상 구리 미립자, 캐리어 유체, 및 특정 환원 화합물을 함유하는 섬유상 구리 미립자 성분을 사용하는 섬유상 구리 미립자의 보존 방법에 관한 것이다. [해결과제] 본 발명은 보존 동안 섬유상 구리 미립자의 표면에 불순물 침전의 문제를 해결하여 감소된 전도도 및 열등한 보존 방법을 유도한다. [해결수단] 본 발명은 섬유 구리 미립자, 캐리어 유체, 및 상기 섬유 구리 미립자 구성성분 내의 특정 환원 화합물을 포함한다. [특징] 여기서 주요 특징은 불순물 침전을 효과적으로 방지하기 위해 섬유상 구리 미립자 성분에 특정 환원 화합물을 포함시키는 것이다. [효과] 따라서, 본 발명은 표면에 불순물 침전을 효과적으로 방지함으로써 섬유상 구리 미립자의 보존성을 향상시킨다. | 2012-273111 | 2012-12-14 | 2014-118586 | 2014-06-30 |  |  | UNITIKA LTD | 山田 宗紀 ¦ 竹内 耕 ¦ 松下 睦 ¦ 堀越 亜衣莉 ¦ 繁田 朗 ¦ 細田 雅弘 ¦ 越後 良彰 |  |  |  | 5 | JP5638935B2(BE) ¦ JP1991-150302A(BE) ¦ JP1986-053348A ¦ JP1986-044953A ¦ WOWO2007-034893A1 | 1 | JP7434786B2(FE) | 16593904 | JP2014-118586A | 1 | 거절 |  | 2214034001428
JP | JP | P | A | 피복 섬유형 구리 미립자 집합체 | 【요약】 【과제】섬유형 구리 미립자의 예상외로 낮은 도전성을 큰폭으로 개량하고 우수한 도전성과 투명성을 겸비한 피복 섬유형 구리 미립자 집합체를 제공한다. 【해결 수단】섬유형 구리 미립자 중 적어도 일부가 구리 이외의 금속으로 피복되어 있고 길이가 1μm 이상, 어스펙트비가 10 이상이며 체적 저항값이 5×10-5(Ω·cm) 이하인 것을 특징으로 하는 피복 섬유형 구리 미립자 집합체. 또한 하기 공정(I)(II)를 포함하는 것을 특징으로 하는 상기 피복 섬유형 구리 미립자 집합체 제조 방법. (I) 구리 이온, 알칼리성 화합물, 구리 이온과 안정적인 착체를 형성할 수 있는 질소 함유 화합물 및 환원성 화합물을 함유하는 수용액에서 섬유형 구리 미립자 집합체를 석출시키는 공정(II) 섬유형 구리 미립자 집합체가 석출한 수용액 중 구리 이외의 금속으로 섬유형 구리 미립자의 표면을 피복하는 공정【선택도】없음 | [ABSTRACT] [Technical problem] The covering fibrous copper particulate aggregate which improved the unexpectedly low conductivity of fibrous copper particulates sharply, and combines the outstanding conductivity and transparency is provided. [Means for Solution]At least one copy of fibrous copper particulates is covered with metal other than copper, Length is more than 1 μ m, an aspect ratio is ten or more, and a volume resistance value is 5×10. Covering fibrous copper particulate aggregate being below -5 (Ω and cm). Following process (I), a manufacturing method of the above-mentioned covering fibrous copper particulate aggregate containing (II). (I) It is under [ solution / in which the process (II) fibrous copper particulate aggregate which deposits a fibrous copper particulate aggregate from solution containing a copper ion, an alkaline compound, the nitrogen-containing compound that can form a copper ion and a stable complex, and a reducing compound deposited ] setting, The process of covering the surface of fibrous copper particulates with metal other than copper [chosen drawing] Nothing | 【청구항1】 섬유형 구리 미립자 중 적어도 일부가 구리 이외의 금속으로 피복되어 있고 길이가 1μm 이상, 어스펙트비가 10 이상이며 체적 저항값이 5×10-5(Ω·cm) 이하인 것을 특징으로 하는 피복 섬유형 구리 미립자 집합체. | [Claim1] At least one copy of fibrous copper particulates is covered with metal other than copper, Length is more than 1 μ m, an aspect ratio is ten or more, and a volume resistance value is 5×10. -5 (Ω and cm) Covering fibrous copper particulate aggregate being the following. | 【청구항1】 섬유형 구리 미립자 중 적어도 일부가 구리 이외의 금속으로 피복되어 있고 길이가 1μm 이상, 어스펙트비가 10 이상이며 체적 저항값이 5×10-5(Ω·cm) 이하인 것을 특징으로 하는 피복 섬유형 구리 미립자 집합체. | [Claim1] At least one copy of fibrous copper particulates is covered with metal other than copper, Length is more than 1 μ m, an aspect ratio is ten or more, and a volume resistance value is 5×10. -5 (Ω and cm) Covering fibrous copper particulate aggregate being the following. | [기술분야] 본 발명은 피복 섬유 구리 미립자 집합체에 관한 것이며, 전도성 코팅제 및 전도성 필름과 같은 투명 전기 전도 재료에 적용될 수 있다. [해결과제] 본 발명은 구리 이외의 금속으로 덮기 전에 섬유상 구리 미립자의 예상치 못한 낮은 전도성을 해결하고자 하며, 이는 투명 전기 전도 재료에서의 그들의 적용을 방해한다. [해결수단] 본 발명은 전도성 및 투명성을 향상시키기 위해 구리 이외의 금속으로 섬유상 구리 미립자를 덮는 것을 포함한다. [특징] 여기서 주요 특징은 투명 전기 전도 재료의 전도성 및 투명성을 향상시키기 위해 구리 이외의 금속으로 덮인 섬유상 구리 미립자의 사용이다. [효과] 따라서, 본 발명은 섬유상 구리 미립자를 구리 이외의 금속으로 덮음으로써 투명 전기 전도 재료의 전도성 및 투명성을 개선한다. | 2012-273533 | 2012-12-14 | 2014-118589 | 2014-06-30 |  |  | UNITIKA LTD | 柴田 健太 ¦ 松下 睦 ¦ 竹内 耕 ¦ 山田 宗紀 ¦ 繁田 朗 |  |  |  | 9 | JP5176824B2(BE) ¦ JP1996-026425B2(BE) ¦ JP1989-201486A(BE) ¦ JP1989-119602A(BE) ¦ JP1995-107168B2(BE) ¦ JP1988-186805A(BE) ¦ JP1985-100679A(BE) ¦ JP1984-089788A(BE) ¦ WOWO2011-071885A2(BE) | 7 | JP7361158B2(FE) ¦ JP2022-000522A(FE) ¦ JP6993417B2(FE) ¦ JP7311415B2(FE) ¦ JP2019-517625A ¦ US11053401B2 ¦ US10844198B2 | 16593907 | JP6181367B2 | 1 | 소멸(연차료 불납에 의한 말소) |  | 2214034001431
JP | JP | P | A | 페이스트형 금속 미립자 조성물, 고형상 금속 또는 고형상 금속 합금의 제조 방법, 금속제 부재의 접합 방법, 프린트 배선판의 제조 방법 및 전기회로 접속용 범프의 제조 방법 | 【요약】 【과제】가열하면 금속 미립자가 비교적 저온도로 소결해 접착 강도와 경도와 전기 전도성과 열전도성이 우수한 고형상 금속이 되는 페이스트형 금속 미립자 조성물, 고형상 금속 제조 방법, 금속제 부재의 접합 방법 등을 제공한다. 【해결 수단】유기물로 표면을 피복된 가열 소결성 금속 미립자와 산성 관능기 및 알칼리성 관능기를 가지는 고분자 분산제와 비점이 70℃~300℃의 휘발성 분산매를 혼합한 후,-50℃~+25℃로 소정시간 이상 에이징한 페이스트형 금속 미립자 조성물 및 가열 소결성 금속 입자를 포함한 페이스트형 금속 미립자 조성물이며 가열함으로써 상기 휘발성 분산매가 휘산해 상기 가열 소결성 금속 미립자끼리 또는 상기 가열 소결성 금속 미립자와 상기 가열 소결성 금속 입자가 소결해 고형상 금속 등이 되는 페이스트형 금속 미립자 조성물. 상기 페이스트형 금속 미립자 조성물을 가열하는 것에 의한 고형상 금속 등의 제조 방법, 상기 페이스트형 금속 미립자 조성물을 사용하는 금속제 부재가 견고한 접합 방법, 금속 배선을 가지는 인쇄 배선 기판 제조 방법 및 전기 회로 접속용 범프 제조 방법. 【선택도】도 2 | [ABSTRACT] [Technical problem] Heating will provide the manufacturing method of the paste-like metal particulate constituent used as the solid-like metal where metal particulates sintered with the degree of low temperature comparatively and which was excellent in adhesion strength, hardness, electrical conductivity, and thermal conductivity, and solid-like metal, the joining method of metal members, etc. [Means for Solution]After the boiling point mixes volatile carrier fluid which is 70℃ ~ 300℃ with a polymers dispersing agent which has heating sintering metal particulates, an acid functional group, and a basic functional group which had the surface covered with an organic matter, -A paste-like metal particulate constituent aged beyond predetermined time at 50℃ ~ +25℃, And a paste-like metal particulate constituent which is a paste-like metal particulate constituent containing heating sintering metal particles, and the volatile carrier fluid vaporizes, and the heating sintering metal particulates or the heating sintering metal particulate, and the heating sintering metal particle sinter, and becomes solid-like metal etc. by heating. Manufacturing methods, such as solid-like metal by heating the paste-like metal particulate constituent, a joining method with firm metal members which use the paste-like metal particulate constituent, a manufacturing method of the printed wiring board which has metallic wiring, and a manufacturing method of the vamp for electric circuit connection. [Chosen drawing] Drawing 2 | 【청구항1】 (A) 평균 입경이 0.005μm~0.2μm이며 그 표면이 극성기를 가지는 탄소 원자수3~24의 유기물로 피복된 가열 소결성 금속 미립자와(B) 산성 관능기 및 알칼리성 관능기를 가지는 고분자 분산제와(C) 비점이 70℃~300℃의 휘발성 분산매를 혼합한 후,-50℃~+25℃에 있어서 하기 (식 1)에 의한 에이징 시간 이상의 에이징을 해서 이루어지는 것을 특징으로 하는 페이스트형 금속 미립자 조성물. (식 1) 에이징 시간(h)=-(온도(℃))+48 | [Claim1] (A) The heating sintering metal particulates by which average particle diameter is 0.005μm~0.2μm, and the surface was covered by the organic matter with 3~24 carbon atoms which have a polar group, (B) The paste-like metal particulate constituent which ages more than the aging time by the following (formula 1) in -50℃~+25℃, and is characterized by things after (C) boiling point mixes the volatile carrier fluid which is 70℃ ~ 300℃ with the polymers dispersing agent which has an acid functional group and a basic functional group. (Formula 1) Aging time (h) =-(temperature(℃))+48 | 【청구항1】 (A) 평균 입경이 0.005μm~0.2μm이며 그 표면이 극성기를 가지는 탄소 원자수3~24의 유기물로 피복된 가열 소결성 금속 미립자와(B) 산성 관능기 및 알칼리성 관능기를 가지는 고분자 분산제와(C) 비점이 70℃~300℃의 휘발성 분산매를 혼합한 후,-50℃~+25℃에 있어서 하기 (식 1)에 의한 에이징 시간 이상의 에이징을 해서 이루어지는 것을 특징으로 하는 페이스트형 금속 미립자 조성물. (식 1) 에이징 시간(h)=-(온도(℃))+48 ¦ 【청구항2】 (A) 평균 입경이 0.005μm~0.2μm이며 그 표면이 극성기를 가지는 탄소 원자수3~24의 유기물로 피복된 가열 소결성 금속 미립자와(D) 평균 입경이 0.2μm를 넘어 10μm이하인 가열 소결성 금속 입자와(B) 산성 관능기 및 알칼리성 관능기를 가지는 고분자 분산제와(C) 비점이 70℃~300℃의 휘발성 분산매를 혼합한 후,-50℃~+25℃에 있어서 하기 (식 1)에 의한 에이징 시간 이상의 에이징을 해서 이루어지는 것을 특징으로 하는 페이스트형 금속 미립자 조성물. (식 1) 에이징 시간(h)=-(온도(℃))+48 ¦ 【청구항3】 (A) 평균 입경이 0.005μm~0.2μm이며 그 표면이 극성기를 가지는 탄소 원자수3~24의 유기물로 피복된 가열 소결성 금속 미립자와(B) 산성 관능기 및 알칼리성 관능기를 가지는 고분자 분산제와(C) 비점이 70℃~300℃의 휘발성 분산매를 혼합한 후,-50℃~+25℃에 있어서 하기 (식 1)에 의한 에이징 시간 이상의 에이징을하고 그 다음에 (D) 평균 입경이 0.2μm를 넘어 10μm이하인 가열 소결성 금속 입자를 배합해서 이루어지는 것을 특징으로 하는 페이스트형 금속 미립자 조성물. (식 1) 에이징 시간(h)=-(온도(℃))+48 | [Claim1] (A) The heating sintering metal particulates by which average particle diameter is 0.005μm~0.2μm, and the surface was covered by the organic matter with 3~24 carbon atoms which have a polar group, (B) The paste-like metal particulate constituent which ages more than the aging time by the following (formula 1) in -50℃~+25℃, and is characterized by things after (C) boiling point mixes the volatile carrier fluid which is 70℃ ~ 300℃ with the polymers dispersing agent which has an acid functional group and a basic functional group. (Formula 1) Aging time (h) =-(temperature(℃))+48 ¦ [Claim2] (A) The heating sintering metal particulates by which average particle diameter is 0.005μm~0.2μm, and the surface was covered by the organic matter with 3~24 carbon atoms which have a polar group, (D) The heating sintering metal particles which average particle diameter exceeds 0.2μm, and are below 10μm, (B) The paste-like metal particulate constituent which ages more than the aging time by the following (formula 1) in -50℃~+25℃, and is characterized by things after mixing the polymers dispersing agent which has an acid functional group and a basic functional group, and the volatile carrier fluid whose (C) boiling point is 70℃ ~ 300℃. (Formula 1) Aging time (h) =-(temperature(℃))+48 ¦ [Claim3] (A) The heating sintering metal particulates by which average particle diameter is 0.005μm~0.2μm, and the surface was covered by the organic matter with 3~24 carbon atoms which have a polar group, (B) After the polymers dispersing agent which has an acid functional group and a basic functional group, and (C) boiling point mix the volatile carrier fluid which is 70℃ ~ 300℃, -The paste-like metal particulate constituent which ages more than the aging time by the following (formula 1) in 50℃ ~ +25℃, (D) average particle diameter exceeds 0.2μm, and blends the heating sintering metal particles which are below 10μm, and is subsequently characterized by things. (Formula 1) Aging time (h) =-(temperature(℃))+48 | [기술분야] 본 발명은 기판에 대한 접착성, 전기 전도성 및 열 전도성이 우수한 상기 고체 금속 또는 고체 금속 합금으로서 사용된 페이스트형 금속 미립자 구성 요소에 관한 것이다. [해결과제] 본 발명은 저온의 정도로 페이스트-유사 은 과립 자식 성분을 소결할 때의 접착 강도가 부족하고, 금속 부재를 접합하기에는 접착 강도가 부족하다는 문제를 해결하고자 한다. [해결수단] 본 발명은 3-24 개의 탄소 원자와 극성 기를 가진 유기 물질로 커버된 소결 금속 미립자, 및-50 °C 내지+25 °C의 하기 화학식에 의해 상기 숙성 시간 이상 숙성된 페이스트 유사 금속 미립자 구성 성분을 가열하는 것을 포함한다. [특징] 여기서 주된 특징은 소결 금속 미립자를 가열하는 분산성 및 소결 특성을 향상시키기 위해 산 작용기 및 염기성 작용기를 갖는 중합체 분산제의 사용이다. [효과] 따라서, 본 발명은 상기 고체 유사 금속 또는 고체 유사 금속 합금의 기판에 대한 접착성, 경도, 전기 전도성, 및 열 전도성을 개선한다. | 2012-265924 | 2012-12-05 | 2014-111800 | 2014-06-19 |  |  | NIPPON HANDA KK | 一色 実 ¦ 増田 涼子 ¦ 小林 靖啓 ¦ 浅見 英知 |  |  |  | 2 | JP2006-089786A(BE) ¦ JP2005-190907A(BE) | 43 | CN109313955B ¦ CN105845567B ¦ JP7654880B2(FE) ¦ JP7562000B2(FE) ¦ JP7666011B2(FE) ¦ JP7711390B2(FE) ¦ JP7143875B2(FE) ¦ JP7147995B2(FE) ¦ JP7243827B2(FE) ¦ JP7355313B2(FE) ¦ JP6990411B2(FE) ¦ JP2020-004816A(FE) ¦ JP6605718B2(FE) ¦ JP6239173B1(FE) ¦ JP6722679B2(FE) ¦ JP2017-168248A ¦ JP6609979B2(FE) ¦ JP6210562B2(FE) ¦ JP2016-040407A(FE) ¦ KR10-2020-0081266A ¦ KR10-2021-0023811A ¦ KR10-2313687B1(FE) ¦ KR10-1960238B1(FE) ¦ TWI669358B(FE) ¦ TWI690946B(FE) ¦ US12125607B2 ¦ US11948907B2 ¦ US11634596B2 ¦ US11839936B2 ¦ US11697567B2 ¦ US11948865B2 ¦ US11219946B2 ¦ US11267992B2 ¦ US11420255B2 ¦ US11285536B2 ¦ US11707787B2 ¦ US11817415B2 ¦ US10941304B2 ¦ US10748866B2 ¦ US10685933B2 ¦ US10707184B2 ¦ US10669452B2 ¦ US10301509B2 | 16588537 | JP5558547B2 | 1 | 등록 |  | 2214032001038
JP | JP | P | A | 은코팅 동분 및 그 제조 방법 | 【요약】 【과제】높은 도전성을 가지며, 경시적인 도전성 저하를 억제할 수 있는 은코팅 구리 분말을 제공하는 것. 【해결 수단】구리로 구성되는 코어 입자와 상기 코어 입자의 표면에 위치하는 은코팅층을 가지는 은코팅 구리 분말이다. 은코팅 구리 분말의 BET 비표면적을 S1(m2/g)로 하고, 은코팅 구리 분말을 현미경 관찰해 화상 해석해서 요구된 입자 지름 D50에서 산출된 BET 비표면적을 S2(m2/g)로 하고, 은코팅층의 두께를 t(nm)로 했을 때 (S1/S2) ≦0.005×t+1.45를 만족한다. 레이저 회절 산란식 입도 분포 측정법에 의한 누적 체적 50 용량%의 체적 누적 입자 지름 D50가 0.1~20μm인 것이 바람직하다. 【선택도】도 1 | [ABSTRACT] [Technical problem] Provide the silver coat copper powder which has high conductivity and can control a temporal conductive fall. [Means for Solution]It is silver coat copper powder which has a core particle which consists of copper, and a silver coated layer located in the surface of the core particle. BET specific surface area of silver coat copper powder is set to S1 (m2/g), When BET specific surface area computed from particle diameter D50 which carried out microscope observation of the silver coat copper powder, and was calculated by conducting image analysis is set to S2 (m2/g) and thickness of a silver coated layer is set to t (nm), (S1/S2) ≦ 0.005× t+1.45 are filled. It is preferred that volume accumulation particle diameter D50 in the accumulation volume 50 capacity % by a laser diffraction dispersion type particle-size-distribution measuring method are 0.1~20μ m. [Chosen drawing] Drawing 1 | 【청구항1】 구리로 구성되는 코어 입자와 상기 코어 입자의 표면에 위치하는 은코팅층을 가지는 은코팅 구리 분말로서, 상기 은코팅 구리 분말의 BET 비표면적을 S1(m2/g)로 하고, 상기 은코팅 구리 분말을 현미경 관찰해 화상 해석해서 요구된 입자 지름 D50에서 산출된 비표면적을 S2(m2/g)로 하고, 상기 은코팅층의 두께를 t(nm)로 했을 때 (S1/S2) ≦0.005×t+1.45를 만족하는 은코팅 구리 분말. | [Claim1] It is silver coat copper powder which has a core particle which consists of copper, and a silver coated layer located in the surface of the core particle, BET specific surface area of the above-mentioned silver coat copper powder is set to S1 (m2/g), Specific surface area computed from particle diameter D50 which carried out microscope observation of the above-mentioned silver coat copper powder, and was calculated by conducting image analysis is set to S2 (m2/g), Silver coat copper powder which fills [(S1/S2) MR02266] 0.005× t+1.45 when thickness of the above-mentioned silver coated layer is set to t (nm). | 【청구항1】 구리로 구성되는 코어 입자와 상기 코어 입자의 표면에 위치하는 은코팅층을 가지는 은코팅 구리 분말로서, 상기 은코팅 구리 분말의 BET 비표면적을 S1(m2/g)로 하고, 상기 은코팅 구리 분말을 현미경 관찰해 화상 해석해서 요구된 입자 지름 D50에서 산출된 비표면적을 S2(m2/g)로 하고, 상기 은코팅층의 두께를 t(nm)로 했을 때 (S1/S2) ≦0.005×t+1.45를 만족하는 은코팅 구리 분말. ¦ 【청구항4】 은 이온과 구리로 구성되는 코어 입자를 수중에서 접촉시켜 치환 도금을 하고, 상기 코어 입자의 표면에 은을 석출시켜 전구체 입자를 얻고, 이어서 상기 전구체 입자와 은 이온과 은 이온의 환원제를 수중에서 접촉시켜 상기 전구체 입자의 표면에 또한 은을 석출시키는 은코팅 구리 분말 제조 방법으로서, 상기 환원제로서 은의 치환 도금 및 환원 도금을 동시에 진행시킬 수 있을 정도의 환원력을 가지는 것을 이용하는 은코팅 구리 분말 제조 방법. | [Claim1] It is silver coat copper powder which has a core particle which consists of copper, and a silver coated layer located in the surface of the core particle, BET specific surface area of the above-mentioned silver coat copper powder is set to S1 (m2/g), Specific surface area computed from particle diameter D50 which carried out microscope observation of the above-mentioned silver coat copper powder, and was calculated by conducting image analysis is set to S2 (m2/g), Silver coat copper powder which fills [(S1/S2) MR02266] 0.005× t+1.45 when thickness of the above-mentioned silver coated layer is set to t (nm). ¦ [Claim4] Contact underwater a silver ion and the core particle which consists of copper, perform substitution plating, deposit silver on the surface of the core particle, obtain precursor particles, and, subsequently The above-mentioned precursor particles, A manufacturing method of silver coat copper powder using what is a manufacturing method of the silver coat copper powder which contacts a silver ion and the reducing agent of a silver ion underwater, and deposits silver further on the surface of the precursor particle, and has the reducing power of the grade which may advance substitution plating of silver and reduction plating simultaneously as the above-mentioned reducing agent. | [기술분야] 본 발명은 은 코팅 구리 분말 및 이의 제조 방법에 관한 것이다. [해결과제] 본 발명은 상기 언급된 종래 기술이 갖는 다양한 결함을 상쇄할 수 있는 은 코팅 구리 분말을 제공하는 기술적 문제, 및 이를 위한 제조 방법을 해결하고자 한다. [해결수단] 본 발명은 구리로 이루어진 코어 입자, 및 상기 코어 입자의 상기 표면에 위치된 은 코팅 층을 가지는 은 코팅 구리 분말을 포함한다. [특징] 여기서 주된 특징은 하기의 식(1)의 범위 내에서 S1/S2의 값을 조절하여 형성된 정밀한 은코팅층이다. [효과] 따라서, 본 발명은 하기 화학식 1의 범위 내에서 S1/S2의 값을 제어함으로써 은 코팅 구리 분말의 전도도 및 보존 안정성을 향상시킨다. | 2012-261812 | 2012-11-30 | 2014-105387 | 2014-06-09 |  |  | MITSUI MINING & SMELTING CO LTD | 青木 慎司 ¦ 田中 正則 ¦ 児平 寿博 ¦ 坂上 貴彦 |  |  |  | 4 | JP5571435B2(BE) ¦ JP5080731B2(BE) ¦ JP4144695B2(BE) ¦ JP4779134B2(BE) | 7 | JP2020-153010A(FE) ¦ JP6688659B2(FE) ¦ JP6549924B2(FE) ¦ JP6442240B2(FE) ¦ JP6309758B2(FE) ¦ KR10-2017-0105013A(FE) ¦ TWI609381B(FE) | 92187123 | CN104703732A ¦ EP2926922A1 ¦ JP5785532B2 ¦ KR10-2015-0090032A ¦ TWI592514B ¦ US2015-0262729A1 ¦ WOWO2014-084021A1 | 7 | 등록 |  | 2214030001537
JP | JP | P | A | 레이저 에칭용 도전성 페이스트 조성물 | 【요약】 【과제】다양한 인쇄 수법에 있어서 밀착성, 젖음성, 칙소성 등의 인쇄 적성을 가지며, 레이저에칭법에 의한 열분해성, 열분해물 세척 제거성 등을 만족하고 저가의 전도형성물의 고밀도 배선을 가능하게 하는 도전성 페이스트 조성물을 제공하는 것【해결 수단】(A) 은코팅 합금 미립자, (B) FT-IR에 의한 적외흡수 스펙트럼에 있어서 파장이 900~1300 cm-1의 범위 내에 흡수 피크를 가져, 평균 입자 지름이 5 nm~20μm인 무기 필러 및 (C) 수지 결착제를 필수 성분으로 하고,(D) 계면활성제, (E) 실란 커플링제 및 (F) 유기 금속 화합물로 구성되는 군에서 선택되는 적어도 1종을 함유하는 것을 특징으로 하는 레이저 식각용 도전성 페이스트 조성물을 이용한다. 【선택도】도 1 | [ABSTRACT] [Technical problem] it is variousa printing methodsettingadhesiona sexgetting weta sexthixotropyetc.printingaptitudehavingandlaseran etching methoddependingthermal decompositiona sexthermal decompositiona thingwashingremovala sexetc.satisfiedbeing cheapelectric conductionformationa thinghigh-densitywiringbeing possiblecarrying outconductive pastea constituentprovidingthings[a solving means] (A) In silver coat alloy particulates and the infrared absorption spectrum by (B) FT-IR, a wavelength has an absorption peak within the limits of 900~1300-cm-1, A mean particle size uses as an essential ingredient the inorganic filler and (C) resin binder which are 5nm~20μm, (D) Use the conductive paste constituent for laser etching containing at least one sort chosen from the group which consists of a surface-active agent, a (E) Silang coupling agent, and a (F) organic metallic compound. [Chosen drawing] Drawing 1 | 【청구항1】 (A) 은코팅 합금 미립자, (B) FT-IR에 의한 적외흡수 스펙트럼에 있어서 파장이 900~1300 cm-1의 범위 내에 흡수 피크를 가져, 평균 입자 지름이 5 nm~20μm인 무기 필러 및 (C) 수지 결착제를 필수 성분으로 하고,(D) 계면활성제, (E) 실란 커플링제 및 (F) 유기 금속 화합물로 구성되는 군에서 선택되는 적어도 1종을 함유하는 것을 특징으로 하는 레이저 식각용 도전성 페이스트 조성물. | [Claim1] (A) In silver coat alloy particulates and the infrared absorption spectrum by (B) FT-IR, a wavelength has an absorption peak within the limits of 900~1300-cm-1, A mean particle size uses as an essential ingredient the inorganic filler and (C) resin binder which are 5nm~20μm, (D) The conductive paste constituent for laser etching containing at least one sort chosen from the group which consists of a surface-active agent, a (E) Silang coupling agent, and a (F) organic metallic compound. | 【청구항1】 (A) 은코팅 합금 미립자, (B) FT-IR에 의한 적외흡수 스펙트럼에 있어서 파장이 900~1300 cm-1의 범위 내에 흡수 피크를 가져, 평균 입자 지름이 5 nm~20μm인 무기 필러 및 (C) 수지 결착제를 필수 성분으로 하고,(D) 계면활성제, (E) 실란 커플링제 및 (F) 유기 금속 화합물로 구성되는 군에서 선택되는 적어도 1종을 함유하는 것을 특징으로 하는 레이저 식각용 도전성 페이스트 조성물. | [Claim1] (A) In silver coat alloy particulates and the infrared absorption spectrum by (B) FT-IR, a wavelength has an absorption peak within the limits of 900~1300-cm-1, A mean particle size uses as an essential ingredient the inorganic filler and (C) resin binder which are 5nm~20μm, (D) The conductive paste constituent for laser etching containing at least one sort chosen from the group which consists of a surface-active agent, a (E) Silang coupling agent, and a (F) organic metallic compound. | [기술분야] 본 발명은 특정 은 코팅 상태의 은 코팅 금속 합금 분말을 사용한 레이저 에칭용 전도성 페이스트에 관한 것이며, 전자 산업 재료에 적용될 수 있다. [해결과제] 본 발명은 제조 비용 및 신뢰성 측면에서 종래의 인쇄 기술의 한계, 및 전도성 페이스트에서 은 코팅 구리 분말을 사용하는 과제를 해결하고자 한다. [해결수단] 본 발명은 표면 활성제, 실랑 커플링제, 및 유기 금속 화합물로 이루어진 군으로부터 선택된 적어도 하나의 종류를 함유하는 레이저 에칭을 위한 전도성 페이스트를 포함한다. [특징] 여기서 주요 특징은 평균 입도 5nm~20μm의 무기 충전제 및 수지 결합제와 같은 특정 성분을 사용하여 우수한 열분해 특성 및 열분해 후의 세정력을 달성하는 것이다. [효과] 따라서, 본 발명은 레이저 에칭을 위한 전도성 페이스트의 접착 특성, 인쇄 적성 및 전도성을 개선한다. | 2012-275118 | 2012-11-29 | 2014-107533 | 2014-06-09 |  |  | PELNOX LTD | 森内 文夫 ¦ 山口 和樹 ¦ 崔 州丞 ¦ 石井 裕一 |  |  |  | 0 |  | 8 | CN105006270B ¦ JP6242418B2(FE) ¦ JP6519242B2(FE) ¦ JP6519243B2(FE) ¦ JP2016-171014A ¦ JP2016-146285A ¦ JP6582982B2(FE) ¦ US10208159B2 | 16585127 | JP2014-107533A | 1 | 취하 |  | 2214030003683
KR | KR | P | B1 | 금속입자의 제조방법 및 이를 이용하여 제조된 금속입자, 및 이를 함유하는 전도성 페이스트 및 전자파 차폐용 재료 | 본 발명은 금속입자 제조방법 및 이를 이용하여 제조된 금속입자에 관한 것으로, 본 발명에 따른 금속입자 제조방법은 은전구체, 구리전구체 및 알코올 용매를 포함하는 반응액을 150 내지 230℃에서 교반시키고, 상기 반응액 중에 포함된 알코올 용매를 제거하여 은 도핑된 구리입자를 수득하는 것을 특징으로 한다. | The present invention relates to a method for manufacturing metal particles, and metal particles manufactured by the same. According to the present invention, the method for manufacturing metal particles enables a user to obtain Ag-doped copper particles by stirring a solution for reaction including an Ag-precursor, a Cu-precursor, and an alcohol solvent at 150-230°C and by removing the alcohol solvent from the solution. | 은전구체, 구리전구체 및 알코올 용매를 포함하는 반응액을 150 내지 230℃에서 교반시키고, 상기 반응액 중에 포함된 알코올 용매를 제거하여 은 도핑된 구리입자를 수득하며, 상기 구리전구체는 구리 아세테이트인 금속입자의 제조방법. | The manufacturing method of the metal particle which mixes the reaction solution at 150 through 230℃ and it obtains the copper particle removing the alcohol solution included among the reaction solution and is doped with silver and the copper precursor is the copper acetate which comprise the special favor sphere, the copper precursor, and the alcohol solution. | 1. 은전구체, 구리전구체 및 알코올 용매를 포함하는 반응액을 150 내지 230℃에서 교반시키고, 상기 반응액 중에 포함된 알코올 용매를 제거하여 은 도핑된 구리입자를 수득하며, 상기 구리전구체는 구리 아세테이트인 금속입자의 제조방법. | 1. The manufacturing method of the metal particle which mixes the reaction solution at 150 through 230℃ and it obtains the copper particle removing the alcohol solution included among the reaction solution and is doped with silver and the copper precursor is the copper acetate which comprise the special favor sphere, the copper precursor, and the alcohol solution. | [기술분야] 본 발명은 은으로 코팅된 금속 입자의 제조 방법에 관한 것이며, 전도성 페이스트 및 전자기 간섭 차폐 재료에 적용될 수 있다. [해결과제] 본 발명은 비용-유효 원료를 사용하여 전도성이 높은 금속 입자를 제조하는 방법을 제공함으로써 종래의 은 입자의 고비용 및 산화 문제를 해결하고자 한다. [해결수단] 본 발명은 150 내지 230 °C에서 반응 용액을 혼합하고, 알코올 용액을 제거하고, 은을 도핑함으로써 구리 입자를 획득하는 것을 포함한다. [특징] 여기서 주요 특징은 전도성이 높은 금속 입자를 제조하기 위한 비용-유효 원료 및 간소화된 공정의 사용이다. [효과] 따라서, 본 발명은 비용 효과적인 원료를 사용하여 전도성이 높은 금속 입자를 제조함으로써 전도성을 향상시키고 비용을 감소시킨다. | 10-2013-0169305 | 2013-12-31 |  |  | 10-1403371 | 2014-05-28 | 충남대학교산학협력단 | 강준길 ¦ 강명현 ¦ 변재형 |  |  |  | 4 | JP5176824B2(BE) ¦ JP4660701B2(BE) ¦ JP1997-282935A(BE) ¦ KR10-1264964B1(BE) | 0 |  | 24024738 | KR10-1403371B1 | 1 | 소멸(등록료불납) | 주식회사 진성비즈 | 3514232000447
KR | KR | P | B1 | 금속입자의 제조방법 및 이를 이용하여 제조된 금속입자, 및 이를 함유하는 전도성 페이스트 및 전자파 차폐용 재료 | 본 발명은 금속입자 제조방법 및 이를 이용하여 제조된 금속입자에 관한 것으로, 본 발명에 따른 금속입자 제조방법은 은전구체와 유기계 안정제를 포함하는 제1반응액에 금속입자와 환원제를 첨가하여 상기 금속입자 표면에 은 나노입자를 코팅시킬 수 있으며, 이를 통하여 전도성 페이스트 및 전자파 차폐용 고전도성 재료를 제조할 수 있다. 더 나아가 금속입자로서, 은전구체, 구리전구체 및 알코올 용매를 포함하는 제2반응액으로부터 금속입자 내부에 은 나노입자를 도핑하여 은 도핑된 은 코팅 금속입자를 제조할 수 있으며, 이러한 은 도핑된 은 코팅 금속입자를 함유하여 전도성이 보다 향상된 전도성 페이스트 및 전자파 차폐용 고전도성 재료를 제조할 수 있다. | The present invention relates to a method for manufacturing a metal particle and a metal particle manufactured thereby. According to the present invention, the method for manufacturing a metal particle is capable of coating the surface of the metal particle with a silver nanoparticle by adding a metal particle and a reducing agent to a first reaction solution including a silver precursor and an organic stabilizer; and manufacturing conductive paste and a high conductivity material for electromagnetic wave shielding using the method. Furthermore, a silver coated metal particle doped with silver can be manufactured by doping a silver nanoparticle inside a metal particle from a second reaction solution including a silver precursor, a copper precursor, and an alcohol solvent; and conductive paste with improved conductivity and a high conductivity material for electromagnetic wave shielding can be manufactured by containing the silver coated metal particle on which silver is doped. | 은전구체와 유기계 안정제를 포함하는 제1반응액에 금속입자와 환원제를 첨가하여 상기 금속입자 표면에 은을 코팅시키는 금속입자의 제조방법. | The manufacturing method of the metal particle adding the metal particle and reducing agent in the first reaction solution including the special favor sphere and organic stabilizer and coats silver on the metal particle surface. | 1. 은전구체와 유기계 안정제를 포함하는 제1반응액에 금속입자와 환원제를 첨가하여 상기 금속입자 표면에 은을 코팅시키는 금속입자의 제조방법. | 1. The manufacturing method of the metal particle adding the metal particle and reducing agent in the first reaction solution including the special favor sphere and organic stabilizer and coats silver on the metal particle surface. | [기술분야] 본 발명은 은으로 코팅된 금속 입자의 제조 방법에 관한 것이며, 전도성 페이스트 및 전자기 간섭 차폐 재료에 적용될 수 있다. [해결과제] 본 발명은 금속 입자, 특히 구리 입자에서 산화 및 전도도 손실 문제를 은으로 코팅하고 전도도를 향상시킴으로써 해결하고자 한다. [해결수단] 본 발명은 안정화제 및 은 공급원을 함유하는 제 1 반응 용액에 금속 입자 및 환원제를 첨가하는 단계, 및 상기 금속 입자 표면 상에 은을 코팅하는 단계를 포함한다. [특징] 여기서 주된 특징은 전도성이 높은 금속 입자를 은으로 도핑하여 제조하는 비용-효과적이고 간소화된 공정의 사용이다. [효과] 따라서, 본 발명은 은을 코팅하고 전도성을 향상시킴으로써 금속 입자, 특히 구리 입자에서 전도성을 향상시키고 산화를 감소시킨다. | 10-2013-0169253 | 2013-12-31 |  |  | 10-1403370 | 2014-05-28 | 충남대학교산학협력단 | 강준길 ¦ 강명현 ¦ 변재형 |  |  |  | 4 | JP5176824B2(BE) ¦ JP2002-334614A(BE) ¦ KR10-1264964B1(BE) ¦ KR10-0791231B1(BE) | 7 | KR10-2394475B1 ¦ KR10-2348512B1 ¦ KR10-2294673B1 ¦ KR10-2348525B1 ¦ KR10-2210681B1 ¦ KR10-1782441B1 ¦ KR10-1738494B1(FE) | 24024739 | KR10-1403370B1 | 1 | 소멸(등록료불납) | 주식회사 진성비즈 | 3514232000448
KR | KR | P | B1 | 박막 시트 회로 인쇄용 전도성 페이스트에 적용 가능한 은코팅 판형 구리분말의 제조방법 | 본 발명은 박막 시트 회로 인쇄용 전도성 페이스트에 적용 가능한 은코팅 판형 구리분말의 제조에 관한 것으로, 부정형(不定形)의 구리분말로 제조한 판형 구리분말을 은(Ag)코팅한 후, 표면코팅처리를 하여 박막 시트 회로 인쇄용 전도성 페이스트에 적용 가능한 은코팅 판형 구리분말의 제조방법에 관한 것이다. 본 발명의 박막 시트 회로 인쇄용 전도성 페이스트에 적용 가능한 은코팅 판형 구리분말의 제조방법은 부정형(不定形)의 구리분말 원료를 가공하여 판형 구리분말(coopper flake powder)을 제조하는 제 1단계, 여과장치를 이용하여 상기 판형 구리분말을 여과 및 건조하는 제 2단계, 상기 제 2단계를 거친 판형 구리분말에 은(Ag)을 무전해 도금법으로 도금하여 은코팅 판형 구리분말을 제조하는 제 3단계, 상기 은코팅 판형 구리분말을 표면코팅처리 하는 제 4단계, 표면코팅처리된 상기 은코팅 판형 구리분말을 여과 및 건조하는 제 5단계를 포함함에 기술적 특징이 있다. | The present invention relates to a method for manufacturing silver coated copper flake powder which is applicable to conductive paste for thin film sheet circuit printing, and more specifically, to a method for manufacturing silver coated copper flake powder which is applicable to conductive paste for thin film sheet circuit printing by coating the surface after coating copper flake powder, which is manufactured by pseudomorphic copper powder, with silver (Ag). According to the present invention, the method for manufacturing silver coated copper flake powder which is applicable to conductive paste for thin film sheet circuit printing comprises: a first step for manufacturing copper flake powder by processing a pseudomorphic copper powder material; a second step for filtering and drying the copper flake powder by using a filtering device; a third step for manufacturing silver coated copper flake powder by plating the copper flake powder passing through the second step with silver (Ag) in an electroless plating method; a forth step for coating the surface of the silver coated copper flake powder; and a fifth step for filtering and drying the silver coated copper flake powder whose surface is coated. | 박막(membrane) 시트 회로 인쇄용 전도성 페이스트에 사용가능한 은코팅 판형 구리분말의 제조방법에 있어서, 부정형(不定形)의 구리분말 원료를 가공하여, 판형 구리분말(coopper flake powder)을 제조하는 제 1단계; 여과장치를 이용하여 상기 판형 구리분말을 여과 및 건조하는 제 2단계; 상기 제 2단계를 거친 판형 구리분말에 은(Ag)을 무전해 도금법으로 도금하여 은코팅 판형 구리분말을 제조하는 제 3단계; 상기 은코팅 판형 구리분말을 표면코팅처리 하는 제 4단계; 표면코팅처리된 상기 은코팅 판형 구리분말을 여과 및 건조하는 제 5단계 로 이루어지되, 상기 제 1단계의 상기 판형 구리분말을 제조하는 방법은 혼합기를 이용하여 구리분말을 유기용매와 혼합하는 제 1과정; 어트리션 밀(attrition mill)을 이용하여 유기용매와 혼합된 상기 구리분말을 부정형 형태의 판형 구리분말로 제조하는 제 2과정 으로 이루어지는 것을 특징으로 하는 박막 시트 회로 인쇄용 전도성 페이스트에 적용 가능한 은코팅 판형 구리분말의 제조방법. | The manufacturing method of the silver coating board-shape copper powder which is made of the first process mixing the copper powder with the organic solvent, and the second process and is applicable to the membrane sheet circuit printing conductive paste which is made of the first process mixing the copper powder with the organic solvent, and the second process by using the method silver mixer manufacturing the board-shape copper powder of the first step. Dry 5th step filtering the silver coating board-shape copper powder surface is coated The second process manufactures the copper powder mixed with the organic solvent with the board-shape copper powder of the irregular form by using the attrition mill. | 1. 박막(membrane) 시트 회로 인쇄용 전도성 페이스트에 사용가능한 은코팅 판형 구리분말의 제조방법에 있어서, 부정형(不定形)의 구리분말 원료를 가공하여, 판형 구리분말(coopper flake powder)을 제조하는 제 1단계; 여과장치를 이용하여 상기 판형 구리분말을 여과 및 건조하는 제 2단계; 상기 제 2단계를 거친 판형 구리분말에 은(Ag)을 무전해 도금법으로 도금하여 은코팅 판형 구리분말을 제조하는 제 3단계; 상기 은코팅 판형 구리분말을 표면코팅처리 하는 제 4단계; 표면코팅처리된 상기 은코팅 판형 구리분말을 여과 및 건조하는 제 5단계 로 이루어지되, 상기 제 1단계의 상기 판형 구리분말을 제조하는 방법은 혼합기를 이용하여 구리분말을 유기용매와 혼합하는 제 1과정; 어트리션 밀(attrition mill)을 이용하여 유기용매와 혼합된 상기 구리분말을 부정형 형태의 판형 구리분말로 제조하는 제 2과정 으로 이루어지는 것을 특징으로 하는 박막 시트 회로 인쇄용 전도성 페이스트에 적용 가능한 은코팅 판형 구리분말의 제조방법. | 1. The manufacturing method of the silver coating board-shape copper powder which is made of the first process mixing the copper powder with the organic solvent, and the second process and is applicable to the membrane sheet circuit printing conductive paste which is made of the first process mixing the copper powder with the organic solvent, and the second process by using the method silver mixer manufacturing the board-shape copper powder of the first step. Dry 5th step filtering the silver coating board-shape copper powder surface is coated The second process manufactures the copper powder mixed with the organic solvent with the board-shape copper powder of the irregular form by using the attrition mill. | [기술분야] 본 발명은 전도성 페이스트를 인쇄하는 멤브레인 시트 회로에 적용 가능한 은 코팅 보드 형상 구리 분말의 제조 방법에 관한 것이다. [해결과제] 본 발명은 전도성 페이스트에서 전기 전도 필러로서 사용되는 종래의 금속 분말의 높은 제조 비용 및 낮은 전기 전도도의 문제를 해결하고자 한다. [해결수단] 본 발명은 보드 형상 구리 분말을 제조하는 제1 단계, 필터링 및 건조, 도금 은, 및 표면 코팅 처리를 포함하는 은 코팅 보드 형상 구리 분말의 제조 방법을 포함한다. [특징] 여기서 주된 특징은 판형 Ag 분말과 유사한 특성을 갖는 은 코팅 판형 구리 분말의 제조 방법이며, 제조 비용을 감소시키고 전기 전도도를 개선시킨다. [효과] 따라서, 본 발명은 은 코팅 보드 형상 구리 분말을 사용하여 전도성 페이스트를 인쇄하는 멤브레인 시트 회로의 제조 비용 및 전기 전도성을 개선한다. | 10-2013-0122721 | 2013-10-15 |  |  | 10-1402437 | 2014-05-26 | 한동철 | 한동철 |  |  |  | 3 | JP5394084B2(BE) ¦ JP4660701B2(BE) ¦ KR10-1101359B1(BE) | 1 | KR10-2197711B1(FE) | 24024777 | KR10-1402437B1 | 1 | 소멸(등록료불납) | 한동철 | 3514232000488
JP | JP | P | A | 은피복 구리합금 분말의 제조 방법 | 【요약】 【과제】체적 저항률이 낮고 저장 안정성(신뢰성)이 우수한 은 피복 구리합금 분말 제조 방법을 제공한다. 【해결 수단】0.5~40 질량%, 바람직하게는1~20질량%의 니켈 및 아연 중 적어도 일종을 포함하고 잔부가 구리 및 불가피 불순물로 구성되는 조성을 가지는 구리합금 분말을 플레이크형으로 형성하여 레이저 회절식 입도 분포 장치에 의해 측정한 누적50% 입자 지름(D50 지름)이 0.5~20μm의 플레이크형 구리합금 분말로 한 후에7~50질량%의 은 함유층에 의해 피복한다. 【선택도】없음 | [ABSTRACT] [Technical problem] Volume resistivity provides the manufacturing method of the silver covering copper alloy powder which was low excellent in preservation stability (reliability). [Means for Solution]Copper alloy powder which has the composition which the remainder becomes from copper and inescapable impurities is formed in the shape of flakes including at least one sort of nickel of the 0.5~40 mass %, preferably the 1~20 mass %, and zinc, After a diameter of a 50% of accumulation particle (diameter of D 50) measured with a laser diffraction type particle-size-distribution device considers it as flakes-like copper alloy powder of 0.5~20μ m, it covers with a silver content layer of the 7~50 mass %. [Chosen drawing] Nothing | 【청구항1】 0.5~40 질량%의 니켈 및 아연 중 적어도 일종을 포함하고 잔부가 구리 및 불가피 불순물로 구성되는 조성을 가지는 구리합금 분말을 플레이크형으로 형성한 후에7~50질량%의 은 함유층으로 피복하는 것을 특징으로 하는 은 피복 구리합금 분말 제조 방법. | [Claim1] A manufacturing method of the silver covering copper alloy powder covering with the silver content layer of the 7~50 mass % after forming the copper alloy powder which has the composition which the remainder becomes from copper and inescapable impurities in the shape of flakes including at least one sort of nickel of the 0.5~40 mass %, and zinc. | 【청구항1】 0.5~40 질량%의 니켈 및 아연 중 적어도 일종을 포함하고 잔부가 구리 및 불가피 불순물로 구성되는 조성을 가지는 구리합금 분말을 플레이크형으로 형성한 후에7~50질량%의 은 함유층으로 피복하는 것을 특징으로 하는 은 피복 구리합금 분말 제조 방법. | [Claim1] A manufacturing method of the silver covering copper alloy powder covering with the silver content layer of the 7~50 mass % after forming the copper alloy powder which has the composition which the remainder becomes from copper and inescapable impurities in the shape of flakes including at least one sort of nickel of the 0.5~40 mass %, and zinc. | [기술분야] 본 발명은 은 피복 구리 합금 분말의 제조 방법에 관한 것으로, 전자 부품용 도전성 페이스트에 적용될 수 있다. [해결과제] 본 발명은 종래의 방법에서 은 피복 구리 분말의 높은 비용 및 불충분한 보존 안정성의 문제를 해결하고자 한다. [해결수단] 본 발명은 특정 조성을 갖는 구리 합금 분말을 형성하는 것, 및 은 함량 층으로 이를 덮는 것을 포함한다. [특징] 여기서 주요 특징은 은 함량 층을 갖는 피복과 함께, 구리 합금 분말에 특정 양의 니켈 및 아연을 포함시키는 것이다. [효과] 따라서, 본 발명은 은 피복 구리 합금 분말의 보존 안정성 및 전도성을 개선한다. | 2012-241779 | 2012-11-01 | 2014-091842 | 2014-05-19 |  |  | DOWA ELECTRONICS MATERIALS CO LTD | 江原 厚志 ¦ 井上 健一 ¦ 尾木 孝造 ¦ 山田 雄大 ¦ 藤本 英幸 |  |  |  | 6 | JP5394084B2(BE) ¦ JP2000-328232A(BE) ¦ JP1999-029801A(BE) ¦ JP1994-287762A(BE) ¦ JP1991-078906A(BE) ¦ JP1989-201486A(BE) | 5 | CN113000837B ¦ JP7170464B2(FE) ¦ JP6970609B2(FE) ¦ JP6154507B2(FE) ¦ JP5934829B2(FE) | 16572201 | JP2017-201062A ¦ JP6194166B2 | 2 | 등록 |  | 2214026001176
JP | JP | P | A | 도전성 페이스트, 도전성 페이스트 제조 방법 및 세라믹 적층 전자 부품 | 【요약】 【과제】재료의 선택 자유도가 넓고 제조 비용의 저감화에 적합한 도전성 페이스트, 도전성 페이스트 제조 방법 및 세라믹 적층 전자 부품을 제공한다. 【해결 수단】비금속 분말과 수지와 용제를 함유하는 도전성 페이스트로서, 촉매 기능을 가지는 첨가제로서 Ag분말, Cu분말 및 CuO 분말의 적어도 1 종류가 분산되어 있는 도전성 페이스트. 첨가제의 분말 입자 지름은 6μm이하이다. 첨가제의 분말은 비금속 분말에 대해서 0.5 wt% 이상 함유되어 있다. 【선택도】없음 | [ABSTRACT] [Technical problem] The flexibility of selection of material is large and it provides the manufacturing method and ceramic lamination electronic parts of conductive paste and conductive paste suitable for reduction-ization of a manufacturing cost. [Means for Solution]Conductive paste in which at least one kind of Ag powder, Cu powder, and CuO powder is distributed as an additive agent which is conductive paste containing base metal powder, resin, and a solvent, and has a catalyst function. The diameter of a particle of the powder of an additive agent is below 6μ m. the powder of an additive agent receives base metal powder -- more than 0.5wt% -- it contains. [Chosen drawing] Nothing | 【청구항1】 비금속 분말과 수지와 용제를 함유하는 도전성 페이스트로서, 촉매 기능을 가지는 첨가제로서 Ag분말, Cu분말 및 CuO 분말의 적어도 1 종류가 분산되어 있는 것를 특징으로 하는 도전성 페이스트. | [Claim1] Conductive paste characterized by distributing at least one kind of Ag powder, Cu powder, and CuO powder as an additive agent which is conductive paste containing base metal powder, resin, and a solvent, and has a catalyst function. | 【청구항1】 비금속 분말과 수지와 용제를 함유하는 도전성 페이스트로서, 촉매 기능을 가지는 첨가제로서 Ag분말, Cu분말 및 CuO 분말의 적어도 1 종류가 분산되어 있는 것를 특징으로 하는 도전성 페이스트. ¦ 【청구항4】 비금속 분말과 수지와 용제를 함유하는 도전성 페이스트 제조 방법으로서, 상기 비금속 분말과 상기 수지와 상기 용제와의 조제 공정 시에 촉매 기능을 가지는 첨가제로서 Ag분말, Cu분말 및 CuO 분말의 적어도 1 종류가 분산되는 것를 특징으로 하는 도전성 페이스트 제조 방법. | [Claim1] Conductive paste characterized by distributing at least one kind of Ag powder, Cu powder, and CuO powder as an additive agent which is conductive paste containing base metal powder, resin, and a solvent, and has a catalyst function. ¦ [Claim4] As an additive agent which is a manufacturing method of the conductive paste containing base metal powder, resin, and a solvent, and has a catalyst function at the time of the preparation process of the above-mentioned base metal powder, the above-mentioned resin, and the above-mentioned solvent, A manufacturing method of conductive paste, wherein at least one kind of Ag powder, Cu powder, and CuO powder is distributed. | [기술분야] 본 발명은 전도성 페이스트 및 전도성 페이스트의 제조 방법 및 세라믹 라미네이션 전자 부품에 관한 것이다. [해결과제] 본 발명은 귀금속 재료와 비교하여, 베이스 금속 분말이 산화되고 내부 전극 층에서 결함 있는 연결을 야기하는 문제를 해결하고자 한다. [해결수단] 본 발명은 베이스 금속 분말, 수지, 및 용매를 포함하는 전도성 페이스트, 및 적어도 한 종류의 Ag 분말, Cu 분말을 분배하는 것을 특징으로 하는 전도성 페이스트를 포함한다, 촉매 기능을 가지는 첨가제로서 CuO 분말. [특징] 여기서 주된 특징은 베이스 금속 분말의 산화를 제어하고 결합제 작동을 촉진하기 위해 촉매 기능을 갖는 첨가제의 사용이다. [효과] 따라서, 본 발명은 사전 산화 제어 처리 없이 베이스 금속 분말의 산화를 제어함으로써 재료 선택의 유연성을 향상시키고 제조 비용을 감소시킨다. | 2012-241632 | 2012-11-01 | 2014-093142 | 2014-05-19 |  |  | MURATA MFG CO LTD | 渡辺 雄二 ¦ 石田 裕也 ¦ 部田 武志 ¦ 小木曽 晃司 |  |  |  | 0 |  | 2 | CN113257990B ¦ US12381017B2 | 16573358 | JP2014-093142A | 1 | 취하 |  | 2214026002476
KR | KR | P | A | 내산화성 구리 나노 입자의 제조방법 및 내산화성 구리 나노 입자 | 본 발명의 구리 나노 입자의 제조방법 및 내산화성 구리 나노 입자는 용매, 고분자, 및 유기산을 포함하는 제1용액을 준비하고 상기 제1용액을 교반하여 제1교반용액을 제조하는 용액제조단계, 상기 제1교반용액, 구리전구체, 및 제1환원제를 혼합하여 제2반응용액을 제조하는 반응단계, 상기 제2반응용액에 제2환원제를 혼합하고 제3반응용액을 제조하는 제조단계, 그리고 상기 제3반응용액에 포함된 구리 나노 입자를 분리하여 회수하는 회수단계를 포함하여 상온 및 공기분위기의 조건 하에서 반응이 이루어지면서도 매우 간단한 공정으로 구리 나노 입자의 제조가 가능하고 수계용매를 처음 적용시킨 친환경적인 방식으로 구리 나노 입자의 대량 생산이 용액 혼합만으로도 가능하도록 한 구리 나노 입자의 제조방법에 대한 것이다. 특히, 본 발명에 따른 구리 나노 입자는 상온, 공기 중에 보관하여도 3 개월 이상 산화되지 않은 상태로 보관할 수 있을 정도로 내산화성이 우수한 것일 수 있다. | A method for fabricating copper nanoparticles having oxidation resistance and copper nanoparticles having oxidation resistance which comprises: a solution manufacturing step which manufactures a first stirring solution by preparing a first solution including solvents, polymers, and organic acids and stirring the first solution; a reaction step which manufactures a second reaction solution by mixing the first stirring solution, copper precursors, and a first reducing agent; a manufacturing step which manufactures a third reaction solution by mixing the second reaction solution with a second reducing agent; and a collection step which isolates and collects the copper nanoparticles included in the third reaction solution. Therefore, the method for fabricating copper nanoparticles can manufacture copper nanoparticles at room temperature in air atmosphere with a simple process and facilitate mass production of the copper nanoparticles using an environmentally-friendly method which applies aqueous solvents as first. Especially, the copper nanoparticles according to the present invention have enhanced oxidation resistance so that the copper nanoparticles can be stored for 3 months at room temperatures in the air without being oxidized. | 용매, 고분자, 및 유기산을 포함하는 제1용액을 준비하고 상기 제1용액을 교반하여 제1교반용액을 제조하는 용액제조단계, 상기 제1교반용액, 구리전구체, 및 제1환원제를 혼합하여 제2반응용액을 제조하는 반응단계, 상기 제2반응용액에 제2환원제를 혼합하고 30분 내지 5시간 동안 반응시켜 구리 나노 입자를 포함하는 제3반응용액을 제조하는 제조단계, 그리고 상기 제3반응용액에 포함된 구리 나노 입자를 분리, 회수하는 회수단계,를 포함하는 것인, 구리 나노 입자의 제조방법. | The preparation method of copper nanoparticles including the manufacturing step manufacturing the third reaction solution, and the recovery step , preparing for the first solution and agitate the first solution and include the solution making step manufacturing the first stirred solution, the first stirred solution, the reaction step mixing with the copper precursor and the first reducing agent and manufactures the second reaction solution, and the copper nanoparticle the second reducing agent is mixed the second reaction solution with and it reacts for the half an hour to 5 hours which comprise the solvent, the polymer, and the organic acid. The recovery step , separates the copper nanoparticle included in the Lee solid base 3 reaction solution and collected. | 1. 용매, 고분자, 및 유기산을 포함하는 제1용액을 준비하고 상기 제1용액을 교반하여 제1교반용액을 제조하는 용액제조단계, 상기 제1교반용액, 구리전구체, 및 제1환원제를 혼합하여 제2반응용액을 제조하는 반응단계, 상기 제2반응용액에 제2환원제를 혼합하고 30분 내지 5시간 동안 반응시켜 구리 나노 입자를 포함하는 제3반응용액을 제조하는 제조단계, 그리고 상기 제3반응용액에 포함된 구리 나노 입자를 분리, 회수하는 회수단계,를 포함하는 것인, 구리 나노 입자의 제조방법. ¦ 14. 구리 나노 입자, 그리고 상기 구리 나노 입자를 감싸는 환원된 고분자층을 포함하는, 내산화성 구리 나노 입자. | 1. The preparation method of copper nanoparticles including the manufacturing step manufacturing the third reaction solution, and the recovery step , preparing for the first solution and agitate the first solution and include the solution making step manufacturing the first stirred solution, the first stirred solution, the reaction step mixing with the copper precursor and the first reducing agent and manufactures the second reaction solution, and the copper nanoparticle the second reducing agent is mixed the second reaction solution with and it reacts for the half an hour to 5 hours which comprise the solvent, the polymer, and the organic acid. The recovery step , separates the copper nanoparticle included in the Lee solid base 3 reaction solution and collected. ¦ 14. The oxidation resistance copper nanoparticle including the copper nanoparticle and the restored polymer layer covering the copper nanoparticle. | [기술분야] 본 발명은 수계 용매를 이용하여 구리 나노입자를 제조하는 방법에 관한 것으로, 디스플레이, RFID, 플렉서블 기판, 태양 전지, TFT, 메모리 소자, 및 패턴 형성용 전도성 잉크와 같은 다양한 제품에 적용될 수 있다. [해결과제] 본 발명은 기존 방법에 비해 비용 효율적이고 환경 친화적인 방법을 사용하여 산화 저항성 구리 나노입자를 제조하는 문제를 해결하고자 한다. [해결수단] 본 발명은 용액 제조 단계, 반응 단계, 제조 단계, 및 내산화성 구리 나노입자를 제조하기 위한 회수 단계를 포함한다. [특징] 여기서 주요 특징은 내산화성 구리 나노입자의 제조를 위한 물계 용매 및 실온 조건의 사용이다. [효과] 본 발명은 이에 의해 구리 나노입자의 내산화성을 향상시켜, 디스플레이, RFID, 및 태양 전지와 같은 다양한 용도에 적합하게 한다. | 10-2012-0123478 | 2012-11-02 | 10-2014-0056961 | 2014-05-12 |  |  | 한국과학기술연구원 | 오영제 ¦ 김세훈 |  |  |  | 1 | KR10-2012-0045711A(BE) | 6 | KR10-2260904B1(FE) ¦ KR10-1935273B1(FE) ¦ KR10-1842763B1 ¦ KR10-2017-0003076A(FE) ¦ KR10-1583361B1 ¦ US10563080B2 | 24016283 | KR10-1408137B1 ¦ US10141082B2 ¦ WOWO2014-069698A1 | 3 | 소멸(등록료불납) |  | 3514201003048
CN | CN | P | A | Synthesis method of superfine copper powder | The invention discloses a synthesis method of superfine copper powder. The synthesis method includes dissolving univalent copper salt in ethanolamine to obtain a copper ethanolamine ligand solution, and directly heating to enable the copper ethanolamine ligand solution to be pyrolyzed and reduced to obtain the superfine copper powder; adding a stabilizer into the copper ethanolamine ligand solution, and heating for pyrolysis reduction to obtain the superfine copper powder. The synthesis method has the advantages of being low in cost, needless of adopting expensive and toxic reducing agents in the process of preparation and the like, and is suitable for large-scale industrialized production. The superfine copper powder prepared according to the method is 1-10 micrometers in particles, and can be used for powder metallurgy, electronic materials, lubricating agents, catalysts and the like. | 본 발명은 초미세 구리 분말의 합성 방법을 개시하고, 1가 구리염을 에탄올아민에 용해시켜 구리 에탄올아민 리간드 용액을 얻고, 직접 가열하여 열분해 환원시켜 초미세 구리 분말을 얻는다; 또는 구리 에탄올아민 리간드 용액에 안정제를 첨가하고 가열 및 열분해 환원하여 초미세 구리 분말을 얻습니다. 본 발명은 비용이 낮고, 제조 공정이 고가이고 독성이 있는 환원제를 사용하지 않는 등의 장점을 가지고 있어 대규모의 산업화 생산에 적합하다. 이 방법에 따라 제조된 초미세 구리 분말은 입자가 1~10미크론 사이이며 분말 야금, 전자 재료, 윤활제 및 촉매에 사용할 수 있습니다. | 1. a synthetic method for copper powder, is characterized in that, cuprous salt is dissolved in monoethanolamine and forms copper-amine complex, and reactant liquor is heated to more than 120 degrees Celsius, and monovalence copper is reduced to copper, prepares superfine cupper powder. | 1. 1가 구리염을 에탄올아민에 용해시켜 구리아민 착체를 형성하고, 반응액을 섭씨 120도 이상으로 가열하고, 1가 구리를 구리로 환원하여 초미세 구리 분말을 제조하는 것을 특징으로 하는 구리 분말의 합성 방법. | 1. a synthetic method for copper powder, is characterized in that, cuprous salt is dissolved in monoethanolamine and forms copper-amine complex, and reactant liquor is heated to more than 120 degrees Celsius, and monovalence copper is reduced to copper, prepares superfine cupper powder. | 1. 1가 구리염을 에탄올아민에 용해시켜 구리아민 착체를 형성하고, 반응액을 섭씨 120도 이상으로 가열하고, 1가 구리를 구리로 환원하여 초미세 구리 분말을 제조하는 것을 특징으로 하는 구리 분말의 합성 방법. | [기술분야] 본 발명은 초미세 구리 분말의 합성 방법에 관한 것이며, 분말 야금, 전자 재료, 윤활제 및 촉매와 같은 다양한 산업에 적용될 수 있다. [해결과제] 본 발명은 초미세 구리 분말을 생산하기 위한 비용-효과적이고 환경 친화적인 접근법을 제공함으로써 기존 방법의 한계를 해결하고자 한다. [해결수단] 본 발명은 구리염 및 모노에탄올아민을 사용하는 초미세 구리 분말의 제조 방법을 포함한다. [특징] 여기서 주요 특징은 용매 및 환원제 둘 다로서 모노에탄올아민의 사용이며, 추가적인 환원제의 필요성을 제거하고 생산 비용을 감소시킨다. [효과] 따라서, 본 발명은 초미세 구리 분말 제조의 생산 비용 및 환경적 영향을 개선한다. | 2014-10006625 | 2014-01-07 | 103752843 | 2014-04-30 |  |  | EAST CHINA NORMAL UNIVERSITY | LIN HECHUN ¦ WU HAO ¦ PENG HUI |  |  |  | 4 | CN102389949B ¦ CN102114545B ¦ JP2728727B2 ¦ KR10-1239391B1 | 2 | CN108971513B ¦ CN108161023B | 32920916 | CN103752843B | 1 | 소멸(연차료불납) |  | 6514169007574
KR | KR | P | A | 구리이온을 포함하는 혼합 용액으로부터 구리이온을 제거하여 분말을 형성하는 구리분말 제조 방법 | 본 발명은 구리이온을 포함하는 혼합 용액을 pH 0.5 ~ 3.5로 조절하고, 수소가스를 이용하여 구리이온을 선택적으로 환원시키는 것을 특징으로 하는 구리이온 제거 및 구리분말 제조 방법에 관한 것이다. 또한 본 발명에 따라 제조되는 구리분말의 순도가 99.9%이상인 것인 구리분말에 관한 것이다. | The present invention relates to a method for preparing copper powder by removing copper ions from a mixed solution containing copper ions characterized in that a mixed solution containing copper ions is controlled to pH 0.5 to 3.5 and the copper ions are selectively reduced using hydrogen gas. Moreover, the copper powder prepared according to an embodiment of the present invention is 99.9% or more in purity. | 구리이온을 포함하는 혼합 용액을 pH 0.5 ~ 3.5로 조절하고, 수소가스존재하에 구리이온을 선택적으로 환원시켜 구리이온을 제거하여 분말을 형성하는 구리분말 제조 방법. | Copper powder manufacturing method forming powder the copper ion is selectively returned under the hydrogen gas presence and the copper ion is removed the mixture including the copper ion is controlled by the pH 0.5 ~ 3.5. | 1. 구리이온을 포함하는 혼합 용액을 pH 0.5 ~ 3.5로 조절하고, 수소가스존재하에 구리이온을 선택적으로 환원시켜 구리이온을 제거하여 분말을 형성하는 구리분말 제조 방법. | 1. Copper powder manufacturing method forming powder the copper ion is selectively returned under the hydrogen gas presence and the copper ion is removed the mixture including the copper ion is controlled by the pH 0.5 ~ 3.5. | [기술분야] 본 발명은 구리 이온, 니켈 이온, 및 코발트 이온을 함유하는 혼합물로부터 구리 이온을 선택적으로 제거함으로써 구리 분말을 제조하기 위한 방법에 관한 것이다. [해결과제] 본 발명은 기존의 구리 분말 제조 방법에서 높은 제조 비용 및 복잡한 단계의 문제를 해결하고자 한다. [해결수단] 본 발명은 상기 혼합물의 pH를 조절하고, 구리 이온을 선택적으로 감소시키고, 상기 용액으로부터 구리 분말을 분리하는 것을 포함한다. [특징] 여기서 주요 특징은 구리 이온을 선택적으로 환원시키고 환원도를 100%로 향상시키기 위한 수소 가스의 사용이다. [효과] 따라서, 본 발명은 구리 분말의 순도를 99.9%이상으로 향상시키고 제조 공정 효율을 향상시킨다. | 10-2012-0111094 | 2012-10-08 | 10-2014-0045050 | 2014-04-16 |  |  | 한국지질자원연구원 | 박경호 ¦ 남철우 ¦ 데바브라타 미시라 ¦ 카말라 칸타 사후 |  |  |  | 10 | EP0292793B1 ¦ JP4496026B2 ¦ JP2003-183709A(BE) ¦ JP2003-166006A(BE) ¦ KR10-1232199B1 ¦ KR10-1102842B1 ¦ KR10-0962214B1(BE) ¦ KR10-2005-0003164A ¦ KR10-0480863B1(BE) ¦ KR10-2010-0091532 U(미포함) | 2 | KR10-2021-0147983A ¦ KR10-2460219B1 | 24005193 | KR10-1397980B1 | 1 | 등록 |  | 3514161001525
KR | KR | P | A | 자발적 치환 반응을 이용한 은 코팅 구리 분말 제조 방법 | 본 발명은, 제 1 금속의 표면을 상기 제 1 금속에 비해 환원력이 낮은 제 2 금속으로 코팅하는 방법으로서, 제 1 금속이 순수(de-ionized water)에 분산된 제 1 용액을 준비하는 단계; 제 2 금속 이온이 해리된 제 2 금속 전해액을 준비하는 단계; 상기 제 1 용액에 상기 금속 전해액을 첨가시켜 자발적 치환 반응을 발생시키는 단계를 포함하는, 제 1 금속의 표면을 상기 제 1 금속에 비해 환원력이 낮은 제 2 금속으로 코팅하는 방법에 관한 것이다. | The present invention relates to a method for coating a surface of a first metal with a second metal, which has a reducing power lower than the first metal. The method comprises a step of: (1) preparing a first solution where the first metal is dispersed in de-ionized water; (2) preparing a second metal electrolyte in which the second metal ion is ionized; (3) adding the metal electrolyte into the first solution so that a spontaneous displacement reaction occurs. | 제 1 금속의 표면을 상기 제 1 금속에 비해 환원력이 낮은 제 2 금속으로 코팅하는 방법으로서, 제 1 금속이 순수(de-ionized water)에 분산된 제 1 용액을 준비하는 단계; 제 2 금속 이온이 해리된 제 2 금속 전해액을 준비하는 단계; 상기 제 1 용액에 상기 금속 전해액을 첨가시켜 자발적 치환 반응을 발생시키는 단계를 포함하는, 제 1 금속의 표면을 상기 제 1 금속에 비해 환원력이 낮은 제 2 금속으로 코팅하는 방법. | The method for comparing to the first metal and coating the surface of the first metal in the second metal in which the reducing power is low including comparing to the first metal the surface of the first metal so as to generate the substitution reaction the metal electrolyte is added in the step that the step of preparing the first solution dispersed in the deionized water (de-ionized water): second metallic ion it prepares the dissociated second metal electrolyte: first solution and it spontaneouses. | 1. 제 1 금속의 표면을 상기 제 1 금속에 비해 환원력이 낮은 제 2 금속으로 코팅하는 방법으로서, 제 1 금속이 순수(de-ionized water)에 분산된 제 1 용액을 준비하는 단계; 제 2 금속 이온이 해리된 제 2 금속 전해액을 준비하는 단계; 상기 제 1 용액에 상기 금속 전해액을 첨가시켜 자발적 치환 반응을 발생시키는 단계를 포함하는, 제 1 금속의 표면을 상기 제 1 금속에 비해 환원력이 낮은 제 2 금속으로 코팅하는 방법. | 1. The method for comparing to the first metal and coating the surface of the first metal in the second metal in which the reducing power is low including comparing to the first metal the surface of the first metal so as to generate the substitution reaction the metal electrolyte is added in the step that the step of preparing the first solution dispersed in the deionized water (de-ionized water): second metallic ion it prepares the dissociated second metal electrolyte: first solution and it spontaneouses. | [기술분야] 본 발명은 제1 금속 입자보다 환원력이 낮은 제2 금속 입자를 코팅하는 방법에 관한 것으로, 전자 재료, 도전성 페이스트 등 다양한 제품에 적용될 수 있다. [해결과제] 본 발명은 무전해 도금 방법에서 불순물 생성 및 비-균일 코팅의 문제, 뿐만 아니라 환원제 및 착화제의 사용에 의한 환경 오염을 해결하고자 한다. [해결수단] 본 발명은 탈이온수에 분산된 제1 용액을 제조하는 단계에 금속 전해질을 첨가하고, 해리된 제2 금속 전해질을 제조함으로써 치환 반응을 생성하는 단계를 포함한다. [특징] 여기서 주된 특징은 제1 금속 입자보다 낮은 환원력으로 제2 금속 입자를 코팅하기 위한 치환 반응의 사용이다. [효과] 본 발명은 이에 의해 치환 반응을 이용하여 코팅의 효율을 향상시키고, 코팅 제품의 전도도 및 전자파 차폐 효율을 향상시킨다. | 10-2012-0107292 | 2012-09-26 | 10-2014-0043589 | 2014-04-10 |  |  | 성균관대학교산학협력단 | 정찬화 ¦ 정명기 ¦ 작개 |  |  |  | 6 | JP4178374B2 ¦ JP1995-118701A ¦ KR10-1308159B1(BE) ¦ KR10-2011-0059946A(BE) ¦ KR10-1078253B1(BE) ¦ KR10-2007-0104802A(BE) | 0 |  | 24002657 | KR10-1462865B1 ¦ KR10-1478486B1 | 2 | 소멸(등록료불납) |  | 3514151000368
JP | JP | P | A | 판형 동분과 그 제조 방법 및 도전성 페이스트 | 【요약】 【과제】입자 지름이 1μm 이상의 판형 구리 분말로서, 어스펙트비가 3.0 이상인 판형 구리 분말과 그 제조 방법 및 도전성 페이스트를 제공하는 것이다. 【해결 수단】구리 이온을 포함한 용액과 2가의 Fe이온원과 알칼리 용액을 혼합하고, 제 1 슬러리를 얻는 공정과 상기 제 1 슬러리로 제1 환원제를 첨가해 제2 슬러리를 얻는 공정과 상기 제 2 슬러리로 제2 환원제를 첨가하고, 구리 분말을 석출시키는 공정을 가지는 것을 특징으로 하는 판형 구리 분말 제조 방법, 판형 구리 분말 및 도전성 페이스트를 제공한다. 【선택도】도 1 | [ABSTRACT] [Technical problem] Particle diameter is tabular copper powder more than 1μ m, and an aspect ratio is providing the tabular copper powder which is 3.0 or more, its manufacturing method, and conductive paste. [Means for Solution]A process of mixing solution containing a copper ion, divalent Fe ion source, and an alkaline solution, and obtaining the 1st slurry, The 1st reducing agent is added to the 1st slurry, and a manufacturing method, tabular copper powder, and conductive paste of tabular copper powder having a process of obtaining the 2nd slurry, and a process which adds the 2nd reducing agent to the 2nd slurry, and deposits copper powder are provided. [Chosen drawing] Drawing 1 | 【청구항1】 구리 이온을 포함한 용액과 2가의 Fe이온원과 알칼리 용액을 혼합하고, 제 1 슬러리를 얻는 공정과 상기 제 1 슬러리로 제1 환원제를 첨가해 제2 슬러리를 얻는 공정과 상기 제 2 슬러리로 제2 환원제를 첨가하고, 구리 분말을 석출시키는 공정을 가지는 것을 특징으로 하는 판형 구리 분말 제조 방법. | [Claim1] The process of mixing the solution containing a copper ion, divalent Fe ion source, and an alkaline solution, and obtaining the 1st slurry, A manufacturing method of the tabular copper powder having the process of adding the 1st reducing agent to the 1st above-mentioned slurry, and obtaining the 2nd slurry, and a process which adds the 2nd reducing agent to the 2nd above-mentioned slurry, and deposits copper powder. | 【청구항1】 구리 이온을 포함한 용액과 2가의 Fe이온원과 알칼리 용액을 혼합하고, 제 1 슬러리를 얻는 공정과 상기 제 1 슬러리로 제1 환원제를 첨가해 제2 슬러리를 얻는 공정과 상기 제 2 슬러리로 제2 환원제를 첨가하고, 구리 분말을 석출시키는 공정을 가지는 것을 특징으로 하는 판형 구리 분말 제조 방법. | [Claim1] The process of mixing the solution containing a copper ion, divalent Fe ion source, and an alkaline solution, and obtaining the 1st slurry, A manufacturing method of the tabular copper powder having the process of adding the 1st reducing agent to the 1st above-mentioned slurry, and obtaining the 2nd slurry, and a process which adds the 2nd reducing agent to the 2nd above-mentioned slurry, and deposits copper powder. | [기술분야] 본 발명은 타뷸러 구리 분말의 제조 방법 및 제조된 타뷸러 구리 분말을 이용한 도전성 페이스트에 관한 것이다. [해결과제] 본 발명은 특정 입자 직경 및 종횡비를 갖는 표형 구리 분말에 대한 안정적이고 비용 효율적인 제조 방법을 제공하는 과제를 해결하고자 한다. [해결수단] 본 발명은 구리 이온, 2가 Fe 이온 소스, 및 알칼리 용액을 포함하는 상기 용액을 혼합하는 단계, 상기 제 1 슬러리를 획득하는 단계, 상기 제 1 슬러리에 상기 제 1 환원제를 첨가하는 단계, 상기 제 2 슬러리를 획득하는 단계, 상기 제 2 슬러리에 상기 제 2 환원제를 첨가하는 단계, 및 구리 분말을 증착하는 단계를 포함한다. [특징] 여기서 주된 특징은 제조 방법에 의해 제조된 구리 분말의 형상을 제어하기 위한 특정 형상 조절제의 사용이다. [효과] 따라서, 본 발명은 특정 입자 직경 및 종횡비를 갖는 표형 구리 분말을 제조하기 위한 안정적이고 비용 효율적인 방법을 제공함으로써 표형 구리 분말의 제조 방법을 개선한다. | 2012-203711 | 2012-09-14 | 2014-058713 | 2014-04-03 |  |  | DOWA ELECTRONICS MATERIALS CO LTD | 金城 優樹 ¦ 山科 浩之 ¦ 三好 宏昌 |  |  |  | 8 | JP5759688B2(BE) ¦ JP2012-519779A(BE) ¦ JP5372450B2(BE) ¦ JP2008-223101A(BE) ¦ JP2007-314869A(BE) ¦ JP4843783B2(BE) ¦ JP4012961B2(BE) ¦ JP1995-138620A(BE) | 1 | US11859112B2(FE) | 16545414 | JP6106391B2 | 1 | 등록 |  | 2214017001192
JP | JP | P | A | 가열 소결성 금속 미립자의 제조 방법, 페이스트형 금속 미립자 조성물, 고형상 금속 또는 고형상 금속 합금의 제조 방법, 금속제 부재의 접합 방법, 프린트 배선판의 제조 방법 및 전기회로 접속용 범프의 제조 방법 | 【요약】 (수정유) 【과제】금속 미립자가 비교적 저온도로 소결하고 접착 강도, 경도, 전기 전도성, 열전도성이 우수한 고형상 금속이 되는 가열 소결성 금속 미립자 및 페이스트형 금속 미립자 조성물 제조 방법 및 상기 가열 소결성 금속 미립자를 이용한 금속 부재의 접합 방법을 제공한다. 【해결 수단】금속 미립자 표면을 피복하고 있는 극성기를 가지는 유기물을 산성 관능기 및 알칼리성 관능기를 가지는 고분자 분산제로 치환한다. 상기 가열 소결성 금속 미립자 또는 상기 가열 소결성 금속 미립자와 가열 소결성 금속 입자와 비점이 70℃~300℃의 휘발성 분산매로 구성되는 페이스트형 물을 가열함으로써 상기 휘발성 분산매가 휘산해 상기 가열 소결성 금속 미립자끼리 또는 상기 가열 소결성 금속 미립자와 상기 가열 소결성 금속 입자가 소결해 고형상 금속으로 한다. 【선택도】없음 | [ABSTRACT] (Correction possession) [Technical problem] Metal particulates sinter with the degree of low temperature comparatively, and it provides the joining method of a metallic member using the method of the heating sintering metal particulates used as the solid-like metal which was excellent in adhesion strength, hardness, electrical conductivity, and thermal conductivity, and paste-like metal particulate constituent manufacture, and the heating sintering metal particulate. [Means for Solution]A polymers dispersing agent which has an acid functional group and a basic functional group replaces an organic matter which has the polar group which has covered the metal particulate surface. When the heating sintering metal particulate or the heating sintering metal particulate, heating sintering metal particles, and the boiling point heat the paste-like thing which consists of volatile carrier fluid which is 70℃ ~ 300℃. The volatile carrier fluid vaporizes, the heating sintering metal particulates or the heating sintering metal particulate, and the heating sintering metal particle sinter, and it makes it solid-like metal. [Chosen drawing] Nothing | 【청구항1】 평균 입경이 0.005μm~0.2μm이며 그 표면이 극성기를 가지는 탄소 원자수5~24의 유기물로 피복된 가열 소결성 금속 미립자의 상기 유기물을 산성 관능기 및 알칼리성 관능기를 가지는 고분자 분산제에 의해 시차열 분석에 있어서 상기 가열 소결성 금속 미립자의 상기 유기물의 열분해에 의한 발열 피크가 검출되지 않게 될 때까지 치환하는 것을 특징으로 하는 가열 소결성 금속 미립자 제조 방법. | [Claim1] The organic matter of the heating sintering metal particulates by which average particle diameter is 0.005μm~0.2μm, and the surface was covered with the organic matter with 5~24 carbon atoms which have a polar group, A manufacturing method of the heating sintering metal particulates replacing in differential thermal analysis with the polymers dispersing agent which has an acid functional group and a basic functional group until the exothermic peak by the thermal decomposition of the organic matter of the heating sintering metal particulate is no longer detected. | 【청구항1】 평균 입경이 0.005μm~0.2μm이며 그 표면이 극성기를 가지는 탄소 원자수5~24의 유기물로 피복된 가열 소결성 금속 미립자의 상기 유기물을 산성 관능기 및 알칼리성 관능기를 가지는 고분자 분산제에 의해 시차열 분석에 있어서 상기 가열 소결성 금속 미립자의 상기 유기물의 열분해에 의한 발열 피크가 검출되지 않게 될 때까지 치환하는 것을 특징으로 하는 가열 소결성 금속 미립자 제조 방법. ¦ 【청구항8】 (A) 평균 입경이 0.005μm~0.2μm이며 그 표면이 극성기를 가지는 탄소 원자수5~24의 유기물로 피복된 가열 소결성 금속 미립자의 상기 유기물을 산성 관능기 및 알칼리성 관능기를 가지는 고분자 분산제에 의해 시차열 분석에 있어서 상기 가열 소결성 금속 미립자의 상기 유기물의 분해에 의한 발열 피크가 검출되지 않게 될 때까지 치환한 가열 소결성 금속 미립자와(B) 비점이 70℃~300℃의 휘발성 분산매와(C) 탄소 원자수가2~10의 1가또는 2가의 카르복실산으로 구성되어, 가열에 의해 휘발성 분산매(B)가 휘산하고 가열 소결성 금속 미립자(A)끼리가 소결하는 것을 특징으로 하는 페이스트형 금속 미립자 조성물. ¦ 【청구항9】 (A) 평균 입경이 0.005μm~0.2μm이며 그 표면이 극성기를 가지는 탄소 원자수5~24의 유기물로 피복된 가열 소결성 금속 미립자의 상기 유기물을 산성 관능기 및 알칼리성 관능기를 가지는 고분자 분산제에 의해 시차열 분석에 있어서 상기 가열 소결성 금속 미립자의 상기 유기물의 분해에 의한 발열 피크가 검출되지 않게 될 때까지 치환한 가열 소결성 금속 미립자와(B) 비점이 70℃~300℃의 휘발성 분산매와(C) 탄소 원자수가2~10의 1가또는 2가의 카르복실산과(D) 평균 입경이 0.2μm를 넘어 10μm이하인 가열 소결성 금속 입자로 구성되어, 가열에 의해 휘발성 분산매(B)가 휘산하고 가열 소결성 금속 미립자(A)와 가열 소결성 금속 입자(D)가 소결하는 것을 특징으로 하는 페이스트형 금속 미립자 조성물. | [Claim1] The organic matter of the heating sintering metal particulates by which average particle diameter is 0.005μm~0.2μm, and the surface was covered with the organic matter with 5~24 carbon atoms which have a polar group, A manufacturing method of the heating sintering metal particulates replacing in differential thermal analysis with the polymers dispersing agent which has an acid functional group and a basic functional group until the exothermic peak by the thermal decomposition of the organic matter of the heating sintering metal particulate is no longer detected. ¦ [Claim8] (A) Average particle diameter is 0.005μm~0.2μm, The surface the organic matter of the heating sintering metal particulates covered with the organic matter with 5~24 carbon atoms which have a polar group with the polymers dispersing agent which has an acid functional group and a basic functional group, The heating sintering metal particulates replaced in differential thermal analysis until the exothermic peak by disassembly of the organic matter of the heating sintering metal particulate was no longer detected, (B) The paste-like metal particulate constituent which the number of (C) carbon atoms serves as volatile carrier fluid whose boiling point is 70℃ ~ 300℃ from the univalent or divalent carboxylic acid of 2~10, and volatile carrier fluid (B) vaporizes by heating, and is characterized by heating sintering metal particulates (A) sintering. ¦ [Claim9] (A) Average particle diameter is 0.005μm~0.2μm, The surface the organic matter of the heating sintering metal particulates covered with the organic matter with 5~24 carbon atoms which have a polar group with the polymers dispersing agent which has an acid functional group and a basic functional group, The heating sintering metal particulates replaced in differential thermal analysis until the exothermic peak by disassembly of the organic matter of the heating sintering metal particulate was no longer detected, The number of (C) carbon atoms with the volatile carrier fluid whose boiling point is 70℃ ~ 300℃ (B) The univalent or divalent carboxylic acid of 2~10, (D) The paste-like metal particulate constituent which average particle diameter exceeds 0.2μm, it consists of heating sintering metal particles which are below 10μm, and volatile carrier fluid (B) vaporizes by heating, and is characterized by heating sintering metal particulates (A) and heating sintering metal particles (D) sintering. | [기술분야] 본 발명은 소결 금속 미립자를 가열하기 위한 제조 방법에 관한 것이며, 인쇄 회로 기판 및 전자 부품에 사용되는 전도성 페이스트의 제조에 적용될 수 있다. [해결과제] 본 발명은 종래 기술에 비해 저온 소결 공정에서 불충분한 접착 강도 및 전도성의 문제를 해결하고자 하며, 이는 종종 전자 응용에서 불량한 성능을 초래한다. [해결수단] 본 발명은 가열 소결 금속 미립자, 휘발성 담체 유체, 및 성능 특성을 향상시키기 위한 중합체 분산제를 포함하는 페이스트 유사 금속 미립자 성분을 포함한다. [특징] 여기서 주요 특징은 전통적인 유기물을 대체하기 위해 산 및 염기성 작용기를 모두 갖는 중합체 분산제를 사용하여, 더 낮은 온도에서 소결 공정을 향상시키는 것이다. [효과] 따라서, 본 발명은 금속 또는 금속 합금과 같은 생성된 고체의 접착 강도, 경도, 전기 전도성, 및 열 전도성을 개선하여, 다양한 전자 응용에 적합하다. | 2012-201391 | 2012-09-13 | 2014-055332 | 2014-03-27 |  |  | NIPPON HANDA KK | 一色 実 ¦ 増田 涼子 ¦ 小林 靖啓 ¦ 浅見 英知 |  |  |  | 2 | JP2006-089786A(BE) ¦ JP2005-190907A(BE) | 21 | CN109643590B ¦ CN108699397B ¦ CN107112249B ¦ CN107107184B ¦ EP3255657B1 ¦ JP7341820B2(FE) ¦ JP6962318B2(FE) ¦ JP7132695B2(FE) ¦ JP6796448B2(FE) ¦ JP6574746B2(FE) ¦ JP6722679B2(FE) ¦ JP6542798B2(FE) ¦ JP6280497B2(FE) ¦ KR10-2428149B1(FE) ¦ KR10-2294895B1(FE) ¦ KR10-2272847B1(FE) ¦ TWI687940B(FE) ¦ US10774231B2 ¦ US11219947B2 ¦ US10544334B2 ¦ US10144060B2(FE) | 16542835 | JP5509283B2 | 1 | 등록 |  | 2214016001148
KR | KR | P | A | 구리 분말, 구리 페이스트, 도전성 도막의 제조 방법 및 도전성 도막 | 본 발명은, 팔라듐 등의 고가인 촉매를 사용하지 않고 무전해 금속 도금을 실시할 수 있는 구리 분말 함유 도막용의 구리 분말 및 구리 페이스트와, 상기 구리 페이스트를 사용하여 형성되는 구리 분말 함유 도막으로의 무전해 금속 도금 또는 과열 수증기에 의한 가열 처리에 의해 도전성 도막을 형성하는 제조 방법을 제공한다. SEM 관찰에 의한 평균 입경이 0.05 내지 2㎛인 구리 분말이며, 상기 구리 분말의 BET 비표면적값(SSA)(m2/g)과 탄소 함량(C)(중량%)이 하기 수학식 1의 관계에 있는 구리 분말; 및 상기 구리 분말을 함유하는 구리 페이스트를 사용하여 절연 기판 위에 도막을 형성하고, 건조시켜 구리 분말 함유 도막을 얻은 후, 상기 도막 위에 무전해 금속 도금 또는 과열 수증기에 의한 가열 처리를 실시하는 도전성 도막의 제조 방법을 제공한다. <수학식 1> C/SSA≤7×10-2 | The present invention is to provide the manufacturing method forming the conductivity film by the heating processing by the electroless metal plating to the copper powder of the copper powder containing film for which can perform the electroless metal plating it does not use the catalyst which is the high price including palladium etc. and copper paste and the copper powder containing film which is formed by using the copper paste or the superheated steam. The film is formed on the insulating substrate by using the copper paste containing the copper powder in which the carbon content (C) (the weight %) is in the relation of below equation 1 and the copper powder. After it dries and the copper powder containing film is obtained the manufacturing method of the conductivity film performing the heating processing by the electroless metal plating or the superheated steam is provided on the film. <Equation 1> . C/SSA≤7×10-2 | SEM 관찰에 의한 평균 입경이 0.05 내지 2㎛인 구리 분말이며, 상기 구리 분말의 BET 비표면적값(SSA)(m2/g)과 탄소 함량(C)(중량%)이 하기 수학식 1의 관계에 있는 구리 분말. <수학식 1> C/SSA≤7×10-2 | The copper powder in which it is the copper powder in which the average particle diameter by the SEM observation is 0.05 through 2㎛ and the BET specific surface value (SSA) (m2/g) and carbon content (C) (weight %) of the copper powder are in the relation of below equation 1. <Equation 1> .<BR\/>C/SSA≤7×10-2 | 1. SEM 관찰에 의한 평균 입경이 0.05 내지 2㎛인 구리 분말이며, 상기 구리 분말의 BET 비표면적값(SSA)(m2/g)과 탄소 함량(C)(중량%)이 하기 수학식 1의 관계에 있는 구리 분말. <수학식 1> C/SSA≤7×10-2 | 1. The copper powder in which it is the copper powder in which the average particle diameter by the SEM observation is 0.05 through 2㎛ and the BET specific surface value (SSA) (m2/g) and carbon content (C) (weight %) of the copper powder are in the relation of below equation 1. <Equation 1> .<BR\/>C/SSA≤7×10-2 | [기술분야] 본 발명은 상기 전도성 필름의 제조에서 상기 무전해 금속 도금에 적합한 상기 구리 페이스트를 위한 상기 구리 분말 및 상기 구리 페이스트, 상기 구리 페이스트를 사용하여 형성된 상기 구리 분말 함유 필름에 상기 무전해 금속 도금에 의해 제조된 상기 전도성 필름의 제조 방법, 상기 전도성 필름을 상기 박스로 형성하는 상기 구리 페이스트를 위한 상기 전도성 필름, 상기 절연 기판 상에 상기 구리 분말 함유 필름, 상기 형성 페이스트를 제조한 후 상기 과열 증기에 의한 가열 처리에 관한 것이다. [해결과제] 본 발명은 팔라듐 등을 포함하는 고가의 촉매를 사용하여 상기 무전해 금속 도금의 상기 문제를 해결하고 상기 무전해 금속 도금 및 구리 페이스트를 실시하기 위한 상기 구리 분말 함유 필름 및 상기 구리 페이스트를 사용하여 형성된 구리 분말 함유 필름의 상기 구리 분말에 상기 무전해 금속 도금으로 상기 전도 막을 효율적으로 형성하기 위해 상기 무전해 금속 도금의 상기 문제를 해결하고자 한다. [해결수단] 본 발명은 SEM 관찰에 의한 평균 입경이 0.05 내지 2μm이고, 구리 분말의 BET 비표면적 값(SSA)(m2/g)및 탄소 함량(C)(중량%)이 하기 식 1의 관계에 있는 구리 분말인 구리 분말을 포함한다. [특징] 여기서 주요 특징은 상기 구리 페이스트용 구리 분말이 전도성이 높은 전도성 필름을 효율적으로 형성하기 위한 제조 방법 및 상기 구리 페이스트가 형성될 수 있고 상기 구리 페이스트를 사용하여 형성된 상기 구리 분말 함유 필름은 상기 과열 증기로 가열되고 상기 구리 분말 함유 필름은 상기 과열 증기로 상기 형성을 한 후 상기 절연 기판 상에서 가열된다. [효과] 따라서, 본 발명은 상기 과열 증기에 의한 상기 가열 처리에 의해 높은 전도성을 가진 상기 전도성 필름을 개선하며 상기 구리 분말에 대한 양호한 도금 허용 가능한 특성으로 높은 전도성을 얻을 수 있고, 상기 BET 비 표면 값 (SSA)(m2/g)및 탄소 함량 (C)(중량%)은 하기 식 1의 관계에 있다. | 10-2013-7029820 | 2012-05-17 | 10-2014-0027251 | 2014-03-06 |  |  | 도다 고교 가부시끼가이샤 | 이토, 지호 ¦ 야츠카, 다케시 ¦ 가키하라, 야스오 | 2011-111872 ¦ 2011-289317 | JP ¦ JP | 2011-05-18 ¦ 2011-12-28 | 7 | JP2011-094236A ¦ JP5556097B2 ¦ JP5564866B2(BE) ¦ JP5392884B2 ¦ JP4697539B2 ¦ JP4701426B2(BE) ¦ WOWO2010-095672A1 | 4 | KR10-2193224B1(FE) ¦ KR10-2486410B1(FE) ¦ KR10-2397204B1(FE) ¦ KR10-2380533B1 | 92892302 | CN103534049B ¦ JP2011-111872 ¦ JP2011-289317 ¦ JP6028727B2 ¦ JP6376176B2 ¦ KR10-1918323B1 ¦ TWI568523B ¦ US9221979B2 ¦ WOWO2012-157704A1 | 9 | 소멸(등록료불납) |  | 3514101000951
JP | JP | P | A | 동나노 와이어제 조 방법 및 동나노 와이어 및 그 용도 | 【요약】 (수정유) 【과제】원료와 첨가제를 혼합한다고 하는 간단한 조작으로 지름이 작은 구리 나노 와이어를 얻는다. 【해결 수단】하기 일반식(1)으로 표시되는 분자 A의 적어도 1종과 일급 또는 2급 또는 그 혼합계로 구성되는 아미노기를 분자 당 2개 이상 소유, 상기 아미노기 간의 탄화수소 사슬의 탄소수가 4 이하의 분자 B를 함유하는 구리염 수용액 23 중에 환원제 27을 첨가하여 구리 이온을 환원함으로써, 구리 나노 와이어 1을 제조한다. 【선택도】도 1 | [ABSTRACT] (Correction possession) [Technical problem] Copper nanowire with a small path is obtained by easy operation of mixing materials and an additive agent. [Means for Solution]The molecule B whose carbon number of a hydrocarbon chain between the amino groups it has two or more amino groups per molecule which consist of at least one sort, the first class, the second class, or a mixed system of those of the molecule A denoted by the following general formula (1), and is four or less. The copper nanowire 1 is manufactured by adding the reducing agent 27 and returning a copper ion into the copper salt water solution 23 to contain. [a chosen drawing] Drawing 1 | 【청구항1】 하기 일반식(1)으로 표시되는 분자 A의 적어도 1종과 【화1】 (식 중, R1~R4는 각각 수소 원자, 알킬기, 알케닐기 중 하나를 나타낸다. ) 일급 또는 2급 또는 그 혼합계로 구성되는 아미노기를 분자 당 2개 이상 소유, 상기 아미노기 간의 탄화수소 사슬의 탄소수가 4 이하의 분자 B를 함유하는 구리염 수용액 중에 환원제를 첨가하여 구리 이온을 환원하는 것을 특징으로 하는 구리 나노 와이어 제조 방법. | [Claim1] At least one sort and [FORMULA1] of the molecule A denoted by the following general formula (1) (R1~R4 expresses respectively a hydrogen atom, a アルキル machine, or an alkenyl group among a formula.) A copper nanowire manufacturing method having two or more amino groups per molecule which consist of the first class, the second class, or a mixed system of those, adding a reducing agent in the copper salt water solution containing the molecule B whose carbon number of the hydrocarbon chain between the above-mentioned amino groups is four or less, and returning a copper ion. | 【청구항1】 하기 일반식(1)으로 표시되는 분자 A의 적어도 1종과 【화1】 (식 중, R1~R4는 각각 수소 원자, 알킬기, 알케닐기 중 하나를 나타낸다. ) 일급 또는 2급 또는 그 혼합계로 구성되는 아미노기를 분자 당 2개 이상 소유, 상기 아미노기 간의 탄화수소 사슬의 탄소수가 4 이하의 분자 B를 함유하는 구리염 수용액 중에 환원제를 첨가하여 구리 이온을 환원하는 것을 특징으로 하는 구리 나노 와이어 제조 방법. | [Claim1] At least one sort and [FORMULA1] of the molecule A denoted by the following general formula (1) (R1~R4 expresses respectively a hydrogen atom, a アルキル machine, or an alkenyl group among a formula.) A copper nanowire manufacturing method having two or more amino groups per molecule which consist of the first class, the second class, or a mixed system of those, adding a reducing agent in the copper salt water solution containing the molecule B whose carbon number of the hydrocarbon chain between the above-mentioned amino groups is four or less, and returning a copper ion. | [기술분야] 본 발명은 직경이 약 100nm 이하이고 길이가 충분한 구리 나노와이어의 제조방법에 관한 것으로, 투명 전도성 필름, 연료전지, 충전식 리튬 이온 배터리 등 다양한 제품에 적용될 수 있다. [해결과제] 본 발명은 재료와 첨가제를 혼합하는 용이한 작동에 의해 작은 경로로 구리 나노 와이어를 얻는 문제를 해결하고자 하며, 이를 달성하기 위해, 상기 방법은 환원제를 첨가하는 단계와 구리 염수 용액에 구리 이온을 복귀시켜 특정 분자를 함유하는 단계를 포함한다. [해결수단] 본 발명은 상기 구리 염수 용액에 특정 분자를 첨가하는 단계, 환원제를 첨가하는 단계, 및 구리 이온을 상기 용액 내로 복귀시켜 구리 나노 와이어를 제조하는 단계를 포함한다. [특징] 여기서 주요 특징은 구리 나노와이어의 성장 및 경로를 제어하기 위해 구리 염수 용액에 특정 분자를 첨가하는 것이다. [효과] 본 발명은 그에 의해 용이한 작동 및 저비용에 의해 구리 나노와이어의 제조 공정을 개선시키고, 그것의 경로 및 직경을 제어함으로써 구리 나노와이어의 특성을 향상시킨다. | 2012-181687 | 2012-08-20 | 2014-037602 | 2014-02-27 |  |  | FURUKAWA ELECTRIC CO LTD | 齋藤 直之 ¦ 原田 琢也 ¦ 三好 一富 ¦ 大久保 典雄 |  |  |  | 3 | JP2013-513220A ¦ JP4865743B2 ¦ WOWO2011-071885A2 | 9 | CN110890227B ¦ CN110539004B ¦ JP7752115B2(FE) ¦ JP7086443B2(FE) ¦ JP7164391B2(FE) ¦ JP2019-510340A(FE) ¦ JP6031207B1(FE) ¦ JP5820556B2(FE) ¦ US12365025B2(FE) | 16528600 | JP2014-037602A | 1 | 거절 |  | 2214011003986
KR | KR | P | A | 금속 분말, 전자 부품 및 이의 제조 방법 | 본 발명은 세라믹 본체, 상기 세라믹 본체 내부에 형성된 내부 전극, 상기 내부 전극과 전기적으로 접속되고 상기 세라믹 본체의 외측에 형성되며 금속 입자 표면에 유기 금속으로 형성된 나노 돌기를 구비하는 금속 분말을 포함하는 외부 전극을 포함하는 전자 부품에 관한 것이다. | The present invention relates to an electronic component which includes a ceramic body, an inner electrode formed inside the ceramic body, and an external electrode which is formed on the outer side of the ceramic body and which includes metal powder having a nanoprotrusion formed of an organic metal on the surface of a metal particle. | 금속 입자; 및 상기 금속 입자 표면에 형성된 나노 돌기;를 포함하며, 상기 나노 돌기는 유기 금속으로 형성된 금속 분말. | The metal powder which includes metal particle, and the nano protrusion formed in the metal particle surface and the nano protrusion is formed into the metalorganic. | 1. 금속 입자; 및 상기 금속 입자 표면에 형성된 나노 돌기;를 포함하며, 상기 나노 돌기는 유기 금속으로 형성된 금속 분말. ¦ 4. 세라믹 본체; 상기 세라믹 본체 내부에 형성된 내부 전극; 및 상기 내부 전극과 전기적으로 접속되고, 상기 세라믹 본체의 외측에 형성되며, 금속 입자 표면에 유기 금속으로 형성된 나노 돌기를 구비하는 금속 분말을 포함하는 외부 전극; 을 포함하는 전자 부품. ¦ 8. 복수 개의 세라믹 그린시트를 마련하는 단계; 상기 세라믹 그린시트에 금속 페이스트로 내부전극을 형성하는 단계; 상기 내부전극이 형성된 세라믹 그린시트를 적층하여 적층체를 형성하는 단계; 상기 적층체를 소결하는 단계; 상기 소결체 외측에 바인더, 용제, 구리 입자 및 유기 구리를 포함하는 도전성 페이스트를 도포하는 단계; 및 상기 도전성 페이스트에 열처리를 가하여 나노 돌기를 구비한 금속 분말을 형성하는 단계; 를 포함하는 전자 부품의 제조 방법. ¦ 9. 복수 개의 세라믹 그린시트를 마련하는 단계; 상기 세라믹 그린시트에 니켈 페이스트로 내부전극을 형성하는 단계; 상기 내부전극이 형성된 세라믹 그린시트를 적층하여 적층체를 형성하는 단계; 상기 적층체를 소결하는 단계; 및 상기 소결체 외부에 바인더, 용제 및 구리 입자 표면에 유기 구리로 형성된 나노 돌기를 구비한 금속 분말을 포함하는 도전성 페이스트로 외부 전극을 형성하는 단계; 를 포함하는 전자 부품의 제조 방법. | 1. The metal powder which includes metal particle, and the nano protrusion formed in the metal particle surface and the nano protrusion is formed into the metalorganic. ¦ 4. The electronic component including the outer electrode including the metal powder equipped with ceramic body, the inner electrode formed in the ceramics inner part of the main body, and the inner electrode and the nano protrusion that is electrically connected and it is formed in the outside of the ceramic body and is formed in the metal particle surface into the metalorganic. ¦ 8. The electronic component manufacturing method for including the step of coating the conductive paste, and the step of forming the metal powder adding the thermal process to the conductive paste and includes the nano protrusion including the step preparing for multiple ceramic green sheets; the step of forming the metal paste in the ceramic green sheet the inner electrode; the step of forming the laminate the ceramic green sheet in which the inner electrode is formed is laminated; the binder in the step of sintering the laminate: sinter outside, the solvent, and the copper particle; and the oxine copper. ¦ 9. The electronic component manufacturing method for including the step of forming the conductive paste including the metal powder the outer electrode including the step preparing for multiple ceramic green sheets; the step of forming the nickel paste in the ceramic green sheet the inner electrode; the step of forming the laminate the ceramic green sheet in which the inner electrode is formed is laminated; the step of sintering the laminate; and the nano protrusion formed in the binder, and the solvent and copper particle'ss surface outside sinter into the oxine copper. | [기술분야] 본 발명은 상기 금속 분말에 관한 것으로, 전자 부품에 적용될 수 있다. [해결과제] 본 발명은 소결 균열 발생의 문제 및 전자 부품의 유연성의 필요성을 해결하고자 한다. [해결수단] 본 발명은 나노 돌출부를 갖는 금속 분말 및 상기 금속 분말을 사용하는 전자 부품을 포함한다. [특징] 여기서 주된 특징은 금속유기체를 이용하여 금속 입자 표면에 나노 돌기를 형성하는 것이다. [효과] 따라서, 본 발명은 상기 금속 분말의 전도성 및 접착성을 개선한다. | 10-2012-0090324 | 2012-08-17 | 10-2014-0023821 | 2014-02-27 |  |  | 삼성전기주식회사 | 이귀종 ¦ 오성일 |  |  |  | 7 | JP5699472B2(BE) ¦ JP5476631B2(BE) ¦ JP2004-002923A ¦ JP3739830B2(BE) ¦ KR10-0859646B1(BE) ¦ KR10-0474948B1 ¦ KR10-0392942B1 | 3 | KR10-2202459B1(FE) ¦ KR10-2016-0047915A ¦ KR10-2115522B1(FE) | 16528612 | CN103594139A ¦ JP2014-037614A ¦ KR10-1434024B1 ¦ US2014-0049874A1 ¦ US2016-0141116A1 | 5 | 소멸(등록료불납) |  | 3514091000698
JP | JP | P | A | 동미립자 제조 방법, 도전성 페이스트 및 도전성 페이스트의 제조 방법 | 【요약】 【과제】원료의 입자 지름에 관계없이 평균 입자 지름이 100 nm를 밑돌아, 또한 분산성이 좋은 구리 미립자를 안정적으로 제조할 수 있는 구리 미립자 제조 방법, 상기 방법에 의해 얻어진 구리 미립자를 사용한 도전성 페이스트 및 도전성 페이스트 제조 방법을 제공한다. 【해결 수단】물 , 친수성 용매 또는 이들의 혼합 용매로 구성되는 용매 중에서 1가의 구리 화합물을 포함한 구리원과 산을 반응시키는 공정을 가지며, 상기 반응시키는 공정은 상기 용매에 상기 구리원을 분산시켜 얻어진 구리분산액과 상기 산을 혼합하는 공정을 포함하고 상기 혼합하는 공정에서 상기 구리분산액과 상기 산 중 한쪽을 다른 한쪽을 향해서 안개형에 분사해서 혼합한다. 【선택도】도 3 | [ABSTRACT] [Technical problem] The manufacturing method of conductive paste and conductive paste which uses the copper particulates obtained by the manufacturing method of the copper particulates which a mean particle size is less than 100 nm regardless of the diameter of a particle of materials, and can manufacture the good copper particulates of dispersibility stably, and the described method is provided. [Means for Solution]Have a process to which a copper source which contains a copper compound of 1 value in a solvent consisting of water, hydrophilic solvents, or these mixed solvents, and acid are made to react, and the process which carries out a reaction, Including a process of mixing copper dispersion liquid produced by making the solvent distributing the copper source, and the acid, among the acid, one side is turned to another side, and it injects in the shape of a fog, and mixes with the copper dispersion liquid in the process of mixing. [Chosen drawing] Drawing 3 | 【청구항1】 물 , 친수성 용매 또는 이들의 혼합 용매로 구성되는 용매 중에서 1가의 구리 화합물을 포함한 구리원과 산을 반응시키는 공정을 가지며, 상기 반응시키는 공정은 상기 용매에 상기 구리원을 분산시켜 얻어진 구리분산액과 상기 산을 혼합하는 공정을 포함하고 상기 혼합하는 공정에서 상기 구리분산액과 상기 산 중 한쪽을 다른 한쪽을 향해서 안개형에 분사해서 혼합하는 것을 특징으로 하는 구리 미립자 제조 방법. | [Claim1] Have a process to which the copper source which contains the copper compound of 1 value in the solvent consisting of water, hydrophilic solvents, or these mixed solvents, and acid are made to react, and the above-mentioned process which carries out a reaction, A manufacturing method of the copper particulates turning one side to another side, injecting it in the shape of a fog among the above-mentioned acid, and mixing with the above-mentioned copper dispersion liquid in the above-mentioned process of mixing, including the process of mixing the copper dispersion liquid produced by making the above-mentioned solvent distributing the above-mentioned copper source, and the above-mentioned acid. | 【청구항1】 물 , 친수성 용매 또는 이들의 혼합 용매로 구성되는 용매 중에서 1가의 구리 화합물을 포함한 구리원과 산을 반응시키는 공정을 가지며, 상기 반응시키는 공정은 상기 용매에 상기 구리원을 분산시켜 얻어진 구리분산액과 상기 산을 혼합하는 공정을 포함하고 상기 혼합하는 공정에서 상기 구리분산액과 상기 산 중 한쪽을 다른 한쪽을 향해서 안개형에 분사해서 혼합하는 것을 특징으로 하는 구리 미립자 제조 방법. | [Claim1] Have a process to which the copper source which contains the copper compound of 1 value in the solvent consisting of water, hydrophilic solvents, or these mixed solvents, and acid are made to react, and the above-mentioned process which carries out a reaction, A manufacturing method of the copper particulates turning one side to another side, injecting it in the shape of a fog among the above-mentioned acid, and mixing with the above-mentioned copper dispersion liquid in the above-mentioned process of mixing, including the process of mixing the copper dispersion liquid produced by making the above-mentioned solvent distributing the above-mentioned copper source, and the above-mentioned acid. | [기술분야] 본 발명은 구리 미립자의 제조 방법에 관한 것이며, 전도성 페이스트 및 전도성 페이스트에 적용될 수 있다. [해결과제] 본 발명은 낮은 비용으로 그리고 높은 안정성으로 평균 입자 크기가 100 nm 미만인 구리 미립자를 제조하는 난제를 해결하고자 한다. [해결수단] 본 발명은 물, 친수성 용매, 또는 이들 혼합 용매로 이루어진 용매에 1 값의 구리 화합물을 함유하는 구리 공급원이 반응하도록 만들어지는 공정, 즉 반응을 수행하는 상기 언급된 공정을 포함한다. [특징] 여기서 주된 특징은 안개 모양의 구리 분산액을 산에 주입하고, 혼합하는 스프레이 건의 사용이다. [효과] 본 발명은 따라서 안개 형태의 구리 분산액을 산에 주입하고, 혼합하기 위해 스프레이 건을 사용함으로써 구리 미립자 평균 입자 크기의 안정성 및 제어를 개선한다. | 2012-175943 | 2012-08-08 | 2014-034696 | 2014-02-24 |  |  | FURUKAWA CO LTD | 吉田 樹史 ¦ 腹子 章 ¦ 山本 一富 |  |  |  | 13 | JP2014-034697A(BE) ¦ JP2012-126942A(BE) ¦ JP2011-252224A(BE) ¦ JP2010-100899A(BE) ¦ JP4687599B2(BE) ¦ JP2008-013798A(BE) ¦ JP1993-093214A(BE) ¦ JP1991-053010A(BE) ¦ JP1985-089509A(BE) ¦ WOWO2009-001710A1(BE) ¦ WOWO2007-013393A1(BE) ¦ WOWO2006-011180A1(BE) ¦ JP1975-137856 A (미포함) | 2 | JP2014-034697A(FE) ¦ KR10-2409631B1 | 16526136 | JP5960543B2 | 1 | 등록 |  | 2214010001080
JP | JP | P | A | 동미립자 제조 방법, 도전성 페이스트 및 도전성 페이스트의 제조 방법 | 【요약】 【과제】원료의 입자 지름에 관계없이 평균 입자 지름 1μm이하의 구리 미립자를 안정적으로 제조할 수 있는 구리 미립자 제조 방법, 상기 방법에 의해 얻어진 구리 미립자를 사용한 도전성 페이스트 및 도전성 페이스트 제조 방법을 제공한다. 【해결 수단】물 , 친수성 용매 또는 이들의 혼합 용매로 구성되는 용매 중에서 1가의 구리 화합물을 포함한 구리원과 산을 반응시키는 공정을 가지며, 상기 반응시키는 공정이 상기 산에 상기 1가의 구리 화합물을 용해시키는 공정과 상기 산에 용해한 상기 1가의 구리 화합물이 반응함으로써 구리 미립자를 석출하는 공정를 포함하고 상기 구리 미립자를 석출하는 공정에서 상기 용매 중에는 할로겐 이온 및 수용성 고분자를 존재시키고 있다. 【선택도】도 1 | [ABSTRACT] [Technical problem] The manufacturing method of conductive paste and conductive paste which uses the copper particulates obtained by the manufacturing method of the copper particulates which can manufacture stably the copper particulates below mean particle size 1μ m regardless of the diameter of a particle of materials, and the described method is provided. [Means for Solution]A process which has a process to which a copper source which contains a copper compound of 1 value in a solvent consisting of water, hydrophilic solvents, or these mixed solvents, and acid are made to react, and the process of carrying out a reaction makes dissolve a copper compound of the 1 value in the acid, A halogen ion and water-soluble polymers are made to exist in the solvent in a process of depositing the copper particulates including a process of depositing copper particulates, when a copper compound of the 1 value dissolved in the acid reacts. [Chosen drawing] Drawing 1 | 【청구항1】 물 , 친수성 용매 또는 이들의 혼합 용매로 구성되는 용매 중에서 1가의 구리 화합물을 포함한 구리원과 산을 반응시키는 공정을 가지며, 상기 반응시키는 공정이 상기 산에 상기 1가의 구리 화합물을 용해시키는 공정과 상기 산에 용해한 상기 1가의 구리 화합물이 반응함으로써 구리 미립자를 석출하는 공정를 포함하고 상기 구리 미립자를 석출하는 공정에서 상기 용매 중에는 할로겐 이온 및 수용성 고분자를 존재시키고 있는 것을 특징으로 하는 구리 미립자 제조 방법. | [Claim1] The process which has a process to which the copper source which contains the copper compound of 1 value in the solvent consisting of water, hydrophilic solvents, or these mixed solvents, and acid are made to react, and the above-mentioned process of carrying out a reaction makes dissolve the copper compound of the above-mentioned 1 value in the above-mentioned acid, A manufacturing method of the copper particulates characterized by making a halogen ion and water-soluble polymers exist in the above-mentioned solvent in the process of depositing the above-mentioned copper particulates including the process of depositing copper particulates when the copper compound of the above-mentioned 1 value dissolved in the above-mentioned acid reacts. | 【청구항1】 물 , 친수성 용매 또는 이들의 혼합 용매로 구성되는 용매 중에서 1가의 구리 화합물을 포함한 구리원과 산을 반응시키는 공정을 가지며, 상기 반응시키는 공정이 상기 산에 상기 1가의 구리 화합물을 용해시키는 공정과 상기 산에 용해한 상기 1가의 구리 화합물이 반응함으로써 구리 미립자를 석출하는 공정를 포함하고 상기 구리 미립자를 석출하는 공정에서 상기 용매 중에는 할로겐 이온 및 수용성 고분자를 존재시키고 있는 것을 특징으로 하는 구리 미립자 제조 방법. | [Claim1] The process which has a process to which the copper source which contains the copper compound of 1 value in the solvent consisting of water, hydrophilic solvents, or these mixed solvents, and acid are made to react, and the above-mentioned process of carrying out a reaction makes dissolve the copper compound of the above-mentioned 1 value in the above-mentioned acid, A manufacturing method of the copper particulates characterized by making a halogen ion and water-soluble polymers exist in the above-mentioned solvent in the process of depositing the above-mentioned copper particulates including the process of depositing copper particulates when the copper compound of the above-mentioned 1 value dissolved in the above-mentioned acid reacts. | [기술분야] 본 발명은 평균 입자 크기 1 μm 이하의 상기 구리 미립자를 저렴하게 대량 생산할 수 있는 구리 미립자, 전도성 페이스트, 및 전도성 페이스트의 제조 방법에 관한 것이다. [해결과제] 본 발명은 응축을 제어하고 산화를 방지함으로써, 재료의 입자의 직경에 관계없이, 평균 입자 크기 1μm 미만의 구리 미립자를 저렴하게 제조하는 과제를 해결하고자 한다. [해결수단] 본 발명은 상기 반응 용액에 할로겐 이온 및 수용성 중합체를 첨가하는 것을 포함하는 구리 미립자를 제조하기 위한 불변 반응 방법을 포함한다. [특징] 여기서 주요 특징은 응축을 제어하고 산화를 방지하기 위해 반응 용액에 할로겐 이온 및 수용성 중합체를 포함시키는 것이다. [효과] 따라서, 본 발명은 응축을 제어하고 산화를 방지함으로써 구리 미립자의 제조 방법을 개선하여, 평균 입자 크기 1μm 미만의 안정적이고 균일한 구리 미립자의 제조를 유도한다. | 2012-175988 | 2012-08-08 | 2014-034697 | 2014-02-24 |  |  | FURUKAWA CO LTD | 吉田 樹史 ¦ 腹子 章 ¦ 山本 一富 |  |  |  | 12 | JP5960543B2(BE) ¦ JP2011-252224A(BE) ¦ JP2010-100899A(BE) ¦ JP4687599B2(BE) ¦ JP2008-013798A(BE) ¦ JP1993-093214A ¦ JP1991-053010A(BE) ¦ JP1985-089509A(BE) ¦ WOWO2009-001710A1 ¦ WOWO2007-013393A1(BE) ¦ WOWO2006-011180A1 ¦ JP1975-137856 A (미포함) | 8 | CN114786839B ¦ JP6704083B1(FE) ¦ JP6536581B2(FE) ¦ JP6609979B2(FE) ¦ JP5826435B1(FE) ¦ JP2015-214742A(FE) ¦ JP5872063B2(FE) ¦ JP5960543B2(FE) | 16526137 | JP2014-034697A | 1 | 거절 |  | 2214010001081
JP | JP | P | A | 동미립자 분산체 및 도전 재료 | 【요약】 【과제】구리 미립자 분산체를 소성해 도전성 소결체를 얻을 때, 200℃이하의 비교적 저온에서의 소성에서도 구리 미립자의 환원, 소결을 효율적으로 촉진시킬 수 있는 구리 미립자 분산체를 제공한다. 【해결 수단】1차 입자의 평균 입자 지름이 1~150 nm인 구리 미립자(P)와 폴리올 용매(S)로 구성되는 구리 미립자 분산체(D)로서, 구리 미립자 분산체(D)를 승온 속도 10℃/min로 가열했을 때의 승온 환원 스펙트럼(TPR) 측정의 피크 반치폭이5~75℃의 범위에 있는 것을 특징으로 하는 구리 미립자 분산체. 【선택도】없음 | [ABSTRACT] [Technical problem] When calcinating a copper particulate dispersing element and obtaining a conductive sintered compact, the copper particulate dispersing element in which the thing 200℃ or less for which calcination at low temperature also promotes reduction of copper particulates and sintering efficiently comparatively is possible is provided. [Means for Solution]A mean particle size of a primary particle is a copper particulate dispersing element (D) which consists of copper particulates (P) which are 1~150 nm, and a polyol solvent (S), A copper particulate dispersing element in a range whose peak-mesial-magnitude width in temperature-rising reduction spectrum (TPR) measurement at the time of heating a copper particulate dispersing element (D) by a heating rate of 10℃ / min is 5~75℃. [Chosen drawing] Nothing | 【청구항1】 1차 입자의 평균 입자 지름이 1~150 nm인 구리 미립자(P)와 폴리올 용매(S)로 구성되는 구리 미립자 분산체(D)로서, 구리 미립자 분산체(D)를 승온 속도 10℃/min로 가열했을 때의 승온 환원(TPR) 스펙트럼 측정의 피크 반치폭이5~75℃의 범위에 있는 것을 특징으로 하는 구리 미립자 분산체. | [Claim1] The mean particle size of a primary particle is a copper particulate dispersing element (D) which consists of copper particulates (P) which are 1~150 nm, and a polyol solvent (S), The copper particulate dispersing element in the range whose peak-mesial-magnitude width in the temperature-rising reduction (TPR) spectral measurement at the time of heating a copper particulate dispersing element (D) by the heating rate of 10℃ / min is 5~75℃. | 【청구항1】 1차 입자의 평균 입자 지름이 1~150 nm인 구리 미립자(P)와 폴리올 용매(S)로 구성되는 구리 미립자 분산체(D)로서, 구리 미립자 분산체(D)를 승온 속도 10℃/min로 가열했을 때의 승온 환원(TPR) 스펙트럼 측정의 피크 반치폭이5~75℃의 범위에 있는 것을 특징으로 하는 구리 미립자 분산체. | [Claim1] The mean particle size of a primary particle is a copper particulate dispersing element (D) which consists of copper particulates (P) which are 1~150 nm, and a polyol solvent (S), The copper particulate dispersing element in the range whose peak-mesial-magnitude width in the temperature-rising reduction (TPR) spectral measurement at the time of heating a copper particulate dispersing element (D) by the heating rate of 10℃ / min is 5~75℃. | [기술분야] 본 발명은 구리 미립자 분산 원소를 소결하여 제조된 전기 전도 재료에 관한 것이며, 전도성 잉크 및 전기 전도 패턴에 적용될 수 있다. [해결과제] 본 발명은 종래의 제조 방법을 사용할 때 소결된 컴팩트에서 불충분한 전도성의 문제를 해결하고자 한다. [해결수단] 본 발명은 구리 미립자 및 폴리올 용매로 이루어진 구리 미립자 분산 요소를 포함한다. [특징] 여기서 주요 특징은 구리 미립자의 활성을 특정하기 위한 온도 상승 감소 스펙트럼의 피크-메시얼-크기 폭의 사용이다. [효과] 따라서, 본 발명은 구리 미립자의 감소를 촉진하고 저온에서 효율적으로 소결함으로써 소결된 컴팩트의 전도도를 개선한다. | 2012-170025 | 2012-07-31 | 2014-028994 | 2014-02-13 |  |  | FURUKAWA ELECTRIC CO LTD | 山田 悠介 ¦ 藤原 英道 |  |  |  | 10 | JP6097477B2(BE) ¦ JP5764452B2(BE) ¦ JP5520861B2(BE) ¦ JP5574222B2(BE) ¦ JP2009-218497A(BE) ¦ JP4956386B2(BE) ¦ JP4651319B2(BE) ¦ JP2004-337840A(BE) ¦ JP2003-166006A(BE) ¦ JP2002-012620A(BE) | 2 | JP7441575B1(FE) ¦ JP6418435B2(FE) | 16521561 | JP6000011B2 | 1 | 등록 |  | 2214008001114
JP | JP | P | A1 | 도전성 필름 | 【요약】 은 피복 구리 분말을 사용한 도전성 필름에 관한 것으로 은가루를 배합하지 않아도 원하는 도전 특성을 얻을 수 있는 새로운 도전성 필름을 제공한다. 기재 필름상에 덴드라이트상 은 피복 구리 분말 입자를 함유하는 도전막을 구비한 도전성 필름에 있어서 상기 덴드라이트상 은 피복 구리 분말 입자로서 구리 분말 입자 표면 중 적어도 일부가 은으로 피복되어서 이루어지는 은 피복 구리 분말 입자이며 주사형 전자현미경(SEM)을 이용하여 은 피복 구리 분말 입자를 관찰했을 때, 한 개의 주축을 구비하고 상기 주축에서 직교 방향 또는 경사 방향으로 복수의 가지가 분기하여 이차원적 혹은 삼차원적으로 성장한 덴드라이트상을 나타내, 또한 주축의 굵기 a가 0.3μm~6.0μm이며 주축에서 성장한 가지 중(안)에서 가장 긴 가지의 길이 b가 0.3μm~10.0μm인 덴드라이트상 은 피복 구리 분말 입자를 사용했다. | [ABSTRACT] About the conductive film which uses silver covering copper powder, even if it does not blend silver dust, the new conductive film which can acquire the desired electric conduction characteristic is provided. In the conductive film provided with the electric conduction film containing dendrite-like silver covering copper powder particles on the substrate film, As the above-mentioned dendrite-like silver covering copper powder particles, at least one copy of a copper powder particle surface is the silver covering copper powder particles which it comes to cover with silver, And when silver covering copper powder particles are observed using a scanning electron microscope (SEM), have one principal axis and a plurality of branches branch in the rectangular direction or the direction of slant from the principal axis, The shape of a dendrite grown-up in two dimensions or in three dimensions is presented, and the thickness a of a principal axis is 0.3μ m~6.0μ m, And length b of the longest branch in the branch extended from the principal axis used the dendrite-like silver covering copper powder particles which are 0.3μ m~10.0μ m. | 【청구항1】 기재 필름상에 덴드라이트상 은 피복 구리 분말 입자를 함유하는 도전막을 구비한 도전성 필름으로서, 상기 덴드라이트상 은 피복 구리 분말 입자는 구리 분말 입자 표면 중 적어도 일부가 은으로 피복되어서 이루어지는 은 피복 구리 분말 입자이며 주사형 전자현미경(SEM)을 이용하여 은 피복 구리 분말 입자를 관찰했을 때, 한 개의 주축을 구비하고 상기 주축에서 직교 방향 또는 경사 방향으로 복수의 가지가 분기하여 이차원적 혹은 삼차원적으로 성장한 덴드라이트상을 나타내, 또한 주축의 굵기 a가 0.3μm~6.0μm이며 주축에서 성장한 가지 중(안)에서 가장 긴 가지의 길이 b가 0.3μm~10.0μm인 덴드라이트상 은 피복 구리 분말 입자인 것을 특징으로 하는 도전성 필름. | [Claim1] On a substrate film, are the electric conduction film containing dendrite-like silver covering copper powder particles the conductive film which it had, and the above-mentioned dendrite-like silver covering copper powder particles, At least one copy of a copper powder particle surface is the silver covering copper powder particles which it comes to cover with silver, And when silver covering copper powder particles are observed using a scanning electron microscope (SEM), have one principal axis and a plurality of branches branch in the rectangular direction or the direction of slant from the principal axis, The shape of a dendrite grown-up in two dimensions or in three dimensions is presented, and the thickness a of a principal axis is 0.3μ m~6.0μ m, And the conductive film characterized by what is been the dendrite-like silver covering copper powder particles whose length b of the longest branch in the branch extended from the principal axis is 0.3μ m~10.0μ m. | 【청구항1】 기재 필름상에 덴드라이트상 은 피복 구리 분말 입자를 함유하는 도전막을 구비한 도전성 필름으로서, 상기 덴드라이트상 은 피복 구리 분말 입자는 구리 분말 입자 표면 중 적어도 일부가 은으로 피복되어서 이루어지는 은 피복 구리 분말 입자이며 주사형 전자현미경(SEM)을 이용하여 은 피복 구리 분말 입자를 관찰했을 때, 한 개의 주축을 구비하고 상기 주축에서 직교 방향 또는 경사 방향으로 복수의 가지가 분기하여 이차원적 혹은 삼차원적으로 성장한 덴드라이트상을 나타내, 또한 주축의 굵기 a가 0.3μm~6.0μm이며 주축에서 성장한 가지 중(안)에서 가장 긴 가지의 길이 b가 0.3μm~10.0μm인 덴드라이트상 은 피복 구리 분말 입자인 것을 특징으로 하는 도전성 필름. | [Claim1] On a substrate film, are the electric conduction film containing dendrite-like silver covering copper powder particles the conductive film which it had, and the above-mentioned dendrite-like silver covering copper powder particles, At least one copy of a copper powder particle surface is the silver covering copper powder particles which it comes to cover with silver, And when silver covering copper powder particles are observed using a scanning electron microscope (SEM), have one principal axis and a plurality of branches branch in the rectangular direction or the direction of slant from the principal axis, The shape of a dendrite grown-up in two dimensions or in three dimensions is presented, and the thickness a of a principal axis is 0.3μ m~6.0μ m, And the conductive film characterized by what is been the dendrite-like silver covering copper powder particles whose length b of the longest branch in the branch extended from the principal axis is 0.3μ m~10.0μ m. | [기술분야] 본 발명은 은 더스트를 블렌딩하지 않고 원하는 전기 전도 특성을 얻을 수 있는 구리 분말 입자를 커버하는 덴드라이트와 같은 은을 함유하는 전기 전도 필름을 가진 전도성 필름에 관한 것이다. [해결과제] 본 발명은 은 더스트를 블렌딩하지 않고, 전기 전도 재료로서 은 커버링 구리 파우더를 사용하는 전도성 필름에서 원하는 전기 전도 특성을 획득하는 문제를 해결하고자 한다. [해결수단] 본 발명은 덴드라이트 유사 은 피복 구리 분말 입자, 기판 필름, 및 상기 덴드라이트 유사 은 피복 구리 분말 입자 및 바인더 수지를 포함하는 전기 전도 필름을 포함한다. [특징] 여기서 주된 특징은 구리 분말 입자를 덮는 덴드라이트-유사 은이며, 이는 하나의 주축 및 다수의 가지가 아스란트를 가지면서 3차원적으로 성장하는 형상을 갖는다. [효과] 따라서, 본 발명은 은 피복 구리 분말을 전기 전도 재료로서 사용하여 전도성 필름에서 전도성 및 전자기파 차폐 성능을 개선한다. | 2013-541105 | 2013-06-28 | WO2014-021037 | 2014-02-06 | 5503813 |  | MITSUI MINING & SMELTING CO LTD | 藤本 卓 ¦ 三輪 昌宏 ¦ 脇森 康成 ¦ 林 富雄 ¦ 織田 晃祐 ¦ 障子口 隆 ¦ 森中 宏幸 | 2012-171891 | JP | 2012-08-02 | 7 | JP5631910B2(BE) ¦ JP5631841B2(BE) ¦ JP5320442B2(BE) ¦ JP5528857B2(BE) ¦ JP2006-335976A(BE) ¦ JP1996-199109A(BE) ¦ JP2706110B2(BE) | 10 | JP5907301B1(FE) ¦ JP5858200B1(FE) ¦ JP5858201B1(FE) ¦ JP5790900B1(FE) ¦ JP5858202B1(FE) ¦ JP5920540B1(FE) ¦ JP5920541B1(FE) ¦ KR10-1588788B1(FE) ¦ US10654101B2 ¦ US10695830B2 | 93000416 | JP2012-171891 ¦ JP5503813B1 ¦ TWI590261B ¦ WOWO2014-021037A1 | 4 | 등록 |  | 2516043000113
JP | JP | P | A | 아산화동 분말 및 그 제조 방법 | 【요약】 【과제】종래보다 입자 지름이 작은 아산화 구리 분말 및 그 아산화 구리 분말을 화학 환원법에 의해 제조하는 방법을 제공한다. 【해결 수단】알칼리 용액과 구리 이온 함유 용액의 한쪽을 다른 한쪽에 첨가해 수산화 구리를 생성시킨 후에 환원당 등의 환원제를 첨가해 아산화 구리 입자를 환원 석출시키는 아산화 구리 분말 제조 방법에 있어서 수산화 구리를 생성시키기 전에 구리 이온 함유 용액 중의 구리 이온 양에 대해서 0.00001~0.04 몰(10~40000ppm)의 2가 철이온을 구리 이온 함유 용액에 첨가하여 주사형 전자현미경(SEM)에 의해 측정되는 평균 1차 입자 지름이 0.5μm이하, 레이저회절식 입도분포측정에 의해 산출되는50% 입자 지름(D50 지름)이 0.8μm이하이며 30 ppm 이상의 철을 함유하는 아산화 구리 분말을 제조한다. 【선택도】도 1 | [ABSTRACT] [Technical problem] The method of manufacturing the cuprous oxide powder in which particle diameter is smaller than before, and its cuprous oxide powder by chemicals reductionism is provided. [Means for Solution]In a manufacturing method of cuprous oxide powder which adds reducing agents, such as reducing sugar, and carries out reduction precipitation of the cuprous oxide particles after adding one side of an alkaline solution and copper ion content solution on another side and making copper hydroxide generate, Before making copper hydroxide generate, 0.00001~0.04 mol (10~40000 ppm) of divalent ferric iron is added in copper ion content solution to quantity of a copper ion in copper ion content solution, Average primary particle diameter measured by a scanning electron microscope (SEM) Below 0.5μ m. A diameter of a 50% particle (diameter of D 50) computed by laser diffraction type particle-size-distribution measurement is below 0.8μ m, and it manufactures cuprous oxide powder containing iron of 30 ppm or more. [Chosen drawing] Drawing 1 | 【청구항1】 알칼리 용액과 구리 이온 함유 용액의 한쪽을 다른 한쪽에 첨가해 수산화 구리를 생성시킨 후에 환원제를 첨가해 아산화 구리 입자를 환원 석출시키는 아산화 구리 분말 제조 방법에 있어서 수산화 구리를 생성시키기 전에 구리 이온 함유 용액에 2가의 철이온을 첨가하는 것을 특징으로 하는 아산화 구리 분말 제조 방법. | [Claim1] In the manufacturing method of the cuprous oxide powder which adds a reducing agent and carries out reduction precipitation of the cuprous oxide particles after adding one side of an alkaline solution and copper ion content solution on another side and making copper hydroxide generate, A manufacturing method of the cuprous oxide powder adding divalent ferric iron in copper ion content solution before making copper hydroxide generate. | 【청구항1】 알칼리 용액과 구리 이온 함유 용액의 한쪽을 다른 한쪽에 첨가해 수산화 구리를 생성시킨 후에 환원제를 첨가해 아산화 구리 입자를 환원 석출시키는 아산화 구리 분말 제조 방법에 있어서 수산화 구리를 생성시키기 전에 구리 이온 함유 용액에 2가의 철이온을 첨가하는 것을 특징으로 하는 아산화 구리 분말 제조 방법. ¦ 【청구항5】 주사형 전자현미경(SEM)에 의해 측정되는 평균 1차 입자 지름이 0.5μm이하이며 30 ppm 이상의 철을 함유하는 것을 특징으로 하는 아산화 구리 분말. ¦ 【청구항9】 10~5000 ppm의 철을 함유하는 것을 특징으로 하는 구리 분말. | [Claim1] In the manufacturing method of the cuprous oxide powder which adds a reducing agent and carries out reduction precipitation of the cuprous oxide particles after adding one side of an alkaline solution and copper ion content solution on another side and making copper hydroxide generate, A manufacturing method of the cuprous oxide powder adding divalent ferric iron in copper ion content solution before making copper hydroxide generate. ¦ [Claim5] Cuprous oxide powder which the average primary particle diameter measured by a scanning electron microscope (SEM) is below 0.5μ m, and is characterized by containing iron of 30 ppm or more. ¦ [Claim9] Copper powder containing 10~5000 ppm iron. | [기술분야] 본 발명은 산화구리 분말 및 이의 제조 방법에 관한 것으로, 전자 산업 재료용 구리 분말, 선박 바닥 도료 (방오 도료), 전기 전도 도료, 구리 도금액, 도공 산업 관련 착색제, 촉매, 정류기, 및 태양 전지와 같은 다양한 분야에 적용될 수 있다. [해결과제] 본 발명은 종래의 제조 방법으로는 달성하기 어려운 입경이 작고 입도 분포가 좁은 산화구리 분말을 효율적으로 얻는 과제를 해결하고자 한다. [해결수단] 본 발명은 수산화구리를 생성하기 전에 2가 철을 구리 이온 함량 용액에 첨가함으로써 산화구리 분말을 제조하는 방법을 포함한다. [특징] 여기서 주된 특징은 수산화구리를 생성하기 전에 2가 철을 구리 이온 함량 용액에 첨가하는 것이며, 이는 작은 입경 및 좁은 입도 분포를 갖는 산화구리 분말의 효율적인 생산을 허용한다. [효과] 따라서, 본 발명은 입경이 작고 입도 분포가 좁은 산화구리 분말을 얻는 효율을 향상시켜, 다양한 용도를 위한 상기 산화구리 분말의 품질을 향상시킨다. | 2012-165557 | 2012-07-26 | 2014-005188 | 2014-01-16 |  |  | DOWA ELECTRONICS MATERIALS CO LTD | 金城 優樹 ¦ 末永 真一 ¦ 浅野 彰宏 | 2011-216951 ¦ 2012-120366 | JP ¦ JP | 2011-09-30 ¦ 2012-05-28 | 9 | JP5142891B2(BE) ¦ JP5246529B2(BE) ¦ JP4978115B2(BE) ¦ JP5144022B2(BE) ¦ JP4821014B2(BE) ¦ JP4496026B2(BE) ¦ JP4401197B2(BE) ¦ JP3918036B2(BE) ¦ JP1993-221637A(BE) | 5 | JP7713378B2(FE) ¦ JP7099867B2(FE) ¦ JP2018-012641A(FE) ¦ JP6811012B2(FE) ¦ US10870587B2 | 92152382 | CN103842295B ¦ EP2762450B1 ¦ JP2011-216951 ¦ JP2012-120366 ¦ JP2018-012641A ¦ JP5926644B2 ¦ JP6199430B2 ¦ KR10-1933247B1 ¦ TWI530456B ¦ US9211587B2 ¦ WOWO2013-047332A1 | 11 | 등록 |  | 2214002001283
KR | KR | P | A | 도전성 페이스트, 상기 도전성 페이스트를 사용하여 형성된 전극을 포함하는 전자 소자 및 태양 전지 | 도전성 분말, 금속 유리, 상기 금속 유리와 고용체를 이루는 원소(element)를 포함하는 금속 전구체, 그리고 유기 비히클을 포함하는 도전성 페이스트, 상기 도전성 페이스트를 사용하여 형성된 전극을 포함하는 전자 소자 및 태양 전지에 관한 것이다. | The present invention relates to: conductive paste containing conductive powder, metallic glass, a metal precursor including elements forming a solid solution with the metallic glass, and an organic vehicle; an electronic device including an electrode formed using the conductive paste; and a solar cell. | 도전성 분말, 금속 유리, 상기 금속 유리와 고용체를 이루는 원소(element)를 포함하는 금속 전구체, 그리고 유기 비히클 을 포함하는 도전성 페이스트. | The conductive paste including the metal Precursor, and the Lee intrinsic vehicle which comprise the conductive powder, the metglass, and the metglass, and the element comprised the solid solution. | 1. 도전성 분말, 금속 유리, 상기 금속 유리와 고용체를 이루는 원소(element)를 포함하는 금속 전구체, 그리고 유기 비히클 을 포함하는 도전성 페이스트. | 1. The conductive paste including the metal Precursor, and the Lee intrinsic vehicle which comprise the conductive powder, the metglass, and the metglass, and the element comprised the solid solution. | [기술분야] 본 발명은 전도성 페이스트에 관한 것으로, 전기 부품의 전극에 적용될 수 있다. [해결과제] 본 발명은 전도성 페이스트에서 높은 저항률의 문제를 해결하고 전극의 전도성을 향상시키는 것을 추구한다. [해결수단] 본 발명은 전도성 분말, 메트글래스를 포함하는 금속 전구체를 포함하고, 상기 요소는 상기 메트글래스 및 고용체를 포함한다. [특징] 여기서 주요 특징은 메트글래스와 요소 사이에 고용체를 형성하여 반도체 기판에서 실리콘의 확산을 방지하는 것이다. [효과] 따라서, 본 발명은 전극의 전도성을 향상시키고 과도한 산화막의 형성을 감소시킨다. | 10-2012-0069242 | 2012-06-27 | 10-2014-0003752 | 2014-01-10 |  |  | 삼성전자주식회사 | 지상수 ¦ 김석준 ¦ 이은성 ¦ 김세윤 ¦ 박진만 |  |  |  | 5 | KR10-1960463B1(BE) ¦ KR10-2071006B1(BE) ¦ KR10-1741682B1(BE) ¦ KR10-0895192B1(BE) ¦ KR10-1280489B1(BE) | 4 | JP2020-535303A ¦ KR10-2040020B1(FE) ¦ KR10-2097805B1(FE) ¦ KR10-2015-0132804A(FE) | 4779309 | CN103514975B ¦ EP2680275B1 ¦ JP2014-011158A ¦ KR10-1999795B1 ¦ US10074752B2 | 5 | 소멸(등록료불납) |  | 3514021000550
JP | JP | P | A | 산화물 피복 동미립자 및 그 제조 방법 | 【요약】 【과제】내산화성과 소결성을 겸비하는 산화물 피복 구리 미립자 및 그 제조 방법을 제공하는 것. 【해결 수단】구리 미립자로 구성되는 핵입자(A)와 핵입자(A)의 표면상에 형성된 아산화 구리를 주성분으로서 포함한 산화물로 구성되는 제1 피복층(B)과 또한 그 외측에 긴 사슬 지방족 아민을 주성분으로 하는 제2 피복층(C)으로 구성되는 산화물 피복 구리 미립자로서, 열 중량분석에 있어서 대기 중에서 승온 속도 10℃/min로 550℃까지 가열했을 때 450℃에 도달한 시점의 중량 변화에서 구한 산소 흡수량이 산화물 피복 구리 입자 중의 아산화 구리 및 금속구리가 산화구리가 되는데 필요한 산소량의50% 이하인 것을 특징으로 하는 산화물 피복 구리 미립자. 【선택도】없음 | [ABSTRACT] [Technical problem] Provide an oxide covering copper particulate having oxidation resistance and sintering nature, and a manufacturing method for the same. [Means for Solution]The first enveloping layer (B) that consists of an oxide which contains cuprous oxide formed on the surface of a kernel child (A) who consists of copper particulates, and a kernel child (A) as the main ingredients, In [ are the oxide covering copper particulates constituted from the second enveloping layer (C) that makes long-chain aliphatic amine the main ingredients by the outside and ] thermogravimetric analysis, Oxide covering copper particulates being 50% or less of the amounts of oxygen which need oxygen absorbed calculated from a weight change at the time of reaching 450℃ when it heated to 550℃ by a heating rate of 10℃ / min in the atmosphere for cuprous oxide and metal copper in an oxide covering copper grain child to turn into copper oxide. [Chosen drawing] Nothing | 【청구항1】 구리 미립자로 구성되는 핵입자(A)와 핵입자(A)의 표면상에 형성된 아산화 구리를 주성분으로서 포함한 산화물로 구성되는 제1 피복층(B)과 또한 그 외측에 긴 사슬 지방족 아민을 주성분으로 하는 제2 피복층(C)으로 구성되는 산화물 피복 구리 미립자로서, 열 중량분석에 있어서 대기 중에서 승온 속도 10℃/min로 550℃까지 가열했을 때 450℃에 도달한 시점의 중량 변화에서 구한 산소 흡수량이 산화물 피복 구리 입자 중의 아산화 구리 및 금속구리가 산화구리가 되는데 필요한 산소량의50% 이하인 것을 특징으로 하는 산화물 피복 구리 미립자. | [Claim1] The first enveloping layer (B) that consists of an oxide which contains the cuprous oxide formed on the surface of the kernel child (A) who consists of copper particulates, and a kernel child (A) as the main ingredients, In [ are the oxide covering copper particulates constituted from the second enveloping layer (C) that makes long-chain aliphatic amine the main ingredients by the outside, and ] thermogravimetric analysis, The oxide covering copper particulates being 50% or less of the amounts of oxygen which need the oxygen absorbed calculated from the weight change at the time of reaching 450℃ when it heated to 550℃ by the heating rate of 10℃ / min in the atmosphere for the cuprous oxide and metal copper in an oxide covering copper grain child to turn into copper oxide. | 【청구항1】 구리 미립자로 구성되는 핵입자(A)와 핵입자(A)의 표면상에 형성된 아산화 구리를 주성분으로서 포함한 산화물로 구성되는 제1 피복층(B)과 또한 그 외측에 긴 사슬 지방족 아민을 주성분으로 하는 제2 피복층(C)으로 구성되는 산화물 피복 구리 미립자로서, 열 중량분석에 있어서 대기 중에서 승온 속도 10℃/min로 550℃까지 가열했을 때 450℃에 도달한 시점의 중량 변화에서 구한 산소 흡수량이 산화물 피복 구리 입자 중의 아산화 구리 및 금속구리가 산화구리가 되는데 필요한 산소량의50% 이하인 것을 특징으로 하는 산화물 피복 구리 미립자. | [Claim1] The first enveloping layer (B) that consists of an oxide which contains the cuprous oxide formed on the surface of the kernel child (A) who consists of copper particulates, and a kernel child (A) as the main ingredients, In [ are the oxide covering copper particulates constituted from the second enveloping layer (C) that makes long-chain aliphatic amine the main ingredients by the outside, and ] thermogravimetric analysis, The oxide covering copper particulates being 50% or less of the amounts of oxygen which need the oxygen absorbed calculated from the weight change at the time of reaching 450℃ when it heated to 550℃ by the heating rate of 10℃ / min in the atmosphere for the cuprous oxide and metal copper in an oxide covering copper grain child to turn into copper oxide. | [기술분야] 본 발명은 구리 미립자를 덮는 산화물 및 이를 위한 제조 방법에 관한 것이며, 내산화성이 우수한 상기 전자 산업 재료의 배선, 및 저온 소결 성질의 부족한 서브미크론보다 상기 구리 그레인 자식의 소결 보조제와 같은 전기 전도 막 형성을 위한 물체에 적용될 수 있다. [해결과제] 본 발명은 내산화성을 달성하기 어려운 구리 미립자를 피복하는 산화물 및 그 제조 방법을 제공함으로써 종래 기술의 문제점을 해결하고자 한다. [해결수단] 본 발명은 산화 구리를 함유하는 제 1 포위층 및 장쇄 지방족 아민을 함유하는 제 2 포위층으로 구리 미립자를 덮는 산화물을 포함한다. [특징] 여기서 주요 특징은 출발 물질로서 구리 포르메이트의 사용 및 포름산의 균형 잡힌 탈착을 달성하고 결함 성장 및 산화로부터 구리 미립자를 보호하기 위한 장쇄 지방족 카르복실산 및 장쇄 지방족 아민의 첨가이다. [효과] 따라서, 본 발명은 구리 미립자 표면을 얇은 산화구리 및 장쇄 지방족 아민으로 덮음으로써 내산화성 및 소결성을 개선한다. | 2012-139381 | 2012-06-21 | 2014-001443 | 2014-01-09 |  |  | KYORITSU KAGAKU SANGYO KK | 福本 邦宏 |  |  |  | 2 | JP2011-094236A(BE) ¦ JP5311147B2(BE) | 19 | CN110461505B ¦ CN110267755B ¦ EP3560632B1 ¦ EP3150306B1 ¦ JP7629051B2(FE) ¦ JP2024-012999A(FE) ¦ JP7453619B2(FE) ¦ JP7338304B2(FE) ¦ JP6914999B2(FE) ¦ JP2021-014634A ¦ JP7573368B2(FE) ¦ JP6130616B1(FE) ¦ JP6605848B2(FE) ¦ KR10-2514945B1(FE) ¦ KR10-2343459B1(FE) ¦ MY197991A ¦ TWI731216B(FE) ¦ US11798707B2 ¦ US11253921B2(FE) | 16498963 | JP2014-001443A ¦ JP6209249B2 | 2 | 거절 |  | 2214001001443
KR | KR | P | A | 은 코트 구리분 및 그의 제조법, 은 코트 구리분을 함유하는 도전성 페이스트, 도전성 접착제, 도전성 막 및 전기 회로 | 본 발명은, 도전성 및 내마이그레이션성이 우수한 은 코트 구리분과 그 제조법, 상기 은 코트 구리분을 함유하는 도전 페이스트, 도전성 접착제, 도전성 막 및 전기 회로를 제공한다. 구리 분말과 은 미립자 분말을 혼합 교반하여 구리 분말의 입자 표면에 은 미립자 분말을 부착시키는 은 코트 구리분의 제조법에 있어서, 전 처리 공정을 건식으로 행함과 함께, 은 미립자 분말로서 입자 표면을 분산제에 의해 표면 피복된 은 미립자 분말을 사용함으로써 도전성 및 내마이그레이션성이 우수한 은 코트 구리분을 얻을 수 있다. | The invention provides the silver court copper content excellent in terms of conductivity and migration resistance and manufacturing process, the conductive paste, which above statement contains the court copper content the conductive adhesives, and the conductive film, and the electric circuit. The silver court copper content excellent in terms of conductivity and migration resistance the fabrication process is performed into dry the silver fine grained powder which is surface coated the particle's surface with the dispersing agent is used as to the manufacturing process of the silver court copper content mixing the copper powder and silver fine grained powder and attaches the silver fine grained powder in the particle's surface of the copper powder as the silver fine grained powder can be obtained. | 구리분의 표면에, 분산제에 의해 입자 표면이 피복된 은 미립자 분말이 부착되어 있고, 구리분의 평균 입자 직경(D50)과 은 미립자의 평균 입자 직경(DSEM)의 비(D50/DSEM)가 3 내지 200의 범위인 것을 특징으로 하는 은 코트 구리분. | The silver court copper content, wherein the particle'ss surface by the dispersing agent in the surface of the copper content is the ratio (D50/DSEM) of the average particle diameter (DSEM) of the average particle diameter (D50) of the copper content and silver corpuscle is the range of 3 through 200 the silver fine grained powder coated onto is adhered. | 1. 구리분의 표면에, 분산제에 의해 입자 표면이 피복된 은 미립자 분말이 부착되어 있고, 구리분의 평균 입자 직경(D50)과 은 미립자의 평균 입자 직경(DSEM)의 비(D50/DSEM)가 3 내지 200의 범위인 것을 특징으로 하는 은 코트 구리분. | 1. The silver court copper content, wherein the particle'ss surface by the dispersing agent in the surface of the copper content is the ratio (D50/DSEM) of the average particle diameter (DSEM) of the average particle diameter (D50) of the copper content and silver corpuscle is the range of 3 through 200 the silver fine grained powder coated onto is adhered. | [기술분야] 본 발명은 전도성 및 내이주성 및 제조 공정 면에서 우수한 은 코트 구리 함량, 상기 언급된 전도성 페이스트는 상기 코트 구리 함량, 전도성 접착제, 및 상기 전도성 필름, 및 상기 전기 회로에 관한 것이다. [해결과제] 본 발명은 종래 기술에 비해 은 및 구리 함량의 낮은 전도도 및 이동 저항 문제를 해결하고자 한다. [해결수단] 본 발명은 입자의 표면이 분산제로 코팅된 은 미분 분말이 접착된 은 코트 구리 함량을 포함한다. [특징] 여기서 주된 특징은 구리 분말과 은 미립 분말을 혼합하고 구리 분말의 입자 표면에 은 미립 분말을 부착함으로써 은 코트 구리 함량의 제조 공정이다. [효과] 따라서, 본 발명은 은 코트 구리 함량의 전도성 및 내이주성을 개선한다. | 10-2013-7020075 | 2012-03-29 | 10-2014-0002725 | 2014-01-08 |  |  | 도다 고교 가부시끼가이샤 | 이와사끼, 게이스께 ¦ 오스기, 미네꼬 ¦ 모리이, 히로꼬 ¦ 하야시, 가즈유끼 | 2011-078259 | JP | 2011-03-31 | 0 |  | 7 | KR10-2024-0054838A ¦ KR10-2202459B1(FE) ¦ KR10-1701317B1(FE) ¦ KR10-2016-0054897A(FE) ¦ KR10-2016-0047915A ¦ US11358218B2 ¦ US10220442B2 | 92859883 | CN103379973A ¦ JP2011-078259 ¦ JP2012-214898A ¦ KR10-2014-0002725A ¦ TW201308353A ¦ WOWO2012-133627A1 | 6 | 취하 |  | 3514021001669
JP | JP | P | A | 도전성 페이스트 | 【요약】 【과제】인쇄성과 소결성이 우수하고, 소성 후의 배선 저항을 감소시킬 수 있도록 한다. 【해결 수단】이 발명의 도전성 페이스트는 구리를 주체로 하는 금속 입자로 구성되며, 금속 입자의 최대 직경(dmax)과 최소 직경(dmin)의 비로 정의되는 어스펙트비(dmax/dmin)가 1.0 이상, 2.2보다 작은 것을 특징으로 하고 있다. 【선택도】도 1 | [ABSTRACT] [Technical problem] It excels in printability and sintering nature and enables it to reduce resistance of wiring after calcination. [Means for Solution]Conductive paste of this invention consists of metal particles which make copper a subject, and is characterized by an aspect ratio (dmax/dmin) defined by ratio of the maximum diameter (dmax) of metal particles to the minimum diameter (dmin) being smaller than 1.0 or more and 2.2. [Chosen drawing] Drawing 1 | 【청구항1】 구리를 주체로 하는 금속 입자로 구성되는 도전성 페이스트로서, 금속 입자의 최대 직경(dmax)과 최소 직경(dmin)의 비로 정의되는 어스펙트비(dmax/dmin)의 평균치가 1.0 이상, 2.2보다 작은 것을 특징으로 하는 도전성 페이스트. | [Claim1] Conductive paste in which it is conductive paste which consists of metal particles which make copper a subject, and is characterized by the average value of the aspect ratio (dmax/dmin) defined by the ratio of the maximum diameter (dmax) of metal particles to the minimum diameter (dmin) being smaller than 1.0 or more and 2.2. | 【청구항1】 구리를 주체로 하는 금속 입자로 구성되는 도전성 페이스트로서, 금속 입자의 최대 직경(dmax)과 최소 직경(dmin)의 비로 정의되는 어스펙트비(dmax/dmin)의 평균치가 1.0 이상, 2.2보다 작은 것을 특징으로 하는 도전성 페이스트. | [Claim1] Conductive paste in which it is conductive paste which consists of metal particles which make copper a subject, and is characterized by the average value of the aspect ratio (dmax/dmin) defined by the ratio of the maximum diameter (dmax) of metal particles to the minimum diameter (dmin) being smaller than 1.0 or more and 2.2. | [기술분야] 본 발명은 구리를 주체로 하는 금속 입자로 이루어진 전도성 페이스트를 사용하여 제조된 전자 부품 및 실리콘 태양 전지에 관한 것이다. [해결과제] 본 발명은 은 페이스트가 비싸고 미세 피치 배선에서 불량한 마이그레이션을 발생시키기 쉽고, 배선 저항을 증가시키고 신뢰성을 감소시키는 기술적 문제를 해결하고자 한다. [해결수단] 본 발명은 구리를 주체로 하는 금속 입자로 구성된 전도성 페이스트를 포함하고, 최소 직경 (dmin)에 대한 금속 입자의 최대 직경 (dmax)의 비율에 의해 정의된 종횡비 (dmax/dmin)의 평균 값은 1.0 이상 2.2보다 작다. [특징] 여기서 주된 특징은 도전성 페이스트 중의 금속 입자의 종횡비의 평균값을 1.0 이상 2.2보다 작게 제어하는 것이다. [효과] 본 발명은 상기 전도성 페이스트를 사용하여 전자 부품 및 실리콘 태양 전지를 제조함으로써 인쇄성 및 소결성을 개선한다. | 2012-282065 | 2012-12-26 | 2013-258128 | 2013-12-26 |  |  | TOHOKU UNIV | 小池 淳一 ¦ ホアン チ ハイ | 2012-114411 | JP | 2012-05-18 | 10 | JP2012-067327A(BE) ¦ JP2009-205899A(BE) ¦ JP2009-205908A(BE) ¦ JP4888769B2(BE) ¦ JP2004-217959A(BE) ¦ JP2004-204290A(BE) ¦ JP2004-027246A(BE) ¦ JP2003-277170A(BE) ¦ JP4342746B2(BE) ¦ JP3223199B2(BE) | 10 | JP7463523B2(FE) ¦ JP6911982B2(FE) ¦ JP6526889B1(FE) ¦ JP6722495B2(FE) ¦ JP6654880B2(FE) ¦ JP6211948B2(FE) ¦ KR10-2248147B1 ¦ KR10-2248146B1 ¦ US12120861B2 ¦ US11404597B2 | 92170947 | CN104508759B ¦ EP2851907B1 ¦ JP2012-114411 ¦ JP5598739B2 ¦ JP5671105B2 ¦ TWI591651B ¦ US9941420B2 ¦ WOWO2013-172362A1 | 8 | 등록 |  | 2213069002701
KR | KR | P | B1 | 전도성 에폭시 페이스트를 위한 은코팅구리분말의 표면코팅처리 방법 | 본 발명은 전도성 에폭시 페이스트를 위한 은코팅구리분말의 분산성, 부착성의 향상과 우수한 저장안정성, 전기전도성을 제공하기 위한 은코팅구리분말의 표면코팅처리 방법에 관한 것으로서, 불포화지방산, 유기산, 지방산염, 포화지방산, 트리아졸 화합물을 유기용매에 용해하여 2회에 걸쳐 은코팅구리분말을 표면코팅처리하는 방법에 관한 것이다. 본 발명의 전도성 에폭시 페이스트를 위한 은코팅구리분말의 표면코팅처리 방법은 반응용기에 유기용매와 은코팅구리분말을 교반하는 제 1 단계, 교반된 상기 은코팅구리분말에 불포화지방산, 유기산 및 지방산염을 첨가하여 상기 은코팅구리분말의 표면을 1차 코팅하는 제 2 단계, 상기 제 2 단계에서 1차 코팅된 은코팅구리분말을 여과장치를 이용하여 용매와 분말로 분리하는 제 3 단계, 상기 반응용기에 상기 유기용매와 상기 제 3 단계에서 분리된 1차 코팅된 은코팅구리분말을 교반하는 제 4 단계, 교반된 상기 1차 코팅된 은코팅구리분말에 포화지방산과 트리아졸 화합물을 투입하여 상기 1차 코팅된 은코팅구리분말의 표면을 2차 코팅하는 제 5 단계, 상기 제 5 단계에서 2차 코팅된 은코팅구리분말을 상기 여과장치를 이용하여 용매와 분말로 분리하는 제 6 단계, 상기 제 6 단계에 의해 분리된 2차 코팅된 은코팅구리분말을 건조하는 제 7 단계를 포함함에 기술적 특징이 있다. | The present invention relates to a method for coating the surface of silver coated copper powder for a conductive epoxy paste in order to improve the dispersibility and adhesive properties of the silver coated copper powder and to provide the excellent storage stability and the electrical conductivity of the silver coated copper powder and, more specifically, to a method for dissolving unsaturated fatty acids, organic acids, fatty acid salt, saturated fatty acids, and triazole compounds in an organic solvent and coating the surface of silver coated copper powder for a conductive epoxy paste twice. The method for coating the surface of the silver coated copper powder for a conductive epoxy paste of the present invention includes: a first step of stirring the organic solvent and the silver coated copper powder inside a reaction container; a second step of primarily coating the surface of the silver coated copper powder by adding unsaturated fatty acids, organic acids, and fatty acid salt into the stirred silver coated copper powder; a third step of separating the silver coated copper powder primarily coated at the second step into the solvent and the powder by using a filtering device; a fourth step of stirring the silver coated copper powder separated at the third step and the organic solvent inside the reaction container; a fifth step of secondarily coating the surface of the silver coated copper powder primarily coated by inputting unsaturated fatty acids and triazole compounds into the silver coated copper powder stirred at the fourth step; a sixth step of separating the silver coated copper powder secondarily coated at the fifth step into the solvent and the powder by using the filtering device; and a seventh step of drying the silver coated copper powder separated at the sixth step. | 전도성 페이스트 용 은코팅구리분말의 표면코팅처리 방법에 있어서, 반응용기에 유기용매와 은코팅구리분말을 교반하는 제 1 단계; 교반된 상기 은코팅구리분말에 불포화지방산, 유기산 및 지방산염을 첨가하여 상기 은코팅구리분말의 표면을 1차 코팅하는 제 2 단계; 상기 제 2 단계에서 1차 코팅된 은코팅구리분말을 여과장치를 이용하여 용매와 분말로 분리하는 제 3 단계; 상기 반응용기에 상기 유기용매와 상기 제 3 단계에서 분리된 1차 코팅된 은코팅구리분말을 교반하는 제 4 단계; 교반된 상기 1차 코팅된 은코팅구리분말에 포화지방산과 트리아졸 화합물을 투입하여 상기 1차 코팅된 은코팅구리분말의 표면을 2차 코팅하는 제 5 단계; 상기 제 5 단계에서 2차 코팅된 은코팅구리분말을 상기 여과장치를 이용하여 용매와 분말로 분리하는 제 6 단계; 상기 제 6 단계에 의해 분리된 2차 코팅된 은코팅구리분말을 건조하는 제 7 단계 로 이루어지는 것을 특징으로 하는 전도성 페이스트 용 은코팅구리분말의 표면처리 방법. | The surface processing method of the silver coating copper powder made of 1st step of agitating the organic solvent in the reaction container as to the surface coating treatment method, of the silver coating copper powder for the conductive paste and silver coating copper powder, 2nd step of coating in the first the surface of the silver coating copper powder it adds, 4th step of agitating 3rd step: silver coating copper powder, 5th step of coating in the second the surface of the silver coating copper powder injecting and is coated with the first, and 7th step of being dry 6th step: silver coating copper powder for the conductive paste. 4th step of agitating 3rd step: silver coating copper powder is separated from the organic solvent and 3rd step in the reaction container and is coated with the first it separates according to the solvent and powder it uses the filtering apparatus. 7th step of being dry 6th step: silver coating copper powder 6th step divides and is coated with the second it separates according to the solvent and powder it uses the filtering apparatus. | 1. 전도성 페이스트 용 은코팅구리분말의 표면코팅처리 방법에 있어서, 반응용기에 유기용매와 은코팅구리분말을 교반하는 제 1 단계; 교반된 상기 은코팅구리분말에 불포화지방산, 유기산 및 지방산염을 첨가하여 상기 은코팅구리분말의 표면을 1차 코팅하는 제 2 단계; 상기 제 2 단계에서 1차 코팅된 은코팅구리분말을 여과장치를 이용하여 용매와 분말로 분리하는 제 3 단계; 상기 반응용기에 상기 유기용매와 상기 제 3 단계에서 분리된 1차 코팅된 은코팅구리분말을 교반하는 제 4 단계; 교반된 상기 1차 코팅된 은코팅구리분말에 포화지방산과 트리아졸 화합물을 투입하여 상기 1차 코팅된 은코팅구리분말의 표면을 2차 코팅하는 제 5 단계; 상기 제 5 단계에서 2차 코팅된 은코팅구리분말을 상기 여과장치를 이용하여 용매와 분말로 분리하는 제 6 단계; 상기 제 6 단계에 의해 분리된 2차 코팅된 은코팅구리분말을 건조하는 제 7 단계 로 이루어지는 것을 특징으로 하는 전도성 페이스트 용 은코팅구리분말의 표면처리 방법. | 1. The surface processing method of the silver coating copper powder made of 1st step of agitating the organic solvent in the reaction container as to the surface coating treatment method, of the silver coating copper powder for the conductive paste and silver coating copper powder, 2nd step of coating in the first the surface of the silver coating copper powder it adds, 4th step of agitating 3rd step: silver coating copper powder, 5th step of coating in the second the surface of the silver coating copper powder injecting and is coated with the first, and 7th step of being dry 6th step: silver coating copper powder for the conductive paste. 4th step of agitating 3rd step: silver coating copper powder is separated from the organic solvent and 3rd step in the reaction container and is coated with the first it separates according to the solvent and powder it uses the filtering apparatus. 7th step of being dry 6th step: silver coating copper powder 6th step divides and is coated with the second it separates according to the solvent and powder it uses the filtering apparatus. | [기술분야] 본 발명은 전도성 에폭시 페이스트용 은 코팅 구리 분말의 표면 코팅 처리에 사용되는 유기 용매에 불포화 지방산, 유기산, 지방산 염, 포화 지방산, 및 트리아졸 화합물을 용해시키기 위한 방법에 관한 것이며, 개선된 분산성, 응집 특성, 및 저장 안정성, 뿐만 아니라 우수한 전기 전도도를 제공한다. [해결과제] 본 발명은 기존 기술과 비교하여, 개인 휴대 정보 단말기에 사용되는 FPCB용 전자기 간섭 차폐 필름에서 분산성, 전기 전도성, 및 저장 안정성을 분리하는 문제를 해결하고자 한다. [해결수단] 본 발명은 상기 유기 용매와 은 코팅 구리 분말을 교반하는 단계, 상기 제 1 표면을 코팅하는 단계, 상기 용매와 분말을 분리하는 단계, 상기 제 2 표면을 코팅하는 단계, 및 상기 은 코팅 구리 분말을 건조시키는 단계를 포함하는 방법을 포함한다. [특징] 여기서 주된 특징은 은-코팅된 구리 분말의 표면 코팅 처리를 위한 유기 용매 중의 불포화 지방산, 유기산, 지방산 염, 포화 지방산, 및 트리아졸 화합물의 사용이다. [효과] 본 발명은 따라서 내부 FPCB 전자기 차폐 필름을 위한 전도성 페이스트의 분산성, 응집 특성, 및 저장 안정성을 개선하여, 이들의 전기 전도도를 향상시킨다. | 10-2013-0115032 | 2013-09-27 |  |  | 10-1346395 | 2013-12-23 | 한동철 | 한동철 |  |  |  | 1 | KR10-1321368B1(BE) | 2 | KR10-1898556B1 ¦ KR10-1483905B1(FE) | 23969490 | KR10-1346395B1 | 1 | 소멸(등록료불납) | 한동철 | 3514012000619
JP | JP | P | A1 | 섬유형 구리 미립자 및 그 제조 방법 | 【요약】 단경이 1μm이하이고 어스펙트비가 10 이상인 섬유형 구리 미립자로서, 단경이 0.3μm 이상이고 어스펙트비가 1.5 이하인 구리 입상체의 함유량이 섬유형 구리 미립자 하나 당, 0.1개 이하인 것을 특징으로 하는 섬유형 구리 미립자. | [ABSTRACT] Minor axes are the fibrous copper particulates whose below 1μ m and aspect ratios are ten or more, The fibrous copper particulates to which content of the copper grain-like object whose more than 0.3μ m and aspect ratio a minor axis is 1.5 or less is characterized by being 0.1 or less per fibrous copper particulate. | 【청구항1】 단경이 1μm이하이고 어스펙트비가 10 이상인 섬유형 구리 미립자로서, 단경이 0.3μm 이상이고 어스펙트비가 1.5 이하인 구리 입상체의 함유량이 섬유형 구리 미립자 하나 당, 0.1개 이하인 것을 특징으로 하는 섬유형 구리 미립자. | [Claim1] Minor axes are the fibrous copper particulates whose below 1μ m and aspect ratios are ten or more, The fibrous copper particulates to which content of the copper grain-like object whose more than 0.3μ m and aspect ratio a minor axis is 1.5 or less is characterized by being 0.1 or less per fibrous copper particulate. | 【청구항1】 단경이 1μm이하이고 어스펙트비가 10 이상인 섬유형 구리 미립자로서, 단경이 0.3μm 이상이고 어스펙트비가 1.5 이하인 구리 입상체의 함유량이 섬유형 구리 미립자 하나 당, 0.1개 이하인 것을 특징으로 하는 섬유형 구리 미립자. | [Claim1] Minor axes are the fibrous copper particulates whose below 1μ m and aspect ratios are ten or more, The fibrous copper particulates to which content of the copper grain-like object whose more than 0.3μ m and aspect ratio a minor axis is 1.5 or less is characterized by being 0.1 or less per fibrous copper particulate. | [기술분야] 본 발명은 구리 입자 유사 물체가 감소된 섬유 구리 미립자 및 이를 위한 제조 방법에 관한 것이다. [해결과제] 본 발명은 전기 전도 재료로서 미립자를 함유하는 전도성 필름에서 감소된 투명성의 문제를 해결하고자 한다. [해결수단] 본 발명은 1μm 미만의 단축 및 종횡비가 10 이상인 섬유상 구리 미립자를 포함한다. [특징] 여기서 주요 특징은 전도성 필름에서 투명도를 유지하기 위한 특정 범위의 구리 그레인-유사 물체 함량의 제어이다. [효과] 따라서, 본 발명은 제어된 구리 그레인-유사 물체 함량을 갖는 섬유 구리 미립자를 사용함으로써 전도성 필름의 전도성 및 투명성을 개선한다. | 2014-521329 | 2013-06-11 | WO2013-187384 | 2013-12-19 |  |  | UNITIKA LTD | 山田 宗紀 ¦ 竹内 耕 ¦ 松下 睦 ¦ 繁田 朗 ¦ 細田 雅弘 ¦ 越後 良彰 | 2012-131651 | JP | 2012-06-11 | 4 | JP3560333B2(BE) ¦ WOWO2012-173171A1(BE) ¦ WOWO2012-033103A1(BE) ¦ WOWO2011-071885A2(BE) | 1 | MY198451A | 20765253 | JP2012-131651 ¦ JP6192639B2 ¦ US2015-0147584A1 ¦ WOWO2013-187384A1 | 4 | 소멸(연차료 불납에 의한 말소) |  | 2516008000169
JP | JP | P | A | 도전성 페이스트재 료, 반도체 소자의 접속 방법 및 전극 형성 방법 | 【요약】 【과제】저비용으로 소결성도 좋은 도전성 페이스트 재료를 제공한다. 【해결 수단】기재와 기재보다 저융점의 용융 금속층을 거듭해 클래드한 복합 금속박에서 제작된 금속 분말 3과 금속 분말 3이 첨가되는 용제 4를 구비했다. 【선택도】도 4 | [ABSTRACT] [Technical problem] Sintering nature also provides a good conductive paste material at low cost. [Means for Solution]It had the metallic powder 3 manufactured from compound metallic foil which piled up and carried out the clad of the melting metal layer of a low melting point rather than a substrate and a substrate, and the solvent 4 in which the metallic powder 3 is added. [Chosen drawing] Drawing 4 | 【청구항1】 기재와 상기 기재보다 저융점의 용융 금속층을 거듭해 클래드한 복합 금속박에서 제작된 금속 분말과 상기 금속 분말이 첨가되는 용제를 구비한 것을 특징으로 하는 도전성 페이스트 재료. | [Claim1] Conductive paste material provided with the metallic powder manufactured from the compound metallic foil which piled up and carried out the clad of the melting metal layer of a low melting point rather than the substrate and the above-mentioned substrate, and the solvent in which the above-mentioned metallic powder is added. | 【청구항1】 기재와 상기 기재보다 저융점의 용융 금속층을 거듭해 클래드한 복합 금속박에서 제작된 금속 분말과 상기 금속 분말이 첨가되는 용제를 구비한 것을 특징으로 하는 도전성 페이스트 재료. ¦ 【청구항6】 기재와 상기 기재보다 저융점의 용융 금속층을 거듭해 클래드한 복합 금속박에서 제작된 금속 분말과 상기 금속 분말이 첨가되는 접착제 성분을 포함한 용제를 가지는 도전성 페이스트 재료를 디스펜서 또는 마스크를 이용한 인쇄에 의해 기판상에 도포하고 도포된 상기 도전성 페이스트 재료상에 반도체 소자를 마운트하고 상기 도전성 페이스트 재료를 가열해 상기 접착제 성분을 고화시켜, 상기 용융 금속층을 용융시켜 상기 금속 분말끼리의 접속을 하는 것을 특징으로 하는 반도체 소자의 접속 방법. ¦ 【청구항7】 기재와 상기 기재보다 저융점의 용융 금속층을 거듭해 클래드한 복합 금속박에서 제작된 금속 분말과 상기 금속 분말이 첨가되는 접착제 성분을 포함한 유리 프릿 또는 유기 비히클의 용제를 가지는 도전성 페이스트 재료를 기판상에 마스크를 이용하여 인쇄하고 상기 도전성 페이스트 재료를 소성 온도로 가열함으로써 상기 용융 금속층을 용융시켜 상기 금속 분말끼리의 접속을 하고, 상기 기판상에 도전성을 가지는 전극막을 형성하는 것을 특징으로 하는 전극 형성 방법. | [Claim1] Conductive paste material provided with the metallic powder manufactured from the compound metallic foil which piled up and carried out the clad of the melting metal layer of a low melting point rather than the substrate and the above-mentioned substrate, and the solvent in which the above-mentioned metallic powder is added. ¦ [Claim6] The metallic powder manufactured from the compound metallic foil which piled up and carried out the clad of the melting metal layer of a low melting point rather than the substrate and the above-mentioned substrate, The conductive paste material which has a solvent containing the adhesives ingredient by which the above-mentioned metallic powder is added, Apply on a substrate by printing using a dispenser or a mask, and it mounts a semiconductor device on the applied above-mentioned conductive paste material, A connection method of the semiconductor device heating the above-mentioned conductive paste material, solidifying the above-mentioned adhesives ingredient, carrying out the melting of the above-mentioned melting metal layer, and connecting the above-mentioned metallic powder. ¦ [Claim7] The metallic powder manufactured from the compound metallic foil which piled up and carried out the clad of the melting metal layer of a low melting point rather than the substrate and the above-mentioned substrate, The conductive paste material which has the glass fritto containing the adhesives ingredient by which the above-mentioned metallic powder is added, or a solvent of organic ビヒクル, An electrode formation method using and printing a mask on a substrate, carrying out the melting of the above-mentioned melting metal layer by heating the above-mentioned conductive paste material to calcination temperature, connecting the above-mentioned metallic powder, and forming the electrode film which has conductivity on the above-mentioned substrate. | [기술분야] 본 발명은 전극 형성을 위한 인쇄를 위한 전기 전도성 접착제 및 페이스트 재료와 같은 전도성 페이스트 재료에 관한 것이다. [해결과제] 본 발명은 종래의 구리 페이스트 재료를 사용하여 전자 부품을 리드 프레임에 연결하는데 있어서 높은 비용 및 어려움의 문제를 해결하고자 한다. [해결수단] 본 발명은 화합물 금속 호일 및 접착제 성분을 함유하는 용매로부터 제조된 금속 분말을 포함한다. [특징] 여기서 주요 특징은 양호한 소결 및 전도성을 허용하는 용융 금속층 및 기판을 갖는 화합물 금속 호일의 사용이다. [효과] 따라서, 본 발명은 전극 부분의 전도성 및 반사율을 개선하여, 태양 전지에서의 효율을 증가시킨다. | 2012-127254 | 2012-06-04 | 2013-251233 | 2013-12-12 |  |  | HITACHI LTD | 秦 昌平 |  |  |  | 1 | JP4154491B2(BE) | 0 |  | 16491771 | JP5763585B2 | 1 | 소멸(연차료 불납에 의한 말소) |  | 2213067007298
KR | KR | P | A | 도전 페이스트 및 이것을 사용한 도전막 부착 기재, 그리고 도전막 부착 기재의 제조 방법 | 산화 피막의 형성이 억제되어, 낮은 체적 저항률을 장기간 유지할 수 있는 도전막을 형성 가능한 도전 페이스트를 제공한다. X 선 광전자 분광법에 의해 구해지는 표면 산소 농도비 (O/Cu) 가 0.5 이하인 구리 입자 (A) 와, 25 ℃, 이온 강도 0.1 ㏖/ℓ 에 있어서의 구리 이온과의 안정도 상수 (logKCu) 가 5 ∼ 15 인 화합물로 이루어지는 킬레이트제 (B) 와, 열경화성 수지 (C) 를 함유하는 도전 페이스트. | The formation of the oxide film is held back. The conductive film maintaining the low volume resistivity the long term the conductive paste canning be formed is provided. The chelating ligand (B), made with the X-ray photoelectron spectroscopy of the copper particle (A), and 25 ℃, and in the stability of the copper ion in the ionic strength 0.1 ㏖ / ℓ, the constant (logKCu) 5 ∼ 15 phosphorus compound and the conductive paste containing the thermosetting resin (C). As to the copper particle (A), the surface oxygen consistency ratio (O/Cu) saved is 0.5 or less. | X 선 광전자 분광법에 의해 구해지는 표면 산소 농도비 (O/Cu) 가 0.5 이하인 구리 입자 (A) 와, 25 ℃, 이온 강도 0.1 ㏖/ℓ 에 있어서의 구리 이온과의 안정도 상수 (logKCu) 가 5 ∼ 15 인 화합물로 이루어지는 킬레이트제 (B) 와, 열경화성 수지 (C) 를 함유하는 것을 특징으로 하는 도전 페이스트. | The conductive paste wherein contains the chelating ligand (B), made with the X-ray photoelectron spectroscopy of the copper particle (A), and 25 ℃, and in the stability of the copper ion in the ionic strength 0.1 ㏖ / ℓ, the constant (logKCu) 5 ∼ 15 phosphorus compound and thermosetting resin (C), and as to the copper particle (A), the surface oxygen consistency ratio (O/Cu) saved is 0.5 or less. | 1. X 선 광전자 분광법에 의해 구해지는 표면 산소 농도비 (O/Cu) 가 0.5 이하인 구리 입자 (A) 와, 25 ℃, 이온 강도 0.1 ㏖/ℓ 에 있어서의 구리 이온과의 안정도 상수 (logKCu) 가 5 ∼ 15 인 화합물로 이루어지는 킬레이트제 (B) 와, 열경화성 수지 (C) 를 함유하는 것을 특징으로 하는 도전 페이스트. | 1. The conductive paste wherein contains the chelating ligand (B), made with the X-ray photoelectron spectroscopy of the copper particle (A), and 25 ℃, and in the stability of the copper ion in the ionic strength 0.1 ㏖ / ℓ, the constant (logKCu) 5 ∼ 15 phosphorus compound and thermosetting resin (C), and as to the copper particle (A), the surface oxygen consistency ratio (O/Cu) saved is 0.5 or less. | [기술분야] 본 발명은 전도성 페이스트, 이를 사용한 전도성 필름 부착 재료, 및 상기 전도성 필름 부착 재료의 제조 방법에 관한 것이며, 특히 상기 금속 성분의 산화가 억제되는 상기 전도성 페이스트와 동일한 것을 사용한 상기 전도성 필름 부착 재료 및 상기 전도성 필름 부착 재료의 제조 방법에 관한 것이다. [해결과제] 본 발명은 배선 도체의 도전성 페이스트에 산화막의 형성에 의해 상승하는 체적 저항률의 문제를 해결하고자 한다. [해결수단] 본 발명은 킬레이트 리간드, 특정 표면 산소 농도 비를 갖는 구리 입자, 및 인 화합물 및 열경화성 수지를 함유하는 전도성 페이스트를 포함한다. [특징] 여기서 주요 특징은 전도성 페이스트에서 산화를 억제하고 낮은 부피 저항률을 유지하기 위한 킬레이트 리간드 및 특정 구리 입자의 사용이다. [효과] 따라서, 본 발명은 상기 산화물 막의 형성을 억제하고 상기 전도성 페이스트에서 낮은 체적 저항률을 유지함으로써 상기 배선 기판의 상기 신뢰성을 개선한다. | 10-2013-7007456 | 2011-11-30 | 10-2013-0136455 | 2013-12-12 |  |  | 에이지씨 가부시키가이샤 | 스와 구미코 ¦ 히라코소 히데유키 | 2010-276081 | JP | 2010-12-10 | 0 |  | 1 | KR10-2409631B1(FE) | 92997008 | CN103262173A ¦ JP2010-276081 ¦ JPWO2012-077548A1 ¦ KR10-2013-0136455A ¦ TW201232563A ¦ WOWO2012-077548A1 | 6 | 취하 |  | 3513501000655
JP | JP | P | A | 도전성 금속 후막 형성용 재료 및 도전성 금속 후막의 형성 방법 | 【요약】 【과제】벌크상 도전성 금속 두께막의 형성에 사용 가능한 도전성 금속 두께막 형성용 재료의 제공. 【해결 수단】본 발명에 따른 도전성 금속 두께막 형성용 재료는 도전성 금속 두께막의 형성에 사용되는 금속 입자 및 금속 나노 입자 및 유기물을 포함하고 있으며, 도포 가능한 유동성을 나타내는 재료이며 기재상에 도전성 금속 두께막 형성용 재료를 도포하고 도전성 금속 두께막 형성용 재료의 도포막을 형성한 후, 환원성 분위기 하에서 마이크로파 플라스마를 조사해 소성하는 처리를 실시함으로써, 도포막 중에 함유되는 금속 입자 및 금속 나노 입자에서 벌크상 도전성 금속 두께막을 형성할 수 있는 재료이다. 예를 들면 구리 입자에 대해서 금속 나노 입자를 구리 입자, 은 입자, 금 나노 입자로 구성되는 군에서 선택할 때, 구리 후막 형성용 재료가 되어 은 입자에 대해 얻고 금속 나노 입자를 구리 입자, 은 입자, 금 나노 입자로 구성되는 군에서 선택할 때, 은후막 형성용 재료가 된다. 【선택도】도 1 | [ABSTRACT] [Technical problem] Offer of the charge of conductive metal thickness film formation material usable to formation of a conductive bulk-like metal thickness film. [Means for Solution]A charge of conductive metal thickness film formation material concerning this invention, In metal particles, a metal nanoparticle, and a row which are used for formation of a conductive metal thickness film, An organic matter is included, and are the material which shows mobility which can be applied and it applies a charge of conductive metal thickness film formation material on a substrate, After forming a coating film of a charge of conductive metal thickness film formation material, it is the material which can form a conductive bulk-like metal thickness film from metal particles contained in a coating film, and a metal nanoparticle by performing processing which irradiates with and calcinates microwave plasma under a reducing atmosphere. For example, when choosing a metal nanoparticle from the group which consists of a copper grain child, a silver granule child, and a golden nanoparticle to a copper grain child, it becomes a charge of copper thickness film formation material, and a silver granule child may be received, and when choosing a metal nanoparticle from the group which consists of a copper grain child, a silver granule child, and a golden nanoparticle, it becomes a charge of silver thick film formation material. [Chosen drawing] Drawing 1 | 【청구항1】 도전성 금속 두께막의 형성에 사용되는 도전성 금속 두께막 형성용 재료로서, 상기 도전성 금속 두께막 형성용 재료는 도전성 금속 두께막의 형성에 사용되는 금속 입자 및 금속 나노 입자 및 유기물을 포함하고 있으며, 도포 가능한 유동성을 나타내는 재료이며 기재상에 도전성 금속 두께막 형성용 재료를 도포하고 도전성 금속 두께막 형성용 재료의 도포막을 형성한 후, 환원성 분위기 하에서 마이크로파 플라스마를 조사해 소성하는 처리를 실시함으로써, 도포막 중에 함유되는 금속 입자 및 금속 나노 입자에서 벌크상 도전성 금속 두께막을 형성할 수 있는 것을 특징으로 하는 도전성 금속 두께막 형성용 재료. | [Claim1] Are a charge of conductive metal thickness film formation material used for formation of a conductive metal thickness film, and the charge of conductive metal thickness film formation material, The metal particles used for formation of a conductive metal thickness film, the metal nanoparticle, and the organic matter are included, By performing processing which irradiates with and calcinates microwave plasma under a reducing atmosphere, after being the material which shows the mobility which can be applied, applying the charge of conductive metal thickness film formation material on a substrate and forming the coating film of the charge of conductive metal thickness film formation material, The charge of conductive metal thickness film formation material characterized by the ability to form a conductive bulk-like metal thickness film from the metal particles contained in a coating film, and a metal nanoparticle. | 【청구항1】 도전성 금속 두께막의 형성에 사용되는 도전성 금속 두께막 형성용 재료로서, 상기 도전성 금속 두께막 형성용 재료는 도전성 금속 두께막의 형성에 사용되는 금속 입자 및 금속 나노 입자 및 유기물을 포함하고 있으며, 도포 가능한 유동성을 나타내는 재료이며 기재상에 도전성 금속 두께막 형성용 재료를 도포하고 도전성 금속 두께막 형성용 재료의 도포막을 형성한 후, 환원성 분위기 하에서 마이크로파 플라스마를 조사해 소성하는 처리를 실시함으로써, 도포막 중에 함유되는 금속 입자 및 금속 나노 입자에서 벌크상 도전성 금속 두께막을 형성할 수 있는 것을 특징으로 하는 도전성 금속 두께막 형성용 재료. ¦ 【청구항20】 도전성 금속 두께막 형성용 재료를 사용하여, 도전성 금속 두께막을 형성하는 방법으로서, 상기 도전성 금속 두께막 형성용 재료는 도전성 금속 두께막의 형성에 사용되는 금속 입자 및 금속 나노 입자 및 유기물을 포함하고 있으며, 도포 가능한 유동성을 나타내며 기재상에 도전성 금속 두께막 형성용 재료를 도포하고 도전성 금속 두께막 형성용 재료의 도포막을 형성한 후, 환원성 분위기 하에서 마이크로파 플라스마를 조사해 소성하는 처리를 실시함으로써, 도포막 중에 함유되는 금속 입자 및 금속 나노 입자에서 벌크상 도전성 금속 두께막을 형성할 수 있는 재료이며 도전성 금속 두께막 형성 방법은 기재상에 도전성 금속 두께막 형성용 재료를 도포하고 도전성 금속 두께막 형성용 재료의 도포막을 형성한 후, 환원성 분위기 하에서 마이크로파 플라스마를 조사해 소성하는 처리를 실시함으로써, 도포막 중에 함유되는 금속 입자 및 금속 나노 입자에서 벌크상 도전성 금속 두께막을 형성하는 과정을 구비하는, 것을 특징으로 하는 도전성 금속 두께막 형성 방법. | [Claim1] Are a charge of conductive metal thickness film formation material used for formation of a conductive metal thickness film, and the charge of conductive metal thickness film formation material, The metal particles used for formation of a conductive metal thickness film, the metal nanoparticle, and the organic matter are included, By performing processing which irradiates with and calcinates microwave plasma under a reducing atmosphere, after being the material which shows the mobility which can be applied, applying the charge of conductive metal thickness film formation material on a substrate and forming the coating film of the charge of conductive metal thickness film formation material, The charge of conductive metal thickness film formation material characterized by the ability to form a conductive bulk-like metal thickness film from the metal particles contained in a coating film, and a metal nanoparticle. ¦ [Claim20] Using the charge of conductive metal thickness film formation material, are the method of forming a conductive metal thickness film, and the above-mentioned charge of conductive metal thickness film formation material, In the metal particles, metal nanoparticle, and row which are used for formation of a conductive metal thickness film, The organic matter is included, the mobility which can be applied is shown and the charge of conductive metal thickness film formation material is applied on a substrate, By performing processing which irradiates with and calcinates microwave plasma under a reducing atmosphere, after forming the coating film of the charge of conductive metal thickness film formation material, From the metal particles contained in a coating film, and a metal nanoparticle, are a conductive bulk-like metal thickness film the material which can be formed, and the formation method of a conductive metal thickness film, By performing processing which irradiates with and calcinates microwave plasma under a reducing atmosphere, after applying the charge of conductive metal thickness film formation material and forming the coating film of the charge of conductive metal thickness film formation material on a substrate, A formation method of the conductive metal thickness film characterized by what it has a process in which a conductive bulk-like metal thickness film is formed for from the metal particles contained in a coating film, and a metal nanoparticle. | [기술분야] 본 발명은 전도성 금속 두께 막 형성 재료의 전도성 금속 페이스트 유형 전하를 사용하여 전도성 금속 두께 막을 형성하는 방법에 관한 것이고 벌크 유사 금속 두께 막의 제조에 적용될 수 있다. [해결과제] 본 발명은 최소 공극을 가진 벌크 유사 금속 두께 필름을 형성하기 위한 방법을 제공하는 것을 목표로, 기존 전도성 금속 페이스트에 의해 생성된 금속 두께 필름의 공극 문제를 해결하고자 한다. [해결수단] 본 발명은 금속 입자, 금속 나노 입자, 및 유기물을 포함하는 특정 조성 및 특성을 가진 전도성 금속 두께 필름 형성 재료의 전도성 금속 페이스트 유형 전하를 포함한다. [특징] 여기서 주요 특징은 최소 공극을 갖는 벌크-유사 금속 두께 필름을 형성하기 위해 전도성 금속 두께 필름 형성 재료의 전도성 금속 페이스트 유형 전하의 특정 조성 및 특성의 사용이다. [효과] 따라서, 본 발명은 특정 조성 및 특성을 가진 전도성 금속 두께 필름 형성 재료의 전도성 금속 페이스트 유형 전하를 사용하여 전도성 금속 두께 필름을 형성하기 위한 방법을 제공함으로써 벌크 유사 금속 두께 필름의 형성을 개선한다. | 2012-121832 | 2012-05-29 | 2013-247060 | 2013-12-09 |  |  | HARIMA CHEMICALS INC | 齊藤 寛 ¦ 久永 聡 ¦ 畑 憲明 ¦ 松葉 頼重 |  |  |  | 6 | JP5506042B2(BE) ¦ JP5399100B2(BE) ¦ JP2010-146734A(BE) ¦ US2007-0131912A1(BE) ¦ WOWO2013-077447A1(BE) ¦ WOWO2011-040189A1(BE) | 31 | CN107921540B ¦ CN107921541B ¦ CN111230125B ¦ CN111283206B ¦ CN111360270B ¦ EP3569329B1 ¦ EP3348336B1 ¦ EP3348337B1 ¦ EP3348338B1 ¦ JP7679108B1(FE) ¦ JP7645118B2(FE) ¦ JP7056724B2(FE) ¦ JP7232236B2(FE) ¦ JP6780095B2(FE) ¦ JP6988831B2(FE) ¦ JP6907540B2(FE) ¦ JP6819597B2(FE) ¦ JP6819598B2(FE) ¦ JP6794987B2(FE) ¦ JP6587631B2(FE) ¦ JP2016-146291A(FE) ¦ KR10-2580090B1 ¦ KR10-2545990B1(FE) ¦ KR10-2509767B1(FE) ¦ KR10-1715756B1(FE) ¦ MY184948A ¦ US11532588B2 ¦ US11370066B2(FE) ¦ US10363608B2 ¦ US10566304B2 ¦ US11040416B2 | 16488286 | JP5980574B2 | 1 | 등록 |  | 2213066003125
KR | KR | P | A | 인쇄용 구리 페이스트 조성물 및 이를 이용한 금속패턴의 형성방법 | 본 발명은 인쇄용 구리 페이스트 조성물 및 이를 이용한 금속패턴의 형성방법에 관한 것이다. 구체적으로, 본 발명에 따른 인쇄용 구리 페이스트 조성물은 열풍 건조 및 소성이 동시에 가능하면서도 산화가 일어나지 않아 우수한 전기 전도도를 나타낼 수 있으며, 본 발명의 금속패턴의 형성방법은 건조 및 소성을 동시에 실시하는 간단한 공정으로 전기 전도도가 우수한 금속패턴을 형성하는데 유용하게 사용될 수 있다. | PURPOSE: A copper paste composition for printing has excellent electric conductivity by preventing oxidation and making simultaneous hot air drying and sintering possible. CONSTITUTION: A copper paste composition for printing comprises 50-90 wt% of a copper having amine remaining on the surface of the powder; 0.5-5 wt% of a binder resin; 5-40 wt% of a solvent; and 0.1-10 wt% of a silane coupling agent. The copper powder consists of copper nanoparticle with an average particle diameter of 40-500 nm. A forming method of a metal pattern comprises a step for simultaneously drying with hot air and sintering the copper paste composition by using nitrogen gas at 150-500°C after printing the copper paste composition on a substrate. | a) 아민이 표면에 흡착되거나 잔류하고 있는 구리(Cu) 분말 50 내지 90 중량%; b) 바인더 수지 0.5 내지 5 중량%; c) 용매 5 내지 40 중량%; 및 d) 실란 커플링제 0.1 내지 10 중량% 를 포함하는 것을 특징으로 하는 인쇄용 구리 페이스트 조성물. | a) The copper (Cu) powder 50 through 90 weight% in which the amine is absorbed to surface or remaining behind. b) The binder region 0.5 through 5 weight%. c) The printing copper paste composition including the solvent 5 through 40 weight%, and the silane coupling agent 0.1 through 10 weight%. | 1. a) 아민이 표면에 흡착되거나 잔류하고 있는 구리(Cu) 분말 50 내지 90 중량%; b) 바인더 수지 0.5 내지 5 중량%; c) 용매 5 내지 40 중량%; 및 d) 실란 커플링제 0.1 내지 10 중량% 를 포함하는 것을 특징으로 하는 인쇄용 구리 페이스트 조성물. | 1. a) The copper (Cu) powder 50 through 90 weight% in which the amine is absorbed to surface or remaining behind. b) The binder region 0.5 through 5 weight%. c) The printing copper paste composition including the solvent 5 through 40 weight%, and the silane coupling agent 0.1 through 10 weight%. | [기술분야] 본 발명은 금속층 또는 금속 배선과 같은 다양한 제품 분야에 적용될 수 있는 인쇄 구리 페이스트 조성물 및 이를 이용한 금속 패턴 형성 방법에 관한 것이다. [해결과제] 본 발명은 인쇄 공정에 적용하고 기존의 소결 분위기를 제어하면서 구리 조성물의 산화 문제를 해결하고 하판과의 접착력을 향상시키고자 한다. [해결수단] 본 발명은 구리(Cu)분말, 결합제 영역, 용매, 및 실란 커플링제를 특정 중량 백분율로 포함한다. [특징] 여기서 주된 특징은 금속 패턴의 형성 방법으로서, 건조 및 가소성을 진행하면서 산화를 최소화하고 전도성을 높일 수 있다. [효과] 따라서, 본 발명은 산화를 최소화하고 저항률을 증가시키면서 전도성 및 접착력을 향상시킨다. | 10-2012-0032325 | 2012-03-29 | 10-2013-0110389 | 2013-10-10 |  |  | 주식회사 동진쎄미켐 | 김성배 ¦ 이승혁 ¦ 이성현 ¦ 유현석 ¦ 유관태 ¦ 한주경 |  |  |  | 3 | JP1994-044819A(BE) ¦ KR10-2012-0023975A(BE) ¦ KR10-1700615B1(BE) | 7 | KR10-2171531B1(FE) ¦ KR10-2016-0088173A(FE) ¦ KR10-2015-0122007A(FE) ¦ KR10-1555753B1(FE) ¦ US11716808B2 ¦ US11191155B1 ¦ US9945038B2 | 20663605 | CN104221094A ¦ JP2015-517184A ¦ KR10-2023374B1 ¦ WOWO2013-147442A1 | 4 | 소멸(등록료불납) |  | 3513411001770
JP | JP | P | A | 구리-니켈 복합체 및 그 제조 방법 | 【요약】 【과제】공극율이 큰 구리-니켈 복합체와 그러한 구리-니켈 복합체를 제조할 수 있는 간편한 방법을 제공한다. 【해결 수단】구리와 니켈로 구성되는 구리-니켈 복합체로서, 상기 복합체는 구리를 골격으로서 그 표면에 니켈이 성장해서 이루어지는 것이며 상기 복합체의 공극율이85~95%인 구리-니켈 복합체. 【선택도】도 6 | [ABSTRACT] [Technical problem] The simple method of manufacturing a copper-nickel complex with large percentage of void and such a copper-nickel complex is provided. [Means for Solution]A copper-nickel complex whose percentage of void of the complex it is a copper-nickel complex consisting of copper and nickel, and the complex makes copper a frame, nickel comes to grow up to be the surface, and is 85~95%. [Chosen drawing] Drawing 6 | 【청구항1】 구리와 니켈로 구성되는 구리-니켈 복합체로서, 상기 복합체는 구리를 골격으로서 그 표면에 니켈이 성장해서 이루어지는 것이며 상기 복합체의 공극율이85~95%인 구리-니켈 복합체. | [Claim1] The copper-nickel complex whose percentage of void of the above-mentioned complex it is a copper-nickel complex consisting of copper and nickel, and the above-mentioned complex makes copper a frame, nickel comes to grow up to be the surface, and is 85~95%. | 【청구항1】 구리와 니켈로 구성되는 구리-니켈 복합체로서, 상기 복합체는 구리를 골격으로서 그 표면에 니켈이 성장해서 이루어지는 것이며 상기 복합체의 공극율이85~95%인 구리-니켈 복합체. ¦ 【청구항2】 pH9 이상의 염기 수용액에 구리염과 니켈염과 에틸렌디아민과 환원제를 첨가하고 얻어진 용액을 60℃이상, 100℃미만에서 가열하는 공정을 포함하고 상기 가열하는 공정에서 상기 용액의 온도가 60℃이 된 후, 1분 이내에 상기 용액의 온도를 70℃까지 승온시키는, 구리-니켈 복합체 제조 방법. | [Claim1] The copper-nickel complex whose percentage of void of the above-mentioned complex it is a copper-nickel complex consisting of copper and nickel, and the above-mentioned complex makes copper a frame, nickel comes to grow up to be the surface, and is 85~95%. ¦ [Claim2] In the process of carrying out the above-mentioned heating including the process of heating 銅塩, nickel salt, ethylene diamine, and the solution obtained by adding a reducing agent at 60℃ or more and less than 100℃ to pH nine or more aqueous bases, A manufacturing method of the copper-nickel complex to which the temperature rising of the temperature of the above-mentioned solution is made to carry out within 1 minute to 70℃ after the temperature of the above-mentioned solution reaches 60℃. | [기술분야] 본 발명은 구리-니켈 복합체 및 그 제조 방법에 관한 것이다. [해결과제] 본 발명은 공극률이 높은 구리-니켈 복합체 및 이의 제조 방법을 제공하는 기술적 문제를 해결하고자 한다. [해결수단] 본 발명은 높은 비율의 공극을 갖는 구리-니켈 착물 및 이를 위한 제조 방법을 포함한다. [특징] 여기서 주된 특징은 공극률이 높은 구리-니켈 착물 및 그 제조 방법이다. [효과] 따라서, 본 발명은 구리-니켈 착물에서 높은 비율의 공극을 가짐으로써 반응의 효율을 향상시킨다. | 2012-071017 | 2012-03-27 | 2013-204046 | 2013-10-07 |  |  | JNC CORP | 江口 優 ¦ 村城 勝之 ¦ 櫻井 伸樹 ¦ 三輪 鉄春 |  |  |  | 0 |  | 3 | CN105290419B ¦ JP6555341B2(FE) ¦ KR10-1703386B1 | 16453768 | JP2013-204046A | 1 | 취하 |  | 2213055002149
KR | KR | P | A | 도전성 구리 입자 및 도전성 구리 입자의 제조 방법, 도전체 형성용 조성물, 그리고 도전체가 형성된 기재 | 본 발명은 염소 원자를, 입자의 총질량에 대해 50 ∼ 1000 질량ppm 함유하고, 그 염소 원자가 비수용성의 형태로 존재하고 있는 도전성 구리 입자에 관한 것이다. | The present invention relates to the conductivity copper particle which contains the chlorine atom about the aggregate mass of the particle with 50 ∼ 1000 mass ppm and in which the chlorine atom exists in the form of the non-aqueous. | 염소 원자를 입자의 총질량에 대해 50 ∼ 1000 질량ppm 함유하고, 그 염소 원자가 비수용성의 형태로 존재하고 있는 도전성 구리 입자. | The conductivity copper particle which contains the chlorine atom about the aggregate mass of the particle with 50 ∼ 1000 mass ppm and in which the chlorine atom exists in the form of the non-aqueous. | 1. 염소 원자를 입자의 총질량에 대해 50 ∼ 1000 질량ppm 함유하고, 그 염소 원자가 비수용성의 형태로 존재하고 있는 도전성 구리 입자. | 1. The conductivity copper particle which contains the chlorine atom about the aggregate mass of the particle with 50 ∼ 1000 mass ppm and in which the chlorine atom exists in the form of the non-aqueous. | [기술분야] 본 발명은 상기 전도성 구리 입자 및 전도성 구리 입자의 제조 방법, 형성용 전도체 조성물, 및 상기 전도체가 형성된 재료에 관한 것이다. [해결과제] 본 발명은 구리 입자가 쉽게 산화되고 그 표면 상에 산화 막을 형성하여 전도체 필름에서 향상된 체적 저항률을 유도하는 문제를 해결하고자 한다. [해결수단] 본 발명은전도성 형성용 전도체 조성물, 및 전도체가 형성되는 재료의 제조 방법을 포함한다. [특징] 여기서 주된 특징은 비수성 형태의 염소 원자를 함유하는 전도성 구리 입자이다. [효과] 따라서, 본 발명은 전도도를 향상시키고 전도체 필름의 노화를 감소시킨다. | 10-2013-7010932 | 2011-09-30 | 10-2013-0109150 | 2013-10-07 |  |  | 에이지씨 가부시키가이샤 | 히라코소 히데유키 ¦ 아베 게이스케 | 2010-226632 | JP | 2010-10-06 | 1 | JP3102574B2(BE) | 2 | KR10-2278500B1(FE) ¦ KR10-2665528B1(FE) | 92996696 | CN103153503B ¦ JP2010-226632 ¦ JP5720693B2 ¦ KR10-1796339B1 ¦ TWI510592B ¦ WOWO2012-046666A1 | 6 | 등록 |  | 3513411003106
JP | JP | P | A1 | 구리 필러 함유 복합 나노 금속 페이스트 및 접합 방법 | 【요약】 본 발명의 과제는 비교적 저가격으로 접합 특성, 열전도성 및 전기적 특성이 우수한 복합 나노 금속 페이스트를 제공하는 것이다. 본 발명은 금속핵에 유기 피복층이 형성되는 복합 나노 금속 입자를 포함한 금속 페이스트에 있어서 구리 필러를 함유하고 상기 유기 피복층의 열분해 온도가 다른 제1 복합 나노 금속 입자와 제2 복합 나노 금속 입자를 결합재로서 함유하고 상기 제 1 복합 나노 금속 입자에 대한 상기 유기 피복층의 질량비율 W1가 2~13 mass%의 범위에 있어 상기 제 2 복합 나노 금속 입자에 대한 상기 유기 피복층의 질량비율 W2가 5~25 mass%의 범위에 있어 상기 제 1 복합 나노 금속 입자를 피복하는 상기 유기 피복층의 열분해 온도를 T1로 하고, 상기 제 2 복합 나노 금속 입자를 피복하는 상기 유기 피복층의 열분해 온도를 T2로 했을 때 T1<T2 및 W1<W2의 관계를 가지는 구리 필러 함유 복합 나노 금속 페이스트이다. | [ABSTRACT] The technical problem of this invention is providing the compound nano metal paste which excelled [ budget prices ] in the junction characteristic, thermal conductivity, and an electrical property comparatively. In the metal paste in which this invention contains the compound nano metal particles by which an organic enveloping layer is formed in a metal core, Contain a copper filler and it contains the 1st compound nano metal particles which differ in the pyrolysis temperature of the above-mentioned organic enveloping layer, and 2nd compound nano metal particles as joint material, The mass proportion W1 of the above-mentioned organic enveloping layer to the above-mentioned 1st compound nano metal particle is in 2~13mass% of the range, The mass proportion W2 of the above-mentioned organic enveloping layer to the above-mentioned 2nd compound nano metal particle is in 5~25mass% of the range, When pyrolysis temperature of the above-mentioned organic enveloping layer which sets to T1 pyrolysis temperature of the above-mentioned organic enveloping layer which covers the above-mentioned 1st compound nano metal particle, and covers the above-mentioned 2nd compound nano metal particle is set to T2, it is a copper filler content compound nano metal paste which has the relation between T1<T2 and W1<W2. | 【청구항1】 금속핵의 주위에 유기물로 구성되는 유기 피복층이 형성되는 복합 나노 금속 입자를 포함한 복합 나노 금속 페이스트에 있어서 유기 피복을 갖지 않는 구리 필러를 함유하고 상기 유기 피복층의 열분해 온도가 다른 제1 복합 나노 금속 입자와 제2 복합 나노 금속 입자를 결합재로서 함유하고 상기 제 1 복합 나노 금속 입자에 대한 상기 유기 피복층의 질량비율 W1가 2~13 mass%의 범위에 있어 상기 제 2 복합 나노 금속 입자에 대한 상기 유기 피복층의 질량비율 W2가 5~25 mass%의 범위에 있어 상기 제 1 복합 나노 금속 입자를 피복하는 상기 유기 피복층의 열분해 온도를 T1로 하고, 상기 제 2 복합 나노 금속 입자를 피복하는 상기 유기 피복층의 열분해 온도를 T2로 했을 때 T1<T2 및 W1<W2의 관계를 가지는 것을 특징으로 하는 구리 필러 함유 복합 나노 금속 페이스트. | [Claim1] In the compound nano metal paste containing the compound nano metal particles in which the organic enveloping layer which becomes the circumference of a metal core from an organic matter is formed, Contain the copper filler which does not have organic covering and it contains the 1st compound nano metal particles which differ in the pyrolysis temperature of the above-mentioned organic enveloping layer, and 2nd compound nano metal particles as joint material, The mass proportion W1 of the above-mentioned organic enveloping layer to the above-mentioned 1st compound nano metal particle is in 2~13mass% of the range, The mass proportion W2 of the above-mentioned organic enveloping layer to the above-mentioned 2nd compound nano metal particle is in 5~25mass% of the range, The copper filler content compound nano metal paste characterized by having the relation between T1<T2 and W1<W2 when pyrolysis temperature of the above-mentioned organic enveloping layer which sets to T1 pyrolysis temperature of the above-mentioned organic enveloping layer which covers the above-mentioned 1st compound nano metal particle, and covers the above-mentioned 2nd compound nano metal particle is set to T2. | 【청구항1】 금속핵의 주위에 유기물로 구성되는 유기 피복층이 형성되는 복합 나노 금속 입자를 포함한 복합 나노 금속 페이스트에 있어서 유기 피복을 갖지 않는 구리 필러를 함유하고 상기 유기 피복층의 열분해 온도가 다른 제1 복합 나노 금속 입자와 제2 복합 나노 금속 입자를 결합재로서 함유하고 상기 제 1 복합 나노 금속 입자에 대한 상기 유기 피복층의 질량비율 W1가 2~13 mass%의 범위에 있어 상기 제 2 복합 나노 금속 입자에 대한 상기 유기 피복층의 질량비율 W2가 5~25 mass%의 범위에 있어 상기 제 1 복합 나노 금속 입자를 피복하는 상기 유기 피복층의 열분해 온도를 T1로 하고, 상기 제 2 복합 나노 금속 입자를 피복하는 상기 유기 피복층의 열분해 온도를 T2로 했을 때 T1<T2 및 W1<W2의 관계를 가지는 것을 특징으로 하는 구리 필러 함유 복합 나노 금속 페이스트. | [Claim1] In the compound nano metal paste containing the compound nano metal particles in which the organic enveloping layer which becomes the circumference of a metal core from an organic matter is formed, Contain the copper filler which does not have organic covering and it contains the 1st compound nano metal particles which differ in the pyrolysis temperature of the above-mentioned organic enveloping layer, and 2nd compound nano metal particles as joint material, The mass proportion W1 of the above-mentioned organic enveloping layer to the above-mentioned 1st compound nano metal particle is in 2~13mass% of the range, The mass proportion W2 of the above-mentioned organic enveloping layer to the above-mentioned 2nd compound nano metal particle is in 5~25mass% of the range, The copper filler content compound nano metal paste characterized by having the relation between T1<T2 and W1<W2 when pyrolysis temperature of the above-mentioned organic enveloping layer which sets to T1 pyrolysis temperature of the above-mentioned organic enveloping layer which covers the above-mentioned 1st compound nano metal particle, and covers the above-mentioned 2nd compound nano metal particle is set to T2. | [기술분야] 본 발명은 유기 포위층 및 구리 필러를 가진 화합물 나노 금속 입자를 포함하는 화합물 나노 금속 페이스트에 관한 것이며, 전자 장치 및 반도체 모듈에 적용될 수 있다. [해결과제] 본 발명은 저온에서 개선된 전기 전도성, 열 전도성, 및 접합 강도를 갖는 페이스트를 제공함으로써 종래의 화합물 나노 금속 페이스트의 높은 제조 비용 및 열악한 성능의 난제를 해결하고자 한다. [해결수단] 본 발명은 유기 포위 층, 구리 충전제, 및 10%내지 90 %의 금속 성분 비율을 가진 화합물 나노 금속 입자를 포함하는 화합물 나노 금속 페이스트를 포함한다. [특징] 여기서 주요 특징은 페이스트에 유기 포위층을 갖는 구리 충전제 및 화합물 나노 금속 입자를 포함시켜, 저온에서 개선된 전기 전도성, 열 전도성, 및 접합 강도를 허용하는 것이다. [효과] 따라서, 본 발명은 저온에서 화합물 나노 금속 페이스트의 전기 전도도, 열 전도도, 및 접합 강도를 개선하여, 전자 장치 및 반도체 모듈에서 비용 감소 및 향상된 성능을 유도한다. | 2013-505252 | 2012-03-30 | WO2013-145258 | 2013-10-03 | 5398935 |  | APPLIED NANOPARTICLE LABORATORY CORP ¦ SHINDENGEN ELECTRIC MFG CO LTD | 小松 晃雄 ¦ 松林 良 |  |  |  | 3 | JP5580562B2(BE) ¦ JP2010-050189A(BE) ¦ JP2004-107728A(BE) | 0 |  | 4882042 | CN104203457B ¦ EP2832472B1 ¦ JP5398935B1 ¦ US9796052B2 ¦ WOWO2013-145258A1 | 5 | 등록 |  | 2515049001140
JP | JP | P | A | 도전 페이스트, 도체, 도전막 부착 기재 및 그 제조 방법 | 【요약】 【과제】우수한 도전성과 그 내구성을 가짐과 동시에 내열성도 우수한 도전체가 형성 가능한 도전 페이스트, 도전체, 상기 도전체를 이용한 도전성과 그 내구성 및 내열성이 우수한 도전막 부착 기재, 그 제조 방법을 제공한다. 【해결 수단】융점 300℃이상의 금속 또는 융점 300℃이상이고 상기 융점 이하의 가열에 의해 금속이 되는 금속 화합물로 구성되는 단일 입자, 평균 1차 입자 지름이 1 nm~1μm의 금속 화합물의 미립자 응집체에서 선택되는, 평균 입자 지름이 1~20μm의 입자(A), 융점 200℃이하의 저융점 금속 입자(B), 입자(A)보다 평균 입자 지름이 작고 저융점 금속과 합금을 생성할 수 있는 융점 300℃이상의 무기 미립자(C), 2개 이상의 OH기를 가지는 유기 화합물(D)을 함유하고 실질적으로 수지를 포함하지 않는 도전 페이스트 및 융점이 200℃이하의 저융점 금속을 함유하는 합금을 주체로 하는 바인더 성분에 도전성 미립자가 분산되어서 이루어지는 도전체. 【선택도】도 2 | [ABSTRACT] [Technical problem] While having the outstanding conductivity and its endurance, the substrate with an electric conduction film which is excellent in the conductivity using the conductive paste which can form the electric conduction object which is excellent also in heat resistance, an electric conduction object, and the electric conduction object, its endurance, and heat resistance, and its manufacturing method are provided. [Means for Solution]Single particles which consist of metallic compounds which serve as metal by heating below metal of 300℃ or more of melting points or 300℃ or more of melting points, and the melting point, Average primary particle diameter is chosen from a condensation object of particulates of metallic compounds of 1nm~1μ m, A mean particle size Particles (A) of 1~20μ m, low melting metal particles (B) of 200℃ or less of melting points, Inorganic particulates (C) of 300℃ or more of melting points which a mean particle size is smaller than particles (A), and can generate a low melting metal and an alloy, An electric conduction object which a conductive particulate distributes to a binder component which makes a subject an alloy which contains an organic compound (D) which has two or more OH bases, and in which conductive paste which does not contain resin substantially, and the melting point contain a low melting metal 200℃ or less. [Chosen drawing] Drawing 2 | 【청구항1】 융점이 300℃이상의 금속으로 구성되는 단일 입자, 융점이 300℃이상이고 상기 융점 이하의 가열에 의해 금속이 되는 금속 화합물로 구성되는 단일 입자 및 평균 1차 입자 지름이 1 nm~1μm인 상기 금속 화합물의 미립자 응집체에서 선택되는 1종 이상의 평균 입자 지름이 1~20μm인 입자(A)와 융점이 200℃이하의 저융점 금속 입자(B)와 상기 입자(A)보다 평균 입자 지름이 작고 또한 상기 저융점 금속의 융점 이상의 온도에서 상기 저융점 금속과 합금을 생성할 수 있는 융점이 300℃이상의 무기 미립자(C)와 1 분자 중에 적어도 2개의 OH기를 가지는 유기 화합물(D)를 함유하고 실질적으로 수지를 함유하지 않는 도전 페이스트. | [Claim1] The single particles which consist of metallic compounds from which the single particles which the melting point becomes from metal 300℃ or more, and the melting point serve as metal by heating below 300℃ or more and the melting point, And the particles (A) one or more sorts chosen from the condensation object of the particulates of the above-mentioned metallic compounds whose average primary particle diameter is 1nm~1μ m of whose mean particle sizes are 1~20μ m, A mean particle size is [ the melting point ] smaller than low melting metal particles (B) and the above-mentioned particles (A) of 200℃ or less, and the melting point which can be generated the low melting metal and alloy at the temperature more than the melting point of the above-mentioned low melting metal An inorganic particulate (C) 300℃ or more, Conductive paste which contains the organic compound (D) which has at least two OH bases, and does not contain resin substantially in one molecule. | 【청구항1】 융점이 300℃이상의 금속으로 구성되는 단일 입자, 융점이 300℃이상이고 상기 융점 이하의 가열에 의해 금속이 되는 금속 화합물로 구성되는 단일 입자 및 평균 1차 입자 지름이 1 nm~1μm인 상기 금속 화합물의 미립자 응집체에서 선택되는 1종 이상의 평균 입자 지름이 1~20μm인 입자(A)와 융점이 200℃이하의 저융점 금속 입자(B)와 상기 입자(A)보다 평균 입자 지름이 작고 또한 상기 저융점 금속의 융점 이상의 온도에서 상기 저융점 금속과 합금을 생성할 수 있는 융점이 300℃이상의 무기 미립자(C)와 1 분자 중에 적어도 2개의 OH기를 가지는 유기 화합물(D)를 함유하고 실질적으로 수지를 함유하지 않는 도전 페이스트. ¦ 【청구항6】 도전성 입자(X)가 바인더 성분에 분산해서 이루어지는 도전체로서, 상기 바인더 성분이 주로 융점이 200℃이하의 저융점 금속과 융점이 300℃이상의 금속으로 구성되는 합금(Y)으로 구성되는 도전체. | [Claim1] The single particles which consist of metallic compounds from which the single particles which the melting point becomes from metal 300℃ or more, and the melting point serve as metal by heating below 300℃ or more and the melting point, And the particles (A) one or more sorts chosen from the condensation object of the particulates of the above-mentioned metallic compounds whose average primary particle diameter is 1nm~1μ m of whose mean particle sizes are 1~20μ m, A mean particle size is [ the melting point ] smaller than low melting metal particles (B) and the above-mentioned particles (A) of 200℃ or less, and the melting point which can be generated the low melting metal and alloy at the temperature more than the melting point of the above-mentioned low melting metal An inorganic particulate (C) 300℃ or more, Conductive paste which contains the organic compound (D) which has at least two OH bases, and does not contain resin substantially in one molecule. ¦ [Claim6] The electric conduction object for which conductive particle (X) is an electric conduction object distributed to a binder component, and the above-mentioned binder component mainly comprises an alloy (Y) in which a low melting metal and the melting point of 200℃ or less consist of metal 300℃ or more in the melting point. | [기술분야] 본 발명은 인쇄 회로 기판 및 반도체 패키지와 같은 전자 부품에 적용될 수 있는 전도성 페이스트를 사용하여 제조된 전기 전도 필름을 가진 기판에 관한 것이다. [해결과제] 본 발명은 종래 기술의 전도성 페이스트에서 공통적인 문제인 UV 조사에 노출될 때 수지 결합제의 열화에 의해 야기되는 전기 전도 물체에서의 약한 패킹 구조 및 낮은 전도도의 문제를 해결하고자 한다. [해결수단] 본 발명은 높은 융점을 가진 금속 화합물, 낮은 용융 금속 입자, 및 무기 미립자를 포함하는 전도성 페이스트를 포함하며, 이는 함께 향상된 전도성 및 내열성을 가진 전기 전도 물체를 형성한다. [특징] 여기서 주된 특징은 유기 수지 대신 무기 바인더를 사용하는 것이며, 이는 고온 조건에서 전기 전도 물체의 내구성과 전도성을 크게 향상시킨다. [효과] 따라서, 본 발명은 전기 전도 물체의 내열성 및 전체 내구성을 향상시켜, 우수한 전도성을 유지하면서 고온 적용에 적합하게 한다. | 2012-063429 | 2012-03-21 | 2013-196936 | 2013-09-30 |  |  | AGC INC | 平社 英之 |  |  |  | 0 |  | 18 | CN112437706B ¦ CN106457388B ¦ EP3148729B1 ¦ JP7190529B2(FE) ¦ JP7455114B2(FE) ¦ JP6884285B2(FE) ¦ KR10-2501588B1(FE) ¦ MY203912A ¦ TWI850248B(FE) ¦ TWI862466B(FE) ¦ US12046391B2 ¦ US12030125B2 ¦ US12070801B2(FE) ¦ US11931808B2 ¦ US11177399B2 ¦ US12012646B1(FE) ¦ US10787728B2 ¦ US10030292B2 | 16447642 | JP2013-196936A | 1 | 취하 |  | 2213053004483
JP | JP | P | A | 도전성 페이스트 및 도전막 부착 기재 | 【요약】 【과제】ITO막상에 하지층을 형성하는 것 없이 또한 ITO막 표면을 활성화시키는 처리를 실시하는 것 없이 직접 도포해 경화시키는 것만으로 양호한 밀착성을 발현하고 도전성이 높은 도전막을 형성할 수 있는 도전성 페이스트의 제공. 【해결 수단】(A) 평균 입자 지름이 10 nm~20μm의 구리 입자와(B) 인산기를 가지는 유기 중합체의 아민염과(C) 포름알데하이드를 일성분으로 하는 열경화성 수지로 구성되는 바인더 수지를 함유하고 상기 (A) 성분의 구리 입자 100 질량부에 대해 상기 (C) 성분의 바인더 수지를5~40질량부 함유하고 상기 (C) 성분의 바인더 수지 100 질량부에 대해 상기 (B) 성분의 유기 중합체의 염을 0.1~100 질량부 함유하는 것을 특징으로 하는 도전성 페이스트. 【선택도】없음 | [ABSTRACT] [Technical problem] Offer of the conductive paste which can reveal adhesion nature good [ without / without it forms a foundation layer on an ITO film, and / carrying out processing which activates the ITO film surface ] only by applying directly and making it harden, and can form an electric conduction film with high conductivity. [Means for Solution]A mean particle size (A) A copper grain child of 10nm~20μ m, (B) Amine salt of an organic polymer which has a phosphate group, and binder resin consisting of thermosetting resin which makes (C) formaldehyde one ingredient, Conductive paste containing, containing 5~40 mass parts of binder resin of the (C) ingredient to 100 mass parts of copper grain children of the (A) ingredient, and containing 0.1~100 mass parts of salt of an organic polymer of the (B) ingredient to 100 mass parts of binder resin of the (C) ingredient. [Chosen drawing] Nothing | 【청구항1】 (A) 평균 입자 지름이 10 nm~20μm의 구리 입자와(B) 인산기를 가지는 유기 중합체의 아민염과(C) 포름알데하이드를 일성분으로 하는 열경화성 수지로 구성되는 바인더 수지를 함유하고 상기 (A) 성분의 구리 입자 100 질량부에 대해 상기 (C) 성분의 바인더 수지를5~40질량부 함유하고 상기 (C) 성분의 바인더 수지 100 질량부에 대해 상기 (B) 성분의 유기 중합체의 아민염을 0.1~100 질량부 함유하는 것을 특징으로 하는 도전성 페이스트. | [Claim1] A mean particle size (A) The copper grain child of 10nm~20μ m, (B) The amine salt of the organic polymer which has a phosphate group, and binder resin consisting of the thermosetting resin which makes (C) formaldehyde one ingredient, Conductive paste containing, containing 5~40 mass parts of binder resin of the above-mentioned (C) ingredient to 100 mass parts of copper grain children of the above-mentioned (A) ingredient, and containing 0.1~100 mass parts of amine salt of the organic polymer of the above-mentioned (B) ingredient to 100 mass parts of binder resin of the above-mentioned (C) ingredient. | 【청구항1】 (A) 평균 입자 지름이 10 nm~20μm의 구리 입자와(B) 인산기를 가지는 유기 중합체의 아민염과(C) 포름알데하이드를 일성분으로 하는 열경화성 수지로 구성되는 바인더 수지를 함유하고 상기 (A) 성분의 구리 입자 100 질량부에 대해 상기 (C) 성분의 바인더 수지를5~40질량부 함유하고 상기 (C) 성분의 바인더 수지 100 질량부에 대해 상기 (B) 성분의 유기 중합체의 아민염을 0.1~100 질량부 함유하는 것을 특징으로 하는 도전성 페이스트. | [Claim1] A mean particle size (A) The copper grain child of 10nm~20μ m, (B) The amine salt of the organic polymer which has a phosphate group, and binder resin consisting of the thermosetting resin which makes (C) formaldehyde one ingredient, Conductive paste containing, containing 5~40 mass parts of binder resin of the above-mentioned (C) ingredient to 100 mass parts of copper grain children of the above-mentioned (A) ingredient, and containing 0.1~100 mass parts of amine salt of the organic polymer of the above-mentioned (B) ingredient to 100 mass parts of binder resin of the above-mentioned (C) ingredient. | [기술분야] 본 발명은 전도성 페이스트를 사용하여 ITO 필름에 적용하는 전기 전도 필름을 가진 기판에 관한 것이다. [해결과제] 본 발명은 인쇄 회로 기판과 같은 배선 도체에서 ITO 필름에 대한 접착 특성의 문제를 해결하고자 한다. [해결수단] 본 발명은 구리 그레인 자식, 인산기를 갖는 유기 중합체의 아민 염, 및 포름알데히드를 갖는 열경화성 수지를 포함한다. [특징] 여기서 주요 특징은 ITO 필름에 대한 접착 특성을 향상시키기 위해 소정의 평균 입자 크기를 갖는 구리 그레인 자식 및 인산염 기를 갖는 유기 중합체의 아민 염의 사용이다. [효과] 따라서, 본 발명은 ITO 필름에 대한 접착 특성 및 상기도 필름의 전도도를 개선한다. | 2012-065997 | 2012-03-22 | 2013-197045 | 2013-09-30 |  |  | AGC INC | 平社 英之 ¦ 米田 貴重 ¦ 杉浦 富弥 |  |  |  | 2 | WOWO2012-067016A1(BE) ¦ WOWO2010-024385A1(BE) | 1 | JP6737563B2(FE) | 92867635 | CN103325437B ¦ JP5849805B2 ¦ KR10-1976855B1 ¦ TWI597345B | 4 | 등록 |  | 2213053004592
JP | JP | P | A | 금속 나노 입자 및 그 제조 방법 및 도전성 잉크 | 【요약】 【과제】비교적 적은 은 함유량에 있어서도 산화되기 어려운 금속 나노 입자가 용이한 제조 방법 및 이 제조 방법에 의해 얻을 수 있는 금속 나노 입자 및 이 금속 나노 입자를 이용한 도전성 잉크를 제공한다. 【해결 수단】제1 금속 전구체와 유기 용매를 포함한 코어 형성액을 가열해 제1 금속의 코어 입자를 생성하고 제 1 금속의 코어 입자를 포함한 용액에 제1 금속보다 이온화 경향이 작은 제2 금속의 전구체를 더해 가열함으로써, 코어 입자의 표층을 제2 금속에 의해 치환 도금해 코어 입자 표면에 코어 입자보다 소경의 제2 금속 입자를 석출시킴과 동시에, 치환 도금에 의해 생성한 제1 금속의 이온을 환원해 상기 제 2 금속 입자를 내포하는 제1 금속의 층을 생성하고 코어 입자의 표면을 덮는 쉘을 형성해 금속 나노 입자로 한다. 【선택도】없음 | [ABSTRACT] [Technical problem] The easy manufacturing method of the metal nanoparticle which cannot oxidize easily in comparatively small silver content, the metal nanoparticle which can be obtained with this manufacturing method, and the conductive ink using this metal nanoparticle are provided. [Means for Solution]By heating core formation liquid containing the 1st metal precursor and an organic solvent, generating a core particle of the 1st metal, adding a precursor of the 2nd metal whose ionization tendency is smallness to solution containing a core particle of the 1st metal, and heating from the 1st metal, in it, While carrying out substitution plating of the surface of a core particle with the 2nd metal and depositing the 2nd metal particles of a byway rather than a core particle on the core particle surface, A layer of the 1st metal that returns ion of the 1st metal generated by substitution plating, and includes the 2nd metal particle is generated, and a shell which covers the surface of a core particle is formed to make a metal nanoparticle. [Chosen drawing] Nothing | 【청구항1】 제1 금속으로 구성된 중심부와 표면 근방에 제2 금속이 제1 금속에 내포된 외주부를 가지며, 제1 금속의 이온화 경향이 제2 금속의 이온화 경향보다 대인 것을 특징으로 하는 금속 나노 입자. | [Claim1] The central part which comprised the 1st metal, and the metal nanoparticle which have the peripheral part by which the 2nd metal was included by the 1st metal and to which the ionization tendency of the 1st metal is characterized by being size from the ionization tendency of the 2nd metal near the surface. | 【청구항1】 제1 금속으로 구성된 중심부와 표면 근방에 제2 금속이 제1 금속에 내포된 외주부를 가지며, 제1 금속의 이온화 경향이 제2 금속의 이온화 경향보다 대인 것을 특징으로 하는 금속 나노 입자. ¦ 【청구항2】 제1 금속으로 구성된 코어 입자와 상기 코어 입자의 표면을 덮고 상기 코어 입자보다 소경의 이온화 경향이 상기 제 1 금속보다 작은 제2 금속 입자 및 상기 제 2 금속 입자를 내포하는 상기 제 1 금속의 층에 의해 구성되고 상기 코어 입자의 표면을 덮는 쉘를 구비하는 것을 특징으로 하는 코어 셸 구조를 가지는 금속 나노 입자. ¦ 【청구항5】 제1 금속 전구체와 유기 용매를 포함한 제1 액을 가열해 상기 제 1 금속의 코어 입자를 생성하는 코어 생성 공정과 상기 제 1 금속의 코어 입자를 포함한 액에 제1 금속보다 이온화 경향이 작은 제2 금속의 전구체를 첨가한 제2 액을 가열함으로써, 상기 코어 입자의 표층을 상기 제 2 금속에 의해 치환 도금해 상기 코어 입자 표면에 상기 코어 입자보다 소경의 제2 금속 입자를 석출시킴과 동시에, 상기 치환 도금에 의해 생성한 상기 제 1 금속의 이온을 환원해 상기 제 2 금속 입자를 내포하는 상기 제 1 금속의 층을 생성하고 상기 코어 입자의 표면을 덮는 쉘로 하는 쉘 생성 공정를 구비하는 것을 특징으로 하는 금속 나노 입자 제조 방법. | [Claim1] The central part which comprised the 1st metal, and the metal nanoparticle which have the peripheral part by which the 2nd metal was included by the 1st metal and to which the ionization tendency of the 1st metal is characterized by being size from the ionization tendency of the 2nd metal near the surface. ¦ [Claim2] The core particle which comprised the 1st metal, and the 2nd metal particles whose ionization tendencies of a byway the surface of the above-mentioned core particle is covered and are smallness from the 1st above-mentioned metal in the above-mentioned core particle, And the metal nanoparticle which has core shell structure provided with the shell which is constituted by the layer of the 1st above-mentioned metal that includes the above-mentioned 2nd metal particle, and covers the surface of the above-mentioned core particle. ¦ [Claim5] The core generation process of heating the 1st liquid containing the 1st metal precursor and an organic solvent, and generating the core particle of the 1st above-mentioned metal, By heating the 2nd liquid that added the precursor of the 2nd metal whose ionization tendency is smallness from the 1st metal in the liquid containing the core particle of the 1st above-mentioned metal, While carrying out substitution plating of the surface of the above-mentioned core particle with the 2nd above-mentioned metal and depositing the 2nd metal particles of a byway rather than the above-mentioned core particle on the above-mentioned core particle surface, A manufacturing method of a metal nanoparticle provided with the shell which generates the layer of the 1st above-mentioned metal that returns the ion of the 1st above-mentioned metal generated by the above-mentioned substitution plating, and includes the above-mentioned 2nd metal particle, and covers the surface of the above-mentioned core particle, and the shell generation process to carry out. | [기술분야] 본 발명은 금속 나노입자 제조 방법 및 전도성 잉크에 관한 것이다. [해결과제] 본 발명은 약간의 은 나노입자에 의한 구리 산화를 방지하고 금속 나노입자 내의 은의 함량을 감소시킬 수 있는 금속 나노입자를 제공하는 기술적 문제를 해결하고자 한다. [해결수단] 본 발명은 코어 쉘 구조를 갖는 금속 나노입자를 제조하는 방법을 포함한다. [특징] 여기서 주요 특징은 전도성 잉크에서 코어 쉘 구조를 갖는 금속 나노입자의 사용이다. [효과] 따라서, 본 발명은 코어 쉘 구조를 갖는 금속 나노입자를 사용함으로써 전도성 잉크의 제조 공정을 개선한다. | 2012-051636 | 2012-03-08 | 2013-185213 | 2013-09-19 |  |  | INSTITUTE OF SCIENCE OF TOKYO ¦ SHOWA DENKO KK | 和田 雄二 ¦ 陳 智 ¦ 望月 大 ¦ 内田 博 ¦ 篠崎 研二 ¦ 冨田 浩幸 |  |  |  | 6 | JP5748957B2(BE) ¦ JP2008-248298A(BE) ¦ JP4660701B2(BE) ¦ JP3650751B2(BE) ¦ JP2832247B2(BE) ¦ JP1989-119602A(BE) | 15 | CN111454516B ¦ EP3674017B1 ¦ EP3580282B1 ¦ JP7317102B2(FE) ¦ JP2020-535303A(FE) ¦ JP6982625B2(FE) ¦ JP6661128B2(FE) ¦ JP6241929B2(FE) ¦ KR10-2293362B1(FE) ¦ KR10-2019-0131568A(FE) ¦ KR10-1676849B1(FE) ¦ KR10-2130663B1(FE) ¦ KR10-2284027B1(FE) ¦ US11219946B2 ¦ US10427251B2 | 16437515 | JP6008519B2 | 1 | 등록 |  | 2213051001577
CN | CN | P | A | Superfine copper powder and preparation method thereof | The invention belongs to the technical field of powder material and particularly relates to superfine copper powder prepared through a liquid-phase ball mill reduction method and a preparation method of the superfine copper powder. The preparation method comprises the following steps: reductant is added in slurry of copper oxide powder, and grinding dispersion or ultrasonic dispersion is performed while liquid-phase reduction reaction is performed to obtain superfine copper powder; and the obtained product is filtered and dried to obtain superfine copper powder with the particle size of about 0.1 to 2 um. The preparation method provided by the invention has the advantages that raw materials are cheap, the technical process is simple, the reaction is moderate, the operation is simple and convenient, and large-scale production can be realized easily; and meanwhile, the prepared copper powder is very small in particle size and is easy to control and good in dispersity. | 본 발명은 분체 재료 기술의 영역에 속하고, 구체적으로 액상 볼 밀링 환원법으로 제조된 초미세 구리 분말 및 그 제조 방법과 관련된다. 방법은 다음과 같습니다: 구리 산화물 분말의 슬러리에 환원제를 첨가하고, 분쇄 분산 또는 초음파 분산과 동시에 액상 환원 반응을 진행하여 초미세 구리 분말을 얻는다; 는 얻어진 생성물을 여과, 건조한 후, 입경이 약 0.1~2μm인 초미세 구리 분말을 얻는다. 본 발명이 제공하는 제조 방법은 원료가 저렴하고,공정이 간단하며, 반응이 온화하고, 조작이 간편하며, 규모화 생산이 용이하고, 동시에 제조된 구리 분말의 입도가 매우 가늘고, 제어가 용이하며, 분산성이 좋다. | 1. the liquid phase ball milling reducing process method for preparing superfine cupper powder may further comprise the steps: (1) in the slurry of copper oxide powder, adds reducing agent, when disperseing, carry out Liquid reduction reaction process, obtain superfine cupper powder; (2) with step (1) products therefrom, through after the removal of impurities, obtain the superfine cupper powder that particle size is 0.1~2 μ m. | 1. 액상 볼 밀링 환원법에 의해 초미세 구리 분말을 제조하는 방법은 다음 단계를 포함한다: (1) 구리 산화물 분말을 포함하는 슬러리에 환원제를 첨가하고, 분산하면서 액상 환원 반응을 수행하여 초미세 구리 분말을 얻는다; (2) 단계 (1)에서 얻은 생성물을 불순물 제거한 후 입경이 0.1~2μm인 초미세 구리 분말을 얻는다. | 1. the liquid phase ball milling reducing process method for preparing superfine cupper powder may further comprise the steps: (1) in the slurry of copper oxide powder, adds reducing agent, when disperseing, carry out Liquid reduction reaction process, obtain superfine cupper powder; (2) with step (1) products therefrom, through after the removal of impurities, obtain the superfine cupper powder that particle size is 0.1~2 μ m. ¦ 9. a superfine cupper powder is characterized in that, described superfine cupper powder is by each described method preparation of claim 1-8, and its particle diameter is 0.1~2 μ m. | 1. 액상 볼 밀링 환원법에 의해 초미세 구리 분말을 제조하는 방법은 다음 단계를 포함한다: (1) 구리 산화물 분말을 포함하는 슬러리에 환원제를 첨가하고, 분산하면서 액상 환원 반응을 수행하여 초미세 구리 분말을 얻는다; (2) 단계 (1)에서 얻은 생성물을 불순물 제거한 후 입경이 0.1~2μm인 초미세 구리 분말을 얻는다. ¦ 9. 제1항 내지 제8항 중 어느 한 항에 있어서, 입경이 0.1~2μm인 것을 특징으로 하는 초미세 구리 분말. | [기술분야] 본 발명은 초미세 구리 분말의 제조 방법에 관한 것이며, 분말 야금, 촉매, 윤활제, 전기 전도성 페인트 및 전자기 차폐 재료와 같은 다양한 산업에 적용될 수 있다. [해결과제] 본 발명은 초미세 구리 분말을 제조하기 위한 종래 기술의 방법에서 불균일한 과립 크기 및 불량한 분산의 문제를 해결하고자 한다. [해결수단] 본 발명은 산화구리 분말을 분쇄하는 단계, 환원제를 첨가하는 단계, 및 불순물을 제거하는 단계를 포함하는, 초미세 구리 분말을 제조하기 위한 액상 볼밀링 환원 공정을 포함한다. [특징] 여기서 주요 특징은 제어된 다분자 초미세 구리 분말을 제조하기 위한 기계적 마모 방법과 액상 감소의 조합이다. [효과] 따라서, 본 발명은 순도를 향상시키고, 입자 크기를 제어하고, 제조된 초미세 구리 분말의 분산을 향상시킨다. | 2013-10225964 | 2013-06-07 | 103302297 | 2013-09-18 |  |  | Institute of Process Engineering, Chinese Academy of Sciences | Su Fabing ¦ Wang Guangna ¦ Zhu Yongxia ¦ Zhai Shihui |  |  |  | 5 | CN103127936B ¦ CN101513675B ¦ CN101362212A ¦ CN001238144C ¦ JP1992-176806A | 5 | CN110551897B ¦ CN110434346B ¦ CN106424750B ¦ JP7305233B2(FE) ¦ US9808015B2(FE) | 32560390 | CN103302297B | 1 | 등록 |  | 6513573003681
JP | JP | P | A | 코발트 도금 구리 미분 및 코발트 도금 구리 미분을 이용하여 제조한 도전 페이스트 및 코발트 도금 구리 미분의 제조 방법 | 【요약】 (수정유) 【과제】적층 세라믹 콘덴서의 전극 재료로서 보다 비저항이 작은 재료를 제공하는 것이며 특히 내부 전극을 구성하기 위한 소결용 페이스트 중의 도전체 입자의 입자 지름을 적층된 전극 간에서의 단락을 방지하기 위해서 0.1μm~1μmφ오더로 하는 것이 가능하며 또한 적층 세라믹 콘덴서는 전극과 유전체를 교대로 적재하고 고온에서 동시 소결할 수 있기 위한, 보다 높은 TMA값을 가지는 구리 미분을 제공한다. 【해결 수단】불균화 반응에 의해 형성된 구리 미분의 표면에 코발트층을 구비하는 것을 특징으로 하는 코발트 피복 구리 미분. 코발트 피복 구리 미분 제조 방법으로서, 아산화 구리의 불균화 반응에 의해 구리 미분을 형성하고 이 구리 미분에 무전해 치환 도금에 의해 팔라듐(Pd)을 도금하고 그 위에 무전해 도금에 의해 코발트를 피복하는 것을 특징으로 하는 코발트 피복 구리 미분 제조 방법. 【선택도】없음 | [ABSTRACT] (Correction possession) [Technical problem] It is what provides material with smaller specific resistance as an electrode material of a lamination ceramic condenser, The diameter of a particle of the electric conduction object particles under paste for sintering for constituting an internal electrode especially, It is possible to consider it as a 0.1μ m~1μ m φ order, in order to prevent the short circuit between the laminated electrodes, A lamination ceramic condenser loads an electrode and a dielectric by turns, and provides fine copper powder with a higher TMA value for carrying out simultaneous sintering at high temperature. [Means for Solution]Cobalt covering fine copper powder equipping with a cobalt layer the surface of fine copper powder formed by dismutation reaction. A manufacturing method of the cobalt covering fine copper powder which is a manufacturing method of cobalt covering fine copper powder, forms fine copper powder by the dismutation reaction of cuprous oxide, and is characterized by plating palladium (Pd) and covering cobalt with unelectrolyzed plating on it by unelectrolyzed substitution plating at this fine copper powder. [Chosen drawing] Nothing | 【청구항1】 불균화 반응에 의해 형성된 구리 미분의 표면에 코발트층을 구비하는 것을 특징으로 하는 코발트 피복 구리 미분. | [Claim1] Cobalt covering fine copper powder equipping with a cobalt layer the surface of the fine copper powder formed by the dismutation reaction. | 【청구항1】 불균화 반응에 의해 형성된 구리 미분의 표면에 코발트층을 구비하는 것을 특징으로 하는 코발트 피복 구리 미분. ¦ 【청구항5】 코발트 피복 구리 미분 제조 방법으로서, 아산화 구리의 불균화 반응에 의해 구리 미분을 형성하고 이 구리 미분에 무전해 치환 도금에 의해 팔라듐(Pd)을 도금하고 그 위에 무전해 도금에 의해 코발트를 피복하는 것을 특징으로 하는 코발트 피복 구리 미분 제조 방법. | [Claim1] Cobalt covering fine copper powder equipping with a cobalt layer the surface of the fine copper powder formed by the dismutation reaction. ¦ [Claim5] A manufacturing method of the cobalt covering fine copper powder which is a manufacturing method of cobalt covering fine copper powder, forms fine copper powder by the dismutation reaction of cuprous oxide, and is characterized by plating palladium (Pd) and covering cobalt with unelectrolyzed plating on it by unelectrolyzed substitution plating at this fine copper powder. | [기술분야] 본 발명은 내부 전극 제조에 사용되는 미세 구리 분말을 피복하는 코발트에 관한 것이며, 라미네이션 세라믹 콘덴서에 적용될 수 있다. [해결과제] 본 발명은 고온에서의 동시 소결을 위해 더 높은 TMA 값을 갖는 미세 구리 분말을 제공함으로써 라미네이션 세라믹 응축기에서 라미네이션된 전극들 사이의 단락 문제를 해결하고자 한다. [해결수단] 본 발명은 코발트 층을 가진 미세 구리 분말, 동일한 것을 위한 제조 방법, 및 상기 미세 구리 분말을 사용하여 제조된 전도성 페이스트를 포함한다. [특징] 여기서 주요 특징은 TMA 값을 향상시키고 라미네이션 세라믹 응축기에서 단락을 방지하기 위해 미세 구리 분말을 덮는 코발트의 사용이다. [효과] 본 발명은 상기 TMA 값을 개선하고 구리 미세 분말을 커버하는 코발트를 사용함으로써 라미네이션 세라믹 콘덴서에서 단락을 방지한다. | 2012-043508 | 2012-02-29 | 2013-181177 | 2013-09-12 |  |  | JX NIPPON MINING & METALS CORP | 黒澤 俊雄 |  |  |  | 15 | JP2011-094236A(BE) ¦ JP5832731B2(BE) ¦ JP5571435B2(BE) ¦ JP2009-293126A(BE) ¦ JP2010-100899A(BE) ¦ JP4685145B2(BE) ¦ JP4853152B2(BE) ¦ JP4494108B2(BE) ¦ JP4261973B2(BE) ¦ JP4182234B2(BE) ¦ JP2003-013103A(BE) ¦ JP2002-275511A(BE) ¦ JP3527854B2(BE) ¦ JP1989-000718A(BE) ¦ WOWO2011-115214A1(BE) | 2 | JP6241929B2(FE) ¦ US11152160B1 | 16433848 | JP5912663B2 | 1 | 등록 |  | 2213050004877
JP | JP | P | A | 동미립자 제조 방법, 동미립자 분산 용액 및 동 미립자 분산 용액의 보존 방법 | 【요약】 【과제】본 발명은 환원 반응 수용액 중에서 환원제에 의해 구리 이온을 환원해 구리 미립자를 형성한 후에 상기 수용액에서 구리 미립자를 응집 회수하는 구리 미립자 제조 방법을 제공한다. 【해결 수단】환원제(R)와 분산제(D)의 존재 하에 환원 반응 수용액(L1) 중에서 구리 이온을 환원해 구리 미립자(P)를 분산 상태로 석출시킨 후에 환원 반응 후의 수용액(L2) 표준 수소 전극 전위 기준의 산화 환원 전위(25℃의 전위)를―820 mV 이상이며―300 mV이하로 조정해 구리 미립자(P)를 응집 회수하는 것을 특징으로 하는 구리 미립자 제조 방법. 【선택도】없음 | [ABSTRACT] [Technical problem] After this invention returns a copper ion with a reducing agent in reduction reaction solution and forms copper particulates, it provides the manufacturing method of the copper particulates which carry out condensation recovery of the copper particulates from the solution. [Means for Solution]After returning a copper ion in reduction reaction solution (L1) under existence of a reducing agent (R) and a dispersing agent (D) and depositing copper particulates (P) by a dispersion state, an oxidation-reduction potential (potential at 25℃) of a standard hydrogen electrode potential standard of solution (L2) after a reduction reaction -- more than -820mV -- and a manufacturing method of copper particulates adjusting to -300 mV or less, and carrying out condensation recovery of the copper particulates (P). [Chosen drawing] Nothing | 【청구항1】 환원제(R)와 분산제(D)의 존재 하에 환원 반응 수용액(L1) 중에서 구리 이온을 환원해 구리 미립자(P)를 분산 상태로 석출시킨 후에 환원 반응 후의 수용액(L2) 25℃의 표준 수소 전극 전위 기준의 산화 환원 전위를―820 mV 이상이며―300 mV이하로 조정해 구리 미립자(P)를 응집 회수하는 것을 특징으로 하는 구리 미립자 제조 방법. | [Claim1] After returning a copper ion in reduction reaction solution (L1) under existence of a reducing agent (R) and a dispersing agent (D) and depositing copper particulates (P) by a dispersion state, the oxidation-reduction potential of the standard hydrogen electrode potential standard at 25℃ of solution (L2) after a reduction reaction -- more than -820mV -- and the manufacturing method of the copper particulates adjusting to -300 mV or less, and carrying out condensation recovery of the copper particulates (P). | 【청구항1】 환원제(R)와 분산제(D)의 존재 하에 환원 반응 수용액(L1) 중에서 구리 이온을 환원해 구리 미립자(P)를 분산 상태로 석출시킨 후에 환원 반응 후의 수용액(L2) 25℃의 표준 수소 전극 전위 기준의 산화 환원 전위를―820 mV 이상이며―300 mV이하로 조정해 구리 미립자(P)를 응집 회수하는 것을 특징으로 하는 구리 미립자 제조 방법. ¦ 【청구항14】 환원제(R)와 분산제(D)의 존재 하에 환원 반응 수용액(L1) 중에서 구리 이온을 환원해 구리 미립자(P)를 분산 상태로 석출시킨 후에 환원 반응 후의 수용액(L2) 25℃의 표준 수소 전극 전위 기준의 산화 환원 전위를―820 mV 이상이며―300 mV이하로 조정해 응집 회수된 구리 미립자(P)가 분산 용매(S)에 재분산된 구리 미립자 분산 용액(L3)으로서, 구리 미립자(P)의 1차 입자 평균 입자 지름이 1~150 nm에서 상기 구리 미립자(P) 표면에 환원제(R) 및 상기 환원제(R)의 분해 생성물에서 유래하는 환원성 이온과 원자에서 선택되는 1종 또는 2종 이상이 흡착해 존재하고 구리 미립자 분산 용액(L3)의 25℃의 표준 수소 전극 전위 기준의 산화 환원 전위가―820 mV 이상이며―300 mV이하인 것을 특징으로 하는 구리 미립자 분산 용액. ¦ 【청구항18】 환원제(R)와 분산제(D)의 존재 하에 환원 반응 수용액(L1) 중에서 구리 이온을 환원해 구리 미립자(P)를 분산 상태로 석출시킨 후에 환원 반응 후의 수용액(L2) 25℃의 표준 수소 전극 전위 기준의 산화 환원 전위를―820 mV 이상이며―300 mV이하로 조정해 응집 회수된 구리 미립자(P)를 분산 용액 중에 재분산해 얻어진 구리 미립자 분산 용액(L3)의 보존 방법으로서, 상기 구리 미립자(P)의 1차 입자 평균 입자 지름이 1~150 nm에서 또한 구리 미립자(P) 표면에 환원제(R) 및 상기 환원제(R)의 분해 생성물에서 유래하는 환원성 이온과 원자에서 선택되는 1종 또는 2종 이상이 흡착해 존재하고 있는, 구리 미립자 분산 용액(L3)의 25℃의 표준 수소 전극 전위 기준의 산화 환원 전위를―820 mV 이상이며―300 mV이하로 조정하는 것을 특징으로 하는 구리 미립자 분산 용액의 보존 방법. | [Claim1] After returning a copper ion in reduction reaction solution (L1) under existence of a reducing agent (R) and a dispersing agent (D) and depositing copper particulates (P) by a dispersion state, the oxidation-reduction potential of the standard hydrogen electrode potential standard at 25℃ of solution (L2) after a reduction reaction -- more than -820mV -- and the manufacturing method of the copper particulates adjusting to -300 mV or less, and carrying out condensation recovery of the copper particulates (P). ¦ [Claim14] After returning a copper ion in reduction reaction solution (L1) under existence of a reducing agent (R) and a dispersing agent (D) and depositing copper particulates (P) by a dispersion state, The oxidation-reduction potential of the standard hydrogen electrode potential standard at 25℃ of solution (L2) after a reduction reaction by more than -820mV and the copper particulates (P) by which adjusted to -300 mV or less, and condensation recovery was carried out, Are the copper particulate distribution solution (L3) re-distributed by the distributed solvent (S), and the mean particle size of the primary particle of copper particulates (P) at 1~150 nm, One sort chosen as this copper particulate (P) surface from the reducing ion originating in the decomposition output of a reducing agent (R) and the reducing agent (R) and an atom or two sorts or more adsorb and exist, Copper particulate distribution solution characterized by what the oxidation-reduction potential of the standard hydrogen electrode potential standard at 25℃ of copper particulate distribution solution (L3) is more than -820mV, and is been -300 mV or less. ¦ [Claim18] After returning a copper ion in reduction reaction solution (L1) under existence of a reducing agent (R) and a dispersing agent (D) and depositing copper particulates (P) by a dispersion state, the oxidation-reduction potential of the standard hydrogen electrode potential standard at 25℃ of solution (L2) after a reduction reaction -- more than -820mV -- and it being a preserving method of the copper particulate distribution solution (L3) obtained dispersedly re-, and the copper particulates (P) by which adjusted to -300 mV or less, and condensation recovery was carried out in distributed solution, The mean particle size of the primary particle of this copper particulate (P) is 1~150 nm, and on the copper particulate (P) surface A reducing agent (R), And one sort chosen from the reducing ion originating in the decomposition output of the reducing agent (R) and an atom or two sorts or more adsorb and exist, A preserving method of the copper particulate distribution solution being more than -820mV and adjusting the oxidation-reduction potential of the standard hydrogen electrode potential standard at 25℃ of copper particulate distribution solution (L3) to -300 mV or less. | [기술분야] 본 발명은 구리 미립자 분배 용액을 보존하기 위한 방법에 관한 것이며, 전자 장비 제조에 적용될 수 있다. [해결과제] 본 발명은 금속 미립자 분배 용액의 장기 저장 동안 금속 미립자 표면의 산화 문제를 해결하고자 한다. [해결수단] 본 발명은 환원 반응 용액에서 환원제로 구리 이온을 복귀시키고 구리 미립자를 형성하는 것을 포함한다. [특징] 여기서 주요 특징은 구리 미립자 표면 상의 산화를 제어하기 위해 산화-환원 전위를 조정하는 것이다. [효과] 따라서, 본 발명은 장기 저장 동안 금속 미립자 분포 용액에서 내산화성을 개선한다. | 2013-015212 | 2013-01-30 | 2013-177677 | 2013-09-09 |  |  | FURUKAWA ELECTRIC CO LTD | 山中 信光 ¦ 原田 琢也 ¦ 齋藤 直之 ¦ 三好 一富 ¦ 大久保 典雄 | 2012-016415 | JP | 2012-01-30 | 3 | JP5234252B2(BE) ¦ JP2003-247086A(BE) ¦ JP1992-131310A(BE) | 5 | CN109940169B ¦ CN114178523B ¦ CN104057100B ¦ JP7441575B1(FE) ¦ JP6611770B2(FE) | 16431171 | JP2012-016415 ¦ JP6097578B2 | 2 | 소멸(연차료 불납에 의한 말소) |  | 2213049001377
JP | JP | P | A | 동분 페이스트 및 그 제조 방법 | 【요약】 【과제】칩 적층 세라믹 콘덴서용 전극 제조에 적합하게 사용 가능한 소결 지연성이 우수한 표면 처리된 구리 분말 페이스트 및 그 제조 방법을 제공하는 것. 【해결 수단】 Si의 부착량이 구리 분말 1 g에 대해서 500~16000μg, 구리 분말에 대한 N의 중량%가 0.05% 이상인 표면 처리된 구리 분말과 바인더가 용제에 분산되어서 포함되는, 구리 분말 페이스트. 【선택도】없음 | [ABSTRACT] [Technical problem] Provide a copper powder paste which was suitably for manufacture of the electrode for chip lamination ceramic condensers excellent in usable sintering retardancy and by which the surface treatment was carried out, and a manufacturing method for the same. [Means for Solution] The copper powder paste whose weight % of N as opposed to / to 1 g of copper powder / 500~16000 μ g and copper powder in the amount of adhesion of Si is 0.05% or more and which the copper powder by which the surface treatment was carried out, and a binder are distributed by the solvent, and is included. [Chosen drawing] Nothing | 【청구항1】 Si의 부착량이 구리 분말 1 g에 대해서 500~16000μg, 구리 분말에 대한 N의 중량%가 0.05% 이상인 표면 처리된 구리 분말이 용제에 분산되어서 포함되는, 구리 분말 페이스트. | [Claim1] The copper powder paste whose weight % of N as opposed to / to 1 g of copper powder / 500~16000 μ g and copper powder in the amount of adhesion of Si is 0.05% or more and which the copper powder by which the surface treatment was carried out is distributed by the solvent, and is included. | 【청구항1】 Si의 부착량이 구리 분말 1 g에 대해서 500~16000μg, 구리 분말에 대한 N의 중량%가 0.05% 이상인 표면 처리된 구리 분말이 용제에 분산되어서 포함되는, 구리 분말 페이스트. ¦ 【청구항8】 Si의 부착량이 구리 분말 1 g에 대해서 500~16000μg, 구리 분말에 대한 N의 중량%가 0.05% 이상인 표면 처리된 구리 분말을 용제에 분산해 페이스트를 조제하는 공정를 포함한, 구리 분말 페이스트 제조 방법. | [Claim1] The copper powder paste whose weight % of N as opposed to / to 1 g of copper powder / 500~16000 μ g and copper powder in the amount of adhesion of Si is 0.05% or more and which the copper powder by which the surface treatment was carried out is distributed by the solvent, and is included. ¦ [Claim8] A manufacturing method of the copper powder paste in which the amount of adhesion of Si includes the process whose weight % of 500~16000 μ g and N to copper powder is 0.05% or more of distributing to a solvent the copper powder by which the surface treatment was carried out, and preparing a paste, to 1 g of copper powder. | [기술분야] 본 발명은 칩 라미네이션 세라믹 콘덴서용 전극의 제조에 적합한 구리 분말 페이스트 및 그 제조 방법에 관한 것이다. [해결과제] 본 발명은 낮은 융점을 갖는 구리 분말의 사용으로 인한 칩 라미네이션 세라믹 응축기 내의 전극 층의 낮은 소결 시작 온도 및 박리 문제를 해결하고자 한다. [해결수단] 본 발명은 특정 특성을 가진 구리 분말 페이스트와 상기 페이스트를 위한 제조 방법을 포함한다. [특징] 여기서 주요 특징은 구리 분말 표면을 처리하기 위해 특정 아미노 용액을 사용하여 소결 지연 및 분산성을 개선시키는 것이다. [효과] 따라서, 본 발명은 구리 분말 페이스트의 소결 지연 및 분산성을 개선하여, 제조 효율을 향상시키고 전극 박리를 감소시킨다. | 2012-035632 | 2012-02-21 | 2013-171745 | 2013-09-02 |  |  | JX NIPPON MINING & METALS CORP | 古澤 秀樹 |  |  |  | 0 |  | 12 | CN111836691B ¦ JP6722837B1(FE) ¦ JP6722838B1(FE) ¦ JP6279691B2(FE) ¦ JP6121001B2(FE) ¦ JP6539085B2(FE) ¦ JP6324253B2(FE) ¦ KR10-2330100B1(FE) ¦ KR10-2328897B1(FE) ¦ KR10-2016-0113012A ¦ US11498122B2 ¦ US11872647B2 | 16426813 | JP2013-171745A | 1 | 취하 |  | 2213047002601
JP | JP | P | A1 | 산소 공급원 함유 복합 나노 금속 페이스트 및 접합 방법 | 【요약】 본 발명은 소성에 의한 접합이나 불활성 가스 중의 소성 등에 있어서 복합 나노 금속 입자의 유기 피복층을보다 고효율로 열분해해 제거하고 복합 나노 금속 페이스트의 접합 강도나 전기 전도도를 향상시키는 것을 목적으로 한다. 본 발명은 서브미크론 이하의 은 핵의 주위에 유기 피복층을 형성한 복합 나노 금속 입자와 상기 유기 피복층이 열분해하는 열분해 온도역으로 상기 열분해에 기여하는 산소를 공급하는 산소 공급원을 적어도 포함하고 상기 산소 공급원이 산소 함유 금속 화합물로 구성되며, 상기 산소 공급원에 포함되는 산소 성분의 질량이 상기 복합 나노 금속 입자 100 mass%에 대해서 0.01 mass%~2 mass%의 범위에 있는 산소 공급원 함유 복합 나노 금속 페이스트 및 이것을 이용한 접합 방법이다. | [ABSTRACT] In junction by calcination, the calcination in inactive gas, etc., this invention carries out thermal decomposition of the organic enveloping layer of compound nano metal particles more efficient, and removes it, and an object of this invention is to raise the junction intensity and electrical conductivity of a compound nano metal paste. The compound nano metal particles by which this invention formed the organic enveloping layer in the circumference of the silver nucleus below a submicron, The source of oxygen supply which supplies the oxygen which contributes to the above-mentioned thermal decomposition in the pyrolysis temperature region in which the above-mentioned organic enveloping layer carries out thermal decomposition is included at least, It is a joining method using the source content of oxygen supply compound nano metal paste and this which have the mass of the oxygen ingredient contained in the above-mentioned source of oxygen supply by the above-mentioned source of oxygen supply consisting of oxygen content metallic compounds in 0.01mass%~2mass% of the range to the above-mentioned compound nano metal particle 100mass%. | 【청구항1】 서브미크론 이하의 은 핵의 주위에 유기 피복층을 형성한 복합 나노 금속 입자와 상기 유기 피복층이 열분해하는 열분해 온도역으로 상기 열분해에 기여하는 산소를 공급하는 산소 공급원을 적어도 포함하고 상기 산소 공급원이 산소 함유 금속 화합물로 구성되며, 상기 산소 공급원에 포함되는 산소 성분의 질량이 상기 복합 나노 금속 입자 100 mass%에 대해서 0.01 mass%~2 mass%의 범위에 있는 것을 특징으로 하는 산소 공급원 함유 복합 나노 금속 페이스트. | [Claim1] The compound nano metal particles which formed the organic enveloping layer in the circumference of the silver nucleus below a submicron, The source of oxygen supply which supplies the oxygen which contributes to the above-mentioned thermal decomposition in the pyrolysis temperature region in which the above-mentioned organic enveloping layer carries out thermal decomposition is included at least, A source content of oxygen supply compound nano metal paste, wherein the mass of the oxygen ingredient in which the above-mentioned source of oxygen supply is included in the above-mentioned source of oxygen supply by consisting of oxygen content metallic compounds is in 0.01mass%~2mass% of the range to the above-mentioned compound nano metal particle 100mass%. | 【청구항1】 서브미크론 이하의 은 핵의 주위에 유기 피복층을 형성한 복합 나노 금속 입자와 상기 유기 피복층이 열분해하는 열분해 온도역으로 상기 열분해에 기여하는 산소를 공급하는 산소 공급원을 적어도 포함하고 상기 산소 공급원이 산소 함유 금속 화합물로 구성되며, 상기 산소 공급원에 포함되는 산소 성분의 질량이 상기 복합 나노 금속 입자 100 mass%에 대해서 0.01 mass%~2 mass%의 범위에 있는 것을 특징으로 하는 산소 공급원 함유 복합 나노 금속 페이스트. ¦ 【청구항2】 서브미크론 이하의 은 핵의 주위에 유기 피복층을 형성한 복합 나노 금속 입자와 구리 입자로 구성되는 금속 필러와 상기 유기 피복층이 열분해하는 열분해 온도역으로 상기 열분해에 기여하는 산소를 공급하는 산소 공급원을 적어도 포함하고 상기 산소 공급원이 상기 구리 입자의 표면에 형성된 표면 산화층으로 구성되며, 상기 산소 공급원에 포함되는 산소 성분의 질량이 상기 복합 나노 금속 입자 100 mass%에 대해서 0.02 mass%~2 mass%의 범위에 있는 것을 특징으로 하는 산소 공급원 함유 복합 나노 금속 페이스트. | [Claim1] The compound nano metal particles which formed the organic enveloping layer in the circumference of the silver nucleus below a submicron, The source of oxygen supply which supplies the oxygen which contributes to the above-mentioned thermal decomposition in the pyrolysis temperature region in which the above-mentioned organic enveloping layer carries out thermal decomposition is included at least, A source content of oxygen supply compound nano metal paste, wherein the mass of the oxygen ingredient in which the above-mentioned source of oxygen supply is included in the above-mentioned source of oxygen supply by consisting of oxygen content metallic compounds is in 0.01mass%~2mass% of the range to the above-mentioned compound nano metal particle 100mass%. ¦ [Claim2] The compound nano metal particles which formed the organic enveloping layer in the circumference of the silver nucleus below a submicron, The metal filler which consists of a copper grain child, and the source of oxygen supply which supplies the oxygen which contributes to the above-mentioned thermal decomposition in the pyrolysis temperature region in which the above-mentioned organic enveloping layer carries out thermal decomposition are included at least, A source content of oxygen supply compound nano metal paste, wherein the mass of the oxygen ingredient which the above-mentioned source of oxygen supply becomes from the surface layer of oxides formed in the above-mentioned copper grain child'ss surface and in which it is included in the above-mentioned source of oxygen supply is in 0.02mass%~2mass% of the range to the above-mentioned compound nano metal particle 100mass%. | [기술분야] 본 발명은 나노 금속 입자를 포함하는 나노 금속 페이스트에 관한 것으로, 금속 패턴, 접합 등 다양한 제품에 적용될 수 있다. [해결과제] 본 발명은 화합물 나노 금속 페이스트에서 유기 포위 층의 열 분해의 비효율을 해결하여 접합 강도 및 전기 전도도를 감소시킨다. [해결수단] 본 발명은 열분해를 용이하게 하기 위해 유기 포위층 및 산소 공급원을 갖는 화합물 나노 금속 입자를 포함한다. [특징] 여기서 주요 특징은 유기 외피 층의 열분해를 위한 산소를 공급하기 위한 산소 함량 금속 화합물의 포함이다. [효과] 따라서, 본 발명은 화합물 나노 금속 페이스트에서 유기 포위 층의 열분해 효율을 향상시켜, 향상된 접합 강도 및 전기 전도성을 유도한다. | 2013-530265 | 2013-02-20 | WO2013-125604 | 2013-08-29 | 5410643 |  | APPLIED NANOPARTICLE LABORATORY CORP ¦ NIHON SUPERIOR CO LTD | 小松 晃雄 | 2012-034349 | JP | 2012-02-20 | 3 | JP5151150B2(BE) ¦ JP2007-204778A(BE) ¦ JP4973830B2(BE) | 0 |  | 4873113 | CN104137192B ¦ EP2819127B1 ¦ JP2012-034349 ¦ JP5410643B1 ¦ US9956610B2 ¦ WOWO2013-125604A1 | 6 | 등록 |  | 2515048000265
KR | KR | P | A | 금속 분말의 형성 방법 및 이를 이용한 도전성 페이스트의 제조 방법 | 코어셀 구조를 갖는 금속 분말의 형성 방법에 있어서, 비귀금속 전구체를 용매에 해리시킨 후, 용매에 제1 탄소 전구체를 공급하여 비귀금속 및 탄소들이 용해된 분무 용액을 형성한다. 이어서, 상기 분무 용액을 분무 열분해 공정을 통하여 합성하여, 탄소 및 비귀금속으로 이루어진 탄소/금속 복합체를 형성한다. | PURPOSE: A method of forming a metal powder and a method of manufacturing a conductive paste using thereof are provided to prevent an oxidation about a metal powder, and to replace a precious metal with a non-precious metal. CONSTITUTION: A method of forming a metal powder comprises the following steps: a non-precious metal precursor is dissociated in a solvent; a spray solvent in which non-precious metals and carbons are dissolved is formed by supplying a first carbon precursor to the solvent; a carbon/metal complex comprising of carbons and non-precious metals is formed by synthesizing the spray solvent through a spray pyrolysis process; and the non-precious metal precursor comprises a copper nitrate or a nickel nitrate. | 비귀금속 전구체를 용매에 해리시키는 단계; 상기 용매에 제1 탄소 전구체를 공급하여 비귀금속 및 탄소들이 용해된 분무 용액을 형성하는 단계; 및 상기 분무 용액을 분무 열분해 공정을 통하여 합성하여, 탄소 및 비귀금속으로 이루어진 탄소/금속 복합체를 형성하는 단계를 포함하는 코어셀 구조를 갖는 금속 분말의 형성 방법. | The formation method of the metal powder having the core cell structure including supplying the first carbon precursor in the step of dissociating in the solvent the non-preciousmetals precursor: solvent so as to form the carbon / metal complex composed of the step forming the spray solvent, and carbon and non-preciousmetals the spray solvent is synthesized through the spray pyrolysis process. As to the step, the non-preciousmetals and carbons are dissolved. | 1. 비귀금속 전구체를 용매에 해리시키는 단계; 상기 용매에 제1 탄소 전구체를 공급하여 비귀금속 및 탄소들이 용해된 분무 용액을 형성하는 단계; 및 상기 분무 용액을 분무 열분해 공정을 통하여 합성하여, 탄소 및 비귀금속으로 이루어진 탄소/금속 복합체를 형성하는 단계를 포함하는 코어셀 구조를 갖는 금속 분말의 형성 방법. ¦ 9. 비귀금속 전구체를 제1 용매에 해리시키는 단계; 상기 제1 용매에 제1 탄소 전구체를 공급하여 비귀금속 및 탄소들이 용해된 분무 용액을 형성하는 단계; 상기 분무 용액을 분무 열분해 공정을 통하여 합성하여, 탄소 및 비귀금속으로 이루어진 탄소/금속 복합체로 이루어진 코어셀 구조를 갖는 금속 분말을 형성하는 단계; 및 상기 금속 분말을 바인더 및 제2 용매와 혼합하는 단계를 포함하는 금속 페이스트 제조 방법. | 1. The formation method of the metal powder having the core cell structure including supplying the first carbon precursor in the step of dissociating in the solvent the non-preciousmetals precursor: solvent so as to form the carbon / metal complex composed of the step forming the spray solvent, and carbon and non-preciousmetals the spray solvent is synthesized through the spray pyrolysis process. As to the step, the non-preciousmetals and carbons are dissolved. ¦ 9. The metal paste manufacturing method including supplying the first carbon precursor in the step of dissociating in the first solvent the non-preciousmetals precursor: first solvent so as to mix with the binder and the second solvent the step of forming the metal powder having the core cell structure composed of the carbon / metal complex composed of the step forming, and carbon and non-preciousmetals the spray solvent is synthesized through the spray pyrolysis process: and metal powder the spray solvent in which the non-preciousmetals and carbons are dissolved. | [기술분야] 본 발명은 비귀금속 입자를 이용하여 전도성 페이스트를 제조하는 방법에 관한 것으로, 반도체 소자, 디스플레이 소자, 태양 전지 소자 등의 다양한 전자 부품에 적용될 수 있다. [해결과제] 본 발명은 전도성 페이스트 제조에 사용되는 은과 같은 귀금속의 증가하는 비용을 해결하고 탄소/금속 복합체를 형성함으로써 금속 분말의 산화를 방지하고자 한다. [해결수단] 본 발명은 비 귀금속 입자를 사용하여 전도성 페이스트를 제조하는 방법 및 상기 금속 분말의 형성 방법을 포함한다. [특징] 여기서 주요 특징은 비 귀금속 입자를 사용하여 탄소/금속 복합체를 형성하고 상기 복합체를 사용하여 전도성 페이스트를 제조하는 방법이다. [효과] 따라서, 본 발명은 비 귀금속 입자를 사용함으로써 전도성 페이스트의 제조 비용을 개선시키고 탄소/금속 복합체를 형성함으로써 상기 페이스트의 전도성을 향상시킨다. | 10-2012-0017391 | 2012-02-21 | 10-2013-0095952 | 2013-08-29 |  |  | (주)이그잭스 | 이현미 ¦ 허순영 ¦ 정경열 ¦ 조윤경 ¦ 장봉용 |  |  |  | 5 | JP3766350B2 ¦ JP3766351B2(BE) ¦ JP1999-029801A(BE) ¦ KR10-0774263B1 ¦ KR10-0428750B1(BE) | 1 | KR10-2018-0117256A | 23927643 | KR10-1333342B1 | 1 | 소멸(등록료불납) |  | 3513351000875
CN | CN | P | A | Method for preparing superfine copper powder through multiple complexing | The invention provides a method for preparing superfine copper powder through multiple complexing and belongs to the scientific field of electronic materials, functional materials and powder materials. The method includes that a copper salt solution is prepared with copper sulfate serving as the solute and ionized water serving as the solvent; multiple complexing agents are prepared, and the copper salt solution and the multiple complexing agents are evenly mixed to prepare a multiple copper complexing ionic solution; reducing agents are filled into the multiple copper complexing ionic solution, liquid-solid separation is performed through stirring, and copper powder is washed through ionized water until the water is neutral and colorless; and the superfine copper powder is obtained after drying. The surface appearance of the obtained superfine copper powder is spherical or similar spherical, and the apparent density is 3.0g/cm<3>. The superfine copper powder is used for preparing copper conductor slurry and has characteristics of low resistance, good weldability, strong adhesion and the like, so that copper slurry cost is reduced. The method is simple in technical process, convenient to operate and small in device investment. | 본 발명은 다원 착화 합법적으로 초미세 구리 분말을 제조하는 방법을 제공하고, 전자 재료, 기능 재료 및 분체 재료 과학 영역에 속한다. 황산구리를 용질로 사용하고 이온수를 용매로 사용하여 구리염 용액을 준비합니다; 은 복합 착화제를 준비하고 구리염 용액과 복합 착화제를 균일하게 혼합하여 복합 구리 착이온 용액을 준비합니다; 에 환원제를 첨가하고 교반하여 액체-고체 분리를 수행한 다음, 구리 분말을 물로 중성 무색이 될 때까지 이온수로 세척합니다; 를 건조하여 초미세 구리 분말을 얻습니다. 얻어진 초미세 구리 분말의 표면 형태는 구형 또는 구형 형태이며 느슨한 밀도는 3.0g/cm3보다 큽니다. 낮은 저항값, 우수한 용접성 및 강한 접착력과 같은 특성을 가진 구리 도체 페이스트의 제조에 사용됩니다. 본 발명은 공정 과정이 간단하고, 조작이 편리하며, 설비 투자가 적다. 낮은 저항값, 우수한 용접성 및 강한 접착력과 같은 특성을 가지며 구리 페이스트 비용을 절감하는 구리 도체 페이스트의 제조에 사용됩니다. | 1. a polynary complexometry prepares the method for superfine cupper powder, it is characterized in that through following each step: (1) be that solute, ionized water are solvent with copper sulphate, the mass concentration of preparation copper sulphate is the copper salt solution of 0.5~30g/L; (2) two or more complexing agent is mixed, adding concentration in the solution again is the NaOH of 0.1~3g/L, makes the pH of polynary complex ion solution remain on 7~13; (3) with step (1) gained copper salt solution and the polynary complexing agent of step (2) gained by volume for 1:0.5 mixes, be mixed with polynary copper complex ion solution; (4) with the polynary copper complex ion of step (3) gained solution, stirred 1~30 minute down at 30~80 ℃; Add 1/3 reducing agent of step (1) gained copper salt solution volume again, stirred then 5~60 minutes; (5) reactant liquor with step (4) carries out liquid-solid separation, obtains copper powder; Be neutral colourless with deionised water copper powder to water again; (6) copper powder with step (5) places 30~60 ℃ to dry 2~6 hours down, namely obtains superfine cupper powder. | 1. 다음 각 단계를 거치는 것을 특징으로 하는 다원 복합 합법적으로 초미세 구리 분말을 제조하는 방법: (1) 황산구리를 용질로 하고 이온수를 용매로 하여 황산구리의 질량 농도가 0.5~30g/L인 구리염 용액을 조제한다; (2) 둘 이상의 착화제를 골고루 섞은 후 농도 0.1~3g/L의 NaOH를 용액에 첨가하여 다원 착이온 용액의 pH를 7~13으로 유지한다; (3) 단계 (1)에서 얻은 구리염 용액과 단계 (2)에서 얻은 다원 착화제를 부피비 1:0.5로 한다 균일하게 혼합하여 다중 구리 착이온 용액을 제조합니다; (4) 단계 (3)에서 얻은 다중 구리 착이온 용액을 30~80°C에서 1~30분 동안 교반한다; 다음 단계 (1)에서 얻은 구리염 용액 부피의 1/3의 환원제를 첨가하고 5~60분 동안 교반한다; (5) 단계 (4)의 반응액을 액고 분리하여 구리 분말을 얻는다; 은 중성 무색일 때까지 이온수로 구리 분말을 세척합니다; (6) 단계 (5)의 구리 분말을 30~60°C에서 2~6시간 건조하여 초미세 구리 분말을 얻는다. | 1. a polynary complexometry prepares the method for superfine cupper powder, it is characterized in that through following each step: (1) be that solute, ionized water are solvent with copper sulphate, the mass concentration of preparation copper sulphate is the copper salt solution of 0.5~30g/L; (2) two or more complexing agent is mixed, adding concentration in the solution again is the NaOH of 0.1~3g/L, makes the pH of polynary complex ion solution remain on 7~13; (3) with step (1) gained copper salt solution and the polynary complexing agent of step (2) gained by volume for 1:0.5 mixes, be mixed with polynary copper complex ion solution; (4) with the polynary copper complex ion of step (3) gained solution, stirred 1~30 minute down at 30~80 ℃; Add 1/3 reducing agent of step (1) gained copper salt solution volume again, stirred then 5~60 minutes; (5) reactant liquor with step (4) carries out liquid-solid separation, obtains copper powder; Be neutral colourless with deionised water copper powder to water again; (6) copper powder with step (5) places 30~60 ℃ to dry 2~6 hours down, namely obtains superfine cupper powder. | 1. 다음 각 단계를 거치는 것을 특징으로 하는 다원 복합 합법적으로 초미세 구리 분말을 제조하는 방법: (1) 황산구리를 용질로 하고 이온수를 용매로 하여 황산구리의 질량 농도가 0.5~30g/L인 구리염 용액을 조제한다; (2) 둘 이상의 착화제를 골고루 섞은 후 농도 0.1~3g/L의 NaOH를 용액에 첨가하여 다원 착이온 용액의 pH를 7~13으로 유지한다; (3) 단계 (1)에서 얻은 구리염 용액과 단계 (2)에서 얻은 다원 착화제를 부피비 1:0.5로 한다 균일하게 혼합하여 다중 구리 착이온 용액을 제조합니다; (4) 단계 (3)에서 얻은 다중 구리 착이온 용액을 30~80°C에서 1~30분 동안 교반한다; 다음 단계 (1)에서 얻은 구리염 용액 부피의 1/3의 환원제를 첨가하고 5~60분 동안 교반한다; (5) 단계 (4)의 반응액을 액고 분리하여 구리 분말을 얻는다; 은 중성 무색일 때까지 이온수로 구리 분말을 세척합니다; (6) 단계 (5)의 구리 분말을 30~60°C에서 2~6시간 건조하여 초미세 구리 분말을 얻는다. | [기술분야] 본 발명은 다원계 복합 측정법을 사용하여 초미세 구리 분말을 제조하기 위한 방법에 관한 것이며, 구리 전도체 슬러리의 제조에 적용될 수 있다. [해결과제] 본 발명은 고밀도 구리 분말을 제조하기 위한 방법을 제공함으로써 구리 도체 슬러리의 적용에서 고저항, 불량한 납땜성, 및 낮은 접착성의 문제를 해결하고자 한다. [해결수단] 본 발명은 다음 단계들을 포함한다: 구리염 용액의 제조, 다원계 착화제의 제조, 다원계 구리 착이온 용액의 제조, 다원계 구리 착이온 용액의 환원, 액체-고체 분리, 및 구리 분말의 건조. [특징] 여기서 주요 특징은 3.0g/cm3보다 큰 구형 또는 거의 구형의 형상 및 겉보기 밀도를 갖는 고밀도 구리 분말을 제조하기 위한 다원계 복합 측정법의 사용이다. [효과] 본 발명은 고밀도 구리 분말을 제조하기 위한 방법을 제공함으로써 구리 도체 슬러리의 저항, 납땜성 및 접착성을 개선한다. | 2013-10120865 | 2013-04-09 | 103231071 | 2013-08-07 |  |  | Kunming University of Science and Technology | Zhu Xiaoyun ¦ Cao Mei ¦ Long Jinming |  |  |  | 0 |  | 3 | CN119846204B ¦ CN105798320B ¦ US10471513B2 | 32507412 | CN103231071A | 1 | 취하 |  | 6513532006618
JP | JP | P | A | 플레이크형 도전 필러 | 【요약】 【과제】본 발명의 목적은 생산이 용이하고 저렴함과 동시에, 높은 도전성을 가지는 플레이크형 도전 필러를 제공하는 데 있다. 【해결 수단】본 발명의 플레이크형 도전 필러는 플레이크형 기재와 상기 플레이크형 기재의 표면 전체를 피복하는 은 피막을 포함하는 것으로서, 상기 플레이크형 기재는 구리를 포함하고 상기 플레이크형 도전 필러는 분말 X선 회절 측정에 있어서 은 (111) 면 유래의 피크 강도 a와 은 (220) 면 유래의 피크 강도 b의 비a/b가 2 이하가 되는 것을 특징으로 한다. 【선택도】없음 | [ABSTRACT] [Technical problem] There is in providing the flakes-like electric conduction filler which has high conductivity while the object of this invention has easy and cheap production. [Means for Solution]A flakes-like electric conduction filler of this invention contains a silver tunic which covers the whole surface of a flakes-like substrate and the flakes-like substrate, and the flakes-like substrate, setting the flakes-like electric conduction filler to powder X diffraction measurement including copper -- a ratio of peak intensity a of silver (111) field origin, and peak intensity b of silver (220) field origin -- two or less are a/b [Chosen drawing] Nothing | 【청구항1】 플레이크형 기재와 상기 플레이크형 기재의 표면 전체를 피복하는 은 피막을 포함한 플레이크형 도전 필러로서, 상기 플레이크형 기재는 구리를 포함하고 상기 플레이크형 도전 필러는 X선 회절 측정에 있어서 은 (111) 면 유래의 피크 강도 a와 은 (220) 면 유래의 피크 강도 b의 비a/b가 2 이하가 되는 플레이크형 도전 필러. | [Claim1] Are the silver tunic which covers the whole surface of a flakes-like substrate and the flakes-like substrate an included flakes-like electric conduction filler, and the above-mentioned flakes-like substrate, setting the above-mentioned flakes-like electric conduction filler to X diffraction measurement including copper -- the ratio of peak intensity a of silver (111) field origin, and peak intensity b of silver (220) field origin -- the flakes-like electric conduction filler from which a/b becomes two or less. | 【청구항1】 플레이크형 기재와 상기 플레이크형 기재의 표면 전체를 피복하는 은 피막을 포함한 플레이크형 도전 필러로서, 상기 플레이크형 기재는 구리를 포함하고 상기 플레이크형 도전 필러는 X선 회절 측정에 있어서 은 (111) 면 유래의 피크 강도 a와 은 (220) 면 유래의 피크 강도 b의 비a/b가 2 이하가 되는 플레이크형 도전 필러. ¦ 【청구항6】 구리를 포함한 분말의 표면에 은 피막을 형성한 은 피복 분말을 준비하는 제1 공정과 마쇄 미디어를 가지는 마쇄 장치를 사용하여, 유기 용매 중에서 상기 은 피복 분말을 플레이크화하는 제2 공정을 포함하고 상기 제 2 공정에서 이용하는 상기 마쇄 미디어는 0.2 mm 이상 40 mm이하의 범위인 직경을 가지는 구형 미디어인 플레이크형 도전 필러 제조 방법. | [Claim1] Are the silver tunic which covers the whole surface of a flakes-like substrate and the flakes-like substrate an included flakes-like electric conduction filler, and the above-mentioned flakes-like substrate, setting the above-mentioned flakes-like electric conduction filler to X diffraction measurement including copper -- the ratio of peak intensity a of silver (111) field origin, and peak intensity b of silver (220) field origin -- the flakes-like electric conduction filler from which a/b becomes two or less. ¦ [Claim6] The 1st process for which the silver covering powder in which the silver tunic was formed on the surface of the powder containing copper is prepared, Using the grinding device which has grinding media, the above-mentioned grinding media which use the above-mentioned silver covering powder in the 2nd above-mentioned process including the 2nd flakes-ized process in an organic solvent, A manufacturing method of the flakes-like electric conduction filler which is the spherical media which have a diameter which is the range of 0.2 mm or more and 40 mm or less. | [기술분야] 본 발명은 박편-유사 전기 전도 충전제에 관한 것이고 전도성 페이스트 구성성분 및 전도성을 갖는 물품에 적용될 수 있다. [해결과제] 본 발명은 전도성이 높고 생산이 용이한 전기 전도 필러와 같은 박편을 제공함으로써 비용 오버런(cost overrun)및 마이그레이션(migration)특성과 같은 종래의 은 필러의 기술적 문제를 해결하고자 한다. [해결수단] 본 발명은 구리 및 상기 기판의 전체 표면을 커버하는 은 튜닉을 포함하는 박편 유사 기판을 포함한다. [특징] 여기서의 주요 특징은 X 회절 측정에서 은(111)필드 원점의 피크 강도 a와 은(220)필드 원점의 피크 강도 b의 비가 2 이하이어야 한다는 것이다. [효과] 따라서, 본 발명은 전기 전도 필러와 같은 박편의 전도성 및 내산화성을 개선한다. | 2012-010091 | 2012-01-20 | 2013-149527 | 2013-08-01 |  |  | TOYO ALUMINIUM KK | 小池 和徳 ¦ 高山 未来 ¦ 南山 偉明 ¦ 南 和哉 |  |  |  | 8 | JP5394084B2(BE) ¦ JP4273399B2(BE) ¦ JP4235887B2(BE) ¦ JP4235888B2(BE) ¦ JP4235885B2(BE) ¦ JP2004-084055A(BE) ¦ JP4389148B2(BE) ¦ WOWO2003-022934A1(BE) | 8 | JP7796653B2 ¦ JP6798646B2(FE) ¦ JP2017-206728A(FE) ¦ JP6494047B2(FE) ¦ JP6466758B2(FE) ¦ JP6405867B2(FE) ¦ US12171062B2 ¦ US10130995B2 | 92161776 | CN104054138B ¦ EP2806429B1 ¦ JP5563607B2 ¦ KR10-1492784B1 ¦ TWI530967B ¦ US2014-0339479A1 ¦ WOWO2013-108701A1 | 7 | 등록 |  | 2213041003337
JP | JP | P | A | 수지형 금속가루, 수지형 금속가루를 포함한 도전 페이스트, 전자파 실드재, 방열재 및 수지형 금속가루의 제조 방법 | 【요약】 【과제】전해법 유래가 아닌 수지상 금속 분말, 도전 페이스트, 전자파 실드재, 방열재 및 전해법에 관계없이 수지상 금속 분말을 형성할 수 있는 수지상 금속 분말 제조 방법을 제공한다. 【해결 수단】수지상 금속 분말 제조 방법으로는 아스코르브산 이온 및 저급 알코올을 포함한 수용액과 금속 이온을 포함한 수용액을 혼합한다. 이것에 의해 주가지와 주가지에서 성장하는 곁가지를 가지는 수지상 금속 분말을 얻을 수 있다. 【선택도】도 2 | [ABSTRACT] [Technical problem] The manufacturing method of the tree-like metal powder which is not of the electrolyzing method origin, conductive paste, an electromagnetic shielding material, heat dissipation material, and the tree-like metal powder that can form tree-like metal powder without being based on the electrolyzing method is provided. [Means for Solution]In a manufacturing method of tree-like metal powder, solution containing an ascorbate ion and lower alcohol and solution containing a metal ion are mixed. The tree-like metal powder which has by this Nushieda and a side shoot extended from Nushieda can be obtained. [Chosen drawing] Drawing 2 | 【청구항1】 아스코르브산 이온 및 저급 알코올을 포함한 수용액과 금속 이온을 포함한 수용액을 혼합하는 것을 특징으로 하는 수지상 금속 분말 제조 방법. | [Claim1] A manufacturing method of the tree-like metal powder mixing solution containing an ascorbate ion and lower alcohol and solution containing a metal ion. | 【청구항1】 아스코르브산 이온 및 저급 알코올을 포함한 수용액과 금속 이온을 포함한 수용액을 혼합하는 것을 특징으로 하는 수지상 금속 분말 제조 방법. ¦ 【청구항2】 아스코르브산 이온을 포함한 수용액과 금속 이온 및 저급 알코올을 포함한 수용액을 혼합하는 것을 특징으로 하는 수지상 금속 분말 제조 방법. ¦ 【청구항8】 액상 환원법에 의해 형성되는 수지상 금속 분말로서, 주가지와 이 주가지에서 성장하는 곁가지를 가지며, 상기 주가지의 평균 외경이 0.1~1.2μm인 것을 특징으로 하는 수지상 금속가루. ¦ 【청구항9】 액상 환원법에 의해 형성되는 수지상 금속 분말로서, 주가지와 이 주가지에서 성장하는 곁가지를 가지며, 상기 주가지의 평균 외경이 0.3μm이하인 것을 특징으로 하는 수지상 금속가루. ¦ 【청구항10】 액상 환원법에 의해 형성되는 수지상 금속 분말로서, 주가지와 이 주가지에서 성장하는 곁가지와 상기 곁가지에서 성장하는 2차측 가지를 가지며, 상기 주가지의 평균 외경이 0.3μm이하인 것을 특징으로 하는 수지상 금속가루. | [Claim1] A manufacturing method of the tree-like metal powder mixing solution containing an ascorbate ion and lower alcohol and solution containing a metal ion. ¦ [Claim2] A manufacturing method of the tree-like metal powder mixing solution containing an ascorbate ion and solution containing a metal ion and lower alcohol. ¦ [Claim8] Tree-like metal powder which is the tree-like metal powder formed by liquid phase reductionism, has Nushieda and a side shoot extended from this Nushieda, and is characterized by above-mentioned Nushieda'ss mean outside diameter being 0.1~1.2μ m. ¦ [Claim9] Tree-like metal powder which is the tree-like metal powder formed by liquid phase reductionism, has Nushieda and a side shoot extended from this Nushieda, and is characterized by above-mentioned Nushieda'ss mean outside diameter being below 0.3μ m. ¦ [Claim10] Tree-like metal powder which is the tree-like metal powder formed by liquid phase reductionism, has Nushieda, a side shoot extended from this Nushieda, and a secondary branch extended from the above-mentioned side shoot, and is characterized by above-mentioned Nushieda'ss mean outside diameter being below 0.3μ m. | [기술분야] 본 발명은 트리형 금속 분말의 제조 방법 및 전도성 페이스트, 전자기 차폐 재료, 및 방열 재료에서의 이의 적용에 관한 것이다. [해결과제] 본 발명은 전자기 차폐 재료, 가요성 기판, 및 방열 재료에서 굴곡성 또는 변형에 수반하는 작은 전기 전도 감소율을 갖는 전기 전도 층에 대한 필요성을 해결하고자 한다. [해결수단] 본 발명은 트리형 금속 분말, 전도성 페이스트, 전자기 차폐 재료, 방열 재료, 및 트리형 금속 분말의 제조 방법을 포함한다. [특징] 여기서 주된 특징은 전도성이 높고 열전도 특성이 있는 나무 같은 금속 분말이며, 이는 전도성 페이스트, 전자기 차폐 재료, 방열 재료에 사용될 수 있다. [효과] 따라서, 본 발명은 전기 전도 층, 전기 전도 패턴, 및 열 방출 재료의 전도성 및 열 방출 특성을 개선하며, 특히 굴곡성 또는 변형의 존재하에서 특히 향상된다. | 2012-005345 | 2012-01-13 | 2013-144829 | 2013-07-25 |  |  | SUMITOMO ELECTRIC IND LTD | 岡田 一誠 |  |  |  | 0 |  | 12 | CN114433867B ¦ CN103658637B ¦ JP7261946B2(FE) ¦ JP6181344B1(FE) ¦ JP6812119B2(FE) ¦ JP2016-160455A(FE) ¦ KR10-2017-0003634A ¦ KR10-2017-0003639A ¦ US12354764B2 ¦ US10357824B2 ¦ US10654101B2 ¦ US10695830B2 | 16405057 | JP2013-144829A | 1 | 취하 |  | 2213040003417
JP | JP | P | A | 동분 | 【요약】 (수정유) 【과제】가능한 한 적은 양의 구리 분말로 도통을 얻을 수 있으며, 그러면서도 응집하는 것이 적은 새로운 구리 분말을 제공한다. 【해결 수단】안식각이 50도에서 크고 또한 그라인드 게이지 값(μm)이40~4인 것을 특징으로 하는 구리 분말. 상기 구리 분말은 분산성이 우수하고 예를 들면 도전성 페이스트의 도전재에 이용한 경우에 구리 분말 입자가 응집하고 분산성이 저하하는 것이 적어서 핸들링성이 우수할 뿐더러 막 강도나 막 표면 형상 등을 양호하게 유지할 수 있다. 【선택도】도 2 | [ABSTRACT] (Correction possession) [Technical problem] An electrical connection can be obtained by the copper powder of the smallest possible quantity, and new copper powder with and yet condensing [ little ] is provided. [Means for Solution]Copper powder, wherein an angle of repose is larger than 50 degrees and a value (μ m) of a grind gauge is 40~4. When the copper powder is excellent in dispersibility, for example, it uses for the electric conduction material of conductive paste, it is rare for copper powder particles to condense and for dispersibility to fall, and can maintain satisfactorily not only excelling in handlability but film strength, film surface shape, etc. [Chosen drawing] Drawing 2 | 【청구항1】 안식각이 50도에서 크고 또한 그라인드 게이지 값(μm)이40~4인 것을 특징으로 하는 구리 분말. | [Claim1] Copper powder, wherein an angle of repose is larger than 50 degrees and the value (μ m) of a grind gauge is 40~4. | 【청구항1】 안식각이 50도에서 크고 또한 그라인드 게이지 값(μm)이40~4인 것을 특징으로 하는 구리 분말. | [Claim1] Copper powder, wherein an angle of repose is larger than 50 degrees and the value (μ m) of a grind gauge is 40~4. | [기술분야] 본 발명은 덴드라이트 유사 구리 분말에 관한 것이며, 전도성 수지 조성물, 전도성 페이스트, 및 전기 전도성 접착제와 같은 다양한 전도성 재료에 적용될 수 있다. [해결과제] 본 발명은 구리 분말 입자와 같은 덴드라이트를 사용함으로써 구리 분말 입자를 응축시키고 전기 전도 특성을 개선시키는 문제를 해결하고자 한다. [해결수단] 본 발명은 특정 특성을 가진 덴드라이트와 같은 구리 분말 입자와 이들을 제조하기 위한 제조 방법을 포함한다. [특징] 여기서 주된 특징은 특정 각도의 레포즈 및 그라인드 게이지 값을 포함하는 특정 특성을 갖는 덴드라이트-유사 구리 분말 입자이다. [효과] 따라서, 본 발명은 덴드라이트와 같은 구리 분말 입자를 사용함으로써 전도성 페이스트의 전기 전도 특성 및 분산성을 개선한다. | 2011-288367 | 2011-12-28 | 2013-136818 | 2013-07-11 |  |  | MITSUI MINING & SMELTING CO LTD | 藤本 卓 ¦ 三輪 昌宏 ¦ 脇森 康成 ¦ 林 富雄 |  |  |  | 7 | JP2013-053347A ¦ JP5320442B2(BE) ¦ JP4320447B2 ¦ JP4323297B2 ¦ JP2002-502915A ¦ JP1990-122001A ¦ US6036839A | 8 | CN103658637B ¦ KR10-2017-0003634A(FE) ¦ KR10-2017-0003639A(FE) ¦ KR10-2017-0031210A ¦ KR10-2017-0031215A ¦ KR10-2017-0131546A(FE) ¦ US10654101B2 ¦ US10695830B2 | 16399251 | JP2013-136818A | 1 | 거절 |  | 2213037004606
KR | KR | P | A | 구리분말, 구리 페이스트 및 구리분말 제조방법 | 본 발명은 구리분말, 구리 페이스트 및 구리분말 제조방법에 관한 것으로, 구리입자의 표면에 아산화구리막이 성긴 구조로 형성되어 이루어지는 구리분말을 제공하여 구리입자의 자연산화를 방지하고, 저온소성이 가능하며, 도전성이 향상될 수 있도록 한다는 유용한 효과를 제공한다. | PURPOSE: A copper powder, a copper paste, and a copper powder manufacturing method are provided to prevent an additional natural oxidation of a copper particle by forming a cuprous oxide film in which a reduction is large on a surface of a copper powder, and to improve conductivity after sintering since plasticity is available with a temperature less than 300°C in a reducing atmosphere. CONSTITUTION: A copper powder (100) comprises a copper particle (110), and a cuprous oxide film (120) formed on a surface of the copper particle. The diameter of the copper powder is 0.1 to 10 um. A weight of the cuprous oxide film is 5 to 20wt% based on a weight of the copper powder. | 구리입자 및 상기 구리입자 표면에 형성된 아산화구리막을 포함하는 구리분말. | The copper powder including the copper particle and the Cuprous Oxide film formed in the copper particle surface. | 1. 구리입자 및 상기 구리입자 표면에 형성된 아산화구리막을 포함하는 구리분말. ¦ 4. 구리입자 표면 전체를 외기로부터 차단되도록 밀폐하는 아산화구리막이 구비된 구리분말. ¦ 5. 구리입자 표면에 아산화구리막이 형성된 구리분말, 바인더, 용제를 포함하는 구리 페이스트. ¦ 6. 구리입자를 염기성 수용액에 투입 및 교반하여 제1용액을 제조하는 단계; 상기 제1용액에 지방산을 투입하여 제2용액을 제조하는 단계; 및 상기 제2용액에서 구리입자를 분리정제하고 대기중에 방지하여, 상기 구리입자 표면에 아산화구리막을 형성하는 단계; 를 포함하는 구리분말 제조방법. ¦ 10. 구리입자를 염기성 수용액에 투입 및 교반하여 제1용액을 제조하는 단계; 상기 제1용액에 지방산을 투입하여 제2용액을 제조하는 단계; 및 상기 제2용액에서 구리입자를 분리정제하고 대기중에 방지하여, 상기 구리입자 표면 전체를 외기로부터 차단되도록 밀폐하는 아산화구리막을 형성하는 단계; 를 포함하는 구리분말 제조방법. | 1. The copper powder including the copper particle and the Cuprous Oxide film formed in the copper particle surface. ¦ 4. The copper powder equipped with the Cuprous Oxide film which shuts the copper particle entire surface tightly in order to be blocked from the outside. ¦ 5. The copper paste including the copper powder, binder, and solvent. As to the copper powder, the Cuprous Oxide film is formed in the copper particle surface. ¦ 6. The copper powder manufacturing method including step of manufacturing the first solution it injects in the basic solution and it agitates, the step of manufacturing the second solution it injects, and the step of forming the Cuprous Oxide film in the copper particle surface it prevents in the airborne the copper particle is refined in the second solution after dividing. ¦ 10. Step of manufacturing the first solution it injects in the basic solution and it agitates, the step of manufacturing the second solution it injects, and the step of forming the Cuprous Oxide film refining the copper particle in the second solution after dividing and prevents in the airborne and shuts the copper particle entire surface tightly in order to be blocked from the outside are included. Copper powder manufacturing method. | [기술분야] 본 발명은 전도성이 향상된 구리 분말의 제조 방법에 관한 것으로, 전자 부품에 적용될 수 있다. [해결과제] 본 발명은 구리 입자 표면에 보호성 산화구리 막을 형성함으로써 고온 소결에서의 전도도 감소 문제를 해결하고자 한다. [해결수단] 본 발명은 산화를 방지하고 전도성을 향상시키기 위해 구리 입자의 표면 상에 보호 산화구리 막을 형성하는 것을 포함한다. [특징] 여기서 주된 특징은 산화를 방지하고 전도성을 향상시키기 위해 구리 입자의 표면에 보호성 산화구리 필름을 형성하는 것이다. [효과] 따라서, 본 발명은 구리 입자의 표면 상에 보호 산화구리 막을 형성함으로써 전도성을 개선한다. | 10-2011-0143416 | 2011-12-27 | 10-2013-0075164 | 2013-07-05 |  |  | 삼성전기주식회사 | 이귀종 ¦ 이영일 ¦ 권지한 ¦ 김동훈 |  |  |  | 7 | JP4111425B2(BE) ¦ JP5044857B2(BE) ¦ KR10-1651915B1 ¦ KR10-1637200B1 ¦ KR10-1247431B1(BE) ¦ KR10-0655183B1 ¦ KR10-1991-0005524B1 | 2 | KR10-2314236B1(FE) ¦ KR10-1961123B1 | 16399266 | CN103182504A ¦ JP2013-136840A ¦ KR10-1353149B1 ¦ US2013-0164553A1 | 4 | 소멸(등록료불납) |  | 3513271000652
CN | CN | P | A | Technology of preparing superfine copper powder through multistep liquid phase reduction method | The invention relates to technology of preparing superfine copper powder through a multistep liquid phase reduction method. The technology of preparing the superfine copper powder through the multistep liquid phase reduction method is characterized by including the following steps: (1) firstly glucose is used to revert Cu2+ to Cu20; (2) then sodium hydroxide, copper sulfate and glucose are added in sequence into an airtight reaction kettle, and a Cu20 solution is produced after reaction lasts for half an hour; (3) the Cu20 solution is moved to a container, deionized water and polyvinyl pyrolidone (PVP) or polyvinyl alcohol (PVA) are added in the Cu20 solution, and hydrazine hydrate of a first part is added dropwise; (4) hydrazine hydrate of a left second part is added dropwise so as to obtain copper powder; (5) the produced copper powder is placed to be dried in a vacuum drying oven so as to obtain the superfine copper powder. The preparation technology for the superfine copper powder which is small in granularity and good in granularity distribution and dispersity is provided, and the superfine copper powder which is produced through the technology of preparing the superfine copper powder through the multistep liquid phase reduction method is small in particle, the appearance is spherical, dispersity is good and requirements of various aspects on the superfine copper powder are completely met. | 본 발명은 다단계 액상 환원법에 의한 초미세 구리 분말의 제조 방법에 관한 것이다. 다음을 포함하는 것을 특징으로 한다: (1) Cu2+을 먼저 포도당으로 Cu으로 환원합니다; (2)는 수산화나트륨, 황산구리, 포도당의 순으로 밀폐 반응기에 순차적으로 가하여 반응 30분 후 Cu20 용액을 제조한다; (3)Cu20 용액을 용기에 옮기고 탈이온수와 PVP 또는 PVA를 첨가한 다음 첫 번째 부분의 히드라진 수화물을 적가합니다; (4)나머지 부분의 히드라진 수화물을 적가하여 구리 분말을 얻는다; (5)제조된 구리 분말을 진공 건조 오븐에 넣어 건조시켜 초미세 구리 분말을 얻는다. 본 발명은 작은 입도, 입도 분포 및 분산성이 양호한 초미세 구리 분말의 제조 공정을 제공하고, 본 발명의 방법을 이용하여 제조된 초미세 구리 분말은 입자가 작고, 외관이 구형이며, 분산성이 양호하며, 모든 당사자가 초미세 구리 분말의 요구에 완전히 적합하다. | 1. a multistep liquid phase reduction prepares the technique of superfine cupper powder, it is characterized in that, comprises the steps: (1) first with glucose with Cu 2+Be reduced into Cu 20, specifically at first compound concentration is the copper-bath of 0.5~2mol/L, and concentration is the sodium hydroxide solution of 0.5~3.0mol/L, and concentration is the glucose solution of 0.5~3.0mol/L, and the three is heated to respectively 25~35 ° of C; Configuration concentration is the hydrazine hydrate of 5~15wt% again, and wherein the mol ratio of NaOH, copper sulphate, glucose and hydrazine hydrate is 2-2.5:0.8-1.2:0.5-1.5:0.5-1.0; (2) then join successively in closed reactor by the order of NaOH, copper sulphate, glucose, pass into Ar, be warming up to 65~75 ° of C, stir simultaneously, reaction makes Cu after half an hour 2Then 0 solution stop logical argon gas, passes into air, uses the air displacement argon gas; (3) Cu that previous step is made 2In 0 solution immigration container, supernatant liquor is separated out in hypsokinesis in airtight standing 2~3 days, then move into reactor, and add deionized water and PVP or PVA, wherein the volume ratio of the copper-bath that adds of deionized water and step (2) is 1~3:5 and PVP or PVA addition are every 100ml copper-bath adds 0.2~0.5g, is made into Cu 20 suspension, then pass into ammonia, under agitation be warming up to 45-55 ° of C, then dropwise drip the hydrazine hydrate of first, this partially hydrated hydrazine accounts for the 20-30% of the total consumption of hydrazine hydrate, drips off and is warming up to 70-85 ° of C again; (4) drip the hydrazine hydrate of remaining second portion, the 2-3h afterreaction finishes, and obtains copper powder; (5) with the copper powder that makes with distilled water centrifuge washing 5~8 times, then use the absolute ethyl alcohol centrifuge washing 2~5 times, then place and be drying to obtain superfine cupper powder in vacuum drying chamber. | 1. 다음을 포함하는 것을 특징으로 하는 다단계 액상 환원법 초미세 구리 분말 제조 공정: (1) Cu2+을 먼저 포도당으로 Cu으로 환원하고, 구체적으로는 0.5~2mol/L 농도의 황산구리 용액, 0.5~3.0mol/L 농도의 수산화나트륨 용액을 먼저 배합한다, 농도가 0.5~3.0mol/L인 포도당 용액을 각각 25~35°C로 가열한다; 는 수산화나트륨, 황산구리, 포도당 및 히드라진의 몰비가 2-2.5:0.8-1.2:0.5-1.5:0.5-1.0인 5~15wt%의 히드라진 수화물을 재구성한다; (2) 그런 다음 수산화나트륨, 황산구리, 포도당의 순서로 밀폐된 반응기에 차례로 넣고 Ar에 통과시키고 65~75°C로 가열하고 동시에 교반하고 30분 동안 반응시킨 후 Cu20 용액을 제조한 다음 아르곤을 차단합니다, 공기를 주입하고 아르곤을 공기로 대체합니다; (3) 상기 단계에서 제조된 Cu20 용액을 용기에 옮겨 밀폐하여 2~3일 방치한 후 상층액을 쏟은 후 반응조에 옮겨 탈이온수와 PVP 또는 PVA를 첨가하고, 그 중 탈이온수와 단계 (2)에서 첨가한 황산구리 용액의 부피비는 1~3:5이다 PVP 또는 PVA 첨가량은 황산구리 용액 100ml당 0.2~0.5g을 첨가하여 Cu20의 현탁액을 제조한 다음 암모니아 가스를 주입하고 교반하면서 45-55°C까지 가열한 다음 첫 번째 부분의 히드라진 수화물을 적가합니다, 이 부분의 히드라진 수화물은 히드라진 수화물의 총 사용량을 차지하는20-30%,을 떨어뜨린 후 70-85°C까지 가열한다; (4) 나머지 두 부분의 히드라진 수화물을 적가하고 2-3시간 후에 반응이 종료되어 구리 분말을 얻습니다; (5) 제조된 구리분말을 증류수로 5~8회 원심분리하여 세척한 후 무수에탄올로 2~5회 원심분리하여 진공건조탱크에 넣어 건조시켜 초미세 구리분말을 얻는다. | 1. a multistep liquid phase reduction prepares the technique of superfine cupper powder, it is characterized in that, comprises the steps: (1) first with glucose with Cu 2+Be reduced into Cu 20, specifically at first compound concentration is the copper-bath of 0.5~2mol/L, and concentration is the sodium hydroxide solution of 0.5~3.0mol/L, and concentration is the glucose solution of 0.5~3.0mol/L, and the three is heated to respectively 25~35 ° of C; Configuration concentration is the hydrazine hydrate of 5~15wt% again, and wherein the mol ratio of NaOH, copper sulphate, glucose and hydrazine hydrate is 2-2.5:0.8-1.2:0.5-1.5:0.5-1.0; (2) then join successively in closed reactor by the order of NaOH, copper sulphate, glucose, pass into Ar, be warming up to 65~75 ° of C, stir simultaneously, reaction makes Cu after half an hour 2Then 0 solution stop logical argon gas, passes into air, uses the air displacement argon gas; (3) Cu that previous step is made 2In 0 solution immigration container, supernatant liquor is separated out in hypsokinesis in airtight standing 2~3 days, then move into reactor, and add deionized water and PVP or PVA, wherein the volume ratio of the copper-bath that adds of deionized water and step (2) is 1~3:5 and PVP or PVA addition are every 100ml copper-bath adds 0.2~0.5g, is made into Cu 20 suspension, then pass into ammonia, under agitation be warming up to 45-55 ° of C, then dropwise drip the hydrazine hydrate of first, this partially hydrated hydrazine accounts for the 20-30% of the total consumption of hydrazine hydrate, drips off and is warming up to 70-85 ° of C again; (4) drip the hydrazine hydrate of remaining second portion, the 2-3h afterreaction finishes, and obtains copper powder; (5) with the copper powder that makes with distilled water centrifuge washing 5~8 times, then use the absolute ethyl alcohol centrifuge washing 2~5 times, then place and be drying to obtain superfine cupper powder in vacuum drying chamber. ¦ 3. a multistep liquid phase reduction prepares the technique of superfine cupper powder, it is characterized in that, comprises the steps: (1) first with glucose with Cu 2+Be reduced into Cu 20, specifically at first compound concentration is the copper-bath of 0.5~2mol/L, and concentration is the sodium hydroxide solution of 0.5~3.0mol/L, and concentration is the glucose solution of 0.5~3.0mol/L, and the three is heated to respectively 25~35 ° of C; Configuration concentration is the hydrazine hydrate of 5~15wt% again, and wherein the mol ratio of NaOH, copper sulphate, glucose and hydrazine hydrate is 2-2.5:0.8-1.2:0.5-1.5:0.5-1.0; (2) then join successively in closed reactor by the order of NaOH, copper sulphate, glucose, pass into Ar, be warming up to 65~75 ° of C, stir simultaneously, reaction makes Cu after half an hour 2Then 0 solution stop logical argon gas, passes into air, uses the air displacement argon gas; (3) Cu that previous step is made 2In 0 solution immigration container, supernatant liquor is separated out in hypsokinesis in airtight standing 2~3 days, then move into reactor, and add deionized water and PVP or PVA, wherein the volume ratio of the copper-bath that adds of deionized water and step (2) is 1~3:5 and PVP or PVA addition are every 100ml copper-bath adds 0.2~0.5g, is made into Cu 20 suspension, then pass into ammonia, under agitation be warming up to 50 ° of C, then dropwise drip the hydrazine hydrate of first, this partially hydrated hydrazine accounts for 1/6 of the total consumption of hydrazine hydrate, drips off and is warming up to 60 ° of C again; (4) drip the hydrazine hydrate of second portion, this partially hydrated hydrazine accounts for 2/6 of the total consumption of hydrazine hydrate, drips off and is warming up to 80 ° of C again, drips the hydrazine hydrate of remaining third part, and the 2-3h afterreaction finishes, and obtains copper powder; (5) with the copper powder that makes with distilled water centrifuge washing 5~8 times, then use the absolute ethyl alcohol centrifuge washing 2~5 times, then place and be drying to obtain superfine cupper powder in vacuum drying chamber. | 1. 다음을 포함하는 것을 특징으로 하는 다단계 액상 환원법 초미세 구리 분말 제조 공정: (1) Cu2+을 먼저 포도당으로 Cu으로 환원하고, 구체적으로는 0.5~2mol/L 농도의 황산구리 용액, 0.5~3.0mol/L 농도의 수산화나트륨 용액을 먼저 배합한다, 농도가 0.5~3.0mol/L인 포도당 용액을 각각 25~35°C로 가열한다; 는 수산화나트륨, 황산구리, 포도당 및 히드라진의 몰비가 2-2.5:0.8-1.2:0.5-1.5:0.5-1.0인 5~15wt%의 히드라진 수화물을 재구성한다; (2) 그런 다음 수산화나트륨, 황산구리, 포도당의 순서로 밀폐된 반응기에 차례로 넣고 Ar에 통과시키고 65~75°C로 가열하고 동시에 교반하고 30분 동안 반응시킨 후 Cu20 용액을 제조한 다음 아르곤을 차단합니다, 공기를 주입하고 아르곤을 공기로 대체합니다; (3) 상기 단계에서 제조된 Cu20 용액을 용기에 옮겨 밀폐하여 2~3일 방치한 후 상층액을 쏟은 후 반응조에 옮겨 탈이온수와 PVP 또는 PVA를 첨가하고, 그 중 탈이온수와 단계 (2)에서 첨가한 황산구리 용액의 부피비는 1~3:5이다 PVP 또는 PVA 첨가량은 황산구리 용액 100ml당 0.2~0.5g을 첨가하여 Cu20의 현탁액을 제조한 다음 암모니아 가스를 주입하고 교반하면서 45-55°C까지 가열한 다음 첫 번째 부분의 히드라진 수화물을 적가합니다, 이 부분의 히드라진 수화물은 히드라진 수화물의 총 사용량을 차지하는20-30%,을 떨어뜨린 후 70-85°C까지 가열한다; (4) 나머지 두 부분의 히드라진 수화물을 적가하고 2-3시간 후에 반응이 종료되어 구리 분말을 얻습니다; (5) 제조된 구리분말을 증류수로 5~8회 원심분리하여 세척한 후 무수에탄올로 2~5회 원심분리하여 진공건조탱크에 넣어 건조시켜 초미세 구리분말을 얻는다. ¦ 3. 다음을 포함하는 것을 특징으로 하는 다단계 액상 환원법 초미세 구리 분말 제조 공정: (1) Cu2+을 먼저 포도당으로 Cu으로 환원하고, 구체적으로는 0.5~2mol/L 농도의 황산구리 용액, 0.5~3.0mol/L 농도의 수산화나트륨 용액을 먼저 배합한다, 농도가 0.5~3.0mol/L인 포도당 용액을 각각 25~35°C로 가열한다; 는 수산화나트륨, 황산구리, 포도당 및 히드라진의 몰비가 2-2.5:0.8-1.2:0.5-1.5:0.5-1.0인 5~15wt%의 히드라진 수화물을 재구성한다; (2) 그런 다음 수산화나트륨, 황산구리, 포도당의 순서로 밀폐된 반응기에 차례로 넣고 Ar에 통과시키고 65~75°C로 가열하고 동시에 교반하고 30분 동안 반응시킨 후 Cu20 용액을 제조한 다음 아르곤을 차단합니다, 공기를 주입하고 아르곤을 공기로 대체합니다; (3) 상기 단계에서 제조된 Cu20 용액을 용기에 옮겨 밀폐하여 2~3일 방치한 후 상층액을 쏟은 후 반응조에 옮겨 탈이온수와 PVP 또는 PVA를 첨가하고, 그 중 탈이온수와 단계 (2)에서 첨가한 황산구리 용액의 부피비는 1~3:5이다 PVP 또는 PVA 첨가량은 황산구리 용액 100ml당 0.2~0.5g을 첨가하여 Cu20의 현탁액을 제조한 다음 암모니아 가스를 주입하고 교반하면서 50°C까지 가열한 다음 첫 번째 부분의 히드라진 수화물을 한 방울씩 떨어뜨립니다, 이 부분의 수화된 히드라진은 수화된 히드라진의 총 용량의 1/6을 차지하며, 적하 후 60°C로 가열됩니다; (4) 두 번째 부분(segment)의 수화 히드라진을 적하하고, 상기 부분(segment)수화 히드라진이 수화 히드라진의 총 사용량의 2/6을 점유하고, 적하하고 다시 80°C까지 온도를 올리고, 남는 제3 부분(segment)의 수화 히드라진을 적하하고, 2-3h 후에 반응이 종료되고, 구리 분말을 획득된다; (5) 제조된 구리분말을 증류수로 5~8회 원심분리하여 세척한 후 무수에탄올로 2~5회 원심분리하여 진공건조탱크에 넣어 건조시켜 초미세 구리분말을 얻는다. | [기술분야] 본 발명은 다단계 액상 환원에 의해 초미세 구리 분말을 제조하는 기술에 관한 것으로, 고순도, 작은 입도 및 균일한 입도 분포를 요구하는 다양한 제품에 적용될 수 있다. [해결과제] 본 발명은 기존의 초미세 구리 분말의 제조 방법에서 핵형성 공정과 결정립 성장 공정을 구별하는 문제를 해결하고자 한다. [해결수단] 본 발명은 특정 단계 및 조건을 포함하는, 초미세 구리 분말을 제조하기 위한 다단계 액상 환원을 포함한다. [특징] 여기서 주요 특징은 Cu2+를 Cu20으로 환원시키고, 이어서 히드라진 수화물로 2단계 또는 다단계 환원시키기 위한 글루코오스의 사용이다. [효과] 따라서, 본 발명은 제조된 구리 분말의 순도, 입자 크기 및 균일성을 향상시켜, 다양한 용도에 대한 적합성을 보장한다. | 2013-10101902 | 2013-03-27 | 103170644 | 2013-06-26 |  |  | NINGXIA ORIENT TANTALUM INDUSTRY Co.,Ltd. | Yang Guoqi ¦ Sun Benshuang ¦ Wang Dongxin ¦ Zhong Jingming ¦ Li Bin ¦ Li Haijun ¦ Wu Hong ¦ Zheng Jinfeng ¦ Sun Lei ¦ Zhang Li ¦ Luo Dan ¦ Li Na |  |  |  | 3 | CN101279377A ¦ CN100484865C ¦ WOWO2012-177115A1 | 5 | CN116921672B ¦ CN111957986B ¦ CN106041120B ¦ CN103878388B ¦ CN103817345B | 32461795 | CN103170644B | 1 | 소멸(연차료불납) |  | 6513464004102
JP | JP | P | A | 도전성 접합 재료 및 전자 부품 및 전자기기 | 【요약】 【과제】1차 리플로우의 가열에 의해 확실하게 구현할 수 있고 2차 리플로우 가열 시의 도전성 접합 재료의 재용융을 방지할 수 있는 도전성 접합 재료 및 상기 도전성 접합 재료를 이용한 전자 부품 및 상기 전자 부품을 탑재한 전자기기의 제공. 【해결 수단】갈륨 및 갈륨 합금 중 하나에 의해 피복된 구리 입자와 주석 입자 및 주석 합금 입자 중 하나를 포함한 도전성 접합 재료이다. 상기 갈륨 합금이 Ga-Ni합금, Ga-Cu합금, Ga-Sn합금 및 Ga-Au합금 중 하나인 양태, 상기 구리 입자의 체적 평균 입경이 0.5μm 이상 30μm이하인 양태, 상기 갈륨 및 갈륨 합금 중 하나로 구성되는 피복막의 평균 두께가 0.5μm 이상 10μm이하인 양태 등이 바람직하다. 【선택도】없음 | [ABSTRACT] [Technical problem] Offer of the electronic equipment carrying the electronic parts using the charge of a conductive jointing material which can certainly mount by heating of a primary reflow, and can prevent the re-melting of the charge of a conductive jointing material at the time of secondary reflow heating, and the charge of a conductive jointing material, and the electronic parts. [Means for Solution]It is a charge of a conductive jointing material containing either a copper grain child covered with either gallium and a gallium alloy, or a tin grain child and tin alloy particles. The mode whose above-mentioned gallium alloys are either a Ga-nickel alloy, a Ga-Cu alloy, a Ga-Sn alloy and a Ga-Au alloy, The mode etc. whose average thickness of the covering film consisting of either the mode whose volume average particle diameter of the above-mentioned copper grain child of more than 0.5μ m is below 30μ m, the above-mentioned gallium and a gallium alloy of more than 0.5μ m is below 10μ m are preferred. [Chosen drawing] Nothing | 【청구항1】 갈륨 및 갈륨 합금 중 하나에 의해 피복된 구리 입자와 주석 입자 및 주석 합금 입자 중 하나를 포함하는 것을 특징으로 하는 도전성 접합 재료. | [Claim1] The charge of a conductive jointing material containing either the copper grain child covered with either gallium and a gallium alloy, or a tin grain child and tin alloy particles. | 【청구항1】 갈륨 및 갈륨 합금 중 하나에 의해 피복된 구리 입자와 주석 입자 및 주석 합금 입자 중 하나를 포함하는 것을 특징으로 하는 도전성 접합 재료. ¦ 【청구항9】 전극 패드를 가지는 배선 기판과 상기 배선 기판에 실장되어 복수의 전극을 가지는 부품과 상기 부품을 덮는 밀봉 수지와 상기 배선 기판 내의 배선을 외부의 기판과 접속하는 복수의 단자를 가지며, 상기 복수의 전극이 상기 전극 패드와 갈륨 및 갈륨 합금 중 하나에 의해 피복된 구리 입자와 주석 입자 및 주석 합금 입자 중 하나를 포함한 도전성 접합 재료에 의해 접속되어 있는 것을 특징으로 하는 전자 부품. ¦ 【청구항10】 전극 패드를 가지는 배선 기판과 상기 배선 기판에 실장되어 복수의 전극을 가지는 부품과 상기 부품을 덮는 밀봉 수지와 상기 배선 기판 내의 배선을 외부의 기판과 접속하는 복수의 단자를 가지며, 상기 복수의 전극이 상기 전극 패드와 갈륨 및 갈륨 합금 중 하나에 의해 피복된 구리 입자와 주석 입자 및 주석 합금 입자 중 하나를 포함한 도전성 접합 재료에 의해 접속되어 있는 전자 부품을 가지는 것을 특징으로 하는 전자기기. | [Claim1] The charge of a conductive jointing material containing either the copper grain child covered with either gallium and a gallium alloy, or a tin grain child and tin alloy particles. ¦ [Claim9] The wiring board which has an electrode pad, and the parts which are mounted in the above-mentioned wiring board and have a plurality of electrodes, Have sealing resin which covers the above-mentioned parts, and a plurality of terminals which connect the wiring in the above-mentioned wiring board with an external substrate, and said plurality of electrodes The above-mentioned electrode pad, Electronic parts being connected by the charge of a conductive jointing material containing either the copper grain child covered with either gallium and a gallium alloy, or a tin grain child and tin alloy particles. ¦ [Claim10] The wiring board which has an electrode pad, and the parts which are mounted in the above-mentioned wiring board and have a plurality of electrodes, Have sealing resin which covers the above-mentioned parts, and a plurality of terminals which connect the wiring in the above-mentioned wiring board with an external substrate, and said plurality of electrodes The above-mentioned electrode pad, Electronic equipment having electronic parts connected by the charge of a conductive jointing material containing either the copper grain child covered with either gallium and a gallium alloy, or a tin grain child and tin alloy particles. | [기술분야] 본 발명은 전도성 접합 재료와 전도성 접합 재료 및 전자 부품을 사용하여 전자 부품을 운반하는 전자 장비에 관한 것이다. [해결과제] 본 발명은 2차 리플로우 가열 동안 전도성 접합 재료의 재-용융을 해결하고자 하며, 이는 전자 부품에서 전극들 사이의 단락-회로 및 틈새 생산을 유도할 수 있다. [해결수단] 본 발명은 배선 기판, 부품, 실링 수지, 및 단자를 포함하며, 상기 부품은 전도성 접합 재료에 의해 상기 배선 기판에 연결된다. [특징] 여기서 주요 특징은 2차 리플로우 가열 동안 재-용융을 방지하기 위해 갈륨 또는 갈륨 합금과 같은 저용융 금속을 갖는 전도성 접합 재료의 사용이다. [효과] 따라서, 본 발명은 2차 리플로우 가열 동안 재 용융의 방지를 개선하고, 접합 강도를 향상시키고 전극들 사이의 단락을 방지한다. | 2011-266729 | 2011-12-06 | 2013-119089 | 2013-06-17 |  |  | FUJITSU LTD | 北嶋 雅之 ¦ 山上 高豊 ¦ 久保田 崇 ¦ 石川 邦子 |  |  |  | 5 | JP4435663B2 ¦ JP2004-095907A ¦ JP3330072B2 ¦ JP1999-514300A ¦ JP1982-107501 A (미포함) | 1 | JP2023-108672A | 16384600 | CN103151092A ¦ JP2013-119089A ¦ US2013-0140069A1 | 3 | 거절 |  | 2213031000272
CN | CN | P | A | Preparation method of superfine copper powder | The invention relates to a preparation method of superfine copper powder, in particular to a preparation method of superfine metal powder of chemical engineering and functional materials. The preparation method comprises the following steps that copper oxide and copper salt serve as raw materials and are added into a reactor; a solvent medium and a reducer are added into the reactor after air in the reactor is exhausted; the reactor is heated to allow a reaction temperature to reach 60-280 DEG C and reaction pressure to reach 0.1-20.0MPa, and is kept for 0.05-6.0h in the state; after the reaction, the pressure in the reactor is dropped to 0-0.5MPa; a solvent is separated; heating is stopped; solid powder is separated when the temperature in the reactor is dropped to a room temperature; and the superfine copper powder is formed through washing and vacuum drying. The preparation method has the characteristics that the raw materials are cheap and easy to obtain, and the preparation method is easy to operate and low in cost; the preparation method is suitable for large-scale industrial production; and the superfine copper powder is uniform in particle and high in purity. | 초미세 구리 분말의 제조 방법, 화학 및 기능성 재료 초미세 금속 분말의 제조 방법에 관한 것으로, 이하의 과정을 포함한다: 구리 산화물, 구리염을 원료로 반응기에 첨가하고, 반응기 내의 공기를 배출한 후, 반응기에 용매 매체와 환원제를 첨가하고, 반응기를 가열하여 반응 온도를 60~280°C, 반응 압력을 0.1~20.0MPa로 한다 그리고 이 상태에서 0.05~6.0h 반응을 유지한 후 반응기 내 압력을 0~0.5MPa로 낮추고 용매를 분리한다; 가열을 중단하고 반응기의 온도가 실온으로 떨어지면 고체 분말을 분리하고 세척 및 진공 건조하여 초미세 구리 분말을 얻습니다. 본 발명의 제조 방법은 원료가 저렴하고 얻기 쉽고, 조작이 용이하며, 원가가 낮은 등의 특징을 가지고 있으며, 대규모 산업 생산에 적합하며, 얻어지는 제품 입자는 균일하고 순도가 높다. | 1. the preparation method of a ultra-fine copper powder, it is characterized in that, described method comprises following process: Cu oxide, mantoquita are joined in reactor as raw material, after the reactor Air is drained, add solvent medium and reducing agent in reactor, reactor heating makes reaction temperature reach 60~280 ℃, reaction pressure reaches 0.1~20.0 Mpa, and after keeping 0.05~6.0 h reaction to finish under this state, reduce reactor pressure to 0~0.5 Mpa, isolate solvent; When in stopped heating, question response device, temperature is down to room temperature, isolate pressed powder, namely obtain the ultra-fine copper powder through washing, vacuum drying. | 1. 다음을 포함하는 것을 특징으로 하는 초미세 구리 분말체의 제조 방법: 구리 산화물과 구리염을 원료로 반응기에 첨가하고, 반응기 내의 공기를 배출한 후, 반응기에 용매 매체와 환원제를 첨가하고, 반응기를 가열하여 반응 온도를 60~280 °C, 반응 압력을 0.1~20.0 Mpa로 한다, 그리고 이 상태에서 0.05~6.0시간 동안 반응을 유지한 후 반응기의 압력을 0~0.5Mpa로 낮추고 용매를 분리한다; 가열을 중단하고 반응기의 온도가 실온으로 떨어지면 고체 분말을 분리하고 세척 및 진공 건조하여 초미세 구리 분말을 얻습니다. | 1. the preparation method of a ultra-fine copper powder, it is characterized in that, described method comprises following process: Cu oxide, mantoquita are joined in reactor as raw material, after the reactor Air is drained, add solvent medium and reducing agent in reactor, reactor heating makes reaction temperature reach 60~280 ℃, reaction pressure reaches 0.1~20.0 Mpa, and after keeping 0.05~6.0 h reaction to finish under this state, reduce reactor pressure to 0~0.5 Mpa, isolate solvent; When in stopped heating, question response device, temperature is down to room temperature, isolate pressed powder, namely obtain the ultra-fine copper powder through washing, vacuum drying. | 1. 다음을 포함하는 것을 특징으로 하는 초미세 구리 분말체의 제조 방법: 구리 산화물과 구리염을 원료로 반응기에 첨가하고, 반응기 내의 공기를 배출한 후, 반응기에 용매 매체와 환원제를 첨가하고, 반응기를 가열하여 반응 온도를 60~280 °C, 반응 압력을 0.1~20.0 Mpa로 한다, 그리고 이 상태에서 0.05~6.0시간 동안 반응을 유지한 후 반응기의 압력을 0~0.5Mpa로 낮추고 용매를 분리한다; 가열을 중단하고 반응기의 온도가 실온으로 떨어지면 고체 분말을 분리하고 세척 및 진공 건조하여 초미세 구리 분말을 얻습니다. | [기술분야] 본 발명은 초미세 구리 분말의 제조 방법에 관한 것으로, 다양한 산업 용도에 적용될 수 있다. [해결과제] 본 발명은 고비용, 독성, 및 환경적 영향과 같은 초미세 원소 구리 분말을 제조하기 위한 기존의 방법의 단점을 해결하고자 한다. [해결수단] 본 발명은 반응기에서 Cu 산화물과 만토퀴타를 결합시키는 것, 용매 매질 및 환원제를 첨가하는 것, 및 초미세 구리 분말을 얻기 위해 반응 온도 및 압력을 제어하는 것을 포함한다. [특징] 여기서 주요 특징은 반응 속도를 증가시키고 반응 시간을 감소시켜 순수한 원소 구리 분말을 유도하기 위해 초임계 유체를 사용하는 것이다. [효과] 따라서, 본 발명은 원료에 대한 적응성을 향상시키고, 생산 기술을 단순화하고, 원료 생산 비용을 감소시키고, 산업 응용의 새로운 방법을 향상시킨다. | 2013-10077160 | 2013-03-12 | 103143720 | 2013-06-12 |  |  | Shenyang University of Chemical Technology | Yu Sansan ¦ Xu Can ¦ Li Shuangming ¦ Li Wenxiu |  |  |  | 3 | CN102491290B ¦ CN100544861C ¦ EP2206681B1 | 4 | CN119425618B ¦ CN115536057B ¦ CN103934468B ¦ CN103722180B | 32443039 | CN103143720B | 1 | 등록 |  | 6513460004198
KR | KR | P | A | 유기 화합물과 은 코어 / 구리 쉘 나노 입자와의 복합체 및 그 제조 방법 | 은 나노 입자를 핵제로서 사용하고, X-(OCH2CHR1)n-O-CH2-CH(OH)-CH2-S-Z[X는 알킬기, R1은 수소 원자 또는 메틸기, n은 정수, Z는 알킬기, 알릴기, 아릴기, 아릴알킬기, -R2-OH, -R2-NHR3, 또는 -R2-(COR4)m(R2는 포화 탄화수소기, R3은 수소 원자, 아실기, 알콕시카르보닐기, 또는 방향환 상에 치환기를 갖고 있어도 되는 벤질옥시카르보닐기, R4는 히드록시기, 알킬기 또는 알콕시기, m은 1∼3)]로 표시되는 티오에테르 함유 유기 화합물의 존재하에서 산화구리를 환원하는 것에 의해, 입자경이 균일하며 소입경의 은 코어 / 구리 쉘 나노 입자와 상기 유기 화합물의 복합체를 얻을 수 있다. | The nano particle is used as the nucleating agent. The cupric oxide is returned X - (OCH2CHR1) n-O-CH2- CH (OH) -CH2-S- Z [Z is the alkyl radical, allyl group, aryl radical, arylalkyl group, -R2-OH, -R2-NHR3 or -R2 - (COR4) m (benzyloxycarbonyl group having the R2 is the saturated hydrocarbon group, the R3 is the hydrogen atom, the acyl radical, and the substituent on the alkoxycarbonyl group or the direction ring, the R4 is the hydroxy radical, the alkyl radical or the alkoxy radical, and the m is 1∼3) the hydrogen atom or the methyl group , and the n purify the alkyl radical , and the R1 with X] for under the presence of the indicated thioether containing organic compound. Accordingly the silver core / copper shell nano particle of the small diameter and composite of the organic compound can be obtained while the particle diameter is uniform. | 하기 일반식(1) X-(OCH2CHR1)n-O-CH2-CH(OH)-CH2-S-Z (1) [식(1) 중, X는 C1∼C8의 알킬기이며, R1은 수소 원자 또는 메틸기이며, n은 2∼100의 반복수를 나타내는 정수로서, R1은 반복 단위마다 독립하고, 동일해도 달라도 되며, Z는 C2∼C12의 알킬기, 알릴기, 아릴기, 아릴알킬기, -R2-OH, -R2-NHR3, 또는 -R2-(COR4)m(단, R2는 C1∼C4의 포화 탄화수소기이며, R3은 수소 원자, C2∼C4의 아실기, C2∼C4의 알콕시카르보닐기, 또는 방향환 상에 C1∼C4의 알킬기 또는 C1∼C8의 알콕시기를 치환기로서 갖고 있어도 되는 벤질옥시카르보닐기이며, R4는 히드록시기, C1∼C4의 알킬기 또는 C1∼C8의 알콕시기이며, m은 1∼3이다)으로 표시되는 기이다] 으로 표시되는 티오에테르 함유 유기 화합물(A)의 존재하, (i) 은 나노 입자와 산화구리(I) 및/또는 산화구리(Ⅱ)를 히드라진계 화합물과 반응하지 않고 또한 당해 히드라진계 화합물과 상용(相溶)하는 용매와 혼합하는 공정과, (ⅱ) 산화구리(I) 및/또는 산화구리(Ⅱ)를 환원함으로써, 은 나노 입자를 코어로 하고, 그 주위에 구리를 쉘로서 생성시키는 공정 을 갖는 것을 특징으로 하는 유기 화합물과 은 코어 / 구리 쉘 나노 입자와의 복합체의 제조 방법. | X among below general formula (1) X - (OCH2CHR1) n-O-CH2- CH (OH) -CH2-S-Z (1) [equation (1) is Z is the alkyl radical of the C2∼C12 it becomes it is sweet it is identical the R1 stands alone at the recurring unit. The n is the fixed number showing the repeat count of 2∼100 and the R1 is the hydrogen atom or the methyl group and it is the alkyl radical of the C1∼C8 and and, and the allyl group, the aryl radical, the arylalkyl group, -R2-OH, -R2-NHR3 or -R2 - (COR4) m(, shift, the R2 are the saturated hydrocarbon group of the C1∼C4 A manufacturing method of the composite with the organic compound and silver core / copper shell nano particle comprising the steps of: the R3 being the benzyloxycarbonyl group which has the alkoxy radical of the alkyl radical of the C1∼C4 or the C1∼C8 on the hydrogen atom, the acyl radical of the C2∼C4, and the alkoxycarbonyl group or the direction ring of the C2∼C4 as the substituent; the R4 being the hydroxy radical, and the alkoxy radical of the alkyl radical of the C1∼C4 or the C1∼C8; nots reacting to the hydrazine-based compound and moreover experiencing the nano particle and cupric oxide (I) and/or the cupric oxide (II) and the presence of the thioether containing organic compound (A) , and (i) which the m is the radical which is 1∼3 is indicated is indicated returning for the process, of mixing with the solvent which daily uses with the hydrazine-based compound and (ii) cupric oxide (I) and/or the cupric oxide (II); the nanosilver particle to the core; and having the process of creating the copper on the surrounding as the shell. | 1. 하기 일반식(1) X-(OCH2CHR1)n-O-CH2-CH(OH)-CH2-S-Z (1) [식(1) 중, X는 C1∼C8의 알킬기이며, R1은 수소 원자 또는 메틸기이며, n은 2∼100의 반복수를 나타내는 정수로서, R1은 반복 단위마다 독립하고, 동일해도 달라도 되며, Z는 C2∼C12의 알킬기, 알릴기, 아릴기, 아릴알킬기, -R2-OH, -R2-NHR3, 또는 -R2-(COR4)m(단, R2는 C1∼C4의 포화 탄화수소기이며, R3은 수소 원자, C2∼C4의 아실기, C2∼C4의 알콕시카르보닐기, 또는 방향환 상에 C1∼C4의 알킬기 또는 C1∼C8의 알콕시기를 치환기로서 갖고 있어도 되는 벤질옥시카르보닐기이며, R4는 히드록시기, C1∼C4의 알킬기 또는 C1∼C8의 알콕시기이며, m은 1∼3이다)으로 표시되는 기이다] 으로 표시되는 티오에테르 함유 유기 화합물(A)의 존재하, (i) 은 나노 입자와 산화구리(I) 및/또는 산화구리(Ⅱ)를 히드라진계 화합물과 반응하지 않고 또한 당해 히드라진계 화합물과 상용(相溶)하는 용매와 혼합하는 공정과, (ⅱ) 산화구리(I) 및/또는 산화구리(Ⅱ)를 환원함으로써, 은 나노 입자를 코어로 하고, 그 주위에 구리를 쉘로서 생성시키는 공정 을 갖는 것을 특징으로 하는 유기 화합물과 은 코어 / 구리 쉘 나노 입자와의 복합체의 제조 방법. ¦ 4. 하기 일반식(1) X-(OCH2CHR1)n-O-CH2-CH(OH)-CH2-S-Z (1) [식(1) 중, X는 C1∼C8의 알킬기이며, R1은 수소 원자 또는 메틸기이며, n은 2∼100의 반복수를 나타내는 정수로서, R1은 반복 단위마다 독립하고, 동일해도 달라도 되며, Z는 C2∼C12의 알킬기, 알릴기, 아릴기, 아릴알킬기, -R2-OH, -R2-NHR3, 또는 -R2-(COR4)m(단, R2는 C1∼C4의 포화 탄화수소기이며, R3은 수소 원자, C2∼C4의 아실기, C2∼C4의 알콕시카르보닐기, 또는 방향환 상에 C1∼C4의 알킬기 또는 C1∼C8의 알콕시기를 치환기로서 갖고 있어도 되는 벤질옥시카르보닐기이며, R4는 히드록시기, C1∼C4의 알킬기 또는 C1∼C8의 알콕시기이며, m은 1∼3이다)으로 표시되는 기이다] 으로 표시되는 티오에테르 함유 유기 화합물(A)과, 은 코어 / 구리 쉘 나노 입자(B)를 함유하는 것을 특징으로 하는 유기 화합물과 은 코어 / 구리 쉘 나노 입자와의 복합체. | 1. X among below general formula (1) X - (OCH2CHR1) n-O-CH2- CH (OH) -CH2-S-Z (1) [equation (1) is Z is the alkyl radical of the C2∼C12 it becomes it is sweet it is identical the R1 stands alone at the recurring unit. The n is the fixed number showing the repeat count of 2∼100 and the R1 is the hydrogen atom or the methyl group and it is the alkyl radical of the C1∼C8 and and, and the allyl group, the aryl radical, the arylalkyl group, -R2-OH, -R2-NHR3 or -R2 - (COR4) m(, shift, the R2 are the saturated hydrocarbon group of the C1∼C4 A manufacturing method of the composite with the organic compound and silver core / copper shell nano particle comprising the steps of: the R3 being the benzyloxycarbonyl group which has the alkoxy radical of the alkyl radical of the C1∼C4 or the C1∼C8 on the hydrogen atom, the acyl radical of the C2∼C4, and the alkoxycarbonyl group or the direction ring of the C2∼C4 as the substituent; the R4 being the hydroxy radical, and the alkoxy radical of the alkyl radical of the C1∼C4 or the C1∼C8; nots reacting to the hydrazine-based compound and moreover experiencing the nano particle and cupric oxide (I) and/or the cupric oxide (II) and the presence of the thioether containing organic compound (A) , and (i) which the m is the radical which is 1∼3 is indicated is indicated returning for the process, of mixing with the solvent which daily uses with the hydrazine-based compound and (ii) cupric oxide (I) and/or the cupric oxide (II); the nanosilver particle to the core; and having the process of creating the copper on the surrounding as the shell. ¦ 4. X among below general formula (1) X - (OCH2CHR1) n-O-CH2- CH (OH) -CH2-S-Z (1) [equation (1) is Z is the alkyl radical of the C2∼C12 it becomes it is sweet it is identical the R1 stands alone at the recurring unit. The n is the fixed number showing the repeat count of 2∼100 and the R1 is the hydrogen atom or the methyl group and it is the alkyl radical of the C1∼C8 and and, and the allyl group, the aryl radical, the arylalkyl group, -R2-OH, -R2-NHR3 or -R2 - (COR4) m(, shift, the R2 are the saturated hydrocarbon group of the C1∼C4 The composite between the organic compound and the silver core / copper shell nano particle, wherein the R3 include the thioether containing organic compound (A), which is the benzyloxycarbonyl group having the alkoxy radical of the alkyl radical of the C1∼C4 or the C1∼C8 on the hydrogen atom, the acyl radical of the C2∼C4, and the alkoxycarbonyl group or the direction ring of the C2∼C4 as the substituent ; the R4 is the hydroxy radical, and the alkoxy radical of the alkyl radical of the C1∼C4 or the C1∼C8 ; and it is the radical which is 1∼3 is indicated the m is indicated. And silver core / copper shell nano particle (B). | [기술분야] 본 발명은 상기 특정 구조를 가지는 티오에테르 함유 유기 화합물, 및 은 코어/구리 쉘 유형 금속 나노 입자와의 복합체에 관한 것이다. 게다가, 티오에테르 함유 유기 화합물이 경화 항원으로서 사용된다. 이 경화 아젠 및 나노은 입자의 존재 하에 유기 화합물 및 은 코어/구리 쉘 유형 금속 나노 입자가 구리 화합물에 대해 복귀하는 복합체의 제조 방법에 관한 것이다. [해결과제] 본 발명은 제조 공정 또는 코어-쉘 입자의 전기 전도성 재료로부터 요구되는 저온 소결성을 해결하고자 한다. [해결수단] 본 발명은 상기 나노 실버 입자의 존재 하에 상기 구리 화합물에 대해 복귀하는 상기 티오에테르 함유 유기 화합물 및 유기 화합물과 상기 은 코어/구리 쉘 나노 입자의 복합체를 포함한다. [특징] 여기서 주요 특징은 경화 항원으로서 티오에테르 함유 유기 화합물의 사용 및 유기 화합물과 은 코어/구리 쉘 유형 금속 나노 입자와의 복합체의 제조 방법이다. [효과] 본 발명은 상기 유기 화합물 및 상기 은 코어/구리 쉘 나노 입자와 상기 복합체의 분산 안정성 및 내산화성을 개선한다. | 10-2013-7009881 | 2012-03-26 | 10-2013-0056903 | 2013-05-30 |  |  | 디아이씨 가부시끼가이샤 | 세키네 노부히로 ¦ 사노 요시유키 ¦ 진 렌-후아 | 2011-078620 | JP | 2011-03-31 | 1 | JP2008-248298A(BE) | 1 | KR10-2508790B1(FE) | 20753387 | CN103328136B ¦ JP2011-078620 ¦ JP5077728B1 ¦ KR10-1495698B1 ¦ WOWO2012-133296A1 | 5 | 소멸(등록료불납) |  | 3513221000644
JP | JP | P | A | 은피복 동분 | 【요약】 【과제】도통성이 보다 한층 우수한 은 피복 구리 분말을 제공한다. 【해결 수단】구리 분말 입자 표면이 은으로 피복되어서 이루어지는 덴드라이트상을 나타내는 은 피복 구리 분말 입자로 구성되는 은 피복 구리 분말로서, 주사형 전자현미경(SEM)을 이용하여 구리 분말 입자를 관찰했을 때, 한 개의 주축을 구비하고 상기 주축에서 복수의 가지가 비스듬하게 분기하여 이차원적 혹은 삼차원적으로 성장한 덴드라이트상을 나타내 또한 주축의 굵기 a가 0.3μm~5.0μm이며 주축에서 성장한 가지 중(안)에서 가장 긴 가지의 길이 b가 0.6μm~10.0μm인 덴드라이트상을 나타내는 은 피복 구리 분말 입자를 함유하는 은 피복 구리 분말을 제안한다. 【선택도】도 1 | [ABSTRACT] [Technical problem] Electrical connection nature provides further outstanding silver covering copper powder. [Means for Solution]A copper powder particle surface is silver covering copper powder which consists of silver covering copper powder particles which present the shape of a dendrite which it comes to cover with silver, When copper powder particles are observed using a scanning electron microscope (SEM), have one principal axis and a plurality of branches branch aslant from the principal axis, The shape of a dendrite grown-up in two dimensions or in three dimensions is presented, and the thickness a of a principal axis is 0.3μ m~5.0μ m, Length b of the longest branch in a branch extended from a principal axis proposes silver covering copper powder containing silver covering copper powder particles which present the shape of a dendrite which is 0.6μ m~10.0μ m. [Chosen drawing] Drawing 1 | 【청구항1】 구리 분말 입자 표면이 은으로 피복되어서 이루어지는 은 피복 구리 분말 입자로 구성되는 은 피복 구리 분말로서, 주사형 전자현미경(SEM)을 이용하여 은 피복 구리 분말 입자를 관찰했을 때, 한 개의 주축을 구비하고 상기 주축에서 복수의 가지가 비스듬하게 분기하여 이차원적 혹은 삼차원적으로 성장한 덴드라이트상을 나타내 또한 주축의 굵기 a가 0.3μm~5.0μm이며 주축에서 성장한 가지 중(안)에서 가장 긴 가지의 길이 b가 0.6μm~10.0μm인 덴드라이트상을 나타내는 은 피복 구리 분말 입자를 함유하는 것을 특징으로 하는 은 피복 구리 분말. | [Claim1] A copper powder particle surface is silver covering copper powder which consists of silver covering copper powder particles which it comes to cover with silver, and when silver covering copper powder particles are observed using a scanning electron microscope (SEM), have one principal axis and a plurality of branches branch aslant from the principal axis, The shape of a dendrite grown-up in two dimensions or in three dimensions is presented, and the thickness a of a principal axis is 0.3μ m~5.0μ m, Silver covering copper powder containing the silver covering copper powder particles which present the shape of a dendrite whose length b of the longest branch in the branch extended from the principal axis is 0.6μ m~10.0μ m. | 【청구항1】 구리 분말 입자 표면이 은으로 피복되어서 이루어지는 은 피복 구리 분말 입자로 구성되는 은 피복 구리 분말로서, 주사형 전자현미경(SEM)을 이용하여 은 피복 구리 분말 입자를 관찰했을 때, 한 개의 주축을 구비하고 상기 주축에서 복수의 가지가 비스듬하게 분기하여 이차원적 혹은 삼차원적으로 성장한 덴드라이트상을 나타내 또한 주축의 굵기 a가 0.3μm~5.0μm이며 주축에서 성장한 가지 중(안)에서 가장 긴 가지의 길이 b가 0.6μm~10.0μm인 덴드라이트상을 나타내는 은 피복 구리 분말 입자를 함유하는 것을 특징으로 하는 은 피복 구리 분말. | [Claim1] A copper powder particle surface is silver covering copper powder which consists of silver covering copper powder particles which it comes to cover with silver, and when silver covering copper powder particles are observed using a scanning electron microscope (SEM), have one principal axis and a plurality of branches branch aslant from the principal axis, The shape of a dendrite grown-up in two dimensions or in three dimensions is presented, and the thickness a of a principal axis is 0.3μ m~5.0μ m, Silver covering copper powder containing the silver covering copper powder particles which present the shape of a dendrite whose length b of the longest branch in the branch extended from the principal axis is 0.6μ m~10.0μ m. | [기술분야] 본 발명은 은 피복 구리 분말에 관한 것이며, 전도성 페이스트 및 전기 전도성 접착제에 적용될 수 있다. [해결과제] 본 발명은 종래의 은 피복 구리 분말과 비교하여 전기 접속 특성 및 전도성을 개선하는 문제를 해결하고자 한다. [해결수단] 본 발명은 덴드라이트와 같은 형상 및 특정 특성을 가진 은 피복 구리 분말 입자를 포함한다. [특징] 여기서 주된 특징은 구리 분말 입자들을 덮는 은의 덴드라이트-유사 형상이다. [효과] 따라서, 본 발명은 종래의 은 피복 구리 분말과 비교하여 전기적 연결 특성 및 전도성을 개선한다. | 2012-036029 | 2012-02-22 | 2013-100592 | 2013-05-23 |  |  | MITSUI MINING & SMELTING CO LTD | 藤本 卓 ¦ 三輪 昌宏 ¦ 脇森 康成 ¦ 林 富雄 | 2011-232196 | JP | 2011-10-21 | 9 | JP2008-122030A(BE) ¦ JP5181434B2(BE) ¦ JP2002-502915A(BE) ¦ JP4163278B2(BE) ¦ JP1998-147801A(BE) ¦ JP2706110B2(BE) ¦ JP1988-286477A(BE) ¦ JP1985-226570A(BE) ¦ JP1988-081706 A(미포함) | 21 | JP7663312B2 ¦ JP7131908B2 ¦ JP2017-002401A(FE) ¦ JP6001796B2(FE) ¦ JP5907301B1(FE) ¦ JP6056901B2(FE) ¦ JP5858200B1(FE) ¦ JP5858201B1(FE) ¦ JP5790900B1(FE) ¦ JP5858202B1(FE) ¦ JP5920540B1(FE) ¦ JP5920541B1(FE) ¦ JP5876971B2(FE) ¦ JP6278969B2(FE) ¦ JP6432174B2(FE) ¦ JP2015-214742A(FE) ¦ JP5503813B1(FE) ¦ KR10-1483905B1(FE) ¦ US10486231B2 ¦ US10654101B2 ¦ US10695830B2 | 92864649 | CN103056356B ¦ JP2011-232196 ¦ JP2014-220244A ¦ JP5631910B2 ¦ KR10-2013-0044132A ¦ TWI570196B | 6 | 등록 |  | 2213026006529
JP | JP | P | A | 동나노 입자를 이용한 소결성 접합 재료 및 그 제조 방법 및 전자 부재의 접합 방법 | 【요약】 【과제】구리 나노 입자를 이용한 소결성 접합 재료의 내산화성과 접합성을 양립함과 동시에, 당해 소결성 접합 재료를 이용하여 제작한 반도체 장치 등의 접합부에서의 이온 마이그레이션을 억제한다. 【해결 수단】입자 지름 1000 nm이하의 구리 나노 입자를 포함한 액 또는 페이스트로서, 구리 나노 입자의 개수 기준의 입경 분포 입자 지름 피크는 입자 지름이 1~35 nm의 구간 및 입자 지름이 35 nm보다 크고 1000 nm이하의 구간에 각각 하나 이상 있어, 구리 나노 입자는 단일 입자 155(1차 입자)와 단일 입자 155의 융합체 156인 2차 입자를 포함한 소결성 접합 재료를 이용한다. 【선택도】도 2C | [ABSTRACT] [Technical problem] While making compatible the oxidation resistance of sintering sexual conjugation material and junction nature using copper nanoparticles, the ion migration in joined parts, such as a semiconductor device produced using the sintering sexual conjugation material concerned, is controlled. [Means for Solution]Are copper nanoparticles of 1000 nm or less of particle diameter liquid or a paste to include, and a particle diameter peak of grain size distribution of a number standard of copper nanoparticles, The section whose particle diameter is 1~35 nm, and particle diameter are larger than 35 nm, and one or more あり and copper nanoparticles use for the section of 1000 nm or less sintering sexual conjugation material containing the single particles 155 (primary particle) and secondary particles which are the fusion objects 156 of the single particles 155, respectively. [Chosen drawing] Drawing 2C | 【청구항1】 입자 지름 1000 nm이하의 구리 나노 입자를 포함한 액 또는 페이스트로서, 상기 구리 나노 입자의 개수 기준의 입경 분포 입자 지름 피크는 입자 지름이 1~35 nm의 구간 및 입자 지름이 35 nm보다 크고 1000 nm이하의 구간에 각각 하나 이상 있어, 상기 구리 나노 입자는 1차 입자와 상기 1차 입자의 융합체인 2차 입자를 포함하는 것을 특징으로 하는 소결성 접합 재료. | [Claim1] Are the copper nanoparticles of 1000 nm or less of particle diameter the liquid or the paste to include, and the particle diameter peak of the grain size distribution of the number standard of the above-mentioned copper nanoparticles, The section whose particle diameter is 1~35 nm, and the sintering sexual conjugation material to which particle diameter is characterized by one or more あり and the above-mentioned copper nanoparticles containing a primary particle and the secondary particles which are the fusion objects of the above-mentioned primary particle in the section of 1000 nm or less, respectively more greatly than 35 nm. | 【청구항1】 입자 지름 1000 nm이하의 구리 나노 입자를 포함한 액 또는 페이스트로서, 상기 구리 나노 입자의 개수 기준의 입경 분포 입자 지름 피크는 입자 지름이 1~35 nm의 구간 및 입자 지름이 35 nm보다 크고 1000 nm이하의 구간에 각각 하나 이상 있어, 상기 구리 나노 입자는 1차 입자와 상기 1차 입자의 융합체인 2차 입자를 포함하는 것을 특징으로 하는 소결성 접합 재료. ¦ 【청구항8】 입자 지름 1000 nm이하의 구리 나노 입자를 포함한 액으로서, 상기 구리 나노 입자의 개수 기준의 입경 분포 입자 지름 피크는 입자 지름이 1~35 nm의 구간 및 입자 지름이 35 nm보다 크고 1000 nm이하의 구간에 각각 하나 이상 있어, 상기 구리 나노 입자의 비표면적은 3~10 m2/g이며 상기 구리 나노 입자는 상기 액 안에 분산되어 있는 소결성 접합 재료 제조 방법으로서, 상기 액 안에 구리 화합물을 용해시켜 구리 이온을 생성하는 공정 후에 상기 구리 이온을 함유하는 액 안에 불활성 가스를 흐르게 하면서 알칼리성 용액을 첨가해 산화제이구리 콜로이드를 생성하고 그 후, 상기 산화제이구리 콜로이드를 함유하는 액 안에 분산 안정제를 혼합한 상태에서 환원제를 첨가해 상기 구리 나노 입자를 생성하는 공정을 포함하는 것을 특징으로 하는 소결성 접합 재료 제조 방법. ¦ 【청구항16】 구리 또는 구리합금으로 구성되는 접속용 단자와 전극을 가지는 반도체 소자를 구비한 반도체 장치로서, 상기 전극의 표면은 니켈도금층으로 덮여 상기 접속용 단자와 상기 전극 사이에는 입자 지름 1000 nm이하의 구리 나노 입자를 포함한 소결성 접합 재료로 구성된 접합층을 가지며, 상기 소결성 접합 재료는 상기 구리 나노 입자의 개수 기준의 입경 분포 입자 지름 피크는 입자 지름이 1~35 nm의 구간 및 입자 지름이 35 nm보다 크고 1000 nm이하의 구간에 각각 하나 이상 있어, 상기 구리 나노 입자는 1차 입자와 상기 1차 입자의 융합체인 2차 입자를 포함하는 것을 특징으로 하는 반도체 장치. | [Claim1] Are the copper nanoparticles of 1000 nm or less of particle diameter the liquid or the paste to include, and the particle diameter peak of the grain size distribution of the number standard of the above-mentioned copper nanoparticles, The section whose particle diameter is 1~35 nm, and the sintering sexual conjugation material to which particle diameter is characterized by one or more あり and the above-mentioned copper nanoparticles containing a primary particle and the secondary particles which are the fusion objects of the above-mentioned primary particle in the section of 1000 nm or less, respectively more greatly than 35 nm. ¦ [Claim8] Are included liquid the copper nanoparticles of 1000 nm or less of particle diameter, and the particle diameter peak of the grain size distribution of the number standard of the above-mentioned copper nanoparticles, The section whose particle diameter is 1~35 nm, and particle diameter in the section of 1000 nm or less, respectively more greatly than 35 nm One or more あり, The specific surface areas of the above-mentioned copper nanoparticles are 3~10 m2 / g, and the above-mentioned copper nanoparticles, After the process of being a manufacturing method of the sintering sexual conjugation material currently distributed in the above-mentioned liquid, and dissolving a copper compound into the above-mentioned liquid, and generating a copper ion, Passing inactive gas in the liquid containing the above-mentioned copper ion, add an alkaline solution and it generates the second copper colloid of oxidization, Then, a manufacturing method of sintering sexual conjugation material including the process of adding a reducing agent into the liquid containing the above-mentioned second copper colloid of oxidization where dispersion stabilizer is mixed, and generating the above-mentioned copper nanoparticles. ¦ [Claim16] Are the terminal for connection which comprises copper or a copper alloy, and the semiconductor device which has an electrode the semiconductor device which it had, and the surface of the above-mentioned electrode, In a nickel plate layer, it is covered and between the above-mentioned terminal for connection, and the above-mentioned electrode, Have the joining layer which comprised sintering sexual conjugation material containing the copper nanoparticles of 1000 nm or less of particle diameter, and the above-mentioned sintering sexual conjugation material, The particle diameter peak of the grain size distribution of the number standard of the above-mentioned copper nanoparticles, The section whose particle diameter is 1~35 nm, and a semiconductor device with which particle diameter is characterized by one or more あり and the above-mentioned copper nanoparticles containing a primary particle and the secondary particles which are the fusion objects of the above-mentioned primary particle in the section of 1000 nm or less, respectively more greatly than 35 nm. | [기술분야] 본 발명은 구리 나노 입자를 주재료로 사용하여 전기 전도성이 높은 성 접합 재료를 소결하는 것에 초점을 맞춘, 전자 부재 접합 또는 회로 배선 형성에 사용되는 성 접합 재료, 및 이를 위한 제조 방법에 관한 것이다. [해결과제] 본 발명은 결합된 부분에서 이온 이동을 제어하고, 구리 나노 입자를 사용하여 산화 저항과 접합 특성 사이의 호환성을 보장하고, 상이한 종 금속에 대한 저온 접합을 달성하는 문제를 해결하고자 한다. [해결수단] 본 발명은 구리 나노 입자와 성 접합 물질을 소결하는 단계, 상기 소결 성 접합 물질을 위한 제조 방법, 및 상기 소결 성 접합 물질을 사용하는 전자 부재를 위한 결합 방법을 포함한다. [특징] 여기서 주요 특징은 낮은 온도 접합 및 제어된 내산화성을 달성하기 위해 특정 입자 크기 분포 및 비표면적을 갖는 구리 나노입자의 사용이다. [효과] 따라서, 본 발명은 전자 부재의 접합 특성을 향상시키고, 소결 성 접합 재료의 전기 전도도를 향상시키고, 결합된 부분에서 이온 이동의 제어를 개선한다. | 2011-235605 | 2011-10-27 | 2013-091835 | 2013-05-16 |  |  | HITACHI LTD | 保田 雄亮 ¦ 守田 俊章 ¦ 小林 芳男 |  |  |  | 11 | JP4633857B1(BE) ¦ JP5502434B2(BE) ¦ JP2010-283105A(BE) ¦ JP5227828B2(BE) ¦ JP2010-077520A(BE) ¦ JP5214936B2(BE) ¦ JP4872663B2(BE) ¦ JP2006-517260A(BE) ¦ JP2911429B2(BE) ¦ JP1985-223680A(BE) ¦ US2004-0221685A1(BE) | 24 | CN111328302B ¦ EP3104400B1 ¦ JP7440598B2(FE) ¦ JP7327601B2(FE) ¦ JP7120402B2(FE) ¦ JP7773018B2(FE) ¦ JP7026739B2(FE) ¦ JP7500943B2(FE) ¦ JP2021-063262A ¦ JP6855539B2(FE) ¦ JP7503383B2(FE) ¦ JP6839568B2(FE) ¦ JP6352444B2(FE) ¦ JP6627228B2(FE) ¦ JP6622971B2(FE) ¦ JP6337909B2(FE) ¦ JP6316683B2(FE) ¦ JP6133149B2(FE) ¦ KR10-2019-0096731A(FE) ¦ US11257779B2 ¦ US11352527B2 ¦ US11569169B2 ¦ US10898956B2 ¦ US9860989B2 | 4717645 | EP2587899B1 ¦ JP5606421B2 ¦ US2013-0105980A1 | 3 | 등록 |  | 2213024006358
JP | JP | P | A | 은피복 동분 | 【요약】 【과제】보다 한층 우수한 도전성을 발휘할 수 있는 은 피복 구리 분말을 제공한다. 【해결 수단】구리 분말 입자 표면이 은으로 피복되어서 이루어지는 덴드라이트상을 나타내는 은 피복 구리 분말 입자로 구성되는 은 피복 구리 분말로서, 레이저 회절 산란식 입도 분포 측정 장치에 의해 측정되는 비표면적( 「구형 근사 비표면적」이라고 칭한다)에 대한 BET 일점법으로 측정되는 비표면적( 「BET 비표면적」이라고 칭한다)의 비율(BET 비표면적/구형 근사 비표면적)이 6.0~15.0인 것을 특징으로 하는 은 피복 구리 분말을 제안한다. 【선택도】도 1 | [ABSTRACT] [Technical problem] The silver covering copper powder which can demonstrate the further outstanding conductivity is provided. [Means for Solution]A copper powder particle surface is silver covering copper powder which consists of silver covering copper powder particles which present the shape of a dendrite which it comes to cover with silver, With a laser diffraction scatter type particle size distribution measuring device. Silver covering copper powder, wherein a ratio (BET specific surface area / globular form approximation specific surface area) of specific surface area ("BET specific surface area" is called) measured by the one BET method for specific surface area ("globular form approximation specific surface area" is called) measured is 6.0~15.0 is proposed. [Chosen drawing] Drawing 1 | 【청구항1】 구리 분말 입자 표면이 은으로 피복되어서 이루어지는 은 피복 구리 분말 입자로 구성되는 은 피복 구리 분말로서, 레이저 회절 산란식 입도 분포 측정 장치에 의해 측정되는 비표면적( 「구형 근사 비표면적」이라고 칭한다)에 대한 BET 일점법으로 측정되는 비표면적( 「BET 비표면적」이라고 칭한다)의 비율(BET 비표면적/구형 근사 비표면적)이 6.0~15.0인 것을 특징으로 하는 은 피복 구리 분말. | [Claim1] A copper powder particle surface is silver covering copper powder which consists of silver covering copper powder particles which it comes to cover with silver, With a laser diffraction scatter type particle size distribution measuring device. Silver covering copper powder, wherein the ratio (BET specific surface area / globular form approximation specific surface area) of the specific surface area ("BET specific surface area" is called) measured by the one BET method for the specific surface area ("globular form approximation specific surface area" is called) measured is 6.0~15.0. | 【청구항1】 구리 분말 입자 표면이 은으로 피복되어서 이루어지는 은 피복 구리 분말 입자로 구성되는 은 피복 구리 분말로서, 레이저 회절 산란식 입도 분포 측정 장치에 의해 측정되는 비표면적( 「구형 근사 비표면적」이라고 칭한다)에 대한 BET 일점법으로 측정되는 비표면적( 「BET 비표면적」이라고 칭한다)의 비율(BET 비표면적/구형 근사 비표면적)이 6.0~15.0인 것을 특징으로 하는 은 피복 구리 분말. | [Claim1] A copper powder particle surface is silver covering copper powder which consists of silver covering copper powder particles which it comes to cover with silver, With a laser diffraction scatter type particle size distribution measuring device. Silver covering copper powder, wherein the ratio (BET specific surface area / globular form approximation specific surface area) of the specific surface area ("BET specific surface area" is called) measured by the one BET method for the specific surface area ("globular form approximation specific surface area" is called) measured is 6.0~15.0. | [기술분야] 본 발명은 전도성 페이스트와 같은 재료로서 편리하게 사용될 수 있는 은 피복 구리 분말에 관한 것이다. [해결과제] 본 발명은 종래 기술에 비해 전기 연결 특성을 개선하는 문제를 해결하고자 한다. [해결수단] 본 발명은 덴드라이트 형상 및 비표면적 비를 갖는 은 피복 구리 분말 입자를 포함한다. [특징] 여기서 주요 특징은 특정 특성을 갖는 구리 분말 입자와 같은 덴드라이트의 포함이다. [효과] 따라서, 본 발명은 전도성 재료의 전기적 연결 특성 및 전도성을 개선한다. | 2011-232205 | 2011-10-21 | 2013-089576 | 2013-05-13 |  |  | MITSUI MINING & SMELTING CO LTD | 藤本 卓 ¦ 三輪 昌宏 ¦ 脇森 康成 ¦ 林 富雄 |  |  |  | 11 | JP2008-122030A(BE) ¦ JP5181434B2(BE) ¦ JP5031255B2(BE) ¦ JP4613362B2(BE) ¦ JP2002-502915A(BE) ¦ JP4163278B2(BE) ¦ JP1998-147801A(BE) ¦ JP2706110B2(BE) ¦ JP1988-286477A(BE) ¦ JP1985-226570A(BE) ¦ JP1988-081706 A(미포함) | 9 | CN107708893B ¦ JP7031203B2(FE) ¦ JP5907301B1(FE) ¦ JP6056901B2(FE) ¦ JP5503813B1(FE) ¦ KR10-1483905B1(FE) ¦ US10486231B2 ¦ US10654101B2 ¦ US10695830B2 | 16360137 | JP2014-159646A ¦ JP5631841B2 | 2 | 등록 |  | 2213023004099
JP | JP | P | A1 | 접합용 조성물 | 【요약】 비교적 저온에서의 접합에 의해 높은 접합 강도를 얻을 수 있음과 동시에, 사용 온도 상승 시의 수지 성분의 분해, 열화 등에 의한 접합 강도의 저하가 잘 발생하지 않는 내열성도 구비한 접합용 조성물, 특히 금속 입자를 포함한 접합용 조성물을 제공한다. 무기 입자와 상기 무기 입자의 표면 중 적어도 일부에 부착하고 있는 아민 및/또는 카르복실산을 포함한 유기물를 포함하고 열분석에 의해 실온에서 200℃까지 가열했을 때의 중량 감소율이33%~69%이며 200℃내지 300℃까지 가열했을 때의 중량 감소율이24%~50%인 것를 특징으로 하는 접합용 조성물. | [ABSTRACT] While high junction intensity is comparatively obtained by junction at low temperature, the constituent for junction also possessing the heat resistance which the fall of the junction intensity by decomposition of the resinous principle at the time of a use rise in heat, degradation, etc. does not produce easily, especially the constituent for junction containing metal particles are provided. Inorganic particles and the organic matter containing amine and/or carboxylic acid adhering to at least a part of surface of the above-mentioned inorganic particles, The constituent for junction, wherein a weight pace of decrease when it heats from room temperature to 200℃ by an implication and thermometric analysis is ~ [ 33% of ] 69% and a weight pace of decrease when it heats from 200℃ to 300℃ is ~ [ 24% of ] 50%. | 【청구항1】 무기 입자와 상기 무기 입자의 표면 중 적어도 일부에 부착하고 있는 아민 및/또는 카르복실산을 포함한 유기물를 포함하고 열분석에 의해 실온에서 200℃까지 가열했을 때의 중량 감소율이33%~69%이며 200℃내지 300℃까지 가열했을 때의 중량 감소율이24%~50%인 것를 특징으로 하는 접합용 조성물. | [Claim1] Inorganic particles and the organic matter containing amine and/or carboxylic acid adhering to at least a part of surface of the above-mentioned inorganic particles, The constituent for junction, wherein a weight pace of decrease when it heats from room temperature to 200℃ by an implication and thermometric analysis is ~ [ 33% of ] 69% and a weight pace of decrease when it heats from 200℃ to 300℃ is ~ [ 24% of ] 50%. | 【청구항1】 무기 입자와 상기 무기 입자의 표면 중 적어도 일부에 부착하고 있는 아민 및/또는 카르복실산을 포함한 유기물를 포함하고 열분석에 의해 실온에서 200℃까지 가열했을 때의 중량 감소율이33%~69%이며 200℃내지 300℃까지 가열했을 때의 중량 감소율이24%~50%인 것를 특징으로 하는 접합용 조성물. | [Claim1] Inorganic particles and the organic matter containing amine and/or carboxylic acid adhering to at least a part of surface of the above-mentioned inorganic particles, The constituent for junction, wherein a weight pace of decrease when it heats from room temperature to 200℃ by an implication and thermometric analysis is ~ [ 33% of ] 69% and a weight pace of decrease when it heats from 200℃ to 300℃ is ~ [ 24% of ] 50%. | [기술분야] 본 발명은 무기 입자 및 무기 입자 표면의 적어도 일부에 부착된 유기물을 포함하는 접합용 구성 요소에 관한 것이다. [해결과제] 본 발명은 높은 접합 강도 및 내열성을 갖는 접합, 특히 금속 부품을 접합하기 위한 구성 요소를 제공하는 문제를 해결하고자 한다. [해결수단] 본 발명은 무기 입자, 무기 입자 표면의 적어도 일부에 부착된 아민 및/또는 카르복실산을 함유하는 유기물, 및 캐리어 유체를 포함한다. [특징] 여기서 주요 특징은 높은 접합 강도 및 내열성을 달성하도록 최적화된, 특정 온도 범위에서 가열 시의 감소의 중량 페이스이다. [효과] 따라서, 본 발명은 특정 온도 범위에서 가열 시의 중량 감소 속도를 최적화함으로써 접합 강도 및 내열성을 개선한다. | 2013-540626 | 2012-10-09 | WO2013-061527 | 2013-05-02 |  |  | BANDO CHEM IND LTD | 武居 正史 ¦ 山田 充 ¦ 下山 賢治 ¦ 渡辺 智文 | 2011-232714 | JP | 2011-10-24 | 6 | JP4633857B1(BE) ¦ JP5574761B2(BE) ¦ JP2011-068936A(BE) ¦ JP2010-050189A(BE) ¦ JP2006-049106A(BE) ¦ WOWO2011-007402A1(BE) | 0 |  | 92154405 | EP2772328B1 ¦ JP2011-232714 ¦ JP6021816B2 ¦ TWI583768B ¦ US2014-0312285A1 ¦ WOWO2013-061527A1 | 6 | 소멸(연차료 불납에 의한 말소) |  | 2515022000424
JP | JP | P | A | 금속 미립자 및 그 제조 방법, 금속 미립자를 포함한 금속 페이스트 및 금속 페이스트로 형성되는 금속 피막 | 【요약】 【과제】불순물로서 알칼리 금속, 할로겐, 황 및 인의 함유량이 적은 금속 미립자를 제공한다. 【해결 수단】보호제로 표면이 피복된 금속 미립자로서, 상기 보호제가 아민 화합물, 카르복실산 화합물 중 적어도 1 종류에서 선택되고 상기 금속 미립자에 포함되는 알칼리 금속, 할로겐, 황 및 인의 합계 함유량이 상기 금속 미립자의 질량에 대해서 0.1 mass%미만의 금속 미립자이다. 【선택도】도 1 | [ABSTRACT] [Technical problem] As impurities, an alkaline metal, halogen, sulfur, and the content of Lynn provide few metal particulates. [Means for Solution]Are the metal particulates by which the surface was covered by protecting agent, and the protecting agent An amine compound, An alkaline metal which is chosen from at least one kind in a carboxylic compound, and is contained in the metal particulates, halogen, sulfur, and total contents of Lynn are the metal particulates below 0.1mass% to mass of the metal particulates. [Chosen drawing] Drawing 1 | 【청구항1】 보호제로 표면이 피복된 금속 미립자로서, 상기 보호제가 아민 화합물, 카르복실산 화합물 중 적어도 1 종류에서 선택되고 상기 금속 미립자에 포함되는 알칼리 금속, 할로겐, 황 및 인의 합계 함유량이 상기 금속 미립자의 질량에 대해서 0.1 mass%미만인 것을 특징으로 하는 금속 미립자. | [Claim1] Are the metal particulates by which the surface was covered by the protecting agent, and the above-mentioned protecting agent An amine compound, The alkaline metal which is chosen from at least one kind in a carboxylic compound, and is contained in the above-mentioned metal particulates, halogen, sulfur, and metal particulates, wherein the total content of Lynn is less than [ 0.1mass% ] to the mass of the above-mentioned metal particulates. | 【청구항1】 보호제로 표면이 피복된 금속 미립자로서, 상기 보호제가 아민 화합물, 카르복실산 화합물 중 적어도 1 종류에서 선택되고 상기 금속 미립자에 포함되는 알칼리 금속, 할로겐, 황 및 인의 합계 함유량이 상기 금속 미립자의 질량에 대해서 0.1 mass%미만인 것을 특징으로 하는 금속 미립자. ¦ 【청구항8】 환원제 및 보호제를 포함한 액상 중에 고체 상태에서 분산하는 금속 화합물에서 금속핵을 환원 석출시키고 상기 금속핵을 응집시킴과 동시에 상기 보호제로 피복하여 금속 미립자를 생성하는 생성 공정과 상기 금속 미립자에 포함되는 불순물인 알칼리 금속, 할로겐, 황 및 인을 제거하는 정제 공정를 포함한 금속 미립자 제조 방법으로서, 상기 금속 미립자의 질량에 대한 상기 불순물의 합계 함유량이 0.1 mass%미만이 되도록 상기 생성 공정에서는 상기 환원제 및 상기 보호제로서 상기 불순물을 포함하지 않는 아민 화합물, 카르복실산 화합물 중 적어도 1 종류를 이용해 상기 정제 공정에서는 물 및 유기 용매의 혼합 용매를 이용한 것을 특징으로 하는 금속 미립자 제조 방법. | [Claim1] Are the metal particulates by which the surface was covered by the protecting agent, and the above-mentioned protecting agent An amine compound, The alkaline metal which is chosen from at least one kind in a carboxylic compound, and is contained in the above-mentioned metal particulates, halogen, sulfur, and metal particulates, wherein the total content of Lynn is less than [ 0.1mass% ] to the mass of the above-mentioned metal particulates. ¦ [Claim8] While carrying out reduction precipitation of the metal core from the metallic compounds distributed in the state of a solid in the liquid phase containing a reducing agent and a protecting agent and making the metal core condense, it covers with the above-mentioned protecting agent, The alkaline metal which are the generation process of generating metal particulates, and impurities contained in the above-mentioned metal particulates, halogen, sulfur, and the purification process that removes Lynn, The total content of the above-mentioned impurities to the mass of the above-mentioned metal particulates so that it may be a manufacturing method of を含む metal particulates and may become less than [ 0.1mass% ] in the above-mentioned generation process, A manufacturing method of the metal particulates using the mixed solvent of water and an organic solvent by the above-mentioned purification process as the above-mentioned reducing agent and the above-mentioned protecting agent using at least one kind in the amine compound and carboxylic compound which do not contain the above-mentioned impurities. | [기술분야] 본 발명은 불순물의 함량이 적은 금속 미립자에 관한 것이며, 금속 페이스트 및 금속 튜닉의 제조에 적용될 수 있다. [해결과제] 본 발명은 종래의 액상 방법에서 문제인 용액 중의 금속 이온 농도의 저농도 및 금속 미립자 중의 불순물의 혼합을 해결하고자 한다. [해결수단] 본 발명은 불균일 고체-액체 방법을 사용하여 금속 미립자를 제조하는 방법을 포함한다. [특징] 여기서 주된 특징은 고르지 못한 고체-액체 방법에서 보호제 및 환원제로서 아민 화합물 및 카르복실산 화합물의 사용이다. [효과] 따라서, 본 발명은 금속 미립자의 순도를 향상시키고 금속 페이스트 및 금속 튜닉의 제조 비용을 감소시킨다. | 2011-209524 | 2011-09-26 | 2013-072091 | 2013-04-22 |  |  | HITACHI CABLE LTD | 石川 大 ¦ 阿部 富也 |  |  |  | 3 | JP4687599B2(BE) ¦ JP4422041B2(BE) ¦ JP2005-344177A(BE) | 24 | JP2024-045499A ¦ JP2024-045500A ¦ JP7575419B2(FE) ¦ JP7762585B2(FE) ¦ JP2021-073379A ¦ JP7512832B2(FE) ¦ JP6950833B2(FE) ¦ JP6796448B2(FE) ¦ JP6717289B2(FE) ¦ JP6865681B2(FE) ¦ JPWO2015-159480A1(FE) ¦ JP2016-160455A(FE) ¦ JP6627228B2(FE) ¦ JP6315669B2(FE) ¦ JP2014-028990A ¦ JP2014-028991A ¦ KR10-2441705B1(FE) ¦ KR10-2017-0122208A(FE) ¦ KR10-2480159B1 ¦ TWI869760B(FE) ¦ US12202996B2 ¦ US11328835B2 ¦ US11760895B2 ¦ US11270809B2 | 16345854 | JP2013-072091A ¦ US2013-0074728A1 | 2 | 거절 |  | 2213019001469
JP | JP | P | A | 전기전도성 페이스트, 및 그 전기전도성 페이스트를 고온에서 소성하여 얻을 수 있는 접합체 | 【요약】 (수정유) 【과제】가열 소결할 때, 돌비가 발생하는 것이 억제 가능한 도전성 페이스트를 제공한다. 【해결 수단】금속 미립자(P)와 분산매(D)와의 비율(P/D)(질량%)가50~90/50~10의 도전성 페이스트로서, 상기 분산매(D)가 유기 용매 및 돌비 억제 용매(T)로 구성되는 유기 분산매(D1)이며 유기 용매가(i) 상압의 비점이 100℃이상에서 또한 분자 중에 1또는 2 이상의 하이드록실기(-OH)를 가지는 알코올 및/또는 다가 알코올로 구성된다, 또는(ii) 적어도 유기 용매5~95체적% 및 아미드기를 가지는 유기 용매(SA)95~5체적%로 구성되며, 돌비 억제 용매(T)가 하이드록실기 및 카르보닐기를 가지며, 카르복실기를 갖지 않고, 분자량이 50 이상에서 비점이 100℃이상의 화합물이며 유기 분산매(D1) 중의 돌비 억제 용매(T)의 비율(T/D1)(질량%)가2~25질량%인 도전성 페이스트. 【선택도】없음 | [ABSTRACT] (Correction possession) [Technical problem] When heating and sintering, the conductive paste which can control that 突沸 occurs is provided. [Means for Solution]A rate (P/D) (mass %) of metal particulates (P) and carrier fluid (D) is conductive paste of 50~90/50~10, The carrier fluid (D) is organic carrier fluid (D1) which consists of an organic solvent and a 突沸 control solvent (T), and the boiling point [ in / in an organic solvent / (i) normal pressure ] above 100℃. And it consists of alcohol which has 1 or two or more hydroxyl machines (-OH) in a molecule and/, or polyhydric alcohol, or (ii) -- it consisting of the organic solvent (SA)95~5 volume % which has the organic solvent 5~95 volume % and an amide machine at least, and, Conductive paste whose boiling point a 突沸 control solvent (T) has a hydroxyl machine and a carbonyl group, it does not have a carboxyl group, but a molecular weight is a compound 100℃ or more or more in 50 and whose rate (T/D1) (mass %) of a 突沸 control solvent (T) in organic carrier fluid (D1) is the 2~25 mass %. [Chosen drawing] Nothing | 【청구항1】 금속 미립자(P) 및 분산매(D)를 포함하고 금속 미립자(P)와 분산매(D)의 각각의 함유량(P/D)(질량%)가50~90/50~10(금속 미립자(P)와 분산매(D)의 질량%의 합계는 100 질량%)의 도전성 페이스트로서, 상기 분산매(D)가 유기 용매(S) 및 돌비 억제 용매(T)로 구성되는 유기 분산매(D1)이며 유기 용매(S)가(i) 상압의 비점이 100℃이상에서 또한 분자 중에 1또는 2 이상의 하이드록실기(-OH)를 가지는 알코올 및/또는 다가 알코올로 구성되는 유기 용매(S1), 또는(ii) 적어도 상압의 비점이 100℃이상에서 또한 분자 중에 1또는 2 이상의 하이드록실기(-OH)를 가지는 알코올 및/또는 다가 알코올로 구성되는 유기 용매(S1)5~95체적% 및 아미드기(-C(=O) N-)를 가지는 유기 용매(SA)95~5체적%로 구성되는 유기 용매(S2)로 돌비 억제 용매(T)가 화학 구조식 내에 하이드록실기(-OH) 및 카르보닐기(-C(=O)-)를 가지며, 카르복실기(-COOH)를 갖지 않고, 분자량이 50 이상에서 비점이 100℃이상의 화합물이며 유기 분산매(D1) 중의 돌비 억제 용매(T)의 비율(T/D1)(질량%)가2~25질량%인 것을 특징으로 하는 도전성 페이스트. | [Claim1] Each content (P/D) (mass %) of metal particulates (P) and carrier fluid (D) is conductive paste of 50~90 / 50~10 (the sum total of the mass % of metal particulates (P) and carrier fluid (D) is the 100 mass %) including metal particulates (P) and carrier fluid (D), The carrier fluid (D) is organic carrier fluid (D1) which consists of an organic solvent (S) and a 突沸 control solvent (T), and the boiling point [ in / in an organic solvent (S) / (i) normal pressure ] above 100℃. and the organic solvent (S1) consisting of the alcohol which has 1 or two or more hydroxyl machines (-OH) in a molecule and/, or polyhydric alcohol or (ii) -- the boiling point in normal pressure above 100℃ at least. And the organic solvent (S1) 5~95 volume % which consists of the alcohol which has 1 or two or more hydroxyl machines (-OH) in a molecule and/, or polyhydric alcohol. With and the organic solvent (S2) which consists of the organic solvent (SA)95~5 volume % which has an amide machine (-C(=O) N-), A 突沸 control solvent (T) has a hydroxyl machine (-OH) and a carbonyl group (-C(=O)-) in a chemical constitution formula, it does not have a carboxyl group (-COOH), but a molecular weight is [ the boiling point ] a compound 100℃ or more or more in 50, Conductive paste characterized by what the rate (T/D1) (mass %) of the 突沸 control solvent (T) in organic carrier fluid (D1) is the 2~25 mass %. | 【청구항1】 금속 미립자(P) 및 분산매(D)를 포함하고 금속 미립자(P)와 분산매(D)의 각각의 함유량(P/D)(질량%)가50~90/50~10(금속 미립자(P)와 분산매(D)의 질량%의 합계는 100 질량%)의 도전성 페이스트로서, 상기 분산매(D)가 유기 용매(S) 및 돌비 억제 용매(T)로 구성되는 유기 분산매(D1)이며 유기 용매(S)가(i) 상압의 비점이 100℃이상에서 또한 분자 중에 1또는 2 이상의 하이드록실기(-OH)를 가지는 알코올 및/또는 다가 알코올로 구성되는 유기 용매(S1), 또는(ii) 적어도 상압의 비점이 100℃이상에서 또한 분자 중에 1또는 2 이상의 하이드록실기(-OH)를 가지는 알코올 및/또는 다가 알코올로 구성되는 유기 용매(S1)5~95체적% 및 아미드기(-C(=O) N-)를 가지는 유기 용매(SA)95~5체적%로 구성되는 유기 용매(S2)로 돌비 억제 용매(T)가 화학 구조식 내에 하이드록실기(-OH) 및 카르보닐기(-C(=O)-)를 가지며, 카르복실기(-COOH)를 갖지 않고, 분자량이 50 이상에서 비점이 100℃이상의 화합물이며 유기 분산매(D1) 중의 돌비 억제 용매(T)의 비율(T/D1)(질량%)가2~25질량%인 것을 특징으로 하는 도전성 페이스트. | [Claim1] Each content (P/D) (mass %) of metal particulates (P) and carrier fluid (D) is conductive paste of 50~90 / 50~10 (the sum total of the mass % of metal particulates (P) and carrier fluid (D) is the 100 mass %) including metal particulates (P) and carrier fluid (D), The carrier fluid (D) is organic carrier fluid (D1) which consists of an organic solvent (S) and a 突沸 control solvent (T), and the boiling point [ in / in an organic solvent (S) / (i) normal pressure ] above 100℃. and the organic solvent (S1) consisting of the alcohol which has 1 or two or more hydroxyl machines (-OH) in a molecule and/, or polyhydric alcohol or (ii) -- the boiling point in normal pressure above 100℃ at least. And the organic solvent (S1) 5~95 volume % which consists of the alcohol which has 1 or two or more hydroxyl machines (-OH) in a molecule and/, or polyhydric alcohol. With and the organic solvent (S2) which consists of the organic solvent (SA)95~5 volume % which has an amide machine (-C(=O) N-), A 突沸 control solvent (T) has a hydroxyl machine (-OH) and a carbonyl group (-C(=O)-) in a chemical constitution formula, it does not have a carboxyl group (-COOH), but a molecular weight is [ the boiling point ] a compound 100℃ or more or more in 50, Conductive paste characterized by what the rate (T/D1) (mass %) of the 突沸 control solvent (T) in organic carrier fluid (D1) is the 2~25 mass %. | [기술분야] 본 발명은 반도체 장치의 전극 단자, 또는 회로 기판 등의 전극 단자의 접합에 사용되는 도전성 페이스트에 관한 것이다. [해결과제] 본 발명은 소결용 전도성 페이스트 중의 물에 의해 생성된 접합체의 품질 저하 문제 및 적용 기간 및 보존 조건의 제약을 해결하고자 한다. [해결수단] 본 발명은 금속 미립자, 캐리어 유체, 및 물을 포함하는 특정 성분을 갖는 전도성 페이스트를 포함한다. [특징] 여기서 주요 특징은 증발 및 보존 조건을 제어하기 위해 전도성 페이스트에 특정 성분을 포함시키는 것이다. [효과] 따라서, 본 발명은 증발 및 보존 조건을 제어함으로써 접합 강도의 열적 이동 특성 및 엑셀을 개선한다. | 2011-205848 | 2011-09-21 | 2013-069475 | 2013-04-18 |  |  | FURUKAWA ELECTRIC CO LTD | 増森 俊二 ¦ 浅田 敏明 ¦ 藤原 英道 |  |  |  | 4 | JP6097477B2(BE) ¦ JP5834499B2(BE) ¦ JP4685145B2(BE) ¦ JP5011225B2(BE) | 24 | EP3903970B1 ¦ EP3940758A2 ¦ JP7391678B2(FE) ¦ JP7359846B2(FE) ¦ JP7304199B2(FE) ¦ JP6887293B2(FE) ¦ JP6279691B2(FE) ¦ JP2017-179428A(FE) ¦ JP6210562B2(FE) ¦ JP6109130B2(FE) ¦ JP6422289B2(FE) ¦ JP6486369B2(FE) ¦ JP6071913B2(FE) ¦ JP6104782B2(FE) ¦ JP6265688B2(FE) ¦ JP6090101B2(FE) ¦ JP6351938B2(FE) ¦ JP6372978B2(FE) ¦ KR10-2021-0094601A(FE) ¦ KR10-2271752B1(FE) ¦ US12042883B2 ¦ US11891533B2 ¦ US11745294B2 ¦ US11453053B2 | 16343633 | JP5971909B2 | 1 | 소멸(연차료 불납에 의한 말소) |  | 2213018003092
KR | KR | P | A | 저온소성용 도전성 페이스트 조성물 | 본 발명은 판상분말, 구상분말 및 나노분말로 구성된 도전성 구리분말, 멜라민계 바인더 및 유기용매를 포함하는 저온소성용 도전성 페이스트 조성물을 제공한다. 본 발명의 도전성 페이스트 조성물은 우수한 인쇄성과 함께 높은 종횡비(aspect ratio)를 갖는 전도성 배선의 형성이 가능하며, 금속 배선의 저가격화가 가능하고, 200℃ 이하의 저온 소성으로도 우수한 전기적 특성 및 접착력을 구현할 수 있어 태양전지, 터치패널, PCB, RFID, PDP 등 다양한 제품의 전극형성용 도전재료로 유용하게 적용할 수 있다. | PURPOSE: A conductive paste composition is provided to form a conductive wire with high aspect ratio together with excellent printability and to obtain excellent electric performance and adhesion even by a low temperature sintering under 200°C. CONSTITUTION: A conductive paste composition low temperature sintering comprises a copper powder which consists of a platelike powder, spherical powder, nano-sized powder; a melamine-based binder; and an organic solvent. The conductive paste composition for low temperature sintering comprises 50-95 weight% of the conductive copper powder, 0.01-5 weight% of the melamine-based binder, and residual organic solvent. The conductive copper powder consists of a platelike powder of 1-20 micron, a conductive copper powder of 0.1-5 micron, and a nanopowder of 1-10 nm. | 판상분말, 구상분말 및 나노분말로 구성된 도전성 구리분말, 멜라민계 바인더 및 유기용매를 포함하는 저온소성용 도전성 페이스트 조성물. | The conductive paste composition for the low temperature cofired which comprises the plate shape powder, the spherical powder, and the conductivity copper powder consisting of the nanopowder, and the melamine system binder and organic solvent. | 1. 판상분말, 구상분말 및 나노분말로 구성된 도전성 구리분말, 멜라민계 바인더 및 유기용매를 포함하는 저온소성용 도전성 페이스트 조성물. | 1. The conductive paste composition for the low temperature cofired which comprises the plate shape powder, the spherical powder, and the conductivity copper powder consisting of the nanopowder, and the melamine system binder and organic solvent. | [기술분야] 본 발명은 태양 전지, 터치 패널, PCB, RFID 태그, 및 PDP와 같은 다양한 제품에 적용될 수 있는 저온 동시 성형용 전도성 페이스트 조성물에 관한 것이다. [해결과제] 본 발명은 전도성 페이스트에 은과 같은 고가의 귀금속을 사용하는 문제를 해결하고자 하며, 저온 동시소성(coifred)을 통해 우수한 전기적 특성을 갖는 저가의 대안을 제공하는 것을 목적으로 한다. [해결수단] 본 발명은 멜라민계 바인더 및 유기 용매와 함께, 나노 분말로 이루어진 판상 분말, 구형 분말, 및 전도성 구리 분말을 포함한다. [특징] 여기서 주된 특징은 저온 동시성형을 통해 우수한 전기적 특성 및 접착력을 제공하기 위한 멜라민계 바인더의 사용이다. [효과] 따라서, 본 발명은 멜라민계 바인더를 사용하고 상기 구리 분말의 상기 형상 및 조성 비율을 최적화함으로써 저온 동시 성형을 통해 상기 전기적 특성 및 접착력을 개선한다. | 10-2011-0094964 | 2011-09-21 | 10-2013-0031414 | 2013-03-29 |  |  | 삼성전기주식회사 | 이영일 ¦ 김동훈 ¦ 김준영 ¦ 권지한 ¦ 김성은 |  |  |  | 4 | JP2008-047487A(BE) ¦ JP2004-111253A(BE) ¦ JP1993-020923A ¦ WOWO2010-032841A1 | 14 | CN104021841B ¦ KR10-2491964B1 ¦ KR10-2213023B1 ¦ KR10-2152836B1(FE) ¦ KR10-2152840B1(FE) ¦ KR10-2019-0025076A(FE) ¦ KR10-1911136B1(FE) ¦ KR10-2016-0041618A ¦ KR10-1577199B1(FE) ¦ KR10-1568126B1(FE) ¦ KR10-1947633B1(FE) ¦ KR10-1618211B1 ¦ KR10-2015-0077675A ¦ KR10-1597651B1 | 16343790 | CN103021512A ¦ JP2013-069654A ¦ KR10-2013-0031414A ¦ US2013-0069014A1 | 4 | 거절 |  | 3513131000536
KR | KR | P | A | 전도성 구리 분말 제조방법 | 본 발명은 구리분말의 제조방법을 제공한다. 본 발명의 제조방법은 구리산염 수용액을 설파믹산(Sulfamic Acid), 차인산나트륨(Sodium hypophosphite), 수소화붕소나트륨(Sodium borohydride), 에틸렌 디아민 테트라 아세트산(Ethylene diamine tetra-aceticacid;EDTA), 염화팔라듐(Palladium chloride), 마그네슘(Magnesium), 글리옥실산(Glyoxylic Acid)과 반응시켜 구리 분말을 제조한다. 본 발명에서 얻어지는 구리 분말은, 우수한 전도성을 갖고, 단분산으로 구리분말을 구성하고, 평균입도가 0.5~3 ㎛를 가진다. | PURPOSE: A method for manufacturing conductive copper powder is provided to obtain a yield rate of 95% or more by simultaneously oxidizing and reducing cuprate with a chemical precipitation method. CONSTITUTION: A method for manufacturing conductive copper powder includes a step for reacting a cuprate solution with sulfamic acid, sodium hypophosphite, sodium borohydride, ETDA(Ethylene Diamine Tetra-Aceticacid), palladium chloride, magnesium, and glyoxylic acid; a step for controlling the intensity of ions and the electric charge of particles with the EDTA in order to make monodispersed nanoparticles in a copper ion state; a step for improving a yield rate using palladium chloride as a catalyst. | 구리산염 수용액을 설파믹산(Sulfamic Acid), 차인산나트륨(Sodium hypophosphite), 수소화붕소나트륨(Sodium borohydride), 에틸렌 디아민 테트라 아세트산(Ethylene diamine tetra-aceticacid;EDTA), 염화팔라듐(Palladium chloride), 마그네슘(Magnesium), 글리옥실산(Glyoxylic Acid)과 반응시키는 것을 특징으로 하는 구리 분말의 제조방법. | The manufacturing method of the copper powder wherein the copper acid salt aqueous solution is reacted with the sulfamic acid, the hypophosphoric acid sodium (Sodium hypophosphite), the sodium borohydride, the ethylene diamine tetraacetic acid (Ethylene diamine tetra-aceticacid:EDTA), the palladium chloride, the magnesium, the glyoxylic acid. | 1. 구리산염 수용액을 설파믹산(Sulfamic Acid), 차인산나트륨(Sodium hypophosphite), 수소화붕소나트륨(Sodium borohydride), 에틸렌 디아민 테트라 아세트산(Ethylene diamine tetra-aceticacid;EDTA), 염화팔라듐(Palladium chloride), 마그네슘(Magnesium), 글리옥실산(Glyoxylic Acid)과 반응시키는 것을 특징으로 하는 구리 분말의 제조방법. | 1. The manufacturing method of the copper powder wherein the copper acid salt aqueous solution is reacted with the sulfamic acid, the hypophosphoric acid sodium (Sodium hypophosphite), the sodium borohydride, the ethylene diamine tetraacetic acid (Ethylene diamine tetra-aceticacid:EDTA), the palladium chloride, the magnesium, the glyoxylic acid. | [기술분야] 본 발명은 미세 전도성 구리 분말을 필요로 하는 다양한 산업에 적용될 수 있는 전도성 구리 분말의 제조 방법에 관한 것이다. [해결과제] 본 발명은 통상적인 방법에 비해 짧은 가공 시간 및 높은 수율로 고품질 구리 분말을 효율적이고 안전하게 제조하는 과제를 해결하고자 한다. [해결수단] 본 발명은 고품질 구리 분말을 생산하기 위한 특정 화학물질의 사용 및 온도 조절을 포함하는 일련의 단계를 포함한다. [특징] 여기서 주요 특징은 짧은 가공 시간과 높은 수율로 고품질 구리 분말을 생산할 수 있는 능력이다. [효과] 따라서, 본 발명은 짧은 가공 시간 및 높은 수율의 방법을 제공함으로써 구리 분말 생산의 효율 및 품질을 향상시킨다. | 10-2011-0093909 | 2011-09-19 | 10-2013-0030448 | 2013-03-27 |  |  | 장신우 | 장신우 ¦ 노희태 ¦ 주면길 |  |  |  | 6 | JP2638271B2 ¦ JP1989-000718A(BE) ¦ KR10-1229350B1 ¦ KR10-1096059B1(BE) ¦ KR10-0486604B1(BE) ¦ KR10-2002-0026019A(BE) | 2 | KR10-2017-0114747A(FE) ¦ KR10-2016-0064567A | 23870166 | KR10-1314990B1 | 1 | 소멸(등록료불납) |  | 3513131001544
JP | JP | P | A | 금속 분말 제조 방법, 그것에 의해 제조된 금속 분말, 도체 페이스트, 세라믹 적층 전자부품 | 【요약】 (수정유) 【과제】일렉트로닉스용 도체 페이스트용 도전성 분말로서 유용한 미세하고 입도 분포가 좁다 고분산성, 고순도의 고결정성 금속 분말 제조 방법 및 상기 금속 분말, 도체 페이스트, 세라믹 적층 전자 부품을 제공한다. 【해결 수단】열분해성 금속 화합물 분말을 캐리어 가스와 함께 캐리어 가스의 단위 시간당의 유량을 V(L/min), 노즐 개구부의 단면적을 S(cm2)로 했을 때 V/S>600의 조건에서 노즐을 통해 반응 용기 중에 분출시키고 상기 원료 분말을 10 g/L이하의 농도로 기상 중에 분산시킨 상태에서 상기 반응 용기 중을 통과시키면서, 상기 원료 분말의 열분해 온도에서 높고 또한(Tm-200)℃이상의 온도 T2(단 Tm는 생성하는 금속의 융점(℃))에서 가열함으로써 금속 분말을 생성시키는 고결정성 금속 분말 제조 방법에 있어서 상기 노즐 개구부의 주위 온도 T1가 400℃이상이며(Tm-200)℃더욱 낮은 온도가 되는 것을 특징으로 한다. 【선택도】없음 | [ABSTRACT] (Correction possession) [Technical problem] The manufacturing method of the high dispersibility useful as conductive powder for the conductive paste for electronics in which it is detailed and particle size distribution is narrow, and the high crystallinity metallic powder of high purity, the metallic powder, conductive paste, and ceramic lamination electronic parts are provided. [Means for Solution]For metallic-compounds powder of thermal decomposition nature, a flow per unit time of carrier gas with carrier gas V (L/min), When a cross-sectional area of a nozzle orifice part is set to S (cm 2), it is made to blow off in a reaction vessel through a nozzle on condition of V/S>600. Where the end of precursor powder is distributed in the gaseous phase at concentration of 10 g/L or less, while passing inside of the reaction vessel, In a manufacturing method of high crystallinity metallic powder which makes metallic powder generate by heating at the temperature T 2 (however, melting point of metal which Tm generates(℃)) more than ℃ more highly (Tm-200) than pyrolysis temperature in the end of precursor powder, It becomes a temperature lower than ℃ whose temperature T 1 around the nozzle orifice part is 400℃ or more (Tm-200). [Chosen drawing] Nothing | 【청구항1】 열분해성 금속 화합물 분말의 1종 또는 2종 이상으로 구성되는 원료 분말을 캐리어 가스와 함께 캐리어 가스의 단위 시간당의 유량을 V(L/min), 노즐 개구부의 단면적을 S(cm2)로 했을 때 V/S>600의 조건에서 노즐을 통해 반응 용기 중에 분출시키고 상기 원료 분말을 10 g/L이하의 농도로 기상 중에 분산시킨 상태에서 상기 반응 용기 중을 통과시키면서, 상기 원료 분말의 열분해 온도에서 높고 또한(Tm-200)℃이상의 온도 T2(단 Tm는 생성하는 금속의 융점(℃))에서 가열함으로써 금속 분말을 생성시키는 고결정성 금속 분말 제조 방법에 있어서 상기 노즐 개구부의 주위 온도 T1가 400℃이상이며(Tm-200)℃더욱 낮은 온도가 되도록 설정되어 있는 것을 특징으로 하는 고결정성 금속 분말 제조 방법. | [Claim1] The end of precursor powder it consists of one sort of the metallic-compounds powder of thermal decomposition nature, or two sorts or more with carrier gas, The flow per unit time of carrier gas is made to blow off in a reaction vessel through a nozzle on condition of V/S>600 when the cross-sectional area of V (L/min) and a nozzle orifice part is set to S (cm 2). Where the above-mentioned end of precursor powder is distributed in the gaseous phase at the concentration of 10 g/L or less, while passing the inside of the above-mentioned reaction vessel, In the manufacturing method of the high crystallinity metallic powder which makes metallic powder generate by heating at the temperature T 2 (however, melting point of the metal which Tm generates(℃)) more than ℃ more highly (Tm-200) than the pyrolysis temperature in the above-mentioned end of precursor powder, A manufacturing method of the high crystallinity metallic powder which the temperature T 1 around the above-mentioned nozzle orifice part is 400℃ or more, and (Tm-200) is characterized by being set up to become a temperature lower than ℃. | 【청구항1】 열분해성 금속 화합물 분말의 1종 또는 2종 이상으로 구성되는 원료 분말을 캐리어 가스와 함께 캐리어 가스의 단위 시간당의 유량을 V(L/min), 노즐 개구부의 단면적을 S(cm2)로 했을 때 V/S>600의 조건에서 노즐을 통해 반응 용기 중에 분출시키고 상기 원료 분말을 10 g/L이하의 농도로 기상 중에 분산시킨 상태에서 상기 반응 용기 중을 통과시키면서, 상기 원료 분말의 열분해 온도에서 높고 또한(Tm-200)℃이상의 온도 T2(단 Tm는 생성하는 금속의 융점(℃))에서 가열함으로써 금속 분말을 생성시키는 고결정성 금속 분말 제조 방법에 있어서 상기 노즐 개구부의 주위 온도 T1가 400℃이상이며(Tm-200)℃더욱 낮은 온도가 되도록 설정되어 있는 것을 특징으로 하는 고결정성 금속 분말 제조 방법. | [Claim1] The end of precursor powder it consists of one sort of the metallic-compounds powder of thermal decomposition nature, or two sorts or more with carrier gas, The flow per unit time of carrier gas is made to blow off in a reaction vessel through a nozzle on condition of V/S>600 when the cross-sectional area of V (L/min) and a nozzle orifice part is set to S (cm 2). Where the above-mentioned end of precursor powder is distributed in the gaseous phase at the concentration of 10 g/L or less, while passing the inside of the above-mentioned reaction vessel, In the manufacturing method of the high crystallinity metallic powder which makes metallic powder generate by heating at the temperature T 2 (however, melting point of the metal which Tm generates(℃)) more than ℃ more highly (Tm-200) than the pyrolysis temperature in the above-mentioned end of precursor powder, A manufacturing method of the high crystallinity metallic powder which the temperature T 1 around the above-mentioned nozzle orifice part is 400℃ or more, and (Tm-200) is characterized by being set up to become a temperature lower than ℃. | [기술분야] 본 발명은 결정성이 높은 금속 분말의 제조 방법에 관한 것으로, 전자 회로 형성용 도전성 페이스트에 적용될 수 있다. [해결과제] 본 발명은 충분한 수율 및 좁은 입자 크기 분포를 갖는 상세 금속 분말을 효율적이고 안정적으로 제조하는 과제를 해결하고자 한다. [해결수단] 본 발명은 노즐로부터 분출된 직후 전구체 분말의 온도를 제어함으로써 고결정성 금속 분말을 제조하는 방법을 포함한다. [특징] 여기서 주요 특징은 금속 분말의 효율적인 분쇄 및 분배를 달성하기 위해 노즐로부터 전구체 분말을 날린 직후 온도 T1의 제어이다. [효과] 따라서, 본 발명은 좁은 입자 크기 분포를 갖는 상세한 금속 분말의 제조 효율 및 수율을 향상시킨다. | 2011-191198 | 2011-09-02 | 2013-053328 | 2013-03-21 |  |  | SHOEI CHEM IND CO | 秋本 裕二 ¦ 永島 和郎 ¦ 家田 秀康 ¦ 前川 雅之 |  |  |  | 1 | JP3812523B2(BE) | 2 | MY160478A ¦ US12162077B2 | 91295668 | CA2787815A1 ¦ CN103008685B ¦ EP2564957B1 ¦ JP5679204B2 ¦ KR10-1948938B1 ¦ MY160478A ¦ TWI543200B ¦ US9162288B2 | 8 | 등록 |  | 2213014001446
JP | JP | P | A | 덴드라이트형 동분 | 【요약】 【과제】주축에서 성장하는 나뭇가지를 또한 발달시켜 종래 이상에 덴드라이트를 성장시켜 도통성이 보다 한층 우수한 새로운 덴드라이트상 구리 분말을 제공한다. 【해결 수단】주사형 전자현미경(SEM)을 이용하여 구리 분말 입자를 관찰했을 때, 한 개의 축에서 복수의 가지가 성장해서 이루어지는 덴드라이트상을 나타내 또한 축의 굵기 a가 0.3~5.0μm이며 한 개의 축에서 성장한 가지 중(안)에서 가장 긴 가지의 길이 b가 0.6~10.0μm인 구리 분말 입자를 주로 함유하는 덴드라이트상 구리 분말을 제안한다. 【선택도】도 1 | [ABSTRACT] [Technical problem] The tree extended from a principal axis is further developed, a dendrite is grown up more than before, and the new dendrite-like copper powder which was further excellent in electrical connection nature is provided. [Means for Solution]When copper powder particles are observed using a scanning electron microscope (SEM), the shape of a dendrite in which a plurality of branches are extended from one axis is presented, And length b of a branch in a branch which is 0.3~5.0μ m, and was extended from one axis with the longest thickness a of an axis proposes dendrite-like copper powder which mainly contains copper powder particles which are 0.6~10.0μ m. [Chosen drawing] Drawing 1 | 【청구항1】 레이저 회절 산란식 입도 분포 측정 장치에 의해 측정되는 비표면적( 「구형 근사 비표면적」이라고 칭한다)에 대한 BET 일점법으로 측정되는 비표면적( 「BET 비표면적」이라고 칭한다)의 비율(BET 비표면적/구형 근사 비표면적)이 6.0~11.0인 것을 특징으로 하는 덴드라이트상 구리 분말. | [Claim1] With a laser diffraction scatter type particle size distribution measuring device. Dendrite-like copper powder, wherein the ratio (BET specific surface area / globular form approximation specific surface area) of the specific surface area ("BET specific surface area" is called) measured by the one BET method for the specific surface area ("globular form approximation specific surface area" is called) measured is 6.0~11.0. | 【청구항1】 레이저 회절 산란식 입도 분포 측정 장치에 의해 측정되는 비표면적( 「구형 근사 비표면적」이라고 칭한다)에 대한 BET 일점법으로 측정되는 비표면적( 「BET 비표면적」이라고 칭한다)의 비율(BET 비표면적/구형 근사 비표면적)이 6.0~11.0인 것을 특징으로 하는 덴드라이트상 구리 분말. | [Claim1] With a laser diffraction scatter type particle size distribution measuring device. Dendrite-like copper powder, wherein the ratio (BET specific surface area / globular form approximation specific surface area) of the specific surface area ("BET specific surface area" is called) measured by the one BET method for the specific surface area ("globular form approximation specific surface area" is called) measured is 6.0~11.0. | [기술분야] 본 발명은 덴드라이트 유사 구리 분말에 관한 것이며, 특히 반도체 장치 제조에 사용하기 위해 전도성 페이스트 재료에 적용될 수 있다. [해결과제] 본 발명은 종래의 전기분해 구리 분말과 비교하여 덴드라이트 유사 구리 분말에서 전기 연결 특성을 개선하는 문제를 해결하고자 한다. [해결수단] 본 발명은 6.0-11.0 내의 구형 형태 근사화 비표면적에 대한 BET 비표면적의 비율을 포함하는, 특정 특성을 갖는 덴드라이트 유사 구리 분말 입자를 포함한다. [특징] 여기서 주된 특징은 특정 입자 형상, BET 비표면적 및 구형 형태 근사화 비표면적을 포함하는 특정 특성을 갖는 덴드라이트-유사 구리 분말 입자이다. [효과] 본 발명은 특히 반도체 디바이스 제조에서 덴드라이트-유사 구리 분말의 전기적 연결 특성을 개선한다. | 2011-192600 | 2011-09-05 | 2013-053347 | 2013-03-21 |  |  | MITSUI MINING & SMELTING CO LTD | 藤本 卓 ¦ 三輪 昌宏 ¦ 脇森 康成 ¦ 林 富雄 |  |  |  | 6 | JP5181434B2(BE) ¦ JP5031255B2(BE) ¦ JP1999-224532A(BE) ¦ JP2558013B2(BE) ¦ JP2706110B2(BE) ¦ JP1988-286477A(BE) | 13 | JP6546975B2(FE) ¦ JP6001796B2(FE) ¦ JP5907302B1(FE) ¦ JP5858200B1(FE) ¦ JP5858201B1(FE) ¦ JP5790900B1(FE) ¦ JP5858202B1(FE) ¦ JP5920540B1(FE) ¦ JP5920541B1(FE) ¦ JP2013-136818A ¦ TWI565838B(FE) ¦ US10654101B2 ¦ US10695830B2 | 16331408 | JP2013-053347A | 1 | 거절 |  | 2213014001465
JP | JP | P | A | 접합용 조성물, 접합 구조체 및 접합 구조체의 제조 방법 | 【요약】 【과제】접합 후에 제1,제2 접합 대상 부재의 접합 신뢰성을 향상시키고 또한 제1,제2 접합 대상 부재 간의 간격을 정밀하게 제어할 수 있는 접합용 조성물 및 접합 구조체를 제공한다. 【해결 수단】본 발명에 따른 접합용 조성물은 제1,제2 접합 대상 부재 2,3,4를 접합하기 위해 이용된다. 본 발명에 따른 접합용 조성물은 금속 원자 함유 입자를 포함한 접합 재료와 입자 지름의 CV값이10% 이하인 도전성 입자 21을 함유한다. 본 발명에 따른 접합 구조체 1은 제1 접합 대상 부재 2와 제2 접합 대상 부재 3,4와 제1,제2 접합 대상 부재 2,3,4를 접합하고 있는 접합부 5,6을 구비한다. 접합부 5,6은 상기 접합용 조성물을 가열하여 상기 금속 원자 함유 입자를 소결시킴으로써 형성되어 있다. 제1,제2 접합 대상 부재 2,3,4 사이에 도전성 입자 21이 배치되어 있다. 【선택도】도 1 | [ABSTRACT] [Technical problem] The junction reliability of the 1st and 2nd member for junction is improved after junction, and also the constituent for junction and joining structure object which can control the interval between the 1st and 2nd member for junction with high precision are provided. [Means for Solution]A constituent for junction concerning this invention is used in order to join the 1st and 2nd member 2, 3, and 4 for junction. The constituent for junction concerning this invention contains the charge of a jointing material containing metal atom content particles, and the conductive particles 21 whose CV values of the diameter of a particle are 10% or less. The joining structure object 1 concerning this invention is provided with the joined parts 5 and 6 which have joined the 1st member 2 for junction, the 2nd member 3 and 4 for junction, and the 1st and 2nd member 2, 3, and 4 for junction. The joined parts 5 and 6 heat the above-mentioned constituent for junction, and are formed by making the above-mentioned metal atom content particles sinter. The conductive particles 21 are arranged between the 1st, the 2nd member 2 and 3 for junction, and 4. [Chosen drawing] Drawing 1 | 【청구항1】 제1,제2 접합 대상 부재를 접합하기 위해 이용되는 접합용 조성물로서, 금속 원자 함유 입자를 포함한 접합 재료와 입자 지름의 CV값이10% 이하인 도전성 입자를 함유하는, 접합용 조성물. | [Claim1] The constituent for junction containing the charge of a jointing material which is a constituent for junction used in order to join the 1st and 2nd member for junction, and contains metal atom content particles, and the conductive particles whose CV values of the diameter of a particle are 10% or less. | 【청구항1】 제1,제2 접합 대상 부재를 접합하기 위해 이용되는 접합용 조성물로서, 금속 원자 함유 입자를 포함한 접합 재료와 입자 지름의 CV값이10% 이하인 도전성 입자를 함유하는, 접합용 조성물. ¦ 【청구항8】 제1 접합 대상 부재와 제2 접합 대상 부재와 상기 제 1,제2 접합 대상 부재를 접합하고 있는 접합부를 구비하고, 상기 접합부가 금속 원자 함유 입자를 포함한 접합 재료와 입자 지름의 CV값이10% 이하인 도전성 입자를 함유하는 접합용 조성물을 이용하여 형성되어 있고 상기 접합부가 상기 접합용 조성물을 가열하여 상기 금속 원자 함유 입자를 소결시킴으로써 형성되어 있고 상기 금속 원자 함유 입자가 소결한 소결물에 의해 상기 제 1,제2 접합 대상 부재가 접합되어 있고, 상기 제 1,제2 접합 대상 부재 사이에 상기 도전성 입자가 배치되어 있는, 접합 구조체. ¦ 【청구항10】 제1,제2 접합 대상 부재 사이에 금속 원자 함유 입자를 포함한 접합 재료와 입자 지름의 CV값이10% 이하인 도전성 입자를 함유하는 접합용 조성물을 배치하는 공정과 상기 접합용 조성물을 가열하여 상기 금속 원자 함유 입자를 소결시킴으로써 접합부를 형성하여 상기 제 1,제2 접합 대상 부재를 접합하는 공정을 구비하고, 상기 금속 원자 함유 입자가 소결한 소결물에 의해 상기 제 1,제2 접합 대상 부재를 접합하고 상기 제 1,제2 접합 대상 부재 사이에 상기 도전성 입자를 배치하는, 접합 구조체 제조 방법. | [Claim1] The constituent for junction containing the charge of a jointing material which is a constituent for junction used in order to join the 1st and 2nd member for junction, and contains metal atom content particles, and the conductive particles whose CV values of the diameter of a particle are 10% or less. ¦ [Claim8] The charge of a jointing material which is equipped with the joined part which has joined the 1st member for junction, the 2nd member for junction, and the above-mentioned 1st and 2nd member for junction and in which the above-mentioned joined part contains metal atom content particles, CV value of the diameter of a particle is formed using the constituent for junction containing the conductive particles which are 10% or less, and the above-mentioned joined part heats the above-mentioned constituent for junction, The joining structure object in which it is formed by making the above-mentioned metal atom content particles sinter, the above-mentioned 1st and 2nd member for junction is joined with the sintering thing which the above-mentioned metal atom content particles sintered, and the above-mentioned conductive particles are arranged between the above-mentioned 1st and 2nd member for junction. ¦ [Claim10] The charge of a jointing material which contains metal atom content particles between the 1st and 2nd member for junction, The process of arranging the constituent for junction containing the conductive particles whose CV values of the diameter of a particle are 10% or less, and by heating the above-mentioned constituent for junction and making the above-mentioned metal atom content particles sinter, A manufacturing method of the joining structure object which forms a joined part, is provided with the process of joining the above-mentioned 1st and 2nd member for junction, joins the above-mentioned 1st and 2nd member for junction, and arranges the above-mentioned conductive particles between the above-mentioned 1st and 2nd member for junction with the sintering thing which the above-mentioned metal atom content particles sintered. | [기술분야] 본 발명은 기판 등의 부재에 반도체 모듈 등을 접합하기 위해 사용되는 접합용 구성 요소를 사용하여 접합 구조 물체를 제조하기 위한 방법, 및 접합용 구성 요소 및 접합 구조 물체에 관한 것이다. [해결과제] 본 발명은 Sn-Pb 시스템과 같은 납땜 재료를 사용하는 반도체 장치에서 문제인 납땜 부품에서 낮은 방열 및 접합 신뢰성 문제를 해결하고자 한다. [해결수단] 본 발명은 금속 원자 함유 입자와 입자 직경의 CV 값이 10%이하인 전도성 입자를 가진 접합 재료의 전하를 포함하는 접합을 위한 구성 요소를 포함한다. [특징] 여기서 주요 특징은 높은 정밀도로 접합을 위해 부재들 사이의 간격을 제어하기 위해 입자의 직경의 CV 값이 10%이하인 전도성 입자의 사용이다. [효과] 본 발명은 따라서 납땜 부품에서 방열 및 접합 신뢰성을 향상시키고, 높은 정밀도로 접합을 위해 부재 사이의 간격을 제어한다. | 2012-173069 | 2012-08-03 | 2013-055046 | 2013-03-21 |  |  | SEKISUI CHEM CO LTD | 上野山 伸也 | 2011-171761 | JP | 2011-08-05 | 4 | JP5185839B2(BE) ¦ JP2010-044967A(BE) ¦ JP4920698B2(BE) ¦ JP4902853B2(BE) | 6 | JP7804550B2(FE) ¦ JP7350604B2(FE) ¦ JP7453738B2(FE) ¦ JP6263630B2(FE) ¦ JP6346807B2(FE) ¦ KR10-2021-0154865A | 16332841 | JP2011-171761 ¦ JP6018831B2 ¦ JP6302510B2 | 3 | 등록 |  | 2213014003164
KR | KR | P | A | 외부 전극용 도전성 페이스트, 이를 이용한 적층 세라믹 전자부품 및 이의 제조방법 | 본 발명은 외부 전극용 도전성 페이스트, 이를 이용한 적층 세라믹 전자부품 및 이의 제조방법에 관한 것으로, 도전성 금속; 및 a(Cu, Ni)-bZr-c(Al, Sn)을 포함하며, 여기서 a+b+c=100, 20≤a≤60, 20≤b≤60 및 2≤c≤25를 만족하는 전도성 비정질 금속;을 포함하는 외부 전극용 도전성 페이스트, 이를 이용한 적층 세라믹 전자부품 및 이의 제조방법을 제공한다. 본 발명에 따르면 내부전극과의 전극 연결성 저하 및 글라스 들뜸에 따른 도금 불량 해결이 가능하다. | PURPOSE: Conductive paste is provided to implement a laminated ceramic electronic component solving degradation of the electrode connection of an inner electrode and an outer electrode and plating failure due to glass being swollen by forming the outer electrode using conductive amorphous metals. CONSTITUTION: Conductive paste for an outer electrode comprises a conductive metal; and a conductive amorphous metal including a(Cu, Ni)-bZr-c(Al, Sn), wherein a+b+c=100, 20<=a<=60, 20<=b<=60 and 2<=c<=25. A laminated ceramic electronic component comprises a ceramic body(10) including a dielectric layer; first and second inner electrodes which are arranged to place the dielectric layer in the interval and to face with each other in the ceramic body; and a first outer electrode(31) electrically connected to the first inner electrode, and a second outer electrode(32) electrically connected to the second inner electrode, wherein the dissolved oxygen content within the first and second outer electrodes is 100 ppm or less. | 도전성 금속; 및 a(Cu, Ni)-bZr-c(Al, Sn)을 포함하며, 여기서 a+b+c=100, 20≤a≤60, 20≤b≤60 및 2≤c≤25를 만족하는 전도성 비정질 금속;을 포함하는 외부전극용 도전성 페이스트. | The conductive paste for the outer electrode which comprises the conductive metal and a+b+c=100 the c (Al, Sn) is included with a (Cu, Ni), 20≤a≤60, 20≤b≤60, and the conductivity amorphous metal satisfying 2≤c≤25. | 1. 도전성 금속; 및 a(Cu, Ni)-bZr-c(Al, Sn)을 포함하며, 여기서 a+b+c=100, 20≤a≤60, 20≤b≤60 및 2≤c≤25를 만족하는 전도성 비정질 금속;을 포함하는 외부전극용 도전성 페이스트. ¦ 5. 유전체층을 포함하는 세라믹 본체; 상기 세라믹 본체 내에서 상기 유전체층을 사이에 두고 서로 대향하도록 배치되는 제1 및 제2 내부 전극; 및 상기 제1 내부전극과 전기적으로 연결된 제1 외부전극 및 상기 제2 내부 전극과 전기적으로 연결된 제2 외부전극;을 포함하며, 상기 제1 및 제2 외부전극 내부의 용존 산소 함량이 100 ppm 이하인 적층 세라믹 전자부품. ¦ 10. 복수 개의 유전체층을 포함하는 세라믹 본체; 상기 세라믹 본체 내에서 상기 복수 개의 유전체층 각각을 사이에 두고 서로 대향하도록 배치되는 복수 개의 제1 및 제2 내부 전극; 및 상기 제1 내부전극과 전기적으로 연결된 제1 외부전극 및 상기 제2 내부 전극과 전기적으로 연결된 제2 외부전극;을 포함하며, 상기 제1 및 제2 외부전극 내부의 용존 산소 함량이 100 ppm 이하인 적층 세라믹 전자부품. ¦ 15. 유전체층 및 상기 유전체층을 사이에 두고 서로 대향하도록 배치되는 제1 및 제2 내부 전극을 포함하는 세라믹 본체를 마련하는 단계; 도전성 금속 및 a(Cu, Ni)-bZr-c(Al, Sn)을 포함하며, 여기서 a+b+c=100, 20≤a≤60, 20≤b≤60 및 2≤c≤25를 만족하는 전도성 비정질 금속을 포함하는 외부전극용 도전성 페이스트를 마련하는 단계; 상기 제1 및 제2 내부전극과 전기적으로 연결되도록 외부전극 페이스트를 상기 세라믹 본체 상에 도포하는 단계; 및 상기 세라믹 본체를 소성하여 제1 및 제2 외부전극을 형성하는 단계;를 포함하는 적층 세라믹 전자부품의 제조방법. | 1. The conductive paste for the outer electrode which comprises the conductive metal and a+b+c=100 the c (Al, Sn) is included with a (Cu, Ni), 20≤a≤60, 20≤b≤60, and the conductivity amorphous metal satisfying 2≤c≤25. ¦ 5. The laminated ceramic electronic component in which it includes the ceramic body: first including the dielectric layer and the second inner electrode: which is arranged in order to place the dielectric layer in the interval and it is faced with each other in the ceramic body and the first outer portion electrode electrically connected to the first inner electrode and the second outer electrode electrically connected to the second inner electrode and the dissolved oxygen content of the first and the second outer electrode inside is 100 ppm or less.<BR\/> ¦ 10. The laminated ceramic electronic component in which it includes ceramic body: multiple firsts and second inner electrodes:, which are arranged in order to place multiple dielectric layers in the interval and it is faced with each other in the ceramic body the first outer portion electrode electrically connected to the first inner electrode and the second outer electrode electrically connected to the second inner electrode and including multiple dielectric layers the dissolved oxygen content of the first and the second outer electrode inside is 100 ppm or less. ¦ 15. The manufacturing method of multi layered ceramic electronic component including the step of preparing the conductive paste for the outer electrode, step of coating on the ceramic body the external electrode paste it is electrically connected to the first and the second inner electrode, and the step of forming the first and the second outer electrode the ceramic body is plasticized which comprise the a+b+c=100 step of preparing for the ceramic body, and the conductive metal and (Cu, Ni) -bZr- c (Al, Sn) are included, 20≤a≤60, 20≤b≤60, and the conductivity amorphous metal satisfying 2≤c≤25. Step of preparing for the ceramic body includes the first and the second inner electrode which is arranged in order to place in the interval and it is faced with each other.<BR\/> | [기술분야] 본 발명은 외부 전극용 도전성 페이스트, 이 페이스트를 사용한 적층 세라믹 전자부품 및 그 제조방법에 관한 것이다. [해결과제] 본 발명은 내부 및 외부 전극과 유리 사이의 전극 연결 저하로 노란색으로 보이며 부풀어 오르는 외부 전극에서 전극 가소성 후에 유발되기 쉬운 도금 불량 문제를 해결하고자 한다. [해결수단] 본 발명은 특정 조성 및 함량비를 만족시키는 전도성 비정질 금속을 포함하는 외부 전극용 전도성 페이스트를 포함한다. [특징] 여기서 주된 특징은 도금 불량 및 전극 연결 저하를 방지하기 위해 산화물 시스템 유리 대신 외부 전극용 전도성 페이스트에 전도성 비정질 금속을 포함시키는 것이다. [효과] 따라서, 본 발명은 도금 불량 및 전극 연결 저하를 방지함으로써 적층 세라믹 전자 부품의 구현을 개선한다. | 10-2011-0091234 | 2011-09-08 | 10-2013-0027784 | 2013-03-18 |  |  | 삼성전기주식회사 | 박명준 ¦ 손성범 ¦ 구현희 ¦ 김창훈 ¦ 권상훈 |  |  |  | 4 | JP2011-103301A(BE) ¦ JP2004-289089A(BE) ¦ KR10-2011-0041432A(BE) ¦ KR10-1018112B1(BE) | 0 |  | 16335572 | JP2013-058722A ¦ KR10-2013-0027784A ¦ US8675343B2 | 3 | 거절 |  | 3513121001762
JP | JP | P | A | 동 미립자 분산액 및 그 제조 방법, 동 미립자 및 그 제조 방법, 동 미립자를 포함하는 동 페이스트 및 동 피막 및 그 제조 방법 | 【요약】 【과제】 미세한 입자 지름을 가지며, 저온도에서의 소결성이 우수한 구리 미립자를 포함한 구리 미립자 분산액을 제공한다. 【해결 수단】 용매에 환원제, 보호제로서 지방족 모노카르복실산 및 구리 화합물을 첨가하여 상기 용매 중에 상기 구리 화합물을 고체 상태에서 분산해, 상기 용매 중에서 분산되어 있는 상기 구리 화합물을 환원하여 상기 지방족 모노카르복실산으로 표면이 피복된 구리 미립자를 형성하고 상기 용매 중에 상기 구리 미립자가 분산되어 있는 구리 미립자 분산액 제조 방법이다. 【선택도】도 1 | [ABSTRACT] [Technical problem] The copper particulate dispersion liquid containing the copper particulates which have a detailed diameter of a particle and are excellent in the sintering nature in the degree of low temperature is provided. [Means for Solution]To a solvent, fatty series monocarboxylic acid and a copper compound are added as a reducing agent and a protecting agent, It is a manufacturing method of copper particulate dispersion liquid which returns the copper compound which distributes the copper compound in the state of a solid in the solvent, and it is distributing in the solvent, and forms copper particulates by which the surface was covered with the fatty series monocarboxylic acid, and the copper particulates are distributing in the solvent. [Chosen drawing] Drawing 1 | 【청구항1】 용매에 환원제, 보호제로서 지방족 모노카르복실산 및 구리 화합물을 첨가하여 상기 용매 중에 상기 구리 화합물을 고체 상태에서 분산해, 상기 용매 중에서 분산되어 있는 상기 구리 화합물을 환원하여 상기 지방족 모노카르복실산으로 표면이 피복된 구리 미립자를 형성하고 상기 용매 중에 상기 구리 미립자가 분산되어 있는 것을 특징으로 하는 구리 미립자 분산액 제조 방법. | [Claim1] To a solvent, fatty series monocarboxylic acid and a copper compound are added as a reducing agent and a protecting agent, A manufacturing method of copper particulate dispersion liquid, wherein it returns the above-mentioned copper compound which distributes the above-mentioned copper compound in the state of a solid in the above-mentioned solvent, and it is distributing in the above-mentioned solvent, it forms the copper particulates by which the surface was covered with the above-mentioned fatty series monocarboxylic acid and the above-mentioned copper particulates are distributing in the above-mentioned solvent. | 【청구항1】 용매에 환원제, 보호제로서 지방족 모노카르복실산 및 구리 화합물을 첨가하여 상기 용매 중에 상기 구리 화합물을 고체 상태에서 분산해, 상기 용매 중에서 분산되어 있는 상기 구리 화합물을 환원하여 상기 지방족 모노카르복실산으로 표면이 피복된 구리 미립자를 형성하고 상기 용매 중에 상기 구리 미립자가 분산되어 있는 것을 특징으로 하는 구리 미립자 분산액 제조 방법. ¦ 【청구항5】 용매에 환원제, 보호제로서 지방족 모노카르복실산 및 구리 화합물을 첨가하여 상기 용매 중에 상기 구리 화합물을 고체 상태에서 분산해, 상기 용매 중에서 분산되어 있는 상기 구리 화합물을 환원하여 상기 지방족 모노카르복실산으로 표면이 피복되는 구리 미립자가 분산된 구리 미립자 분산액을 형성하고 상기 구리 미립자 분산액을 정제하여 상기 지방족 모노카르복실산으로 표면이 피복된 구리 미립자를 얻는 것을 특징으로 하는 구리 미립자 제조 방법. ¦ 【청구항6】 용매에 환원제, 보호제로서 지방족 모노카르복실산 및 구리 화합물을 첨가하여 상기 용매 중에 상기 구리 화합물을 고체 상태에서 분산해, 상기 용매 중에서 분산되어 있는 상기 구리 화합물을 환원하여 상기 지방족 모노카르복실산으로 표면이 피복되는 구리 미립자가 분산된 구리 미립자 분산액을 형성하고 상기 구리 미립자 분산액을 가열해 상기 지방족 모노카르복실산을 탈리시킴으로써, 상기 구리 미립자의 표면 구리 산화물막을 제거하고 상기 구리 미립자 분산액을 정제하여 상기 지방족 모노카르복실산이 탈리하고 상기 구리 산화물막이 제거된 구리 미립자를 얻는 것을 특징으로 하는 구리 미립자 제조 방법. ¦ 【청구항8】 용매 중에 보호제로서의 지방족 모노카르복실산으로 표면이 피복된 구리 미립자가 분산되는 구리 미립자 분산액에 있어서 상기 용매 중에 상기 지방족 모노카르복실산이 존재하고 있는 것을 특징으로 하는 구리 미립자 분산액. ¦ 【청구항10】 표면이 보호제로서의 지방족 모노카르복실산으로 피복되는 것을 특징으로 하는 구리 미립자. | [Claim1] To a solvent, fatty series monocarboxylic acid and a copper compound are added as a reducing agent and a protecting agent, A manufacturing method of copper particulate dispersion liquid, wherein it returns the above-mentioned copper compound which distributes the above-mentioned copper compound in the state of a solid in the above-mentioned solvent, and it is distributing in the above-mentioned solvent, it forms the copper particulates by which the surface was covered with the above-mentioned fatty series monocarboxylic acid and the above-mentioned copper particulates are distributing in the above-mentioned solvent. ¦ [Claim5] To a solvent, fatty series monocarboxylic acid and a copper compound are added as a reducing agent and a protecting agent, The above-mentioned copper compound which distributes the above-mentioned copper compound in the state of a solid in the above-mentioned solvent, and it is distributing in the above-mentioned solvent is returned, A manufacturing method of the copper particulates forming the copper particulate dispersion liquid which the copper particulates by which the surface is covered with the above-mentioned fatty series monocarboxylic acid distributed, refining the above-mentioned copper particulate dispersion liquid, and obtaining the copper particulates by which the surface was covered with the above-mentioned fatty series monocarboxylic acid. ¦ [Claim6] To a solvent, fatty series monocarboxylic acid and a copper compound are added as a reducing agent and a protecting agent, The above-mentioned copper compound which distributes the above-mentioned copper compound in the state of a solid in the above-mentioned solvent, and it is distributing in the above-mentioned solvent is returned, By forming the copper particulate dispersion liquid which the copper particulates by which the surface is covered by the above-mentioned fatty series monocarboxylic acid distributed, heating the above-mentioned copper particulate dispersion liquid, and desorbing the above-mentioned fatty series monocarboxylic acid, A manufacturing method of the copper particulates obtaining the copper particulates from which the copper oxide film of the surface of the above-mentioned copper particulates was removed, refined the above-mentioned copper particulate dispersion liquid, the above-mentioned fatty series monocarboxylic acid was desorbed, and the above-mentioned copper oxide film was removed. ¦ [Claim8] Copper particulate dispersion liquid, wherein the above-mentioned fatty series monocarboxylic acid exists in the above-mentioned solvent in a solvent in the copper particulate dispersion liquid which the copper particulates with which the surface was covered distribute with fatty series monocarboxylic acid as a protecting agent. ¦ [Claim10] Copper particulates, wherein the surface is covered with fatty series monocarboxylic acid as a protecting agent. | [기술분야] 본 발명은 구리 미립자 분산액, 동일한 것을 위한 제조 방법, 구리 미립자, 동일한 것을 위한 제조 방법, 구리 미립자를 함유하는 구리 페이스트, 구리 튜닉, 및 동일한 것을 위한 제조 방법에 관한 것이다. [해결과제] 본 발명은 쉽게 산화되고 구리 산화막을 생성하는 황금 미립자 또는 은 미립자에 비해 값싸게 상세한 구리 미립자를 제조하는 과제를 해결하고자 한다. [해결수단] 본 발명은 구리 미립자 분산액의 제조 방법, 구리 미립자, 및 동일한 것을 위한 제조 방법을 포함한다. [특징] 여기서 주요 특징은 구리 미립자의 직경을 조절하고 구리 산화막을 제거하기 위한 보호제로서 지방계 모노카르복실산의 사용이다. [효과] 따라서, 본 발명은 구리 미립자의 성장을 제어하고 상기 구리 산화 막을 제거함으로써 구리 미립자의 제조 공정을 개선하여, 상기 구리 튜닉의 전도성을 향상시킨다. | 2011-186200 | 2011-08-29 | 2013-047365 | 2013-03-07 |  |  | HITACHI CABLE LTD ¦ TOHOKU UNIV | 石川 大 ¦ 阿部 富也 ¦ 林 大和 ¦ 滝澤 博胤 ¦ 関口 和大 |  |  |  | 11 | JP5426270B2(BE) ¦ JP5227828B2(BE) ¦ JP5430922B2(BE) ¦ JP2008-198595A(BE) ¦ JP4805233B2(BE) ¦ JP3444608B2(BE) ¦ JP2611347B2(BE) ¦ JP2621915B2(BE) ¦ JP1985-258273A(BE) ¦ WOWO2010-032841A1(BE) ¦ WOWO2006-019144A1(BE) | 19 | CN106457407B ¦ EP3150306B1 ¦ JP7512832B2(FE) ¦ JP7315408B2(FE) ¦ JP7176847B2(FE) ¦ JP6885145B2(FE) ¦ JP6033485B2(FE) ¦ JP6387794B2(FE) ¦ JP5926322B2(FE) ¦ JP5941082B2(FE) ¦ JP2014-148732A ¦ KR10-1709458B1(FE) ¦ KR10-1743897B1 ¦ MY198526A ¦ US12226820B2 ¦ US11798707B2 ¦ US11691200B2 ¦ US11324222B2 ¦ US9744595B2 | 16326984 | JP5848552B2 | 1 | 등록 |  | 2213012004702
CN | CN | P | A | Preparation method for superfine silver plating copper powder used for electronic paste | The invention discloses a preparation method for superfine silver plating copper powder used for electronic paste, and belongs to the technical field of functional powder. The preparation method solves the problem that the silver plating copper powder used for the electronic paste can not be prepared in the prior art. The preparation method comprises the following steps of: (1) after superfine copper powder is subjected to surface treatment, preparing copper powder to be plated; (2) adding dispersing agent, additive and reducing agent into deionized water, adding the copper powder to be plated, and regulating a pH (potential of hydrogen) value to 12-14 to obtain mixture to be plated; (3) adding silver nitrate into the deionized water and amine complexing agent to obtain silver amide solution; (4) adding the silver amide solution into the mixture to be plated to obtain the silver plating copper powder; (5) washing the silver plating copper powder with the deionized water to serve as the copper powder to be plated, entering steps (2) to (4) for silver plating circulation to obtain secondary silver plating copper powder; and (6) putting the secondary silver plating copper powder into organic solution, carrying out suction filtration, dewatering and drying to obtain the superfine silver plating copper powder. The preparation method has the advantages of simple technology, stable technology and high silver plating efficiency, and the product can be used as electronic slurry. | 전자 페이스트용 초미세 은 도금 구리 분말의 제조 방법은, 기능성 분말 기술 분야에 속하며, 종래 기술이 전자 페이스트용 은 도금 구리 분말을 제조할 수 없는 문제를 해결하고, 이를 포함한다: (1) 초미세 구리 분말을 표면 처리한 후 도금할 구리 분말로 사용합니다; (2)분산제, 첨가제, 환원제를 탈이온수에 첨가하고, 도금할 구리 분말을 첨가하고, pH를 12~14로 조정하여, 도금할 혼합물을 얻는다; (3)질산은을 취하여 탈이온수와 아민 착화제를 첨가하여 은아민 용액을 얻는다; (4)은 아민 용액을 도금할 혼합물에 첨가하여 은 도금 구리 분말을 얻는다; (5)은 도금 구리 분말을 탈이온수로 세척하고, 도금 구리 분말로서, 다시 단계 (2)내지 (4)은 도금 순환에 진입하여 2차 은 도금 구리 분말을 얻는다; (6)2차 은도금 구리 분말을 유기 용액에 넣고 여과하고 탈수하고 건조하여 초미세 은도금 구리 분말을 얻는다. 본 발명은 공정이 간단하고, 공정이 안정적이며, 은 도금 효율이 높고, 제품이 전자 슬러리로 사용될 수 있다. | 1. the preparation method of an electric slurry usefulness Silver Coated Copper Powders is characterized in that, comprises following sequential steps: (1) gets the spherical or ultrafine flake copper powder that micro-granularity is 200 ~ 400nm, through alkali cleaning, pickling, remove greasy dirt and the oxide layer impurity of Copper Powder Surface; Above-mentioned superfine cupper powder after surface treatment as copper powder to be plated, is entered following steps (2) to the silver-plated circulation of step (4); (2) get the dispersant of 1 ~ 2 ‰ weight portion, the additive of 20 ~ 40% weight portions, the reducing agent of 30 ~ 60% weight portions, join in the deionized water of 20 weight portions, be mixed with reducing solution, the copper powder to be plated that in this reducing solution, adds 1 weight portion, stir, then add the pH value to 12 of NaOH or ammoniacal liquor regulator solution ~ 14, be prepared into mixture to be plated; Described additive is one or more the mixture in tartaric acid, sodium tartrate, sodium potassium tartrate tetrahydrate, disodium ethylene diamine tetraacetate, the natrium citricum; (3) silver nitrate of getting 0.6 ~ 1.6 weight portion adds in the deionized water of 40 weight portions, adds the amine complexing agent of 0.6 ~ 2.4 weight portion, is prepared into argentamine liquid; (4) under stirring or ultrasound condition, and under the condition of normal temperature, the argentamine liquid that step (3) is prepared is added dropwise in the mixture to be plated of step (2) preparation continuously, reacts 15 minutes, obtains silver-plated copper powder; (5) above-mentioned silver-plated copper powder is cleaned up with deionized water after, as copper powder to be plated, again enter above-mentioned steps (2) to the silver-plated circulation of step (4), obtain the secondary silver-plated copper powder, the secondary silver-plated copper powder is behind vacuum filtration, extremely neutral with washed with de-ionized water; (6) under the condition that stirs, the secondary silver-plated copper powder of above-mentioned neutrality is put into (quantity of the ethanol that please remark additionally) ethanolic solution of (3) weight portion of the surface modifier that is dissolved with 1 ~ 2% weight portion, stirred 10 minutes, through suction filtration, clean up after, dewater with acetone, after 60 ℃ of vacuum drying, obtain Silver Coated Copper Powders again. | 1. 이하의 순서 단계를 포함하는 것을 특징으로 하는 전자 페이스트용 초미세 은 도금 구리 분말의 제조 방법: (1) 입자 크기가 200~400nm인 구형 또는 판상 초미세 구리 분말을 취하여 알칼리 세척 및 산 세척을 통해 구리 분말 표면의 기름때 및 산화층 불순물을 제거합니다; 상기 표면 처리된 초미세 구리 분말을 도금하고자 하는 구리 분말로 하고, 이하의 단계 (2)내지 단계 (4)의 은 도금 사이클에 진입한다; (2) 1~2‰중량부의 분산제, 20~40%중량부의 첨가제, 30~60%중량부의 환원제를 취하여 20 중량부의 탈이온수에 첨가하여 환원 용액을 제조하고, 이 환원 용액에 1 중량부의 도금될 구리 분말을 첨가한다, 저어주고 수산화나트륨이나 암모니아수를 넣어 용액의 pH를 12~14로 조절해 도금할 혼합물을 만든다; 상기 첨가제는 타르타르산, 타르타르산 나트륨, 타르타르산 칼륨 나트륨, 에틸렌디아민테트라아세트산 이나트륨, 시트르산나트륨 중 하나 또는 둘 이상의 혼합물이다; (3) 0.6~1.6 중량부의 질산은을 취하여 40 중량부의 탈이온수에 첨가하고, 0.6~2.4 중량부의 아민계 착화제를 첨가하여 은아민 용액을 제조한다; (4) 교반 또는 초음파 조건에서, 그리고 상온의 조건에서, 단계 (3)에서 제조된 은 아민 용액을 단계 (2)에서 제조된 도금 대기 혼합물에 연속적으로 적하하여, 15분간 반응시켜 은 도금 구리 분말을 얻는다; (5) 상기 은 도금 구리 분말을 탈이온수로 깨끗하게 세척한 후, 도금 구리 분말을 대기하고, 다시 상기 (단계2)에 진입하여 (단계4)의 은 도금 싸이클로, 2차 은 도금 구리 분말을 획득되고, 2차 은 도금 구리 분말을 진공 흡입 여과를 거친 후, 탈이온수로 중성으로 세척한다; (6) 교반 조건 하에서, 상기 중성의 2차 은도금 구리 분말을 1~2%중량부의 표면 개질제가 용해된(3)중량부의 에탄올 용액에 넣고, 10분간 교반하고, 여과, 세척한 후이다, 아세톤으로 탈수한 후 60°C에서 진공 건조하여 초미세 은도금 구리 분말을 얻는다. | 1. the preparation method of an electric slurry usefulness Silver Coated Copper Powders is characterized in that, comprises following sequential steps: (1) gets the spherical or ultrafine flake copper powder that micro-granularity is 200 ~ 400nm, through alkali cleaning, pickling, remove greasy dirt and the oxide layer impurity of Copper Powder Surface; Above-mentioned superfine cupper powder after surface treatment as copper powder to be plated, is entered following steps (2) to the silver-plated circulation of step (4); (2) get the dispersant of 1 ~ 2 ‰ weight portion, the additive of 20 ~ 40% weight portions, the reducing agent of 30 ~ 60% weight portions, join in the deionized water of 20 weight portions, be mixed with reducing solution, the copper powder to be plated that in this reducing solution, adds 1 weight portion, stir, then add the pH value to 12 of NaOH or ammoniacal liquor regulator solution ~ 14, be prepared into mixture to be plated; Described additive is one or more the mixture in tartaric acid, sodium tartrate, sodium potassium tartrate tetrahydrate, disodium ethylene diamine tetraacetate, the natrium citricum; (3) silver nitrate of getting 0.6 ~ 1.6 weight portion adds in the deionized water of 40 weight portions, adds the amine complexing agent of 0.6 ~ 2.4 weight portion, is prepared into argentamine liquid; (4) under stirring or ultrasound condition, and under the condition of normal temperature, the argentamine liquid that step (3) is prepared is added dropwise in the mixture to be plated of step (2) preparation continuously, reacts 15 minutes, obtains silver-plated copper powder; (5) above-mentioned silver-plated copper powder is cleaned up with deionized water after, as copper powder to be plated, again enter above-mentioned steps (2) to the silver-plated circulation of step (4), obtain the secondary silver-plated copper powder, the secondary silver-plated copper powder is behind vacuum filtration, extremely neutral with washed with de-ionized water; (6) under the condition that stirs, the secondary silver-plated copper powder of above-mentioned neutrality is put into (quantity of the ethanol that please remark additionally) ethanolic solution of (3) weight portion of the surface modifier that is dissolved with 1 ~ 2% weight portion, stirred 10 minutes, through suction filtration, clean up after, dewater with acetone, after 60 ℃ of vacuum drying, obtain Silver Coated Copper Powders again. | 1. 이하의 순서 단계를 포함하는 것을 특징으로 하는 전자 페이스트용 초미세 은 도금 구리 분말의 제조 방법: (1) 입자 크기가 200~400nm인 구형 또는 판상 초미세 구리 분말을 취하여 알칼리 세척 및 산 세척을 통해 구리 분말 표면의 기름때 및 산화층 불순물을 제거합니다; 상기 표면 처리된 초미세 구리 분말을 도금하고자 하는 구리 분말로 하고, 이하의 단계 (2)내지 단계 (4)의 은 도금 사이클에 진입한다; (2) 1~2‰중량부의 분산제, 20~40%중량부의 첨가제, 30~60%중량부의 환원제를 취하여 20 중량부의 탈이온수에 첨가하여 환원 용액을 제조하고, 이 환원 용액에 1 중량부의 도금될 구리 분말을 첨가한다, 저어주고 수산화나트륨이나 암모니아수를 넣어 용액의 pH를 12~14로 조절해 도금할 혼합물을 만든다; 상기 첨가제는 타르타르산, 타르타르산 나트륨, 타르타르산 칼륨 나트륨, 에틸렌디아민테트라아세트산 이나트륨, 시트르산나트륨 중 하나 또는 둘 이상의 혼합물이다; (3) 0.6~1.6 중량부의 질산은을 취하여 40 중량부의 탈이온수에 첨가하고, 0.6~2.4 중량부의 아민계 착화제를 첨가하여 은아민 용액을 제조한다; (4) 교반 또는 초음파 조건에서, 그리고 상온의 조건에서, 단계 (3)에서 제조된 은 아민 용액을 단계 (2)에서 제조된 도금 대기 혼합물에 연속적으로 적하하여, 15분간 반응시켜 은 도금 구리 분말을 얻는다; (5) 상기 은 도금 구리 분말을 탈이온수로 깨끗하게 세척한 후, 도금 구리 분말을 대기하고, 다시 상기 (단계2)에 진입하여 (단계4)의 은 도금 싸이클로, 2차 은 도금 구리 분말을 획득되고, 2차 은 도금 구리 분말을 진공 흡입 여과를 거친 후, 탈이온수로 중성으로 세척한다; (6) 교반 조건 하에서, 상기 중성의 2차 은도금 구리 분말을 1~2%중량부의 표면 개질제가 용해된(3)중량부의 에탄올 용액에 넣고, 10분간 교반하고, 여과, 세척한 후이다, 아세톤으로 탈수한 후 60°C에서 진공 건조하여 초미세 은도금 구리 분말을 얻는다. | [기술분야] 본 발명은 은 코팅 구리 분말을 제조하기 위한 방법에 관한 것이며, 전기 슬러리에서 전도성 충전제에 적용될 수 있다. [해결과제] 본 발명은 종래 기술의 방법에 의해 달성될 수 없는 전기 슬러리 분야에서 은-도금 구리 분말 전도성 필러를 제조하는 문제를 해결하고자 한다. [해결수단] 본 발명은 알칼리 세정, 산세척, 및 은 도금을 포함하는 은 코팅된 구리 분말을 제조하기 위한 순차적인 단계를 포함한다. [특징] 여기서 주요 특징은 은-도금 효율을 향상시키고 고품질 은 코팅 구리 분말을 얻기 위한 변위-감소 복합 코팅 공정의 사용이다. [효과] 따라서, 본 발명은 은 도금의 효율을 향상시키고, 은 코팅 구리 분말의 품질을 향상시키고, 이들의 전도성 및 산화에 대한 저항성을 향상시킨다. | 2012-10437816 | 2012-11-06 | 102950283 | 2013-03-06 |  |  | KUNMING SHUYANG TECHNOLOGY Co.,Ltd. | Wang Min ¦ Huang Feng ¦ Tan Ning |  |  |  | 5 | CN101964218B ¦ CN201788710U ¦ CN101294281B ¦ CN001876282A ¦ JP5394084B2 | 5 | CN114464343B ¦ CN114378299B ¦ CN111304640B ¦ CN106148926B ¦ CN104294323B | 32291636 | CN102950283B | 1 | 소멸(연차료불납) |  | 6513198006684
JP | JP | P | A | 도전성 재료 | 【요약】 【과제】금속 나노 입자의 저온 소결 특성을 이용하여 도전성 및 기계적 특성이 우수한 금속 접합을 얻을 수 있는 도전성 재료, 도전성이 우수한 배선 패턴을 형성할 수 있는 도전성 재료를 제공한다. 【해결 수단】(A) 평균 1차 입자 지름이 1~100 nm의 금속 나노 입자와(B) 평균 1차 입자 지름이 1~100μm의 제2 금속 입자를 함유한 금속 분말이 배합되어 있는 것을 특징으로 하는 도전성 재료. 【선택도】없음 | [ABSTRACT] [Technical problem] The conductive material which can obtain the metal junction excellent in conductivity and a mechanical property, and the conductive material which can form the circuit pattern excellent in conductivity are provided using the low-temperature sintering characteristic of a metal nanoparticle. [Means for Solution](A) A conductive material in which metal powder in which a metal nanoparticle whose average primary particle diameter is 1~100 nm, and (B) average primary particle diameter contained the 2nd metal particle of 1~100μ m is characterized by being blended. [Chosen drawing] Nothing | 【청구항1】 (A) 평균 1차 입자 지름이 1~100 nm의 금속 나노 입자와(B) 평균 1차 입자 지름이 1~100μm의 제2 금속 입자를 함유한 금속 분말이 배합되어 있는 것을 특징으로 하는 도전성 재료. | [Claim1] (A) The conductive material in which metal powder in which the metal nanoparticle whose average primary particle diameter is 1~100 nm, and (B) average primary particle diameter contained the 2nd metal particle of 1~100μ m is characterized by being blended. | 【청구항1】 (A) 평균 1차 입자 지름이 1~100 nm의 금속 나노 입자와(B) 평균 1차 입자 지름이 1~100μm의 제2 금속 입자를 함유한 금속 분말이 배합되어 있는 것을 특징으로 하는 도전성 재료. | [Claim1] (A) The conductive material in which metal powder in which the metal nanoparticle whose average primary particle diameter is 1~100 nm, and (B) average primary particle diameter contained the 2nd metal particle of 1~100μ m is characterized by being blended. | [기술분야] 본 발명은 금속 나노입자를 갖는 금속 분말 및 평균 1차 입자 직경이 더 큰 금속 입자를 함유하는 전도성 재료에 관한 것이며, 프린트 배선판과 같은 기판 상에 실장되는 전자 부품에 적용될 수 있다. [해결과제] 본 발명은 저온 소결 특성을 갖는 전도성 재료를 제공함으로써, 전자 부품 및 기판에 열 손상을 야기하는 고융점 리드 프리 솔더링 문제를 해결하고자 한다. [해결수단] 본 발명은 점도 조절을 위한 용매와 함께, 금속 나노입자를 갖는 금속 분말 및 더 큰 평균 일차 입자 직경을 갖는 금속 입자를 포함한다. [특징] 여기서 주요 특징은 낮은 온도 소결 특성과 함께, 금속 나노입자를 갖는 금속 분말 및 더 큰 평균 1차 입자 직경을 갖는 금속 입자를 사용하여 전자 부품을 기판에 결합시키고 회로 패턴을 형성하는 것이다. [효과] 따라서, 본 발명은 금속 접합의 기계적 강도 및 전도성을 향상시키고, 회로 패턴의 전기적 연결 특성을 향상시킨다. | 2011-176176 | 2011-08-11 | 2013-041683 | 2013-02-28 |  |  | TAMURA SEISAKUSHO CO LTD | 清田 達也 ¦ 齋藤 彰一 ¦ 成瀬 章一郎 ¦ 原嶋 啓太 ¦ 廣瀬 正人 |  |  |  | 13 | JP5323996B2(BE) ¦ JP5754794B2(BE) ¦ JP5363793B2(BE) ¦ JP5361316B2(BE) ¦ JP2010-044967A(BE) ¦ JP4963393B2(BE) ¦ JP4852272B2(BE) ¦ JP1996-218006A(BE) ¦ JP1992-065011A(BE) ¦ WOWO2012-070262A1(BE) ¦ WOWO2011-055887A1(BE) ¦ WOWO2009-152388A1(BE) ¦ WOWO2006-126564A1(BE) | 25 | CN111344813B ¦ CN110267755B ¦ CN105081306B ¦ CN103366858B ¦ EP3560632B1 ¦ JP2020-047378A(FE) ¦ JP7350653B2(FE) ¦ JP6766160B2(FE) ¦ JP6130616B1(FE) ¦ JP6606514B2(FE) ¦ JP6518121B2(FE) ¦ JP6486369B2(FE) ¦ JP5642312B1(FE) ¦ JP6153076B2(FE) ¦ KR10-2343459B1(FE) ¦ KR10-2015-0142090A(FE) ¦ KR10-2014-0122389A(FE) ¦ MY197991A ¦ TWI731216B(FE) ¦ US12042883B2 ¦ US12237096B2 ¦ US11413711B2 ¦ US11253921B2 ¦ US11745294B2 ¦ US10299376B2 | 16322300 | JP5887086B2 | 1 | 등록 |  | 2213010002649
CN | CN | P | A | Preparation method of superfine copper powder | The invention belongs to the technical field of powder preparation and relates to the preparation method of superfine copper powder. The preparation method comprises the following steps of A, preparing a copper salt aqueous solution, a sodium hydroxide aqueous solution and a glucose aqueous solution, sequentially adding sodium hydroxide aqueous solution and the glucose aqueous solution in the copper salt aqueous solution, heating, then cooling, stewing and pouring out an upper layer solution to obtain cuprous oxide sediment; B, preparing a divalent ferric salt solution and a carboxylate solution and then treating to obtain carboxylic acid ferrous complex solution; and C, adding deionized water in cuprous oxide prepared in the step A, stirring, adding the carboxylic acid ferrous complex solution prepared in the step B, heating, reacting, separating the sediment, finally washing and drying to obtain the copper powder. The preparation method has the advantages of being prone to obtain combining raw materials, cheap, simple in process, easy to control, soft in reaction process, free of needs of dispersing agent and suitable to mass production, and the superfine copper powder prepared by the preparation method is spherical, good in dispersibility and high in degree of crystallinity and tap density. | 본 발명은 분체 제조 기술 영역에 속하고, 초미세 구리 분말의 제조 방법과 관련된다: 하기 단계를 포함한다: A,조제 구리염 수용액, 수산화나트륨 수용액 및 포도당 수용액, 구리염 수용액으로 순서대로 수산화나트륨 수용액 및 포도당 수용액을 더하고, 다시 먼저 온도를 올리고, 후에 냉각하고, 방치한 후 상층액을 부어 산화 구리 침전을 얻는다; B, 2가 철염 용액과 카르복실레이트 용액을 조제한 후 처리하여 카르복실레이트 철 착물 용액을 얻는다; C, 상기 A단계에서 제조된 산화구리에 탈이온수를 첨가하여 교반한 후, B단계에서 제조된 카르복실산제1철 착체 용액을 첨가하여 승온, 반응, 침전물을 분리하고, 마지막으로 세척하고, 건조하여 구리 분말을 얻는다. 본 발명의 방법의 장점은 다음과 같다: 합성 원료는 얻기 쉽고 저렴하며 공정이 간단하고 제어하기 쉽고 반응 과정이 온화하며 분산제를 첨가할 필요가 없습니다; 는 대량 생산에 적합하며 제조된 초미세 구리 분말은 외관이 구형이고 분산성이 좋으며 결정화도와 탭 밀도가 높습니다. | 1. the preparation method of a superfine cupper powder is characterized in that, comprises the following steps: A, preparation 0.1-3mol/L copper salt solution, 1-3mol/L sodium hydrate aqueous solution and 1-3mol/L D/W, in copper salt solution, add successively sodium hydrate aqueous solution and D/W, be warming up to 40-80 ℃, lower the temperature behind the reaction 10min-3h, topple over upper solution after leaving standstill and get copper oxidule precipitation; B, preparation 0.1-3mol/L divalent iron salt solution and 0.1-4mol/L carboxylic acid salt solution add the carboxylic acid salt solution in the divalent iron salt solution, stir, and obtain carboxylic acid ferrous complex solution; C, add deionized water in the cuprous oxide of above-mentioned A step preparation, stir, add the carboxylic acid ferrous complex solution of B step preparation again, be warming up to 30-100 ℃, reaction 10min-5h isolates precipitation, washing, dry copper powder. | 1. 하기 단계를 포함하는 것을 특징으로 하는 초미세 구리 분말의 제조 방법: A, 0.1-3mol/L 구리염 수용액, 1-3mol/L 수산화나트륨 수용액 및 1-3mol/L 포도당 수용액을 조제하고, 구리염 수용액 중 순서대로 수산화나트륨 수용액 및 포도당 수용액을 첨가하고, 40-80°C까지 온도를 올린다, 반응 10분~3시간 후 온도를 낮추고 방치 후 상층액을 부어 아산화구리를 침전시킨다; B,조제 0.1-3mol/L 이가 철염 용액 및 0.1-4mol/L 카르복실레이트 용액, 카르복실레이트 용액을 이가 철염 용액에 첨가하고, 교반하고, 카르복실레이트 철 복합체 용액을 획득된다; C,상기 A 순서가 제조하는 산화구리 중으로 탈이온수를 첨가하고, 교반하고, 다시 B 순서가 제조하는 카복실산 철 화합물 용해액을 첨가하고, 30-100°C까지 온도를 올리고, 10 min-5h를 반응하고, 침전물을 분리하고, 세척하고, 건조하여 구리 분말을 얻는다. | 1. the preparation method of a superfine cupper powder is characterized in that, comprises the following steps: A, preparation 0.1-3mol/L copper salt solution, 1-3mol/L sodium hydrate aqueous solution and 1-3mol/L D/W, in copper salt solution, add successively sodium hydrate aqueous solution and D/W, be warming up to 40-80 ℃, lower the temperature behind the reaction 10min-3h, topple over upper solution after leaving standstill and get copper oxidule precipitation; B, preparation 0.1-3mol/L divalent iron salt solution and 0.1-4mol/L carboxylic acid salt solution add the carboxylic acid salt solution in the divalent iron salt solution, stir, and obtain carboxylic acid ferrous complex solution; C, add deionized water in the cuprous oxide of above-mentioned A step preparation, stir, add the carboxylic acid ferrous complex solution of B step preparation again, be warming up to 30-100 ℃, reaction 10min-5h isolates precipitation, washing, dry copper powder. | 1. 하기 단계를 포함하는 것을 특징으로 하는 초미세 구리 분말의 제조 방법: A, 0.1-3mol/L 구리염 수용액, 1-3mol/L 수산화나트륨 수용액 및 1-3mol/L 포도당 수용액을 조제하고, 구리염 수용액 중 순서대로 수산화나트륨 수용액 및 포도당 수용액을 첨가하고, 40-80°C까지 온도를 올린다, 반응 10분~3시간 후 온도를 낮추고 방치 후 상층액을 부어 아산화구리를 침전시킨다; B,조제 0.1-3mol/L 이가 철염 용액 및 0.1-4mol/L 카르복실레이트 용액, 카르복실레이트 용액을 이가 철염 용액에 첨가하고, 교반하고, 카르복실레이트 철 복합체 용액을 획득된다; C,상기 A 순서가 제조하는 산화구리 중으로 탈이온수를 첨가하고, 교반하고, 다시 B 순서가 제조하는 카복실산 철 화합물 용해액을 첨가하고, 30-100°C까지 온도를 올리고, 10 min-5h를 반응하고, 침전물을 분리하고, 세척하고, 건조하여 구리 분말을 얻는다. | [기술분야] 본 발명은 초미세 구리 분말의 제조 방법에 관한 것으로, 적층 세라믹 커패시터, 인쇄 기판, 배터리 차폐 등 다양한 전자 산업에 적용될 수 있다. [해결과제] 본 발명은 분산제를 첨가하지 않고 개선된 환경 친화성을 가진 초미세 구리 분말을 제조하기 위한 방법을 제공함으로써, 독성 환원제의 사용, 복잡한 반응 공정, 및 추가 분산제의 필요성과 같은 종래 기술의 방법의 결함을 해결하고자 한다. [해결수단] 본 발명은 구리염 용액을 제조하는 단계, 상기 용액에 수산화나트륨 및 D/W를 첨가하는 단계, 구리 산화물 침전을 획득하는 단계, 2가 철염 용액 및 카르복실산 염 용액을 제조하는 단계, 상기 2가 철염 용액에 상기 카르복실산 염 용액을 첨가하는 단계, 교반하는 단계, 및 카르복실산 철 착물 용액을 획득하는 단계를 포함한다. [특징] 여기서 주된 특징은 온화한 환원 특성 및 환경 친화성을 갖는 환원제의 사용이며, 히드라진 수화물과 같은 독성 물질의 필요성을 제거한다. [효과] 따라서, 본 발명은 액상 환원의 공정 조건을 개선시키고, 초미세 구리 분말의 품질을 향상시키고, 제조 방법의 환경 친화성을 향상시킨다. | 2012-10490026 | 2012-11-27 | 102941351 | 2013-02-27 |  |  | 712th Research Institute of CSIC | Dai Hua ¦ Zhu Gang ¦ Tian Wenzeng ¦ Zeng Peng ¦ Chen Dapeng |  |  |  | 4 | CN102307689A ¦ CN101698496B ¦ CN101524763A ¦ CN101279377A | 5 | CN118768578B ¦ CN114346254B ¦ CN113414401B ¦ CN109234767B ¦ CN103878388B | 32282196 | CN102941351B | 1 | 등록 |  | 6513171002291
PCT | PCT | P | A1 | METHOD FOR REDUCING CUPROUS OXIDE PARTICLE, CONDUCTOR, METHOD FOR FORMING WIRING PATTERN, ELECTRONIC COMPONENT, AND WIRING SUBSTRATE | This invention provides: a method for reducing a cuprous oxide particle, whereby a cuprous oxide particle can be reduced to pure copper at or above room temperature without heating; a conductor reduced using the reduction method; a method for forming a wiring pattern using the conductor; and an electronic component and wiring substrate having the wiring pattern formed by the method for forming a wiring pattern. A solution, having water or alcohol as a solvent, in which is dissolved an organic acid (13) having reductive action at or above room temperature, is applied to a cuprous oxide particle (12). The cuprous oxide particle (12), the solution in which the organic acid is dissolved having been applied thereto, is maintained at a temperature at or above room temperature and at or below the boiling point of the solution, and is subsequently washed with a detergent (15). Pure copper (16) on which a protective film (18) of organic acid is formed is thereby generated on the surface. | 가열하지 않고 실온 이상에서 아산화 구리 입자를 순동으로 환원할 수 있는 아산화 구리 입자의 환원 방법, 상기 환원 방법을 이용하여 환원된 도체, 상기 도체를 이용한 배선 패턴 형성 방법, 상기 배선 패턴 형성 방법으로 형성된 배선 패턴을 가진 전자 부품 및 배선 기판을 제공한다. 아산화 구리 입자 12에 대해 물 또는 알코올을 용매로서 실온 이상에서 환원 작용을 가진 유기산 13을 용해된 용액을 도포한다. 유기산을 용해된 용액이 도포된 아산화 구리 입자 12를 실온 이상에서 용액의 비점 이하의 온도로 유지한 후, 세정제 15에서 세척함으로써, 표면에 유기산의 보호막 18이 형성된 순동 16이 생성된다. | The cuprous oxide particles, water or alcohol as a solvent, organic acid having more room in the solution and coating step, The organic acid is dissolved into solution is applied and nitrous oxide particles than room temperature below the boiling point of the solution and held at a temperature of process A method of reducing nitrous oxide and copper particles. | 아산화 구리 입자에 대해 물 또는 알코올을 용매로서 실온 이상에서 환원 작용을 가진 유기산을 용해된 용액을 도포하는 공정과 상기 유기산을 용해된 용액이 도포된 아산화 구리 입자를 실온 이상에서 상기 용액의 비점 이하의 온도로 유지하는 공정을 포함하는 것을 특징으로 하는 아산화 구리 입자의 환원 방법. |  |  | [기술분야] 본 발명은 상온 이상으로 가열하지 않고 아산화질소 입자를 환원시키는 방법에 관한 것이며, 전자 부품 및 배선 기판에 적용될 수 있다. [해결과제] 본 발명은 아산화질소 입자를 감소시키기 위한 종래 기술의 방법과 관련된 고온 가열, 복잡한 취급, 및 환경적 영향의 문제를 해결하고자 한다. [해결수단] 본 발명은 유기산 및 용매의 용액을 사용하여 아산화질소 입자를 환원시키기 위한 방법을 포함하며, 상기 입자에 상온 또는 그 이하에서 적용된다. [특징] 여기서 주된 특징은 인체에 무해하고 복잡한 취급을 필요로 하지 않는 환원제로서 아스코르브산, 구연산과 같은 유기산의 사용이다. [효과] 따라서, 본 발명은 보호막 형성 공정을 단순화하고 제조 비용을 감소시킴으로써 제조 공정을 개선한다. | PCT-JP2012-060544 | 2012-04-19 | WO2013-008505 | 2013-01-17 |  |  | Murata Manufacturing Co.,Ltd. | DOI Wataru | 2011-155762 | JP | 2011-07-14 |  |  |  |  | 30004290 | JP2011-155762 ¦ WOWO2013-008505A1 | 2 |  |  | 6013003001873
JP | JP | P | A | 은 피복 동분 및 그 제조 방법 | 【요약】 【과제】보다 한층 우수한 도전성을 발휘할 수 있는 은 피복 구리 분말을 제공한다. 【해결 수단】구리 분말 입자 표면이 은으로 피복되어서 이루어지는 은 피복 구리 분말 입자로 구성되는 은 피복 구리 분말로서, 은 피복 구리 분말 입자의 표면에 존재하는 은의 양에 대한 은 피복 구리 분말 입자의 표면에 존재하는 구리의 양 비율(X선 전자 분광의 강도비에서 측정) 0.05 미만인 것을 특징으로 하는 은 피복 구리 분말을 제안한다. 【선택도】도 1 | [ABSTRACT] [Technical problem] The silver covering copper powder which can demonstrate the further outstanding conductivity is provided. [Means for Solution]A copper powder particle surface is silver covering copper powder which consists of silver covering copper powder particles which it comes to cover with silver, Silver covering copper powder being less than 0.05 ratio (from an intensity ratio of an X ray electronic spectrum to measurement) of quantity of copper which exists in the surface of silver covering copper powder particles to quantity of silver which exists in the surface of silver covering copper powder particles is proposed. [Chosen drawing] Drawing 1 | 【청구항1】 구리 분말 입자 표면이 은으로 피복되어서 이루어지는 은 피복 구리 분말 입자로 구성되는 은 피복 구리 분말로서, 은 피복 구리 분말 입자의 표면에 존재하는 은의 양에 대한 은 피복 구리 분말 입자의 표면에 존재하는 구리의 양 비율(X선 전자 분광의 강도비에서 측정)이 0.05 미만인 것을 특징으로 하는 은 피복 구리 분말. | [Claim1] Silver covering copper powder, wherein a copper powder particle surface is silver covering copper powder which consists of silver covering copper powder particles which it comes to cover with silver and the ratio (from the intensity ratio of an X ray electronic spectrum to measurement) of the quantity of the copper which exists in the surface of the silver covering copper powder particles to the quantity of the silver which exists in the surface of silver covering copper powder particles is less than 0.05. | 【청구항1】 구리 분말 입자 표면이 은으로 피복되어서 이루어지는 은 피복 구리 분말 입자로 구성되는 은 피복 구리 분말로서, 은 피복 구리 분말 입자의 표면에 존재하는 은의 양에 대한 은 피복 구리 분말 입자의 표면에 존재하는 구리의 양 비율(X선 전자 분광의 강도비에서 측정)이 0.05 미만인 것을 특징으로 하는 은 피복 구리 분말. ¦ 【청구항5】 심재로서의 구리 분말을 물에 분산시키고 킬레이트제를 첨가한 후, 물에 용해 가능한 은염을 더해 치환 반응시켜 구리 분말 입자의 표면층을 은으로 치환시킨 후, 얻어진 은 피복 구리 분말을 용액에서 취출해 킬레이트제를 이용하여 세척하는 것을 특징으로 하는 은 피복 구리 분말 제조 방법. | [Claim1] Silver covering copper powder, wherein a copper powder particle surface is silver covering copper powder which consists of silver covering copper powder particles which it comes to cover with silver and the ratio (from the intensity ratio of an X ray electronic spectrum to measurement) of the quantity of the copper which exists in the surface of the silver covering copper powder particles to the quantity of the silver which exists in the surface of silver covering copper powder particles is less than 0.05. ¦ [Claim5] A manufacturing method of the silver covering copper powder taking out the obtained silver covering copper powder from solution, and washing using a chelating agent after adding and carrying out the displacement reaction of the meltable silver salt to water after making water distribute copper powder as a core material and adding a chelating agent, and making the surface coat of copper powder particles replace by silver. | [기술분야] 본 발명은 전도성 페이스트와 같은 재료로 편리하게 사용될 수 있는 은 피복 구리 분말의 제조 방법에 관한 것이다. [해결과제] 본 발명은 구리 분말을 덮는 은의 표면에 남아 있는 구리 이온의 문제를 해결하여, 산화구리의 형성 및 감소된 전도도를 유도하고자 한다. [해결수단] 본 발명은 상기 표면에서 상기 은 양에 대한 구리 양이 0.05 미만인 은 피복 구리 분말 입자를 포함한다. [특징] 여기서 주된 특징은 구리 분말 입자를 피복하는 은의 표면 상의 구리 양을 효과적으로 감소시키기 위한 킬레이트제의 사용이다. [효과] 따라서, 본 발명은 표면 상의 구리 양을 효과적으로 감소시킴으로써 은 피복 구리 분말의 전도도를 개선한다. | 2011-131545 | 2011-06-13 | 2013-001917 | 2013-01-07 |  |  | MITSUI MINING & SMELTING CO LTD | 藤本 卓 ¦ 三輪 昌宏 |  |  |  | 2 | JP2008-122030A(BE) ¦ JP2832247B2(BE) | 13 | CN115090872B ¦ JP7170464B2(FE) ¦ JP6541764B2(FE) ¦ JP2017-002401A(FE) ¦ JP6747816B2(FE) ¦ JP5854248B1(FE) ¦ JP6278969B2(FE) ¦ JP5711435B2(FE) ¦ JP6271231B2(FE) ¦ KR10-1780684B1 ¦ KR10-2017-0031210A ¦ KR10-2017-0031215A ¦ KR10-1550560B1 | 16290043 | JP5701695B2 | 1 | 등록 |  | 2213001001917
JP | JP | P | A | 소성 페이스트용 동 미립자 및 동 소성막 형성 방법 | 【요약】 【과제】수지 기판상에 치밀한 저저항 소성막을 형성할 수 있는, 저온 소성 페이스트용 구리 미립자 및 구리 소성막 형성 방법을 제공한다. 【해결 수단】스크린 인쇄로 배선 패턴을 기판상에 도포하고 소성 공정으로 도전성 소성막을 형성하는 구리 미립자 분산 페이스트에 있어서 평균 입자 지름 40 nm이하의 구리 미립자가30~70질량%, 상기 구리 미립자 질량이 적어도 100배 이상의 평균 입자 지름 200~800 nm의 구리 미립자가70~30질량%인 것을 특징으로 하는 저온 소성 페이스트용 구리 미립자. 상기 저온 소성 페이스트용 구리 미립자를 분산한 페이스트를 이용하여 수소 함유 질소 가스 분위기에서 250℃이하의 소성 온도로 수지 기판상에 저저항 소성막을 형성하는 방법. 【선택도】없음 | [ABSTRACT] [Technical problem] The formation method of the copper particulates for a low-temperature calcination paste which can form a precise low resistance calcination film on a resin substrate, and a copper calcination film is provided. [Means for Solution]In a copper particulate distribution paste which applies a circuit pattern on a substrate by screen-stencil, and forms a conductive calcination film at a calcination process, Copper particulates for a low-temperature calcination paste to which copper particulates of 40 nm or less of mean particle sizes are characterized by copper particulates of 200~800 nm of mean particle sizes of at least 100 times or more of the 30~70 mass % and this copper particulate mass being the 70~30 mass %. How to form a low resistance calcination film on a resin substrate with the calcination temperature of 250℃ or less by hydrogen content nitrogen-gas-atmosphere mind using the paste which distributed the above-mentioned copper particulates for a low-temperature calcination paste. [Chosen drawing] Nothing | 【청구항1】 스크린 인쇄로 배선 패턴을 기판상에 도포하고 그 후소성 공정으로 도전성 소성막을 형성하는 구리 미립자 분산 소성 페이스트에 있어서 그 구성 성분의 하나인 구리 미립자가 평균 입자 지름 40 nm이하의 구리 미립자가30~70질량%과 상기 구리 미립자 질량이 적어도 100배 이상의 평균 입자 지름 200~800 nm의 구리 미립자가70~30질량%인 것을 특징으로 하는 저온 소성 페이스트용 구리 미립자. | [Claim1] In the copper particulate distribution calcination paste which applies a circuit pattern on a substrate by screen-stencil, and forms a conductive calcination film at a calcination process after that, The copper particulates for a low-temperature calcination paste whose copper particulates which are one of composition ingredients are characterized by the copper particulates of 40 nm or less of mean particle sizes being [ the copper particulates of 200~800 nm of mean particle sizes of at least 100 times or more of the 30~70 mass % and this copper particulate mass ] the 70~30 mass %. | 【청구항1】 스크린 인쇄로 배선 패턴을 기판상에 도포하고 그 후소성 공정으로 도전성 소성막을 형성하는 구리 미립자 분산 소성 페이스트에 있어서 그 구성 성분의 하나인 구리 미립자가 평균 입자 지름 40 nm이하의 구리 미립자가30~70질량%과 상기 구리 미립자 질량이 적어도 100배 이상의 평균 입자 지름 200~800 nm의 구리 미립자가70~30질량%인 것을 특징으로 하는 저온 소성 페이스트용 구리 미립자. | [Claim1] In the copper particulate distribution calcination paste which applies a circuit pattern on a substrate by screen-stencil, and forms a conductive calcination film at a calcination process after that, The copper particulates for a low-temperature calcination paste whose copper particulates which are one of composition ingredients are characterized by the copper particulates of 40 nm or less of mean particle sizes being [ the copper particulates of 200~800 nm of mean particle sizes of at least 100 times or more of the 30~70 mass % and this copper particulate mass ] the 70~30 mass %. | [기술분야] 본 발명은 구리 미립자를 분배하고 수지 기판 상의 회로 패턴 형성에 적용될 수 있는 저온 소성 페이스트에 관한 것이다. [해결과제] 본 발명은 산화 및 축합되기 쉬운 100 nm 이하의 평균 입자 크기를 갖는 구리 미립자를 사용하여 정밀한 저저항 소성 막을 형성하는 문제를 해결하고자 하며, 이는 전도도 및 저장 안정성의 어려움을 초래한다. [해결수단] 본 발명은 정밀한 저저항 소성 필름을 형성하기 위해 특정 질량비로 분포된 40 nm 이하의 구리 미립자 및 200-800 nm의 구리 미립자를 갖는 저온 소성 페이스트를 포함한다. [특징] 여기서 주요 특징은 저온에서 정밀한 저저항 하소 필름을 달성하기 위해 특정 평균 입자 크기 및 질량비를 갖는 구리 미립자의 사용이다. [효과] 따라서, 본 발명은 특정 구리 미립자 크기 및 질량비를 사용함으로써 저온 소성 페이스트의 저장 안정성 및 전도도를 개선한다. | 2011-114330 | 2011-05-23 | 2012-243655 | 2012-12-10 |  |  | FUKUDA METAL FOIL & POWDER CO LTD | 吉武 正義 ¦ 伊藤 信行 |  |  |  | 4 | JP2011-065783A(BE) ¦ JP5323461B2(BE) ¦ JP4914704B2(BE) ¦ JP4821396B2(BE) | 6 | JP2022-032970A(FE) ¦ JP2015-133317A(FE) ¦ JP6270241B2(FE) ¦ JP6111170B2(FE) ¦ JP6133149B2(FE) ¦ US9732236B2 | 16277288 | JP5342603B2 | 1 | 등록 |  | 2212052004273
JP | JP | P | A | 저탄소동 입자 | 【요약】 【과제】탄소의 함유량이 감소된 것이면서 미립이며 입도 분포가 갖추어진 구리 입자를 제공하는 것. 【해결 수단】본 발명의 구리 입자는 탄소의 함유량이 0.01 중량%미만이며 인의 함유량이 0.01 중량%미만이다. 또한 (σ/D50)×100에서 정의되는 변동 계수 CV값이10~35%이다. σ는 화상 해석에 의한 입자의 입자 지름 표준 편차를 나타내고 D50는 화상 해석에 의한 입자의50%체 적누적 입자 지름을 나타낸다. 구리 입자는 표면의 일부에 비곡면부를 가지는 거의 구형이다. 【선택도】도 1 | [ABSTRACT] [Technical problem] While carbonaceous content is reduced, provide the copper grain child to whom it is a particle and particle size distribution was equal. [Means for Solution]For a copper grain child of this invention, carbonaceous content is less than 0.01 % of the weight, and content of Lynn is less than 0.01 % of the weight. The coefficient-of-variation CV value defined by [(σ / D50) MR000D7] 100 is 10~35%. σ expresses the standard deviation of the particle diameter of the particles by image analysis, and D50 expresses the 50% object 績累積 particle diameter of the particles by image analysis. A copper grain child is approximately spherical which has a non-curved surface part on a part of surface. [Chosen drawing] Drawing 1 | 【청구항1】 탄소의 함유량이 0.01 중량%미만이며 인의 함유량이 0.01 중량%미만이며 이하의 식에서 정의되는 변동 계수 CV값이10~35%이며 표면의 일부에 비곡면부를 가지는 거의 구형인 것을 특징으로 하는 저탄소 구리 입자. CV값(%)=(σ/D50) ×100(식 중, σ는 화상 해석에 의한 입자의 입자 지름 표준 편차를 나타내고 D50는 화상 해석에 의한 입자의50%체 적누적 입자 지름을 나타낸다. ) | [Claim1] The low carbon copper grain child carbonaceous content'ss being less than 0.01 % of the weight, and the content of Lynn being less than 0.01 % of the weight, and the coefficient-of-variation CV value defined by the following formulas being 10~35%, and being approximately spherical which has a non-curved surface part on a part of surface. CV value (%) (σ / D50) = × 100 (σ expresses the standard deviation of the particle diameter of the particles by image analysis among a formula, and D50 expresses the 50% object 績累積 particle diameter of the particles by image analysis.) ) | 【청구항1】 탄소의 함유량이 0.01 중량%미만이며 인의 함유량이 0.01 중량%미만이며 이하의 식에서 정의되는 변동 계수 CV값이10~35%이며 표면의 일부에 비곡면부를 가지는 거의 구형인 것을 특징으로 하는 저탄소 구리 입자. CV값(%)=(σ/D50) ×100(식 중, σ는 화상 해석에 의한 입자의 입자 지름 표준 편차를 나타내고 D50는 화상 해석에 의한 입자의50%체 적누적 입자 지름을 나타낸다. ) ¦ 【청구항2】 함탄소 화학종(단, 함탄소 구리 화합물은 제외한다) 및 인 함유 화학종의 부존재 하 , 구리 화합물을 포함한 수성액에 환원제를 첨가해 구리의 환원을 하는 환원 공정을 가지는 저탄소 구리 입자를 제조하는 방법으로서, 환원 반응에 기여하지 않는 물질이 2.1~8 mol/L존재하는 조건 하에 환원에 의해 구리 입자를 생성시키는 것을 특징으로 하는 저탄소 구리 입자 제조 방법. ¦ 【청구항4】 제1 환원 공정 후, 산화제일구리를 액에서 분리하지 않고 제2 환원 공정에 부가해, 또한 제1 환원 공정 후, 제2 환원 공정 전에 환원 반응에 기여하지 않는 물질을 첨가하여 환원 반응에 기여하지 않는 물질의 전체 농도가 2.1~8 mol/L가 되는 조건 하에 환원에 의해 구리 입자를 생성시키는 청구항에 3에 기재된 제조 방법. | [Claim1] The low carbon copper grain child carbonaceous content'ss being less than 0.01 % of the weight, and the content of Lynn being less than 0.01 % of the weight, and the coefficient-of-variation CV value defined by the following formulas being 10~35%, and being approximately spherical which has a non-curved surface part on a part of surface. CV value (%) (σ / D50) = × 100 (σ expresses the standard deviation of the particle diameter of the particles by image analysis among a formula, and D50 expresses the 50% object 績累積 particle diameter of the particles by image analysis.) ) ¦ [Claim2] Under the absence of carbon-containing chemical species (however, except for a carbon-containing copper compound), and phosphorus-containing chemical species, A manufacturing method of the low carbon copper grain child making reduction generate a copper grain child under the condition is the method of manufacturing the low carbon copper grain child who has the reduction process of adding a reducing agent in the water liquid containing a copper compound, and returning copper to it, and the substance which is not contributed to a reduction reaction recognizes [ a condition ] 2.1~8 mol/L existence. ¦ [Claim4] The substance which is given to the 2nd reduction process after the 1st reduction process, without separating copper I oxide from liquid, and is not contributed to a reduction reaction in front of the 2nd reduction process after the 1st reduction process is added, A manufacturing method given in the claim which makes a copper grain child generate by reduction under the condition from which the total concentration of the substance which is not contributed to a reduction reaction serves as 2.1~8 mol/L 3. | [기술분야] 본 발명은 인쇄 배선 기판에서 회로 형성 및 세라믹 커패시터에서 전기적 연속성을 보장하는 것과 같은 응용을 위한 전도성 페이스트에 사용하기에 특히 적합한 탄소질 함량이 상당히 감소된 저탄소 구리 그레인 자식에 관한 것이다. [해결과제] 본 발명은 전도성 필름에서 균열 또는 박리와 같은 결함을 초래하는 높은 탄소 함량을 종종 초래하여, 전자 부품의 신뢰성 및 성능을 개선시키는 종래의 구리 그레인 자식 제조 방법과 연관된 기술적 문제를 해결하고자 한다. [해결수단] 본 발명은 탄소 및 다른 불순물을 최소화하기 위해 제어된 환경에서 환원 공정을 활용하여 입자 크기의 고품질 및 균일성을 보장하는 저탄소 구리 그레인 자식을 생산하기 위한 제조 방법을 포함한다. [특징] 여기서 주요 특징은 0.01 중량%미만의 구리 그레인 자식의 낮은 탄소 함량, 및 그의 충전 특성 및 전기 전도성을 향상시키는 비-곡면부를 갖는 그의 독특한 대략 구형이다. [효과] 본 발명은 소결 동안 결함을 최소화하고, 전기 전도성을 향상시키고, 균일한 입자 크기 분포를 유지하여, 전자 응용에서 더 나은 신뢰성을 유도하는 구리 그레인 자식을 제공함으로써 전도성 페이스트의 성능을 개선한다. | 2011-101710 | 2011-04-28 | 2012-233222 | 2012-11-29 |  |  | MITSUI MINING & SMELTING CO LTD | 清水 良憲 ¦ 古本 啓太 ¦ 箕輪 光 |  |  |  | 4 | JP5392884B2(BE) ¦ JP5144022B2(BE) ¦ JP3984534B2(BE) ¦ JP1998-317022A(BE) | 1 | JP5969118B2(FE) | 92860442 | CN102756121A ¦ JP5785433B2 ¦ KR10-2012-0122885A ¦ TW201244853A | 4 | 등록 |  | 2212050001545
PCT | PCT | P | A1 | CONDUCTIVE PASTE, BASE HAVING CONDUCTIVE FILM OBTAINED USING SAME, AND METHOD FOR PRODUCING BASE HAVING CONDUCTIVE FILM | Provided is a conductive paste which is capable of forming a conductive film that is able to maintain low volume resistivity for a long period of time, while being suppressed in the formation of an oxide coating film. A conductive paste which contains (A) copper particles, (B) a chelating agent which is composed of a compound that has a stability constant logKcu with copper ions of 5-15 at 25°C at an ionic strength of 0.1 mol/L, (C) a thermosetting resin and (D) an ester or amide of an organic acid having a pKa of 1-4. A conductive film is formed by applying the conductive paste onto a base and then heating and curing the conductive paste at a temperature of less than 150°C. | 산화 피막의 형성이 억제되고 낮은 체적 저항률을 장기간 유지할 수 있는 도전막을 형성 가능한 도전 페이스트를 제공한다. 구리 입자(A)와 25℃, 이온 강도 0.1mol/L의 구리 이온과의 안정도 상수 logKCu가5~15인 화합물로 이루어진 킬레이트제(B)와 열경화성 수지(C)와 pKa가1~4의 유기산의 에스테르 또는 아미드(D)를 함유하는 도전 페이스트이다. 이 도전 페이스트를 기재상에 도포한 후, 150℃미만의 온도에서 가열해 경화시켜 도전막을 형성한다. | Copper particles (A) and, 25 °C, ionic strength 0. 1mol/L copper ions in the stability of the constant logK cu 5-15 is a compound and a chelating agent (B), (C) and a thermosetting resin, which 1-4 pKa of organic acid, ester or amide (D) and contains a conductive paste. | 구리 입자(A)와 25℃, 이온 강도 0.1mol/L의 구리 이온과의 안정도 상수 logKCu가5~15인 화합물로 이루어진 킬레이트제(B)와 열경화성 수지(C)와 pKa가1~4의 유기산의 에스테르 또는 아미드(D)를 함유하는 것을 특징으로 하는 도전 페이스트. |  |  | [기술분야] 본 발명은 전도성 페이스트 및 전도성 필름을 가진 기판의 제조 방법에 관한 것이며, 인쇄 회로 기판과 같은 전자 부품에 적용될 수 있다. [해결과제] 본 발명은 고습도 환경에서 산화되는 구리 페이스트의 문제를 해결하고, 전자 장비의 증가된 체적 저항률 및 감소된 신뢰성을 유도한다. [해결수단] 본 발명은 구리 입자, 킬레이트제, 열경화성 수지, 및 유기산 에스테르 또는 아미드를 포함하는 특정 성분을 갖는 전도성 페이스트를 포함한다. [특징] 여기서 주된 특징은 접촉 저항을 감소시키고 전도성을 향상시키기 위해 낮은 표면 산소 농도 비를 갖는 특정 구리 입자의 사용이다. [효과] 따라서, 본 발명은 낮은 체적 저항률을 가진 전도성 막을 형성하고 높은 습도 환경에서 산화를 방지함으로써 전자 장비의 신뢰성을 개선한다. | PCT-JP2012-063100 | 2012-05-22 | WO2012-161201 | 2012-11-29 |  |  | Asahi Glass Company, Limited | SUWA Kumiko ¦ HIRAKOSO Hideyuki | 2011-114604 | JP | 2011-05-23 |  |  |  |  | 92997902 | CN103582918A ¦ JP2011-114604 ¦ JPWO2012-161201A1 ¦ KR10-2014-0038413A ¦ TW201301303A ¦ WOWO2012-161201A1 | 6 |  |  | 6012048002320
JP | JP | P | A | 동 초미립자 분산 페이스트 및 도전막 형성 방법 | 【요약】 【과제】통상의 환원성 분위기 소성로를 이용하여 300℃이하의 저온에서도 용이하게 치밀한 저저항의 소성막을 얻을 수 있는 구리 초미립자 분산 페이스트 및 도전막 형성 방법을 제공한다. 【해결 수단】구리 초미립자가 글리콜로 습윤 피복한 페이스트로서, 구리 초미립자 100 질량부에 대해서 지방산이3~30질량부 함유하는 저온 소성용 구리 초미립자 분산 페이스트이다. 당해 페이스트로 수지 기판상에 배선 패턴을 인쇄하고 저온 소성함으로써 치밀한 저저항 소성막을 형성할 수 있다. 【선택도】도 1 | [ABSTRACT] [Technical problem] Even low temperature 300℃ or less provides the formation method of the copper ultrafine particle distribution paste in which the calcination film of precise low resistance is obtained easily, and an electric conduction film using the usual reducing atmosphere calcination furnace. [Means for Solution]A copper ultrafine particle is the paste which carried out humid covering by glycol, and it is a copper ultrafine particle distribution paste for low-temperature calcination which 3~30 mass parts of fatty acid contains to 100 mass parts of copper ultrafine particles. With the paste concerned, on a resin substrate, a circuit pattern is printed and a precise low resistance calcination film can be formed by carrying out low-temperature calcination. [Chosen drawing] Drawing 1 | 【청구항1】 구리 초미립자가 글리콜로 습윤 피복한 페이스트로서, 구리 초미립자 100 질량부에 대해서 지방산이3~30중량부 함유하는 것을 특징으로 하는 저온 소성용 구리 초미립자 분산 페이스트. | [Claim1] The copper ultrafine particle distribution paste for low-temperature calcination which a copper ultrafine particle is the paste which carried out humid covering by glycol, and is characterized by fatty acid containing 3~30 weight sections to 100 mass parts of copper ultrafine particles. | 【청구항1】 구리 초미립자가 글리콜로 습윤 피복한 페이스트로서, 구리 초미립자 100 질량부에 대해서 지방산이3~30중량부 함유하는 것을 특징으로 하는 저온 소성용 구리 초미립자 분산 페이스트. | [Claim1] The copper ultrafine particle distribution paste for low-temperature calcination which a copper ultrafine particle is the paste which carried out humid covering by glycol, and is characterized by fatty acid containing 3~30 weight sections to 100 mass parts of copper ultrafine particles. | [기술분야] 본 발명은 구리 초미세 입자를 가진 전도성 페이스트를 사용하여 회로 패턴을 형성하는 것에 관한 것이며, 전자 장비 및 인쇄 회로 기판에 적용될 수 있다. [해결과제] 본 발명은 산화 및 전기 이동과 같은 문제를 해결하는, 저온에서 구리 초미세 입자를 사용하여 정밀하고저항 회로 패턴을 형성하는 문제를 해결하고자 한다. [해결수단] 본 발명은 구리 초미세 입자, 글리콜, 및 지방산을 함유하는 저온 소성을 위한 전도성 페이스트를 포함한다. [특징] 여기서 주요 특징은 구리 초미세 입자의 산화를 방지하고 소결을 촉진하기 위한 글리콜과 지방산의 사용이다. [효과] 따라서, 본 발명은 저온에서 구리 초미세 입자를 사용하여 정밀하고저항 회로 패턴의 형성을 개선하며, 산화 및 전기 이동과 같은 문제를 해결한다. | 2011-090592 | 2011-04-15 | 2012-226841 | 2012-11-15 |  |  | FUKUDA METAL FOIL & POWDER CO LTD | 吉武 正義 ¦ 伊藤 信行 |  |  |  | 2 | JP5431071B2(BE) ¦ JP5170989B2(BE) | 4 | CN110202137B ¦ CN108161027B ¦ JP6368925B2(FE) ¦ TWI648111B(FE) | 16263790 | JP5342597B2 | 1 | 등록 |  | 2212048009505
CN | CN | P | A | method for preparing ultrafine copper powder for electronic paste | The invention belongs to the field of electronic paste and particularly relates to a method for preparing a ultrafine copper powder for the electronic paste, comprising the step of adding a dispersing agent and a reducing agent into a copper salt aqueous solution to reduce the elemental copper. The method is characterized in that nano-copper particles are added into the copper salt aqueous solution before the dispersing agent and the reducing agent are added, wherein the nano-copper particles have the size of 5-20nm, and the addition amount of the nano-copper particles is 0.3-0.6 per mill of the mass of copper salt in the copper salt aqueous solution. The method is simple in process and flexible to operate. The raw materials are nontoxic, environmentally friendly and suitable for industrial production. The ultrafine copper powder prepared by the adopting the method has uniform and controllable particle size, a narrow distribution range and high purity. | 전자 슬러리용 초미세 구리 분말의 제조 방법은 전자 슬러리 분야에 관한 것이다. 본 발명의 목적은 구리염 수용액에 분산제 및 환원제를 첨가하여 구리 원소를 환원시키는 것을 포함하는 전자 페이스트용 초미세 구리 분말의 제조 방법을 제공하는 것이다: 분산제 및 환원제를 첨가하기 전에 먼저 구리염 수용액에 나노 구리 입자를 첨가하고, 상기 나노 구리 입자의 입경은 5~20 nm이고, 상기 나노 구리 입자의 첨가량은 구리염 수용액 중의 구리염 질량의 0.3‰~6‰이다. 본 발명이 제공하는 초미세 구리 분말의 제조 방법은 공정이 간단하고, 조작이 유연하며, 원료가 무독성 친환경이고, 무공해이며, 공업화 생산에 적합하며, 이 방법을 이용하여 제조된 구리 분말의 입도가 균일하고 제어 가능하며, 분포 범위가 좁고, 순도가 높다. | 1. an electric slurry is with the preparation method of superfine cupper powder; Be included in the copper salt solution and add dispersant and reducing agent restores copper simple substance; It is characterized in that: before adding dispersant and reducing agent, in copper salt solution, add earlier nanometer copper particle; The particle diameter of said nanometer copper particle is 5 ~ 20nm, the addition of said nanometer copper particle be in the copper salt solution the mantoquita quality 0.3 ‰ ~ 6 ‰. | 1. 구리염 수용액에 분산제와 환원제를 첨가하여 구리 원소를 환원시키는 것을 특징으로 하는 전자 페이스트용 초미세 구리 분말의 제조 방법: 분산제 및 환원제를 첨가하기 전에 먼저 구리염 수용액에 나노 구리 입자를 첨가하고, 상기 나노 구리 입자의 입경은 5~20 nm이고, 상기 나노 구리 입자의 첨가량은 구리염 수용액 중의 구리염 질량의 0.3‰~6‰이다. | 1. an electric slurry is with the preparation method of superfine cupper powder; Be included in the copper salt solution and add dispersant and reducing agent restores copper simple substance; It is characterized in that: before adding dispersant and reducing agent, in copper salt solution, add earlier nanometer copper particle; The particle diameter of said nanometer copper particle is 5 ~ 20nm, the addition of said nanometer copper particle be in the copper salt solution the mantoquita quality 0.3 ‰ ~ 6 ‰. | 1. 구리염 수용액에 분산제와 환원제를 첨가하여 구리 원소를 환원시키는 것을 특징으로 하는 전자 페이스트용 초미세 구리 분말의 제조 방법: 분산제 및 환원제를 첨가하기 전에 먼저 구리염 수용액에 나노 구리 입자를 첨가하고, 상기 나노 구리 입자의 입경은 5~20 nm이고, 상기 나노 구리 입자의 첨가량은 구리염 수용액 중의 구리염 질량의 0.3‰~6‰이다. | [기술분야] 본 발명은 일종의 전기 슬러리용 초미세 구리 분말의 제조 방법에 관한 것이며, 전도성 및 비용 효율이 개선된 전기 슬러리의 제조에 적용될 수 있다. [해결과제] 본 발명은 액상 환원에 의해 제조된 구리 분말의 넓은 입자 크기 분포 및 낮은 순도의 문제를 해결하고자 하며, 이는 전기 슬러리의 전도도 및 성능에 영향을 미친다. [해결수단] 본 발명은 구리 분말의 크기 및 분포를 제어하기 위해 분산제 및 환원제를 첨가하기 전에 구리 염 용액에 나노미터 구리 입자를 첨가하는 것을 포함한다. [특징] 여기서 주요 특징은 구리 분말의 크기 및 분포를 제어하기 위해 나노미터 구리 입자를 첨가하는 것이며, 전기 슬러리의 개선된 전도도 및 비용-효과를 유도한다. [효과] 따라서, 본 발명은 구리 분말의 크기 및 분포를 제어함으로써 전기 슬러리의 전도성 및 비용 효율성을 개선한다. | 2012-10281119 | 2012-08-09 | 102764898 | 2012-11-07 |  |  | SHENZHEN SENLONT ELECTRONIC Co.,Ltd. | Ye Zhilong ¦ Liu Zongyi |  |  |  | 6 | CN101391308A ¦ CN101372037A ¦ CN101104205B ¦ CN001247354C ¦ CN001201892C ¦ US6624886B2 | 4 | CN113327721B ¦ CN113000855B ¦ CN106854768B ¦ CN105473259B | 32153766 | CN102764898B | 1 | 소멸(연차료불납) |  | 6512376004205
KR | KR | P | A | 구형상 구리 미분 및 그 제조 방법 | 구리 미분의 평균 입경이 0.05 ㎛ 이상, 0.25 ㎛ 이하인 것을 특징으로 하는 구형상 구리 미분. 천연 수지, 다당류 또는 그 유도체의 첨가제를 함유하는 수성 매체 중에 아산화구리를 첨가하여 슬러리를 제조하고, 이 슬러리에 5 ? 50 % 산 수용액을 15 분 이내에 한번에 첨가하여, 불균화 반응을 실시하는 것을 특징으로 하는 불균화 반응에 의한 구형상 구리 미분의 제조 방법. 제어된 입형 또는 입도의 금속 구리 입자, 특히 보다 미세한 구리 미분을 신속하게 효율적으로, 또한 안정적으로 제조할 수 있는 구리 미분의 제조 방법을 제공하는 것을 목적으로 한다. | The sphere shape copper differentiation, wherein the average particle diameter of the copper differentiation is 0.25 ㎛ or less over 0.05 ㎛. A manufacturing method of the sphere shape copper differentiation by the disproportionation reaction comprising the steps of: adding the Cuprous Oxide among the aqueous medium containing the natural resin, and the additive of polysaccharide or the derivative and manufacturing slurry; adding 5 ㆍ 50 % aqueous acid solution in this slurry within 15 minutes at a time; and performing the disproportionation reaction. The object is to provide the manufacturing method of the copper differentiation which rapidly efficiently moreover steadily can manufacture the metal copper particle of the controlled grain shape or the particle size, and the particularlymore minute copper differentiation. | 천연 수지, 다당류 또는 그 유도체의 첨가제를 함유하는 수성 매체 중에, 아산화구리를 첨가하여 슬러리를 제조하고, 이 슬러리에 5 ~ 50 % 산 수용액을 3 분 이내에 한 번에 첨가하여, 반응 개시 온도를 30℃ 이하에서 불균화 반응을 실시함으로써, 구리 미분의 평균 입경을 0.05 ㎛ 이상, 0.25 ㎛ 이하로 하는 것을 특징으로 하는 구형상 구리 미분의 제조 방법. | A manufacturing method of the sphere shape copper differentiation comprising the steps of: among the aqueous medium containing the natural resin, and the additive of polysaccharide or the derivative, the Cuprous Oxide is added and slurry is manufactured; adding 5 ~ 50 % aqueous acid solution in this slurry within 3 minutes at a time; in 30℃ or less the reaction start temperature, the disproportionation reaction is performed; and doing the average particle diameter of the copper differentiation over 0.05 ㎛ with 0.25 ㎛ this harrow. | 1. 천연 수지, 다당류 또는 그 유도체의 첨가제를 함유하는 수성 매체 중에, 아산화구리를 첨가하여 슬러리를 제조하고, 이 슬러리에 5 ~ 50 % 산 수용액을 3 분 이내에 한 번에 첨가하여, 반응 개시 온도를 30℃ 이하에서 불균화 반응을 실시함으로써, 구리 미분의 평균 입경을 0.05 ㎛ 이상, 0.25 ㎛ 이하로 하는 것을 특징으로 하는 구형상 구리 미분의 제조 방법. ¦ 2. 천연 수지, 다당류 또는 그 유도체의 첨가제를 함유하는 수성 매체 중에, 아산화구리를 첨가하여 슬러리를 제조하고, 이 슬러리에 5 ~ 50 % 산 수용액을 1 분 이내에 한 번에 첨가하여, 반응 개시 온도를 30℃ 이하에서 불균화 반응을 실시함으로써, 구리 미분의 평균 입경을 0.05 ㎛ 이상, 0.25 ㎛ 이하로 하는 것을 특징으로 하는 구형상 구리 미분의 제조 방법. ¦ 8. 불균화 반응에 의해 얻어진 구리 미분으로서, 상기 구리 미분의 평균 입경이 0.05 ㎛ 이상, 0.25 ㎛ 이하인 것을 특징으로 하는 구형상 구리 미분. ¦ 10. 구리 미분의 평균 입경이 0.05 ㎛ 이상, 0.25 ㎛ 이하로서, 또한 구리 미분의 비표면적 (BET) 이 2.5 ㎡/g 이상, 15.0 ㎡/g 이하인 것을 특징으로 하는 구형상 구리 미분. | 1. A manufacturing method of the sphere shape copper differentiation comprising the steps of: among the aqueous medium containing the natural resin, and the additive of polysaccharide or the derivative, the Cuprous Oxide is added and slurry is manufactured; adding 5 ~ 50 % aqueous acid solution in this slurry within 3 minutes at a time; in 30℃ or less the reaction start temperature, the disproportionation reaction is performed; and doing the average particle diameter of the copper differentiation over 0.05 ㎛ with 0.25 ㎛ this harrow. ¦ 2. A manufacturing method of the sphere shape copper differentiation comprising the steps of: among the aqueous medium containing the natural resin, and the additive of polysaccharide or the derivative, the Cuprous Oxide is added and slurry is manufactured; adding 5 ~ 50 % aqueous acid solution in this slurry within 1 minutes at a time; in 30℃ or less the reaction start temperature, the disproportionation reaction is performed; and doing the average particle diameter of the copper differentiation over 0.05 ㎛ with 0.25 ㎛ this harrow. ¦ 8. The sphere shape copper differentiation, wherein the average particle diameter of the copper differentiation it is the copper differentiation obtained with the disproportionation reaction is 0.25 ㎛ or less over 0.05 ㎛. ¦ 10. The sphere shape copper differentiation, wherein the average particle diameter of the copper differentiation is moreover, 15.0 ㎡ / g or less over the specific surface area (BET) this 2.5 ㎡ / g, of the copper differentiation it is 0.25 ㎛ this over 0.05 ㎛. | [기술분야] 본 발명은 제어된 결정립 형상의 구형 금속 구리 입자의 제조 방법 또는 입자 크기 및 그것으로 얻어진 구형 구리 분화에 관한 것이다. [해결과제] 본 발명은 금속 구리 입자에 대한 종래 기술의 제조 방법의 높은 비용 및 낮은 수율의 문제를 해결하고자 한다. [해결수단] 본 발명은 산화구리를 함유하는 슬러리에 첨가제를 첨가하는 것을 포함하는, 제어된 입자 형상 또는 입자 크기의 구형 금속 구리 입자의 제조 방법을 포함한다. [특징] 여기서 주요 특징은 제조 공정 동안 입자 성장을 억제하고 입자 크기를 제어하기 위한 보호 콜로이드 첨가제의 사용이다. [효과] 따라서, 본 발명은 금속 구리 입자의 입자 크기 및 형상에 대한 제조 효율 및 제어를 향상시킨다. | 10-2012-7022980 | 2008-06-17 | 10-2012-0116013 | 2012-10-19 |  |  | 제이엑스금속주식회사 | 하가 다카히로 | 2007-169869 | JP | 2007-06-28 | 2 | JP4868329B2(BE) ¦ JP4204849B2(BE) | 1 | KR10-2118308B1(FE) | 92863124 | CN101687253A ¦ JP2007-169869 ¦ JP2013-057128A ¦ JP5235193B2 ¦ KR10-2010-0024431A ¦ KR10-2012-0116013A ¦ TWI370033B ¦ US2010-0192728A1 ¦ WOWO2009-001710A1 | 9 | 거절 |  | 3512421002622
KR | KR | P | A | 유기 화합물과 나노 구리 입자의 복합체, 유기 화합물과 나노 산화구리(Ⅰ) 입자의 복합체, 및 그것들의 제조 방법 | X(OCH2CHR1)nOCH2CH(OH)CH2SZ [X는 알킬기, R1은 수소 원자 또는 메틸기, n은 2?100의 정수, R1은 반복 단위마다 독립하며, 동일해도 달라도 되며, Z는 알킬기, 알릴기, 아릴기, 아릴알킬기, -R2-OH, -R2-NHR3, 또는 -R2-(COR4)m(R2는 포화 탄화수소기, R3은 수소 원자, 아실기, 알콕시카르보닐기, 또는 벤질옥시카르보닐기, R4는 히드록시기, 알킬기 또는 알콕시기, m은 1?3)으로 표시되는 기]로 표시되는 티오에테르 함유 유기 화합물과, 나노 구리 입자 또는 나노 산화구리(Ⅰ) 입자를 함유하는 복합체를 제공한다. 또한, 상기 일반식(1)으로 표시되는 티오에테르 함유 유기 화합물의 존재하에서, 구리 화합물을 환원하는, 유기 화합물과 나노 구리 입자의 복합체, 또는 유기 화합물과 나노 산화구리(Ⅰ) 입자의 복합체의 제조 방법을 제공한다. | The thioether containing organic compound, indicated as X (OCH2CHR1) nOCH2 CH (OH) CH2SZ [the radical which X the alkyl radical , and the R1 the hydrogen atom or the methyl group , and the n the fixed number of 2ㆍ100 , and the R1 stands alone at the recurring unit and it becomes although it weighs even if it is identical and Z is indicated as the alkyl radical, allyl group, aryl radical, arylalkyl group, -R2-OH, -R2-NHR3 or -R2 - (COR4) 2 (the R2 is the saturated hydrocarbon group, the R3 is the hydrogen atom, the acyl radical, the alkoxycarbonyl group or the benzyloxycarbonyl group, the R4 is the hydroxy radical, the alkyl radical or the alkoxy radical, and the m is 1ㆍ3)] and nano copper particle or the composite containing the nano cupric oxide (I) particle are served. Moreover, the manufacturing method of the composite of the composite of the organic compound and nano copper particle or the organic compound and the nano cupric oxide (I) particle returning for the cupric compound are provided under the presence of the thioether containing organic compound indicated as the above general equation (1). | 하기 일반식(1) X-(OCH2CHR1)n-O-CH2-CH(OH)-CH2-S-Z (1) [식(1) 중, X는 C1?C8의 알킬기이며, R1은 수소 원자 또는 메틸기이며, n은 2?100의 반복수를 나타내는 정수로서, R1은 반복 단위마다 독립하며, 동일해도 달라도 되며, Z는 C2?C12의 알킬기, 알릴기, 아릴기, 아릴알킬기, -R2-OH, -R2-NHR3, 또는 -R2-(COR4)m(단, R2는 C1?C4의 포화 탄화수소기이며, R3은 수소 원자, C2?C4의 아실기, C2?C4의 알콕시카르보닐기, 또는 방향환 상에 C1?C4의 알킬기 또는 C1?C8의 알콕시기를 치환기로서 갖고 있어도 되는 벤질옥시카르보닐기이며, R4는 히드록시기, C1?C4의 알킬기 또는 C1?C8의 알콕시기이며, m은 1?3이다)으로 나타내는 기이다] 으로 표시되는 티오에테르 함유 유기 화합물(A)과, 나노 구리 입자(B)를 함유하는 것을 특징으로 하는 유기 화합물과 나노 구리 입자의 복합체. | X among below general formula (1) X - (OCH2CHR1) n-O-CH2- CH (OH) -CH2-S-Z (1) [equation (1) is Z is the alkyl radical of the C2ㆍC12 it becomes it is sweet it is identical the R1 stands alone at the recurring unit. The n is the fixed number showing the repeat count of 2ㆍ100 and the R1 is the hydrogen atom or the methyl group and it is the alkyl radical of the C1ㆍC8 and and, and the allyl group, the aryl radical, the arylalkyl group, -R2-OH, -R2-NHR3 or -R2 - (COR4) m(, shift, the R2 are the R4 is the hydroxy radical, and the alkoxy radical of the alkyl radical of the C1ㆍC4 or the C1ㆍC8 the R3 is the benzyloxycarbonyl group having the alkoxy radical of the alkyl radical of the C1ㆍC4 or the C1ㆍC8 on the hydrogen atom, the acyl radical of the C2ㆍC4, and the alkoxycarbonyl group or the direction ring of the C2ㆍC4 as the substituent it is the saturated hydrocarbon group of the C1ㆍC4 The composite of the nano copper particle and organic compound, wherein the m include the thioether containing organic compound (A), which is the radical which is 1ㆍ3 it shows is indicated and nano copper particle (B). | 1. 하기 일반식(1) X-(OCH2CHR1)n-O-CH2-CH(OH)-CH2-S-Z (1) [식(1) 중, X는 C1?C8의 알킬기이며, R1은 수소 원자 또는 메틸기이며, n은 2?100의 반복수를 나타내는 정수로서, R1은 반복 단위마다 독립하며, 동일해도 달라도 되며, Z는 C2?C12의 알킬기, 알릴기, 아릴기, 아릴알킬기, -R2-OH, -R2-NHR3, 또는 -R2-(COR4)m(단, R2는 C1?C4의 포화 탄화수소기이며, R3은 수소 원자, C2?C4의 아실기, C2?C4의 알콕시카르보닐기, 또는 방향환 상에 C1?C4의 알킬기 또는 C1?C8의 알콕시기를 치환기로서 갖고 있어도 되는 벤질옥시카르보닐기이며, R4는 히드록시기, C1?C4의 알킬기 또는 C1?C8의 알콕시기이며, m은 1?3이다)으로 나타내는 기이다] 으로 표시되는 티오에테르 함유 유기 화합물(A)과, 나노 구리 입자(B)를 함유하는 것을 특징으로 하는 유기 화합물과 나노 구리 입자의 복합체. ¦ 2. 하기 일반식(1) X-(OCH2CHR1)n-O-CH2-CH(OH)-CH2-S-Z (1) [식(1) 중, X는 C1?C8의 알킬기이며, R1은 수소 원자 또는 메틸기이며, n은 2?100의 반복수를 나타내는 정수로서, R1은 반복 단위마다 독립하며, 동일해도 달라도 되며, Z는 C2?C12의 알킬기, 알릴기, 아릴기, 아릴알킬기, -R2-OH, -R2-NHR3, 또는 -R2-(COR4)m(단, R2는 C1?C4의 포화 탄화수소기이며, R3은 수소 원자, C2?C4의 아실기, C2?C4의 알콕시카르보닐기, 또는 방향환 상에 C1?C4의 알킬기 또는 C1?C8의 알콕시기를 치환기로서 갖고 있어도 되는 벤질옥시카르보닐기이며, R4는 히드록시기, C1?C4의 알킬기 또는 C1?C8의 알콕시기이며, m은 1?3이다)으로 나타내는 기이다] 으로 표시되는 티오에테르 함유 유기 화합물(A)과, 나노 산화구리(Ⅰ) 입자(C)를 함유하는 것을 특징으로 하는 유기 화합물과 나노 산화구리(Ⅰ) 입자의 복합체. ¦ 6. 하기 일반식(1) X-(OCH2CHR1)n-O-CH2-CH(OH)-CH2-S-Z (1) [식(1) 중, X는 C1?C8의 알킬기이며, R1은 수소 원자 또는 메틸기이며, n은 2?100의 반복수를 나타내는 정수로서, R1은 반복 단위마다 독립하며, 동일해도 달라도 되며, Z는 C2?C12의 알킬기, 알릴기, 아릴기, 아릴알킬기, -R2-OH, -R2-NHR3, 또는 -R2-(COR4)m(단, R2는 C1?C4의 포화 탄화수소기이며, R3은 수소 원자, C2?C4의 아실기, C2?C4의 알콕시카르보닐기, 또는 방향환 상에 C1?C4의 알킬기 또는 C1?C8의 알콕시기를 치환기로서 갖고 있어도 되는 벤질옥시카르보닐기이며, R4는 히드록시기, C1?C4의 알킬기 또는 C1?C8의 알콕시기이며, m은 1?3이다)으로 나타내는 기이다] 으로 표시되는 티오에테르 함유 유기 화합물(A)의 존재하, (ⅰ) 2가의 구리 이온 화합물을 용매와 혼합하는 공정과, (ⅱ) 구리 이온을 0가의 나노 구리 입자(B)로 환원하는 공정 을 갖는 것을 특징으로 하는 유기 화합물과 나노 구리 입자의 복합체의 제조 방법. ¦ 8. 하기 일반식(1) X-(OCH2CHR1)n-O-CH2-CH(OH)-CH2-S-Z (1) [식(1) 중, X는 C1?C8의 알킬기이며, R1은 수소 원자 또는 메틸기이며, n은 2?100의 반복수를 나타내는 정수로서, R1은 반복 단위마다 독립하며, 동일해도 달라도 되며, Z는 C2?C12의 알킬기, 알릴기, 아릴기, 아릴알킬기, -R2-OH, -R2-NHR3, 또는 -R2-(COR4)m(단, R2는 C1?C4의 포화 탄화수소기이며, R3은 수소 원자, C2?C4의 아실기, C2?C4의 알콕시카르보닐기, 또는 방향환 상에 C1?C4의 알킬기 또는 C1?C8의 알콕시기를 치환기로서 갖고 있어도 되는 벤질옥시카르보닐기이며, R4는 히드록시기, C1?C4의 알킬기 또는 C1?C8의 알콕시기이며, m은 1?3이다)으로 나타내는 기이다] 으로 표시되는 티오에테르 함유 유기 화합물(A)의 존재하, (ⅰ) 2가의 구리 이온 화합물을 용매와 혼합하는 공정과, (ⅱ's) 구리 이온을 1가의 나노 산화구리(Ⅰ) 입자(C)로 환원하는 공정 을 갖는 것을 특징으로 하는 유기 화합물과 나노 산화구리(Ⅰ) 입자의 복합체의 제조 방법. | 1. X among below general formula (1) X - (OCH2CHR1) n-O-CH2- CH (OH) -CH2-S-Z (1) [equation (1) is Z is the alkyl radical of the C2ㆍC12 it becomes it is sweet it is identical the R1 stands alone at the recurring unit. The n is the fixed number showing the repeat count of 2ㆍ100 and the R1 is the hydrogen atom or the methyl group and it is the alkyl radical of the C1ㆍC8 and and, and the allyl group, the aryl radical, the arylalkyl group, -R2-OH, -R2-NHR3 or -R2 - (COR4) m(, shift, the R2 are the R4 is the hydroxy radical, and the alkoxy radical of the alkyl radical of the C1ㆍC4 or the C1ㆍC8 the R3 is the benzyloxycarbonyl group having the alkoxy radical of the alkyl radical of the C1ㆍC4 or the C1ㆍC8 on the hydrogen atom, the acyl radical of the C2ㆍC4, and the alkoxycarbonyl group or the direction ring of the C2ㆍC4 as the substituent it is the saturated hydrocarbon group of the C1ㆍC4 The composite of the nano copper particle and organic compound, wherein the m include the thioether containing organic compound (A), which is the radical which is 1ㆍ3 it shows is indicated and nano copper particle (B). ¦ 2. X among below general formula (1) X - (OCH2CHR1) n-O-CH2- CH (OH) -CH2-S-Z (1) [equation (1) is Z is the alkyl radical of the C2ㆍC12 it becomes it is sweet it is identical the R1 stands alone at the recurring unit. The n is the fixed number showing the repeat count of 2ㆍ100 and the R1 is the hydrogen atom or the methyl group and it is the alkyl radical of the C1ㆍC8 and and, and the allyl group, the aryl radical, the arylalkyl group, -R2-OH, -R2-NHR3 or -R2 - (COR4) m(, shift, the R2 are the R4 is the hydroxy radical, and the alkoxy radical of the alkyl radical of the C1ㆍC4 or the C1ㆍC8 the R3 is the benzyloxycarbonyl group having the alkoxy radical of the alkyl radical of the C1ㆍC4 or the C1ㆍC8 on the hydrogen atom, the acyl radical of the C2ㆍC4, and the alkoxycarbonyl group or the direction ring of the C2ㆍC4 as the substituent it is the saturated hydrocarbon group of the C1ㆍC4 The composite of the nano cupric oxide (I) particle and organic compound, wherein the m include the thioether containing organic compound (A), which is the radical which is 1ㆍ3 it shows is indicated and nano cupric oxide (I) particle (C). ¦ 6. X among below general formula (1) X - (OCH2CHR1) n-O-CH2- CH (OH) -CH2-S-Z (1) [equation (1) is Z is the alkyl radical of the C2ㆍC12 it becomes it is sweet it is identical the R1 stands alone at the recurring unit. The n is the fixed number showing the repeat count of 2ㆍ100 and the R1 is the hydrogen atom or the methyl group and it is the alkyl radical of the C1ㆍC8 and and, and the allyl group, the aryl radical, the arylalkyl group, -R2-OH, -R2-NHR3 or -R2 - (COR4) m(, shift, the R2 are the R4 is the hydroxy radical, and the alkoxy radical of the alkyl radical of the C1ㆍC4 or the C1ㆍC8 the R3 is the benzyloxycarbonyl group having the alkoxy radical of the alkyl radical of the C1ㆍC4 or the C1ㆍC8 on the hydrogen atom, the acyl radical of the C2ㆍC4, and the alkoxycarbonyl group or the direction ring of the C2ㆍC4 as the substituent it is the saturated hydrocarbon group of the C1ㆍC4 The manufacturing method of the composite of the organic compound and nano copper particle, wherein the m it has the presence of the thioether containing organic compound (A) which is the radical which is 1ㆍ3 it shows is indicated, and the process, of mixing the copper ion compound of (i) divalence with the solvent and the process of returning the nano copper particle (B) of 0 edge for (ii) copper ion. ¦ 8. X among below general formula (1) X - (OCH2CHR1) n-O-CH2- CH (OH) -CH2-S-Z (1) [equation (1) is Z is the alkyl radical of the C2ㆍC12 it becomes it is sweet it is identical the R1 stands alone at the recurring unit. The n is the fixed number showing the repeat count of 2ㆍ100 and the R1 is the hydrogen atom or the methyl group and it is the alkyl radical of the C1ㆍC8 and and, and the allyl group, the aryl radical, the arylalkyl group, -R2-OH, -R2-NHR3 or -R2 - (COR4) m(, shift, the R2 are the R4 is the hydroxy radical, and the alkoxy radical of the alkyl radical of the C1ㆍC4 or the C1ㆍC8 the R3 is the benzyloxycarbonyl group having the alkoxy radical of the alkyl radical of the C1ㆍC4 or the C1ㆍC8 on the hydrogen atom, the acyl radical of the C2ㆍC4, and the alkoxycarbonyl group or the direction ring of the C2ㆍC4 as the substituent it is the saturated hydrocarbon group of the C1ㆍC4 The manufacturing method of the composite of the organic compound and nano cupric oxide (I) particle, wherein the m it has the presence of the thioether containing organic compound (A) which is the radical which is 1ㆍ3 it shows is indicated, and the process, of mixing the copper ion compound of (i) divalence with the solvent and the process of returning the nano cupric oxide (I) particle (C) of the univalence for (ii's) copper ion. | [기술분야] 본 발명은 티오에테르 함유 유기 화합물과 나노 구리 입자 또는 나노 구리 산화물 (I)입자의 복합체에 관한 것이며, 전도성 잉크, 전도성 접착제, 및 열 전도체에 적용될 수 있다. [해결과제] 본 발명은 상기 매질 간의 분산 안정성을 장기적으로 유지하고 나노 구리 입자 및 나노 구리 산화물 (I)입자에 대한 저온 소결성 및 접착성을 달성하는 문제를 해결하고자 한다. [해결수단] 본 발명은 나노 구리 입자와 유기 화합물의 복합체, 및 상기 유기 화합물과 나노 산화 구리 (I)입자의 복합체의 분산 용액을 포함한다. [특징] 여기서 주된 특징은 구리 콜로이드 경화제 및 구리 화합물의 환원제로서 유기 화합물을 함유하는 티오에테르의 사용이다. [효과] 따라서, 본 발명은 나노 구리 입자 및 나노 산화구리 (I)입자의 분산 안정성 및 저온 소결성을 개선한다. | 10-2012-7019404 | 2011-02-28 | 10-2012-0112634 | 2012-10-11 |  |  | 디아이씨 가부시끼가이샤 | 사노 요시유키 ¦ 진 렌-후아 ¦ 우오타 마사후미 | 2010-067853 | JP | 2010-03-24 | 4 | JP5395482B2(BE) ¦ JP2004-190089A(BE) ¦ US2008-0157029A1(BE) ¦ WOWO2005-037465A1(BE) | 1 | KR10-2508790B1(FE) | 4693279 | CN102791404B ¦ EP2551039B1 ¦ JP2010-067853 ¦ JP4784847B1 ¦ KR10-1375703B1 ¦ US8530559B2 ¦ WOWO2011-118339A1 | 7 | 소멸(등록료불납) |  | 3512411003817
CN | CN | P | A | Method for preparing carbon-coated copper nano particles through liquid alkane reflux method | A method for preparing carbon-coated copper nano particles through a liquid alkane reflux method takes cupric sulfate and sodium hydroxide as raw materials to prepare cupric oxide particles first through a fast precipitation method, takes the nano cupric oxide as a copper source and a liquid alkane mixture (C11-C16) as a silicon source, and comprises the process steps of feed preparation, reflux, drying, filling, heat treatment and sampling. Through control of the reflux time and the reflux temperature of raw materials, precursor powders with different carbon contents can be prepared, and then the carbon-coated copper nano particles can be prepared through the heat treatment process.The carbon-coated copper nano particles prepared through the method are uniform in size distribution and have typical core-shell structures, wherein inner cores are face-centered cubic metal copper and outer shells are amorphous carbon; and the particle diameters of the carbon-coated copper nano particles are 40 to 50 nm, and the thicknesses of carbon coating layers are 5 to 8 nm. Compared with an arc discharge method, the method has the advantages of mild conditions, easiness in control, simplicity and convenience in operation, lower cost and the like and is suitable for large-scale preparation. | 황산구리와 수산화나트륨을 원료로 하여, 먼저 급속 침전법을 이용하여 산화구리 입자를 제조하고, 나노 산화구리를 구리원으로 하고, 액상의 알칸 혼합물(C11-C16)을 탄소원으로 한다 공정 단계는 재료 준비, 환류, 건조, 충전, 열처리 및 샘플링입니다. 원료의 환류 시간과 환류 온도를 조절하여 탄소 함량이 다른 전구체 분말을 제조한 다음 열처리 공정을 통해 탄소 코팅된 구리 나노 입자를 제조할 수 있습니다. 이 방법으로 제조된 탄소 피복 구리 나노입자는 크기 분포가 균일하고 전형적인 코어 쉘 구조를 가지며 코어는 면심 입방형의 금속 구리이고 쉘은 무정형 탄소이다; 탄소 피복 구리 나노 입자의 입경은 40~50nm이고, 탄소 피복층의 두께는 5~8nm이다. 이 방법은 아크 방전법에 비해 조건이 온화하고 제어가 용이하며 조작이 간편하고 비용이 저렴하며 대규모 제조에 적합합니다. | 1. carbon copper-clad nanometer particle process method is characterized in that comprising following process: (1) get the raw materials ready: copper oxide nano particle, press Cu 2+With OH -Mol ratio is 1:2; Dispose the aqueous solution of isopyknic anhydrous cupric sulfate and NaOH respectively, then two solution are mixed rapidly under stirring fast, make blue flocculent deposit Kocide SD; Filter; And with blue flocculent deposit Kocide SD under mechanical agitation, in 70~90 ℃ of distilled water washing for several times, till existing with barium sulfate solution check filtrating sulfate radical-free ion; Be decomposed into the cupric oxide of grey black at washing process Smalt flocculent deposit Kocide SD, thereby make copper oxide nano particle; The carbon chain lengths of liquid alkane mixture between 11 carbon atoms and 16 carbon atoms, 180 ~ 250 ℃ of boiling points; (2) reflux: with the formed suspension of the absolute ethyl alcohol of gained copper oxide nano particle and 500ml at 40~100 ℃ of refluxed 1~10h; Filter then; Gained deposition is mixed with the absolute ethyl alcohol of fresh 500ml, once more 40-100 ℃ of refluxed one hour, and above reflux course repetition 5 times; Sediment and the 500ml liquid alkane mixture that will filter gained then at first 120 ℃ of refluxed 24~48 hours, then filters out powder, extracts the ethanol in the alkane filtrating repeatedly with distilled water, next in filtrating, adds an amount of anhydrous CaCl 2The water that removal left behind; Obtain reusable liquid alkane mixture, the liquid alkane mixture of regeneration is mixed with the powder that filters out 150 ℃ of refluxed 24~48 hours again, the liquid alkane mixture that obtains recycling with above-mentioned same method; Next successively at 180 ℃; Respectively refluxed under 210 ℃ 24~48 hours, and filtered out the black powder at last, and with liquid alkane mixture cyclic washing 5 times; (3) drying: the high alumina porcelain boat that will carry black precipitate is put in the airtight tubular type atmosphere furnace, feeds the argon gas that flows then, under the protection of the argon gas that flows, is warming up to 80~120 ℃, insulation 0.5~2h; Cool to room temperature then; Take out sample, obtain the precursor powder of black; (4) charging: black precursor powder is packed in the high alumina porcelain boat and compressed, and it is airtight to put into the tubular type atmosphere furnace; (5) heat treatment: the alundum tube reative cell of tube furnace is extracted into-0.09~-0.1MPa vacuum, close vavuum pump then, then, feed the argon gas that flows, heat temperature raising to 600 ℃, insulation 10h cools to room temperature then with the furnace; (6) sampling: in the porcelain boat of reative cell, take out product, thereby obtain carbon copper-clad nano particle. | 1. 이하의 공정 단계를 포함하는 것을 특징으로 하는 탄소 피복 구리 나노 입자의 제조 방법: (1) 예비 재료: 산화구리 나노입자는 Cu2+대 OH-의 몰비로 1:2입니다, 동일한 부피의 무수황산구리와 수산화나트륨의 수용액을 각각 배치한 후, 두 용액을 빠른 교반 하에 신속하게 혼합하여 청색 플록상 침전 수산화구리를 제조하고, 여과하고, 청색 플록상 침전 수산화구리를 기계 교반 하에, 70~90°C 증류수에서 여러 번 세척한다, 황산바륨 용액으로 여과액이 황산 이온이 존재하지 않는 것을 검사할 때까지 세척 과정에서 파란색 플록 모양의 침전 수산화구리가 회흑색의 산화구리로 분해되어 산화구리 나노입자를 제조한다; 액체 알칸 혼합물의 탄소 사슬 길이는 탄소 원자 11개와 탄소 원자 16개 사이이며 끓는점은 180~250°C입니다; (2) 환류: 생성된 산화구리 나노입자와 무수 에탄올 500ml로 형성된 현탁액을 40~100°C에서 1~10시간 동안 환류시켰다; 후 필터링; 에서 얻은 침전물을 신선한 무수 에탄올 500ml와 혼합하고 다시 40-100°C에서 1시간 동안 환류하고 위의 환류 과정을 5회 반복합니다; 은 여과된 침전물과 500ml의 액상 알칸 혼합물을 먼저 120°C에서 24~48시간 동안 환류시킨 후 분말을 여과하고 알칸 여과액의 에탄올을 증류수로 반복적으로 추출한 다음 여과액에 무수 CaCl2를 적당량 첨가하여 잔류 물을 제거합니다, 재사용이 가능한 액상 알칸 혼합물을 얻고, 재생된 액상 알칸 혼합물과 필터링된 분체 혼합을 다시 150°C에서 24~48시간 환류하고, 상기와 같은 방법으로 순환하여 사용하는 액상 알칸 혼합물을 얻고, 이어서 순서대로 180°C, 210°C에 있다 각각 24~48시간 환류하고 마지막으로 검은색 분말을 걸러내고 액체 알칸 혼합물로 5회 반복 세척한다; (3) 건조:흑색 침전물이 적재된 고알루미늄 자기 보트를 밀폐된 튜브형 분위기로에 넣은 후 흐르는 아르곤 가스를 통과시키고, 유동 아르곤 가스의 보호 하에 80~120°C까지 승온하여 0.5~2시간 동안 보온한다; 는 그런 다음 실온으로 냉각됩니다; 샘플을 꺼내어 검은색 전구체 분말을 얻었다; (4) 포장: 검은색 전구체 분말을 고알루미늄 자기 보트에 넣고 압착하여 튜브 분위기 오븐에 넣어 밀폐합니다; (5) 열처리: 관형 노의 강옥관 반응 챔버를-0.09~-0.1MPa의 진공도로 펌핑한 후 진공펌프를 닫은 후 유동 아르곤 가스를 통과시켜 600°C로 가열하고 10시간 동안 유지한 후 오븐과 함께 실온으로 냉각한다; (6) 샘플링: 반응 챔버의 보트에서 생성물을 제거하여 탄소 코팅된 구리 나노 입자를 얻습니다. | 1. carbon copper-clad nanometer particle process method is characterized in that comprising following process: (1) get the raw materials ready: copper oxide nano particle, press Cu 2+With OH -Mol ratio is 1:2; Dispose the aqueous solution of isopyknic anhydrous cupric sulfate and NaOH respectively, then two solution are mixed rapidly under stirring fast, make blue flocculent deposit Kocide SD; Filter; And with blue flocculent deposit Kocide SD under mechanical agitation, in 70~90 ℃ of distilled water washing for several times, till existing with barium sulfate solution check filtrating sulfate radical-free ion; Be decomposed into the cupric oxide of grey black at washing process Smalt flocculent deposit Kocide SD, thereby make copper oxide nano particle; The carbon chain lengths of liquid alkane mixture between 11 carbon atoms and 16 carbon atoms, 180 ~ 250 ℃ of boiling points; (2) reflux: with the formed suspension of the absolute ethyl alcohol of gained copper oxide nano particle and 500ml at 40~100 ℃ of refluxed 1~10h; Filter then; Gained deposition is mixed with the absolute ethyl alcohol of fresh 500ml, once more 40-100 ℃ of refluxed one hour, and above reflux course repetition 5 times; Sediment and the 500ml liquid alkane mixture that will filter gained then at first 120 ℃ of refluxed 24~48 hours, then filters out powder, extracts the ethanol in the alkane filtrating repeatedly with distilled water, next in filtrating, adds an amount of anhydrous CaCl 2The water that removal left behind; Obtain reusable liquid alkane mixture, the liquid alkane mixture of regeneration is mixed with the powder that filters out 150 ℃ of refluxed 24~48 hours again, the liquid alkane mixture that obtains recycling with above-mentioned same method; Next successively at 180 ℃; Respectively refluxed under 210 ℃ 24~48 hours, and filtered out the black powder at last, and with liquid alkane mixture cyclic washing 5 times; (3) drying: the high alumina porcelain boat that will carry black precipitate is put in the airtight tubular type atmosphere furnace, feeds the argon gas that flows then, under the protection of the argon gas that flows, is warming up to 80~120 ℃, insulation 0.5~2h; Cool to room temperature then; Take out sample, obtain the precursor powder of black; (4) charging: black precursor powder is packed in the high alumina porcelain boat and compressed, and it is airtight to put into the tubular type atmosphere furnace; (5) heat treatment: the alundum tube reative cell of tube furnace is extracted into-0.09~-0.1MPa vacuum, close vavuum pump then, then, feed the argon gas that flows, heat temperature raising to 600 ℃, insulation 10h cools to room temperature then with the furnace; (6) sampling: in the porcelain boat of reative cell, take out product, thereby obtain carbon copper-clad nano particle. | 1. 이하의 공정 단계를 포함하는 것을 특징으로 하는 탄소 피복 구리 나노 입자의 제조 방법: (1) 예비 재료: 산화구리 나노입자는 Cu2+대 OH-의 몰비로 1:2입니다, 동일한 부피의 무수황산구리와 수산화나트륨의 수용액을 각각 배치한 후, 두 용액을 빠른 교반 하에 신속하게 혼합하여 청색 플록상 침전 수산화구리를 제조하고, 여과하고, 청색 플록상 침전 수산화구리를 기계 교반 하에, 70~90°C 증류수에서 여러 번 세척한다, 황산바륨 용액으로 여과액이 황산 이온이 존재하지 않는 것을 검사할 때까지 세척 과정에서 파란색 플록 모양의 침전 수산화구리가 회흑색의 산화구리로 분해되어 산화구리 나노입자를 제조한다; 액체 알칸 혼합물의 탄소 사슬 길이는 탄소 원자 11개와 탄소 원자 16개 사이이며 끓는점은 180~250°C입니다; (2) 환류: 생성된 산화구리 나노입자와 무수 에탄올 500ml로 형성된 현탁액을 40~100°C에서 1~10시간 동안 환류시켰다; 후 필터링; 에서 얻은 침전물을 신선한 무수 에탄올 500ml와 혼합하고 다시 40-100°C에서 1시간 동안 환류하고 위의 환류 과정을 5회 반복합니다; 은 여과된 침전물과 500ml의 액상 알칸 혼합물을 먼저 120°C에서 24~48시간 동안 환류시킨 후 분말을 여과하고 알칸 여과액의 에탄올을 증류수로 반복적으로 추출한 다음 여과액에 무수 CaCl2를 적당량 첨가하여 잔류 물을 제거합니다, 재사용이 가능한 액상 알칸 혼합물을 얻고, 재생된 액상 알칸 혼합물과 필터링된 분체 혼합을 다시 150°C에서 24~48시간 환류하고, 상기와 같은 방법으로 순환하여 사용하는 액상 알칸 혼합물을 얻고, 이어서 순서대로 180°C, 210°C에 있다 각각 24~48시간 환류하고 마지막으로 검은색 분말을 걸러내고 액체 알칸 혼합물로 5회 반복 세척한다; (3) 건조:흑색 침전물이 적재된 고알루미늄 자기 보트를 밀폐된 튜브형 분위기로에 넣은 후 흐르는 아르곤 가스를 통과시키고, 유동 아르곤 가스의 보호 하에 80~120°C까지 승온하여 0.5~2시간 동안 보온한다; 는 그런 다음 실온으로 냉각됩니다; 샘플을 꺼내어 검은색 전구체 분말을 얻었다; (4) 포장: 검은색 전구체 분말을 고알루미늄 자기 보트에 넣고 압착하여 튜브 분위기 오븐에 넣어 밀폐합니다; (5) 열처리: 관형 노의 강옥관 반응 챔버를-0.09~-0.1MPa의 진공도로 펌핑한 후 진공펌프를 닫은 후 유동 아르곤 가스를 통과시켜 600°C로 가열하고 10시간 동안 유지한 후 오븐과 함께 실온으로 냉각한다; (6) 샘플링: 반응 챔버의 보트에서 생성물을 제거하여 탄소 코팅된 구리 나노 입자를 얻습니다. | [기술분야] 본 발명은 탄소 구리 클래드 나노 입자의 제조 방법에 관한 것으로, 촉매, 전지 재료, 윤활유 첨가제 등의 다양한 분야에 적용될 수 있다. [해결과제] 본 발명은 구리 나노입자를 탄소로 코팅하여 구리 나노입자의 산화 및 재결합 문제를 해결하여 안정성 및 성능을 향상시키고자 한다. [해결수단] 본 발명은 액상 알칸 역류 공정을 사용하여 탄소 구리 클래드 나노 입자를 제조하기 위한 방법을 포함한다. [특징] 여기서 주요 특징은 탄소 구리-클래드 나노 입자용 전구체 분말을 제조하기 위한 액상 알칸 역류 공정의 사용이다. [효과] 따라서, 본 발명은 구리 나노입자를 탄소로 코팅함으로써 구리 나노입자의 안정성 및 성능을 향상시킨다. | 2012-10237298 | 2012-07-10 | 102717070 | 2012-10-10 |  |  | Sichuan University | Yao Yadong ¦ Yin Guangfu ¦ Meng Xiaopeng |  |  |  | 0 |  | 1 | CN103616421B | 32122094 | CN102717070A | 1 | 취하 |  | 6512352008245
JP | JP | P | A | 금속 미립자 제조 방법 및 그것에 의해 얻어지는 금속 페이스트 및 금속 피막 | 【요약】 【과제】고순도 또한 저가의 금속 미립자를 제공한다. 【해결 수단】금속 농도=금속의 질량(g) ×100(%)/반응 용액의 질량(g)(mass%)로 정의했을 때, 금속 농도 값이 1 mass% 이상 90 mass%이하의 범위가 되도록 금속 화합물과 아민 보호제를 혼합하고, 이 용액을 가열 교반함으로써 금속 화합물을 환원하고 아민 보호제에 의해 피복된 금속 미립자를 석출시키는 금속 미립자 제조 방법이다. 【선택도】도 2 | [ABSTRACT] [Technical problem] High purity and cheap metal particulates are provided. [Means for Solution]Metal concentration = metaled mass (g) When it defines by mass (g) of × 100(%) / reaction solution, and (mass%), It is a manufacturing method of metal particulates which deposit metal particulates which mixed metallic compounds and an amine protecting agent so that a value of metal concentration might serve as a range not more than more than 1mass%90mass%, returned metallic compounds by heating and agitating this solution, and were covered with an amine protecting agent. [Chosen drawing] Drawing 2 | 【청구항1】 금속 농도=금속의 질량(g) ×100(%)/반응 용액의 질량(g)(mass%)로 정의했을 때, 금속 농도 값이 1 mass% 이상 90 mass%이하의 범위가 되도록 금속 화합물과 아민 보호제를 혼합하고, 이 용액을 가열 교반함으로써 금속 화합물을 환원하고 아민 보호제에 의해 피복된 금속 미립자를 석출시키는 것을 특징으로 하는 금속 미립자 제조 방법. | [Claim1] Metal concentration = metaled mass (g) When it defines by the mass (g) of × 100(%) / reaction solution, and (mass%), A manufacturing method of the metal particulates depositing the metal particulates which mixed metallic compounds and an amine protecting agent so that the value of metal concentration might serve as a range not more than more than 1mass%90mass%, returned metallic compounds by heating and agitating this solution, and were covered with the amine protecting agent. | 【청구항1】 금속 농도=금속의 질량(g) ×100(%)/반응 용액의 질량(g)(mass%)로 정의했을 때, 금속 농도 값이 1 mass% 이상 90 mass%이하의 범위가 되도록 금속 화합물과 아민 보호제를 혼합하고, 이 용액을 가열 교반함으로써 금속 화합물을 환원하고 아민 보호제에 의해 피복된 금속 미립자를 석출시키는 것을 특징으로 하는 금속 미립자 제조 방법. | [Claim1] Metal concentration = metaled mass (g) When it defines by the mass (g) of × 100(%) / reaction solution, and (mass%), A manufacturing method of the metal particulates depositing the metal particulates which mixed metallic compounds and an amine protecting agent so that the value of metal concentration might serve as a range not more than more than 1mass%90mass%, returned metallic compounds by heating and agitating this solution, and were covered with the amine protecting agent. | [기술분야] 본 발명은 고체-액체 이종 반응을 이용한 금속 미립자의 제조 방법에 관한 것으로, 금속 코팅이 필요한 다양한 제품에 적용될 수 있다. [해결과제] 본 발명은 종래의 제조 방법, 특히 기상 방법 및 액상 방법에서 금속 미립자의 높은 제조 비용 및 낮은 순도를 해결하고자 한다. [해결수단] 본 발명은 금속 화합물 및 아민 보호제의 사용을 포함하는 고체-액체 이종 반응을 사용하는 금속 미립자의 제조 방법을 포함한다. [특징] 여기서 주요 특징은 금속 코어의 성장 속도를 제어하고 조성물에서 높은 금속 농도를 달성하기 위한 고체-액체 이종 반응의 사용이다. [효과] 따라서, 본 발명은 금속 미립자의 제조 비용 및 순도를 향상시켜 소결 특성 및 촉매 활성과 같은 향상된 특성을 유도한다. | 2011-046376 | 2011-03-03 | 2012-184451 | 2012-09-27 |  |  | HITACHI CABLE LTD | 石川 大 ¦ 阿部 富也 |  |  |  | 0 |  | 9 | JP7389517B2(FE) ¦ JP2023-145047A(FE) ¦ JP7762585B2(FE) ¦ JP7446598B2(FE) ¦ JP7113781B2(FE) ¦ JP7197883B2(FE) ¦ JP6796448B2(FE) ¦ JP6609979B2(FE) ¦ JP6157104B2(FE) | 16228664 | JP2012-184451A | 1 | 취하 |  | 2212039001461
JP | JP | P | A | 동 입자 | 【요약】 【과제】내산화성이 높고 구리 단체에 가까운 도전성을 가지며, 니켈 및 코발트 중 적어도 한쪽을 함유하는 구리 입자를 제공하는 것. 【해결 수단】니켈 및 코발트 중 적어도 한쪽을 포함하고 니켈 또는 코발트가 입자의 표면역에 편재하고 있는 구리 입자이다. 구리 입자의 중심역은 주요 구성 원소가 구리이다. 중심역에서 입자 표면을 향함에 따라 니켈 또는 코발트의 비율이 점증하고 있음과 동시에 구리의 비율이 점감하고 있다. 표면역은 구리와 니켈 및 코발트 중 적어도 한쪽을 포함하고 구리의 비율보다 니켈 및 코발트의 합계량의 비율이 높아지고 있다. 【선택도】도 1 | [ABSTRACT] [Technical problem] Provide the copper grain child who oxidation resistance is high, and has the conductivity near a copper simple substance, and contains at least 1 side of nickel and the cobalt. [Means for Solution]He is the copper grain child to whom nickel or cobalt is unevenly distributed in surface area of particles including at least 1 side of nickel and the cobalt. The main composing elements of a copper grain child's central region are copper. While it takes toward a particle surface from a central region and the rate of nickel or cobalt is increasing gradually, the copper rate is gradually decreasing. As for surface area, the rate of the total quantity of nickel and cobalt is high rather than the copper rate, including copper and at least 1 side of nickel and the cobalt. [Chosen drawing] Drawing 1 | 【청구항1】 니켈 및 코발트 중 적어도 한쪽을 포함하고 니켈 또는 코발트가 입자의 표면역에 편재하고 있는 구리 입자로서, 상기 구리 입자의 중심역은 주요 구성 원소가 구리이며 상기 중심축 방향역에서 입자 표면을 향함에 따라 니켈 또는 코발트의 비율이 점증하고 있음과 동시에 구리의 비율이 점감하고 있어, 상기 표면역은 구리와 니켈 및 코발트 중 적어도 한쪽을 포함하고 구리의 비율보다 니켈 및 코발트의 합계량의 비율이 높아지고 있는 구리 입자. | [Claim1] Including at least 1 side of nickel and the cobalt, nickel or cobalt is the copper grain child who is unevenly distributed in the surface area of particles, and the above-mentioned copper grain child'ss central region, Main composing elements are copper, while it takes toward a particle surface from the above-mentioned central region and the rate of nickel or cobalt is increasing gradually, the copper rate is gradually decreasing, and the above-mentioned surface area, The copper grain child to whom the rate of the total quantity of nickel and cobalt is high rather than the copper rate including copper and at least 1 side of nickel and the cobalt. | 【청구항1】 니켈 및 코발트 중 적어도 한쪽을 포함하고 니켈 또는 코발트가 입자의 표면역에 편재하고 있는 구리 입자로서, 상기 구리 입자의 중심역은 주요 구성 원소가 구리이며 상기 중심축 방향역에서 입자 표면을 향함에 따라 니켈 또는 코발트의 비율이 점증하고 있음과 동시에 구리의 비율이 점감하고 있어, 상기 표면역은 구리와 니켈 및 코발트 중 적어도 한쪽을 포함하고 구리의 비율보다 니켈 및 코발트의 합계량의 비율이 높아지고 있는 구리 입자. ¦ 【청구항8】 니켈 및 코발트 중 적어도 한쪽을 포함하고 니켈 또는 코발트가 입자의 표면역에 편재하고 있는 구리 입자로 구성되는 심재 입자와 상기 심재 입자의 표면을 피복하는 은의층으로 구성되는 은 피복 구리 입자로서, 상기 심지재 입자의 중심역은 주요 구성 원소가 구리이며 상기 중심축 방향역에서 상기 심지재 입자의 표면을 향함에 따라 니켈 또는 코발트의 비율이 점증하고 있음과 동시에 구리의 비율이 점감하고 있어, 상기 심지재 입자의 상기 표면역은 구리와 니켈 및 코발트 중 적어도 한쪽을 포함하고 구리의 비율보다 니켈 및 코발트의 합계량의 비율이 높아지고 있는 은 피복 구리 입자. ¦ 【청구항9】 아산화 구리 입자와 니켈 및 코발트 중 적어도 한쪽의 수용성 화합물을 포함한 수성 슬러리에 25℃에서의 표준 전극 전위가 0.34~-0.36(E/V)인 제1 환원제를 첨가하고 이어서 25℃에서의 표준 전극 전위가―0.36(E/V) 미만인 제2 환원제를 제1 환원제와와 함께 첨가하는 공정을 가지는 구리 입자 제조 방법. ¦ 【청구항10】 아산화 구리 입자를 포함한 수성 슬러리에 25℃에서의 표준 전극 전위가 0.34~-0.36(E/V)인 제1 환원제를 첨가하고 니켈 및 코발트 중 적어도 한쪽의 수용성 화합물을 첨가하고 이어서 25℃에서의 표준 전극 전위가―0.36(E/V) 미만인 제2 환원제를 제1 환원제와와 함께 첨가하는 공정을 가지는 구리 입자 제조 방법. | [Claim1] Including at least 1 side of nickel and the cobalt, nickel or cobalt is the copper grain child who is unevenly distributed in the surface area of particles, and the above-mentioned copper grain child'ss central region, Main composing elements are copper, while it takes toward a particle surface from the above-mentioned central region and the rate of nickel or cobalt is increasing gradually, the copper rate is gradually decreasing, and the above-mentioned surface area, The copper grain child to whom the rate of the total quantity of nickel and cobalt is high rather than the copper rate including copper and at least 1 side of nickel and the cobalt. ¦ [Claim8] The core material particles which nickel or cobalt becomes from the copper grain child who is unevenly distributed in the surface area of particles including at least 1 side of nickel and the cobalt, Are a silver covering copper grain child who consists of a layer of the silver which covers the surface of the core material particle, and the central region of the above-mentioned core material particles, Main composing elements are copper, while it takes toward the surface of the above-mentioned core material particles from the above-mentioned central region and the rate of nickel or cobalt is increasing gradually, the copper rate is gradually decreasing, and the above-mentioned surface area of the above-mentioned core material particles Copper, The silver covering copper grain child to whom the rate of the total quantity of nickel and cobalt is high rather than the copper rate including at least 1 side of nickel and the cobalt. ¦ [Claim9] The normal electrode potential in 25℃ adds the 1st reducing agent that is 0.34~-0.36 (E/V) to the aqueous slurry containing cuprous oxide particles, and nickel and the water-soluble compound of at least 1 side of the cobalt, and ranks second to it, the 2nd reducing agent whose normal electrode potential in 25℃ is less than -0.36 (E/V) -- the 1st reducing agent -- the manufacturing method of the copper grain child who has a process both added. ¦ [Claim10] The normal electrode potential in 25℃ adds the 1st reducing agent that is 0.34~-0.36 (E/V) to the aqueous slurry containing cuprous oxide particles, adds nickel and the water-soluble compound of at least 1 side of the cobalt to it, and ranks second to it, the 2nd reducing agent whose normal electrode potential in 25℃ is less than -0.36 (E/V) -- the 1st reducing agent -- the manufacturing method of the copper grain child who has a process both added. | [기술분야] 본 발명은 적어도 1면의 니켈 및 코발트를 함유하는 구리 그레인 자식에 관한 것이며, 인쇄 배선판의 회로 형성, 세라믹 콘덴서의 외부 전극 등의 전기적 연속성 예약을 위한 도전성 페이스트에 적용될 수 있다. [해결과제] 본 발명은 스크린-스텐실, 디스펜싱, 잉크젯 프린팅 등에서 상세한 배선 형성에 사용되는 직경이 작은 금속 입자에서의 내산화성 및 전도성 문제를 해결하고자 한다. [해결수단] 본 발명은 주요 구성 요소로서 구리와 소량의 니켈 또는 코발트를 포함하는 중심 영역을 가진 구리 그레인 자식, 및 높은 비율의 니켈 또는 코발트를 가진 표면적을 포함한다. [특징] 여기서 주된 특징은 입자의 표면적에서 니켈 또는 코발트의 불균일한 분포로, 전도성을 손상시키지 않으면서 내산화성을 개선시키는 것이다. [효과] 따라서, 본 발명은 입자의 표면적에 니켈 또는 코발트를 불균일하게 분포시킴으로써 내산화성 및 전도성을 향상시킨다. | 2011-044538 | 2011-03-01 | 2012-180563 | 2012-09-20 |  |  | MITSUI MINING & SMELTING CO LTD | 児平 寿博 ¦ 中村 芳信 ¦ 箕輪 光 |  |  |  | 5 | JP5576319B2(BE) ¦ JP5486886B2(BE) ¦ JP4853152B2(BE) ¦ JP2007-115497A(BE) ¦ WOWO2008-059789A1(BE) | 4 | JP6958995B2(FE) ¦ JP6043397B2(FE) ¦ JPWO2015-122345A1(FE) ¦ JP5576319B2(FE) | 16225612 | JP5576318B2 | 1 | 등록 |  | 2212038001588
JP | JP | P | A | 동 입자 | 【요약】 【과제】내산화성이 높고 구리 단체에 가까운 도전성을 가지며, 니켈 및 코발트 중 적어도 한쪽을 함유하는 구리 입자를 제공하는 것. 【해결 수단】중심역, 표면역 및 상기 중심역과 상기 표면역사이에 위치하는 천이역을 가진다. 중심역은 주요 구성 원소가 구리이다. 천이역에서는 입자 표면을 향함에 따라 니켈 또는 코발트의 비율이 점증하고 있음과 동시에 구리의 비율이 점감하고 있다. 표면역은 은과 니켈 및 코발트 중 적어도 한쪽을 포함하고 있다. 【선택도】도 1 | [ABSTRACT] [Technical problem] Provide the copper grain child who oxidation resistance is high, and has the conductivity near a copper simple substance, and contains at least 1 side of nickel and the cobalt. [Means for Solution]It has a central region, surface area, and a changes region located between the central region and the surface area. The main composing elements of a central region are copper. In a changes region, while it takes toward a particle surface and the rate of nickel or cobalt is increasing gradually, the copper rate is gradually decreasing. Surface area contains silver and at least 1 side of nickel and the cobalt. [Chosen drawing] Drawing 1 | 【청구항1】 중심역, 표면역 및 상기 중심역과 상기 표면역사이에 위치하는 천이역을 가지며, 주요 구성 원소가 구리이며 또한 은과 니켈 및 코발트 중 적어도 한쪽을 포함한 구리 입자로서, 상기 중심축 방향역은 주요 구성 원소가 구리이며 상기 천이역에서는 입자 표면을 향함에 따라 니켈 또는 코발트의 비율이 점증하고 있음과 동시에 구리의 비율이 점감하고 있어, 상기 표면역은 은과 니켈 및 코발트 중 적어도 한쪽을 포함하고 있는 구리 입자. | [Claim1] Have a central region, surface area, and a changes region located between the central region and the surface area, and main composing elements are copper, and Silver, Are at least 1 side of nickel and the cobalt a containing copper grain child, and the above-mentioned central region, The copper grain child in whom main composing elements are copper, the copper rate is gradually decreasing while it takes toward a particle surface and the rate of nickel or cobalt is increasing gradually in the above-mentioned changes region, and the above-mentioned surface area contains silver and at least 1 side of nickel and the cobalt. | 【청구항1】 중심역, 표면역 및 상기 중심역과 상기 표면역사이에 위치하는 천이역을 가지며, 주요 구성 원소가 구리이며 또한 은과 니켈 및 코발트 중 적어도 한쪽을 포함한 구리 입자로서, 상기 중심축 방향역은 주요 구성 원소가 구리이며 상기 천이역에서는 입자 표면을 향함에 따라 니켈 또는 코발트의 비율이 점증하고 있음과 동시에 구리의 비율이 점감하고 있어, 상기 표면역은 은과 니켈 및 코발트 중 적어도 한쪽을 포함하고 있는 구리 입자. ¦ 【청구항8】 아산화 구리 입자와 니켈 및 코발트 중 적어도 한쪽과의 수용성 화합물을 포함한 수성 슬러리에 25℃에서의 표준 전극 전위가 0.34~-0.36(E/V)인 제1 환원제를 첨가하여 주요 구성 원소가 구리인 중심역을 형성하고 25℃에서의 표준 전극 전위가―0.36(E/V) 미만인 제2 환원제를 제1 환원제와와 함께 첨가하여 중심역의 표면에 입자 표면을 향함에 따라 니켈 또는 코발트의 비율이 점증하고 있음과 동시에 구리의 비율이 점감하고 있는 천이역을 형성하고 이어서 상기 천이역까지가 형성된 입자와 은 이온을 포함한 수용액을 접촉시켜 상기 천이역에 포함되는 구리를 용해시킴과 동시에 상기 천이역의 표면에 은을 환원 석출시키는 치환 도금을 하고, 은과 니켈 및 코발트 중 적어도 한쪽을 포함한 표면역을 형성하는 공정을 가지는 구리 입자 제조 방법. ¦ 【청구항9】 아산화 구리 입자를 포함한 수성 슬러리에 25℃에서의 표준 전극 전위가 0.34~-0.36(E/V)인 제1 환원제를 첨가하여 주요 구성 원소가 구리인 중심역을 형성하고 니켈 및 코발트 중 적어도 한쪽의 수용성 화합물을 첨가하고 이어서 25℃에서의 표준 전극 전위가―0.36(E/V) 미만인 제2 환원제를 제1 환원제와와 함께 첨가하여 중심역의 표면에 입자 표면을 향함에 따라 니켈 또는 코발트의 비율이 점증하고 있음과 동시에 구리의 비율이 점감하고 있는 천이역을 형성하고 이어서 상기 천이역까지가 형성된 입자와 은 이온을 포함한 수용액을 접촉시켜 상기 천이역에 포함되는 구리를 용해시킴과 동시에 상기 천이역의 표면에 은을 환원 석출시키는 치환 도금을 하고, 은과 니켈 및 코발트 중 적어도 한쪽을 포함한 표면역을 형성하는 공정을 가지는 구리 입자 제조 방법. | [Claim1] Have a central region, surface area, and a changes region located between the central region and the surface area, and main composing elements are copper, and Silver, Are at least 1 side of nickel and the cobalt a containing copper grain child, and the above-mentioned central region, The copper grain child in whom main composing elements are copper, the copper rate is gradually decreasing while it takes toward a particle surface and the rate of nickel or cobalt is increasing gradually in the above-mentioned changes region, and the above-mentioned surface area contains silver and at least 1 side of nickel and the cobalt. ¦ [Claim8] The normal electrode potential in 25℃ adds the 1st reducing agent that is 0.34~-0.36 (E/V) to the aqueous slurry containing the water-soluble compound of cuprous oxide particles and at least 1 side of nickel and the cobalt, the 2nd reducing agent whose normal electrode potential in 25℃ main composing elements form the central region which is copper, and is less than -0.36 (E/V) -- the 1st reducing agent -- it both adding and, While it takes to the surface of a central region toward a particle surface and the rate of nickel or cobalt is increasing gradually on it, form in it the changes region which the copper rate is dwindling, and it ranks second to it, Contact the particles in which even the above-mentioned changes region was formed, and solution containing a silver ion, while dissolving the copper contained in the changes region, perform substitution plating which carries out reduction precipitation of the silver on the surface of the changes region, and Silver, A manufacturing method of the copper grain child who has the process of forming the surface area containing at least 1 side of nickel and the cobalt. ¦ [Claim9] To the aqueous slurry containing cuprous oxide particles, the normal electrode potential in 25℃ adds the 1st reducing agent that is 0.34~-0.36 (E/V), Main composing elements form the central region which is copper, add nickel and the water-soluble compound of at least 1 side of the cobalt, and rank next, the 2nd reducing agent whose normal electrode potential in 25℃ is less than -0.36 (E/V) -- the 1st reducing agent -- it both adding and, While it takes to the surface of a central region toward a particle surface and the rate of nickel or cobalt is increasing gradually on it, form in it the changes region which the copper rate is dwindling, and it ranks second to it, Contact the particles in which even the above-mentioned changes region was formed, and solution containing a silver ion, while dissolving the copper contained in the changes region, perform substitution plating which carries out reduction precipitation of the silver on the surface of the changes region, and Silver, A manufacturing method of the copper grain child who has the process of forming the surface area containing at least 1 side of nickel and the cobalt. | [기술분야] 본 발명은 은, 니켈, 또는 코발트를 함유하는 구리 그레인 자식에 관한 것이며, 전기 배선 형성을 위한 전도성 페이스트에 적용될 수 있다. [해결과제] 본 발명은 종래의 기술을 사용하여 구리 그레인 어린이의 내산화성 및 전도성 문제를 해결하고자 한다. [해결수단] 본 발명은 중앙 영역, 표면적, 및 상기 중앙 영역과 상기 표면적 사이에 위치된 변화 영역을 포함한다. [특징] 여기서 주된 특징은 입자의 표면적에서 은, 니켈 또는 코발트의 불균일한 분포이다. [효과] 따라서, 본 발명은 구리의 높은 전도성을 유지하고 구리 그레인 자식의 내산화성을 향상시킴으로써 내산화성 및 전도성을 향상시킨다. | 2011-044539 | 2011-03-01 | 2012-180564 | 2012-09-20 |  |  | MITSUI MINING & SMELTING CO LTD | 児平 寿博 ¦ 中村 芳信 ¦ 箕輪 光 |  |  |  | 5 | JP5576318B2(BE) ¦ JP5486886B2(BE) ¦ JP5176824B2(BE) ¦ JP4853152B2(BE) ¦ JP2007-115497A(BE) | 9 | EP2796228B1 ¦ JP6154507B2(FE) ¦ JP2016-094665A(FE) ¦ JP5934829B2(FE) ¦ JP6530709B2(FE) ¦ JP2014-005531A(FE) ¦ JP5576318B2(FE) ¦ US10639713B2(FE) ¦ US10062473B2 | 16225613 | JP5576319B2 | 1 | 등록 |  | 2212038001589
JP | JP | P | A | 은 피복 플레이크 동분의 제조 방법 | 【요약】 【과제】유기 용매를 이용하지 않고, 습식 열처리를 필요로 하지 않고, 도전성 필러로서 한층 높은 도전성을 발휘하는 은 피복 플레이크 동분을 효율적으로 제조하는 방법을 제공한다. 【해결 수단】구리 분말을 은의 착체 용액과 접촉시켜 표면을 은으로 피복하고 이어서 얻어진 분체 입자에 어스펙트비가 3 이상이 되는 편평화 처리를 실시해, 그 후에 은의 착체 용액과 접촉시켜 표면을 은으로 피복하는 은 피복 플레이크 동분 제조 방법이다. 그 때 편평화 처리 시 및/또는 최종 제품에 팔미트산 등의 표면 처리제를 첨가하는 것, 구리 분말 입자 및 이 구리 분말 입자를 은으로 피복한 분체 입자의 형상은 구형인 것이 바람직하다. 【선택도】도 1 | [ABSTRACT] [Technical problem] Not using an organic solvent, the method of manufacturing efficiently the silver covering flakes copper powder which demonstrates still higher conductivity as a conductive filler is provided, without requiring wet heat treatment. [Means for Solution]It is a manufacturing method of silver covering flakes copper powder which contacts copper powder in silver complex solution, covers the surface with silver, performs flat processing to which an aspect ratio becomes three or more to granular material particles subsequently obtained, makes silver complex solution contact after that, and covers the surface with silver. The spherical thing of the shape of the granular material particles which covered adding finishing agents, such as pulmitic acid, to the time of flat processing and/or the end products in that case, a copper powder particle, and this copper powder particle with silver is preferred. [Chosen drawing] Drawing 1 | 【청구항1】 은으로 피복된 구리 분말체 입자에 어스펙트비가 3 이상이 되는 편평화 처리를 실시해, 은의 착체 용액과 접촉시켜 표면을 은으로 피복하는, 은 피복 플레이크 동분 제조 방법. | [Claim1] A manufacturing method of the silver covering flakes copper powder which an aspect ratio performs [ copper powder ] flat processing which becomes three or more to the copper powder object particles covered with silver, makes silver complex solution contact, and covers the surface with silver. | 【청구항1】 은으로 피복된 구리 분말체 입자에 어스펙트비가 3 이상이 되는 편평화 처리를 실시해, 은의 착체 용액과 접촉시켜 표면을 은으로 피복하는, 은 피복 플레이크 동분 제조 방법. ¦ 【청구항2】 은으로 피복된 구리 분말체 입자에 어스펙트비가 3 이상이 되는 편평화 처리를 실시해, 은의 착체 용액과 접촉시켜 표면을 은으로 피복한 후, 얻어진 분체에 표면 처리제를 첨가하는, 은 피복 플레이크 동분 제조 방법. ¦ 【청구항3】 은으로 피복된 구리 분말체 입자에 표면 처리제를 첨가하여 어스펙트비가 3 이상이 되는 편평화 처리를 실시해, 얻어진 표면 처리제가 잔존하는 분체를 은의 착체 용액과 접촉시켜 표면을 은으로 피복하는, 은 피복 플레이크 동분 제조 방법. ¦ 【청구항4】 은으로 피복된 구리 분말체 입자에 표면 처리제를 첨가하여 어스펙트비가 3 이상이 되는 편평화 처리를 실시해, 얻어진 표면 처리제가 잔존하는 분체를 은의 착체 용액과 접촉시켜 표면을 은으로 피복한 후, 얻어진 분체에 표면 처리제를 첨가하는, 은 피복 플레이크 동분 제조 방법. | [Claim1] A manufacturing method of the silver covering flakes copper powder which an aspect ratio performs [ copper powder ] flat processing which becomes three or more to the copper powder object particles covered with silver, makes silver complex solution contact, and covers the surface with silver. ¦ [Claim2] A manufacturing method of the silver covering flakes copper powder which adds a finishing agent to the obtained granular material after performing flat processing to which an aspect ratio becomes three or more to the copper powder object particles covered with silver, making silver complex solution contact and covering the surface with silver. ¦ [Claim3] A manufacturing method of the silver covering flakes copper powder which adds a finishing agent to the copper powder object particles covered with silver, contacts the granular material in which the finishing agent obtained by performing flat processing from which an aspect ratio becomes three or more remains in silver complex solution, and covers the surface with silver. ¦ [Claim4] A manufacturing method of the silver covering flakes copper powder for which adds a finishing agent to the copper powder object particles covered with silver, and a finishing agent is added to the obtained granular material after contacting the granular material in which the finishing agent obtained by performing flat processing from which an aspect ratio becomes three or more remains in silver complex solution and covering the surface with silver. | [기술분야] 본 발명은 전도성 페이스트에서 전도성 충전제로서 사용될 수 있는 높은 종횡비를 갖는 은 코팅 구리 분말의 제조 방법에 관한 것이다. [해결과제] 본 발명은 고전도성 및 저비용의 은 코팅 구리 분말을 제조하기 위한 방법을 제공함으로써 은 먼지 기반 전도성 페이스트의 고비용 및 불량 전도성 문제를 해결하고자 한다. [해결수단] 본 발명은 구리 분말의 평면 가공, 은 착물 용액과의 접촉, 및 고체-액체 분리를 포함하는 높은 종횡비를 갖는 은 코팅된 구리 분말을 제조하는 방법을 포함한다. [특징] 여기서 주된 특징은 구리 분말의 종횡비를 증가시켜 전도성 및 접착력을 개선시키는 평평한 가공의 사용이다. [효과] 따라서, 본 발명은 평탄 가공을 사용하고 마감제를 첨가함으로써 은 코팅 구리 분말의 전도성 및 접착력을 개선한다. | 2011-030086 | 2011-02-15 | 2012-167337 | 2012-09-06 |  |  | DOWA ELECTRONICS MATERIALS CO LTD | 安保 雄介 ¦ 茂木 謙雄 |  |  |  | 2 | JP5402350B2(BE) ¦ WOWO2007-037440A1(BE) | 5 | CN102990061B ¦ JP2017-210686A(FE) ¦ JP2014-208908A(FE) ¦ JP6224933B2(FE) ¦ JP6186197B2(FE) | 16214629 | JP5778941B2 | 1 | 등록 |  | 2212035001690
KR | KR | P | A | 도전성 금속 페이스트 조성물 및 이의 제조방법 | 본 발명은 100nm 미만의 입자 크기를 가지며, 표면이 캐핑 물질로 코팅된 제1금속 입자와 100nm 이상의 제2금속 입자를 포함하는 도전성 금속 입자; 바인더; 및 용매를 포함하는 도전성 금속 페이스트 조성물과 이의 제조방법 및 이를 이용한 전자 소자의 전극 및 도전 회로에 관한 것이다. 본 발명에 따르면, 입자 크기가 상이한 2종 이상의 도전성 금속 입자를 포함하는 페이스트 조성물은 저온 혹은 짧은 시간의 중, 고온 소결시 기존 금속 페이스트 대비 우수한 전도도를 확보할 수 있다. 따라서, 이러한 분산 나노 입자와 큰 전도성 금속 입자의 결합으로 도전성 페이스트 물질의 대량 제조가 가능하고, 다양한 온도에서의 소결 특성을 향상시키는 효과를 가진다. 또한, 상기 도전성 금속 페이스트 조성물을 다양한 전자 소자에 이용할 수 있고, 이때 형성된 전극 및 도전 회로의 패턴은 단락, 단선, 크랙 등의 불량발생을 최소화시킬 수 있다. | PURPOSE: A conductive metal base paste composition is provided to be sintered at low temperature, to have excellent dispersity, and to able to form a high-density conductive circuit. CONSTITUTION: A conductive metal base paste composition comprises conductive metal particles comprising a first metal particle coated with capping material, and a second metal particle of 100 nm or more, a binder, and a solvent. The weight ratio of the first metal particle and the second metal particle is 1:1-1:30. A manufacturing method of the conductive metal paste comprises a step of manufacturing a first metal particle coated with the capping material, and a step of adding the first metal particle and the binder into the second metal particle-dispersed particle. | 100nm 미만의 입자 크기를 가지며, 표면이 캐핑 물질로 코팅된 제1금속 입자와 100nm 이상의 제2금속 입자를 포함하는 도전성 금속 입자; 바인더; 및 용매를 포함하는 도전성 금속 페이스트 조성물. | The conductive metal particle: binder: which includes the second metal particle more than the first metal particle in which surface is coated with the capping material and 100nm it has less than 100nm particle size and the conductive metal paste composition including the solvent. | 1. 100nm 미만의 입자 크기를 가지며, 표면이 캐핑 물질로 코팅된 제1금속 입자와 100nm 이상의 제2금속 입자를 포함하는 도전성 금속 입자; 바인더; 및 용매를 포함하는 도전성 금속 페이스트 조성물. ¦ 10. 캐핑 물질이 코팅된 제1금속 입자를 제조하는 단계, 상기 제1금속 입자, 바인더를 제2금속 입자 분산액에 첨가하는 단계를 포함하는 도전성 금속 페이스트의 제조 방법. | 1. The conductive metal particle: binder: which includes the second metal particle more than the first metal particle in which surface is coated with the capping material and 100nm it has less than 100nm particle size and the conductive metal paste composition including the solvent. ¦ 10. The manufacturing method of the conductive metal paste including the step that the capping material it manufactures the coated first metal particle, and step of the second metal particle dispersed solution adding the first metal particle, and the binder. | [기술분야] 본 발명은 전도성 금속 페이스트 조성물, 이의 제조 방법, 이를 이용한 전극의 다양한 전기 부품 및 전도성이 우수한 저온 소결이 가능한 전도성 금속 페이스트 조성물에 관한 것이다. [해결과제] 본 발명은 고비용, 불량한 전도성, 및 복잡한 제조 공정과 같은 기존 전도성 페이스트의 한계를 해결하는, 저비용 및 저온 소결 능력을 갖는 전도성 페이스트 조성물의 필요성을 해결하고자 한다. [해결수단] 본 발명은 특정 성분을 가진 전도성 금속 페이스트 조성물과 상기 페이스트 조성물을 위한 제조 방법을 포함한다. [특징] 여기서 주요 특징은 제1 금속 입자의 표면에 캡핑 물질을 포함시켜 분산성 및 전도성을 향상시키는 것이다. [효과] 따라서, 본 발명은 상기 전도성 금속 페이스트 조성물의 전도성 및 소결성을 개선하여, 저온 소결 및 우수한 패턴 형성을 가능하게 한다. | 10-2011-0109937 | 2011-10-26 | 10-2012-0098391 | 2012-09-05 |  |  | 삼성전기주식회사 | 전병호 ¦ 김동훈 ¦ 조정민 ¦ 조수환 | 10-2011-0017831 | KR | 2011-02-28 | 5 | JP4520969B2(BE) ¦ JP4562688B2 ¦ JP4739999B2 ¦ KR10-1257242B1(BE) ¦ KR10-2008-0078589A | 7 | KR10-2389903B1(FE) ¦ KR10-2372627B1(FE) ¦ KR10-1929750B1(FE) ¦ KR10-2018-0039448A(FE) ¦ KR10-1985581B1(FE) ¦ US10154595B2 ¦ US10227496B2 | 16226886 | CN102651248A ¦ JP2012-182111A ¦ KR10-1310479B1 ¦ KR10-2011-0017831 ¦ US2012-0219787A1 | 5 | 소멸(등록료불납) |  | 3512361001787
JP | JP | P | A | 동 분말 제조 방법 및 동 분말 및 동 분말을 이용한 동 페이스트 및 도전성 도막 제조 방법 | 【요약】 【과제】 구리를 도전 입자로 하는 도전성 도막으로서, 도전성이 우수하고, 절연 기판과의 접착성이 양호한 도전성 도막을 제공한다. 【해결 수단】 수계 용제 중에서 구리 화합물을 환원하는 구리 분말 제조 방법에 있어서 수계 용제에서 구리 분말을 채취하기까지 수계 용제에 콜로이달 실리카를 첨가함으로써 얻은, 입자 표면에 실리카가 부착된 구리 분말을 포함한 구리 페이스트를 이용하여 구리 함유 도막을 형성한 후, 상기 도막상에 무전해 도금을 실시함으로써, 절연 기판과의 접착성과 도전성이 우수한 도전성 도막을 얻을 수 있다. 【선택도】 없음 | [ABSTRACT] [Technical problem] It is a conductive coat which makes copper electric conduction particles, and it excels in conductivity and provides an adhesive good conductive coat with an insulating board. [Means for Solution]It obtained by adding colloidal silica to a basin system solvent, by the time it extracts the end of copper powder from a basin system solvent in a manufacturing method in the end of copper powder which returns a copper compound in a basin system solvent, After forming a copper content coat in a particle surface using copper paste including the end of copper powder silica adhered, an outstanding conductive coat of adhesiveness with an insulating board and conductivity is obtained by giving unelectrolyzed plating on the coat. [Chosen drawing] Nothing | 【청구항1】 수계 용제 중에서 구리 화합물을 환원하는 구리 분말 제조 방법에 있어서 수계 용제에서 구리 분말을 채취하기까지 수계 용제에 콜로이달 실리카를 첨가하는 것을 특징으로 하는 구리 분말 제조 방법. | [Claim1] A manufacturing method in the end of copper powder adding colloidal silica to a basin system solvent by the time it extracts the end of copper powder from a basin system solvent in the manufacturing method in the end of copper powder which returns a copper compound in a basin system solvent. | 【청구항1】 수계 용제 중에서 구리 화합물을 환원하는 구리 분말 제조 방법에 있어서 수계 용제에서 구리 분말을 채취하기까지 수계 용제에 콜로이달 실리카를 첨가하는 것을 특징으로 하는 구리 분말 제조 방법. | [Claim1] A manufacturing method in the end of copper powder adding colloidal silica to a basin system solvent by the time it extracts the end of copper powder from a basin system solvent in the manufacturing method in the end of copper powder which returns a copper compound in a basin system solvent. | [기술분야] 본 발명은 콜로이드 실리카를 함유하는 구리 분말의 말단의 제조 방법에 관한 것이며, 콜로이드 실리카를 함유하는 구리 분말의 말단을 사용하여 구리 페이스트에 무전해 도금에 의해 제조된 전도성 코트의 제조 방법에 적용될 수 있다. [해결과제] 본 발명은 콜로이드 실리카를 사용하여 구리 분말의 단부에서 입자 표면에 부착함으로써, 표면에 산화물 층을 형성하기 쉬운 구리 분말의 단부에서 산화 및 전도도가 악화되는 문제를 해결하고자 한다. [해결수단] 본 발명은 구리 분말의 말단의 제조 방법에서 대야계 용매에 콜로이드 실리카를 첨가하는 것을 포함한다. [특징] 여기서 주요 특징은 구리 분말의 말단에서 입자 표면에 부착하기 위한 콜로이드 실리카의 사용이다. [효과] 본 발명은 따라서 절연 기판과의 접착성 및 도금의 선택성 및 접착성을 개선한다. | 2011-021082 | 2011-02-02 | 2012-158824 | 2012-08-23 |  |  | TODAKOGYO CORP | 八塚 剛志 ¦ 伊藤 千穂 ¦ 柿原 康男 |  |  |  | 0 |  | 1 | JP7542379B2(FE) | 16207807 | JP2012-158824A | 1 | 취하 |  | 2212033001582
JP | JP | P | A | 도전성 분말 및 도전성 페이스트 | 【요약】 【과제】입자 표면부를 은 층으로 피복해서 이루어지는 구리 분말 입자로 구성되는 도전성 분말에 있어서 은의 양을 줄여도, 우수한 도전 특성을 얻을 수 있는 도전성 분말을 제안한다. 【해결 수단】구리 분말 입자의 표면에 은 층을 구비한 덴드라이트상 도전성 분말로서, 은의 함유량이 구리의 함유량3~30질량%인 것을 특징으로 하는 덴드라이트상 도전성 분말을 제안한다. 【선택도】도 1 | [ABSTRACT] [Technical problem] In the conductive powder which consists of copper powder particles which cover a particle surface part with a silver larer, even if it lessens silver quantity, the conductive powder which can acquire the outstanding electric conduction characteristic is proposed. [Means for Solution]It is the dendrite-like conductivity powder which equipped the surface of copper powder particles with a silver larer, and proposes dendrite-like conductivity powder, wherein silver content is the 3~30 mass % of copper content. [Chosen drawing] Drawing 1 | 【청구항1】 구리 분말 입자의 표면에 은 층을 구비한 덴드라이트상 도전성 분말로서, 은의 함유량이 덴드라이트상 도전성 분말 전체에 대해서 3.0~30.0 질량%인 것을 특징으로 하는 덴드라이트상 도전성 분말. | [Claim1] Dendrite-like conductivity powder, wherein it is the dendrite-like conductivity powder which equipped the surface of copper powder particles with the silver larer and silver content is the 3.0~30.0 mass % to the whole dendrite-like conductivity powder. | 【청구항1】 구리 분말 입자의 표면에 은 층을 구비한 덴드라이트상 도전성 분말로서, 은의 함유량이 덴드라이트상 도전성 분말 전체에 대해서 3.0~30.0 질량%인 것을 특징으로 하는 덴드라이트상 도전성 분말. | [Claim1] Dendrite-like conductivity powder, wherein it is the dendrite-like conductivity powder which equipped the surface of copper powder particles with the silver larer and silver content is the 3.0~30.0 mass % to the whole dendrite-like conductivity powder. | [기술분야] 본 발명은 전도성 페이스트 및 전기 전도성 접착제와 같은 다양한 전도성 재료의 주성분으로서 사용되는 덴드라이트 유사 전도성 분말에 관한 것이다. [해결과제] 본 발명은 종래 기술에 비해 전도성 분말의 함량이 감소된 탁월한 전기 전도 특성을 획득하는 과제를 해결하고자 한다. [해결수단] 본 발명은 구리 함량에 대해 3.0 내지 30.0 질량%의 은 함량을 갖는 덴드라이트 유사 전도성 분말을 포함한다. [특징] 여기서 주된 특징은 입자의 덴드라이트-유사 형상이며, 이는 입자 접촉점의 수를 증가시키고 전기 전도 특성을 향상시킨다. [효과] 따라서, 본 발명은 전도성 전체 분말의 내산화성을 향상시키고 전도성 성능을 향상시킨다. | 2011-016613 | 2011-01-28 | 2012-153967 | 2012-08-16 |  |  | MITSUI MINING & SMELTING CO LTD | 脇森 康成 ¦ 三輪 昌宏 |  |  |  | 4 | JP1999-224532A(BE) ¦ JP2558013B2(BE) ¦ JP1989-297475A(BE) ¦ JP1988-081706 A (미포함) | 16 | CN103817319B ¦ JP2025-111681A ¦ JP7676606B2(FE) ¦ JP7437477B2(FE) ¦ JP7166332B2(FE) ¦ JP7166333B2(FE) ¦ JP2017-002401A(FE) ¦ JP6577316B2(FE) ¦ JP6278969B2(FE) ¦ JP2015-183291A(FE) ¦ JP5711435B2(FE) ¦ US11876165B2 ¦ US11394091B2 ¦ US10486231B2 ¦ US10654101B2 ¦ US10695830B2 | 16203824 | JP6166012B2 | 1 | 등록 |  | 2212032001862
JP | JP | P | A | 세라믹 다층 회로 기판용 도전 페이스트 | 【요약】 (수정유) 【과제】세라믹 그린 시트와 동시에 소성해 도체 회로를 형성했을 때, 휨 발생을 보다 한층 유효하게 억제할 수 있는 세라믹 다층 회로 기판용 도전 페이스트를 제공한다. 【해결 수단】본 발명에 따른 세라믹 다층 회로 기판용 도전 페이스트는 아토마이즈법에 의해 제조되고 평균 입경이 2~9μm의 범위 내임과 동시에 최대 입경이 40μm이하이며 또한 박편화된 아토마이즈 은 박편 분말을 도전성 분말로서 함유하는 것으로 아토마이즈 은 박편 분말은 도전성 분말의 50 중량% 이상인 것이 바람직하다. 【선택도】없음 | [ABSTRACT] (Correction possession) [Technical problem] When it calcinates simultaneously with a ceramic green sheet and a conductor circuit is formed, the conductive paste for ceramic multilayered circuit boards which can control generating of curvature much more effectively is provided. [Means for Solution]Conductive paste for ceramic multilayered circuit boards concerning this invention, While it is manufactured by the atomizing method and average particle diameter is within the limits of 2~9μ m, the maximum particle diameter is below 40μ m, Thin-piece-ized atomization silver thin piece powder is contained as conductive powder, and, as for atomization silver thin piece powder, it is preferred that it is 50% of the weight or more of conductive powder. [Chosen drawing] Nothing | 【청구항1】 세라믹 그린 시트를 복수매 적층해 소성함으로써 세라믹 다층 회로 기판을 제조할 때, 당해 세라믹 그린 시트의 도전층 형성에 이용되는 도전 페이스트로서, 도전성 분말로서 적어도 은 분말을 함유하고 당해 은 분말이 아토마이즈법에 의해 제조되고 평균 입경이 2~9μm의 범위 내임과 동시에 최대 입경이 40μm이하이며 또한 박편화되어 있는 것인 것을 특징으로 하는 세라믹 다층 회로 기판용 도전 페이스트. | [Claim1] It faces manufacturing a ceramic multilayered circuit board by laminating two or more ceramic green sheets, and calcinating them, It is conductive paste used for formation of the electric conduction layer of the ceramic green sheet concerned, Contain the end of silver dust at least as conductive powder, and the end of silver dust concerned is manufactured by the atomizing method, Conductive paste for ceramic multilayered circuit boards the maximum particle diameter'ss being below 40μ m while average particle diameter is within the limits of 2~9μ m, and also being what is thin-piece-ized. | 【청구항1】 세라믹 그린 시트를 복수매 적층해 소성함으로써 세라믹 다층 회로 기판을 제조할 때, 당해 세라믹 그린 시트의 도전층 형성에 이용되는 도전 페이스트로서, 도전성 분말로서 적어도 은 분말을 함유하고 당해 은 분말이 아토마이즈법에 의해 제조되고 평균 입경이 2~9μm의 범위 내임과 동시에 최대 입경이 40μm이하이며 또한 박편화되어 있는 것인 것을 특징으로 하는 세라믹 다층 회로 기판용 도전 페이스트. | [Claim1] It faces manufacturing a ceramic multilayered circuit board by laminating two or more ceramic green sheets, and calcinating them, It is conductive paste used for formation of the electric conduction layer of the ceramic green sheet concerned, Contain the end of silver dust at least as conductive powder, and the end of silver dust concerned is manufactured by the atomizing method, Conductive paste for ceramic multilayered circuit boards the maximum particle diameter'ss being below 40μ m while average particle diameter is within the limits of 2~9μ m, and also being what is thin-piece-ized. | [기술분야] 본 발명은 세라믹 다층 회로 기판용 도전성 페이스트에 관한 것으로, 세라믹 다층 회로 기판 제조에 적용될 수 있다. [해결과제] 본 발명은 곡률의 생성을 효과적으로 제어함으로써 하소 후 기판에서 발생하는 곡률의 기술적 문제를 해결하고자 한다. [해결수단] 본 발명은 특정 평균 입자 직경 및 최대 입자 직경을 갖는 무화 은 박편 분말을 함유하는 세라믹 그린 시트의 전기 전도 층의 형성에 사용되는 전도성 페이스트를 포함한다. [특징] 여기서 주요 특징은 곡률의 생성을 효과적으로 제어하기 위해 특정 평균 입경 및 최대 입경을 갖는 미립화 은 박편 분말의 사용이다. [효과] 따라서, 본 발명은 세라믹 다층 회로 기판에서 곡률의 발생 제어를 효과적으로 개선한다. | 2011-006698 | 2011-01-17 | 2012-151159 | 2012-08-09 |  |  | KYOTO ELEX KK | 高木 一也 ¦ 張替 彦一 ¦ 神賀 洋 |  |  |  | 3 | JP2010-236039A ¦ JP3150932B2(BE) ¦ JP3791026B2(BE) | 1 | JP6968524B2(FE) | 16201556 | JP2015-043429A ¦ JP5953003B2 | 2 | 등록 |  | 2212031003483
JP | JP | P | A | 편평 동 입자 | 【요약】 【과제】전기 전도성을 훼손하지 않고 소립지름이면서 내열 수축성을 향상시킬 수 있는 편평 구리 입자를 제공하는 것. 【해결 수단】본 발명의 편평 구리 입자는 입자 최표면부분에 함유되는 Si가 100~2000 ppm이며 Si가 4가 상태에서 존재하고 있는 것을 특징으로 한다. 이 편평 구리 입자는 평균 입경이 0.5~5μm이며 어스펙트비(입자 지름/두께)가2~200인 것이 적합하다. 이 편평 구리 입자는 구리의 습식 환원법에 있어서 환원 전 또는 환원 중에 액중에 수용성 규소 화합물을 첨가함으로써 적합하게 제조된다. 수용성 규소 화합물로서는 수용성 규산염이 적합하게 이용된다. 【선택도】도 1 | [ABSTRACT] [Technical problem] Without spoiling electrical conductivity, though you are a diameter of a granule, provide the flat copper grain child who can improve heat-resistant contractility. [Means for Solution]Si contained into a particle outermost surface portion is 100~2000 ppm, and a flat copper grain child of this invention exists in the state of tetravalence [ Si ]. Average particle diameter is 0.5~5μ m, and it is preferred for this flat copper grain child that an aspect ratio (particle diameter/thickness) is 2~200. This flat copper grain child is suitably manufactured in copper wet reductionism by adding a water-soluble silicon compound in liquid before reduction or during reduction. As a water-soluble silicon compound, a water-soluble silicate is used suitably. [Chosen drawing] Drawing 1 | 【청구항1】 입자 최표면부분에 함유되는 Si가 100~2000 ppm이며 Si가 4가 상태에서 존재하고 있는 것을 특징으로 하는 편평 구리 입자. | [Claim1] The flat copper grain child who Si contained into a particle outermost surface portion is 100~2000 ppm, and is characterized by Si existing in the tetravalent state. | 【청구항1】 입자 최표면부분에 함유되는 Si가 100~2000 ppm이며 Si가 4가 상태에서 존재하고 있는 것을 특징으로 하는 편평 구리 입자. ¦ 【청구항7】 수용성 구리 화합물을 포함한 수용액에 환원제를 첨가해 구리의 환원을 하는 환원 공정을 가지는 편평 구리 입자를 제조하는 방법에 있어서 환원 전 또는 환원 중에 수용성 규소 화합물을 첨가하는 것을 특징으로 하는 편평 구리 입자 제조 방법. | [Claim1] The flat copper grain child who Si contained into a particle outermost surface portion is 100~2000 ppm, and is characterized by Si existing in the tetravalent state. ¦ [Claim7] A manufacturing method of the flat copper grain child adding a water-soluble silicon compound before reduction or during reduction in the method of manufacturing the flat copper grain child who has the reduction process of adding a reducing agent in solution containing a water-soluble copper compound, and returning copper to it. | [기술분야] 본 발명은 평평한 구리 그레인 자식의 제조에 관한 것이며, 인쇄 배선판의 회로 형성 및 세라믹 콘덴서의 외부 전극의 전기적 연속성 예약을 위해 사용되는 전도성 페이스트의 재료에 적용될 수 있다. [해결과제] 본 발명은 종래 기술에 비해 개선된 특성을 갖는 납작한 구리 알갱이 어린이를 제공하는 기술적 문제를 해결하고자 한다. [해결수단] 본 발명은 수용성 구리 화합물을 함유하는 용액에 환원제를 첨가하고, 이에 구리를 복귀시키고, 환원 전 또는 환원 동안 수용성 실리콘 화합물을 첨가하는 제조 방법을 포함한다. [특징] 여기서 주된 특징은 100 내지 2000ppm 범위의 입자 최표면부에 Si가 함유되고, 4가 상태로 존재하는 Si를 갖는 평평한 구리 그레인 자식이다. [효과] 따라서, 본 발명은 과립의 직경이지만 전기 전도성을 손상시키지 않으면서 내열성 수축성을 개선한다. | 2010-292693 | 2010-12-28 | 2012-140661 | 2012-07-26 |  |  | MITSUI MINING & SMELTING CO LTD | 清水 良憲 |  |  |  | 2 | JP5246529B2(BE) ¦ JP4868716B2(BE) | 6 | EP3560637B1 ¦ EP3034201B1 ¦ JP7039126B2(FE) ¦ TWI778997B(FE) ¦ US12049684B2 ¦ US11692241B2 | 16193317 | JP6159505B2 | 1 | 등록 |  | 2212029001556
KR | KR | P | A | 금속과 비금속 파우더에 나노 주석을 부착하여 제조한 복합소재 | 본 발명은 구리 파우더에 주석 나노입자를 결합시켜 만든 복합 소재에 관한 것으로 전기전도도는 구리 파우더의 전기전도도를 유지하면서 소결 온도가 주석 나노입자의 소결온도 이하에서 이루어지며 특히 복합 소재를 소결시 주석의 나노입자가 먼저 표면 멜팅이 이루어져 구리 파우더 입자를 공기와 접촉을 차단하여 고온 소결시 구리가 산화되는 것을 방지한다. 즉, 기존 고가의 은을 대체하여 경제적 효과를 거둘 수 있다. 또한 기존의 무연 솔더 패터닝에서 전기전도도를 구리 파우더 수준으로 대폭 향상 시킬수 있고 소결온도를 기존 솔더 페이스트 수준으로 낮출수 있어 전기 전자 산업에 획기적인 개선을 가져올수 있다. 또한 구리 파우더 대신 금, 은, 텅스텐, 티타늄, 스테인레스, 알루미늄, 철, 니켈로 이루어진 일군에서 또는 이들의 조합으로 선택된 금속 파우더에 주석 나노입자를 결합시켜 만든 복합 소재도 소재의 특성에 따라서 특징된 물성을 나타낼 수 있다. 즉, 녹는점이 낮은 주석을 이용하여 소결을 하고, 내마모성이 강한 텅스텐 등의 장점을 이용하여 특수 용도에 맞는 소재 개발이 가능해 졌다. 특히 소결시 소결 온도에서 주석이 표면 용융되어 부착된 텅스텐의 산화를 막아줘 진공이 아닌 상태에서 소결이 가능하여 경제적 효과를 높일 수 있다. | PURPOSE: A composite material produced by attaching nano tin on metal and nonmetal power is provided to prevent the oxidation of copper while high temperature annealing by blocking the contact of the copper powder and the air by melting the surface of nano particles before annealing the composite material. CONSTITUTION: A composite material produced by attaching nano tin on metal and nonmetal power comprises colloid including copper powder and nano-tin. The copper powder and nano-tin are mixed in solvent thing same like the alcohol and MEK(Methyl Ethyl Ketone). The ratio of copper powder, nano-tin, and solvent is 49.5:0.5:50 to 35:15:50. The composite material is manufactured by vacuum drying the colloid. The composite material has high conductivity through copper powder. The sintering temperature of the composite material is lower than 160°C. | 알코올, MEK 등 용매에 구리 파우더와 주석 나노입자가 혼합되어 그 구리 파우더와 주석 나노입자와 용매의 비율이 49.5:0.5:50 내지 35:15:50의 사이에 있는 콜로이드를 진공 건조시켜 제조된 것으로서 구리 파우더에 주석 나노입자가 부착된 고전도성을 가지며, 소결 온도가 160℃ 이내인 것을 특징으로 하는 복합소재. | The composite material, wherein alcohol, and the copper powder in the MEK isocratic and tin nano particle are the sintering temperature is 160℃ within it has the high-conductivity in which the tin nano particle is adhered to the copper powder the copper powder, the tin nano particle and rate of the solvent are manufactured the colloid having between 49.5:0.5:50 to 35:15:50 is dried in a vacuum it is mixed. | 1. 알코올, MEK 등 용매에 구리 파우더와 주석 나노입자가 혼합되어 그 구리 파우더와 주석 나노입자와 용매의 비율이 49.5:0.5:50 내지 35:15:50의 사이에 있는 콜로이드를 진공 건조시켜 제조된 것으로서 구리 파우더에 주석 나노입자가 부착된 고전도성을 가지며, 소결 온도가 160℃ 이내인 것을 특징으로 하는 복합소재. | 1. The composite material, wherein alcohol, and the copper powder in the MEK isocratic and tin nano particle are the sintering temperature is 160℃ within it has the high-conductivity in which the tin nano particle is adhered to the copper powder the copper powder, the tin nano particle and rate of the solvent are manufactured the colloid having between 49.5:0.5:50 to 35:15:50 is dried in a vacuum it is mixed. | [기술분야] 본 발명은 복합 재료 패터닝에 관한 것이며, 평판 디스플레이 TV와 같은 전자 제품에 적용될 수 있다. [해결과제] 본 발명은 소결 동안 구리 분말의 산화 문제 및 무연 솔더 페이스트의 낮은 전도도를 해결하고자 한다. [해결수단] 본 발명은 페이스트 제조 공정을 통해 제조되는 구리 분말 및 주석 나노 입자를 갖는 복합 재료를 포함한다. [특징] 여기서 주요 특징은 구리 분말의 산화를 방지하고 소결 온도를 낮추기 위한 주석 나노 입자의 사용이다. [효과] 따라서, 본 발명은 구리 분말과 주석 나노 입자를 가진 복합 재료를 사용함으로써 전도성을 향상시키고 무연 솔더 페이스트의 품질을 향상시킨다. | 10-2011-0004332 | 2011-01-17 | 10-2012-0082972 | 2012-07-25 |  |  | 김용상 | 김용상 |  |  |  | 2 | KR10-1007326B1(BE) ¦ KR10-1146410B1(BE) | 2 | KR10-2304937B1(FE) ¦ KR10-1604251B1 | 23793436 | KR10-2012-0082972A | 1 | 거절 |  | 3512301000599
CN | CN | P | A | Method for preparing ultrafine copper powder at room temperature | A method for preparing ultrafine copper powder at room temperature belongs to the technical field of materials. Copper acetate and ascorbic acid are used as main reactants, ethylene glycol is used as a reaction medium, polyvinylpyrrolidone is used as a protective agent, glycol nantokite solution of the copper acetate and reducing protection solution dissolved with the ascorbic acid and the polyvinylpyrrolidone are mixed at the room temperature according to the molar ratio of the copper acetate to the ascorbic acid to perform liquid phase reaction, and solids are collected, washed and dried during reaction to obtain the ultrafine copper powder, wherein the molar ratio of the copper acetate to the ascorbic acid is 1:(2-10). The method for preparing the ultrafine copper powder at the room temperature can be directly implemented at normal temperature and under normal pressure, an external heating source is omitted, the method is convenient to implement and low in cost, the green and environment-friendly ascorbic acid without toxic or side effects on a human body is used as a reducing agent and is beneficial to recycling, the prepared ultrafine copper powder is uniform in size distribution, free of agglomeration and fine in dispersibility, and the method is simple in technological process, short in reaction time and convenient in industrial production. | 상온에서 초미세 구리 분말을 제조하는 방법은 재료 기술 분야에 속한다. 본 발명은, 아세트산구리와 아스코르브산을 주 반응물로 하고, 에틸렌글리콜을 반응 매체로 하고, 폴리비닐피롤리돈을 보호제로 하고, 아세트산구리의 에틸렌글리콜구리염 용액과 아스코르브산과 폴리비닐피롤리돈이 용해된 환원성 보호 용액을, 아세트산구리:아스코르브산=1:(2∼10)의 몰비로 혼합하여 액상 반응을 행한다 반응 과정에서 고형물을 모아 세척하고 진공 건조하여 초미세 구리 분말을 얻습니다. 본 발명의 상기 상온에서 초미세 구리 분말을 제조하는 방법은 상온 상압에서 직접 진행할 수 있고, 외부 가열원이 필요하지 않으며, 실시에 편리하고 원가가 비교적 낮다; 는 인체에 무독성 부작용이 없고 환경에 무공해이며 친환경적인 아스코르브산을 환원제로 사용하여 재활용에 유리합니다; 로 제조된 초미세 구리 분말은 균일한 크기 분포와 응집이 없고 분산성이 좋습니다; 방법은 공정 흐름이 간단하고 반응 시간이 짧아 산업 생산이 편리합니다. | 1. prepare the method for superfine cupper powder under the room temperature, may further comprise the steps: Step 1: preparation copper salt solution; With the copper acetate is solute, and ethylene glycol is solvent, and the ethylene glycol solution of preparation copper acetate is as copper salt solution, and wherein the mass concentration of copper acetate is controlled between 3.0g/L~10g/L; Step 2: preparation restitutive protection solution; With the ascorbic acid is reducing agent, and polyvinylpyrrolidone is a protective agent, and said reducing agent and protective agent are dissolved in the ethylene glycol, obtains restitutive protection'ss solution; The mass concentration of wherein said reducing agent is controlled between 4.0g/L~50g/L, and said protectant mass concentration is controlled between 2.5g/L~100g/L; Step 3: liquid-phase reduction reaction; Restitutive protection'ss solution of at ambient temperature copper salt solution of step 1 preparation and step 2 being prepared is according to copper acetate: ascorbic acid=1: the mol ratio of (2~10) is mixed, and stirs simultaneously; Step 4: collect step 3 liquid-phase reduction reaction gained solids,, obtain final superfine cupper powder through absolute ethanol washing, vacuum drying. | 1. 상온에서 초미세 구리 분말을 제조하는 방법은 이하의 단계를 포함한다: 단계 1: 구리염 용액을 조제합니다; 는 초산구리를 용질로, 에틸렌글리콜을 용매로 하여 초산구리의 에틸렌글리콜 용액을 구리염 용액으로 제조하고, 초산구리의 질량 농도는 3.0g/L~10g/L 사이로 제어한다; 단계 2: 환원성 보호 용액을 조제합니다; 은 아스코르브산을 환원제로 하고, 폴리비닐피롤리돈을 보호제로 하여, 상기 환원제와 보호제를 에틸렌글리콜에 용해시켜 환원성 보호 용액을 얻는다; 에서, 상기 환원제의 질량 농도는 4.0g/L~50g/L 사이에서 제어되고, 상기 보호제의 질량 농도는 2.5g/L~100g/L 사이에서 제어된다; 단계 3: 액상 환원 반응; 은 실온에서 단계 1에서 조제한 구리염 용액과 단계 2에서 조제한 환원성 보호 용액을 아세트산구리:아스코르브산=1:(2~10)의 몰비로 혼합함과 동시에 교반한다; 단계 4: 단계 3의 액상 환원 반응으로 얻어진 고형물을 수집하고, 무수 에탄올로 세척하고, 진공 건조하여 최종 초미세 구리 분말을 얻는다. | 1. prepare the method for superfine cupper powder under the room temperature, may further comprise the steps: Step 1: preparation copper salt solution; With the copper acetate is solute, and ethylene glycol is solvent, and the ethylene glycol solution of preparation copper acetate is as copper salt solution, and wherein the mass concentration of copper acetate is controlled between 3.0g/L~10g/L; Step 2: preparation restitutive protection solution; With the ascorbic acid is reducing agent, and polyvinylpyrrolidone is a protective agent, and said reducing agent and protective agent are dissolved in the ethylene glycol, obtains restitutive protection'ss solution; The mass concentration of wherein said reducing agent is controlled between 4.0g/L~50g/L, and said protectant mass concentration is controlled between 2.5g/L~100g/L; Step 3: liquid-phase reduction reaction; Restitutive protection'ss solution of at ambient temperature copper salt solution of step 1 preparation and step 2 being prepared is according to copper acetate: ascorbic acid=1: the mol ratio of (2~10) is mixed, and stirs simultaneously; Step 4: collect step 3 liquid-phase reduction reaction gained solids,, obtain final superfine cupper powder through absolute ethanol washing, vacuum drying. | 1. 상온에서 초미세 구리 분말을 제조하는 방법은 이하의 단계를 포함한다: 단계 1: 구리염 용액을 조제합니다; 는 초산구리를 용질로, 에틸렌글리콜을 용매로 하여 초산구리의 에틸렌글리콜 용액을 구리염 용액으로 제조하고, 초산구리의 질량 농도는 3.0g/L~10g/L 사이로 제어한다; 단계 2: 환원성 보호 용액을 조제합니다; 은 아스코르브산을 환원제로 하고, 폴리비닐피롤리돈을 보호제로 하여, 상기 환원제와 보호제를 에틸렌글리콜에 용해시켜 환원성 보호 용액을 얻는다; 에서, 상기 환원제의 질량 농도는 4.0g/L~50g/L 사이에서 제어되고, 상기 보호제의 질량 농도는 2.5g/L~100g/L 사이에서 제어된다; 단계 3: 액상 환원 반응; 은 실온에서 단계 1에서 조제한 구리염 용액과 단계 2에서 조제한 환원성 보호 용액을 아세트산구리:아스코르브산=1:(2~10)의 몰비로 혼합함과 동시에 교반한다; 단계 4: 단계 3의 액상 환원 반응으로 얻어진 고형물을 수집하고, 무수 에탄올로 세척하고, 진공 건조하여 최종 초미세 구리 분말을 얻는다. | [기술분야] 본 발명은 상온에서 초미세 구리 분말을 제조하는 방법에 관한 것으로, 집적 회로, 촉매, 윤활, 전자기 차폐 등의 다양한 용도에 적용될 수 있다. [해결과제] 본 발명은 비독성 및 친환경 원료를 사용하여 상온 및 압력에서 수행될 수 있는 방법을 제공함으로써, 더 높은 반응 온도 및 독성 환원제를 필요로 하는 초미세 구리 분말을 제조하기 위한 액상 환원 방법의 한계를 해결하고자 한다. [해결수단] 본 발명은 구리 염 용액, 환원제 및 보호제 용액, 액체-상 환원 반응, 및 고체를 수집하여 최종 초미세 구리 분말을 얻기 위한 단계를 포함한다. [특징] 여기서 주요 특징은 실온에서 금속 구리를 생성하기 위해 무수 에틸렌 글리콜 시스템에서 반응물로서 구리 아세테이트 및 아스코르브산의 사용이다. [효과] 따라서, 본 발명은 비 독성 및 환경 친화적인 원료를 사용하여 상온 및 압력에서 수행될 수 있게 하고, 상기 제조된 구리 분말의 균일한 크기 분포 및 양호한 분산성을 달성함으로써 초미세 구리 분말을 제조하기 위한 상기 방법을 개선한다. | 2012-10090690 | 2012-03-30 | 102601383 | 2012-07-25 |  |  | University of Electronic Science and Technology of China | He Wei ¦ Zhou Juncheng ¦ Zhou Guoyun ¦ Tang Yao ¦ Wang Shouxu |  |  |  | 0 |  | 1 | CN110039069B | 32029954 | CN102601383A | 1 | 취하 |  | 6512219001885
JP | JP | P | A | 표면 개질동 입자, 도전체 형성용 조성물 및 도전체막의 제조 방법 및 도전체막을 가지는 물품 | 【요약】 【과제】체적 저항률이 낮은 도전체막을 형성할 수 있는 구리 입자 및 도전체 형성용 조성물 제조 방법, 상기 도전체 형성용 조성물을 이용한 도전체막 제조 방법 및 상기 도전체막을 가지는 물품의 제공. 【해결 수단】어스펙트비가 2.5~6인 구리 입자를 분산매에 분산시키고 pH3 이하이고 산화 환원 전위 100~300 mV로 한 반응계에서 환원 처리해 환원 구리 입자를 얻는 공정과 상기 환원 구리 입자를 해쇄해 평균 입자 지름 D50가 8.60μm이하의 표면 개질 구리 입자를 얻는 공정을 포함한, 표면 개질 구리 입자 제조 방법. 【선택도】없음 | [ABSTRACT] [Technical problem] The manufacturing method of the copper grain child who can form an electric conduction body membrane with low volume resistivity, and the constituent for electric conduction object formation, the manufacturing method of an electric conduction body membrane using the constituent for electric conduction object formation, and offer of an article that has the electric conduction body membrane. [Means for Solution]A process of an aspect ratio making carrier fluid distributing a copper grain child who is 2.5~6, carrying out reduction processing in the system of reaction made into pH 3 or less and an oxidation-reduction potential of 100~300 mV, and obtaining a reduction copper grain child, A manufacturing method of a surface modification copper grain child including a process which cracks the reduction copper grain child, and from which the mean particle size D50 obtains a surface modification copper grain child below 8.60μ m. [Chosen drawing] Nothing | 【청구항1】 어스펙트비가 2.5~6인 구리 입자를 분산매에 분산시키고 pH3 이하이고 산화 환원 전위 100~300 mV로 한 반응계에서 환원 처리해 환원 구리 입자를 얻는 공정과 상기 환원 구리 입자를 해쇄해 평균 입자 지름 D50가 8.60μm이하의 표면 개질 구리 입자를 얻는 공정을 포함한, 표면 개질 구리 입자 제조 방법. | [Claim1] The process of an aspect ratio making carrier fluid distributing the copper grain child who is 2.5~6, carrying out reduction processing in the system of reaction made into pH 3 or less and the oxidation-reduction potential of 100~300 mV, and obtaining a reduction copper grain child, A manufacturing method of a surface modification copper grain child including the process which cracks the reduction copper grain child, and from which the mean particle size D50 obtains the surface modification copper grain child below 8.60μ m. | 【청구항1】 어스펙트비가 2.5~6인 구리 입자를 분산매에 분산시키고 pH3 이하이고 산화 환원 전위 100~300 mV로 한 반응계에서 환원 처리해 환원 구리 입자를 얻는 공정과 상기 환원 구리 입자를 해쇄해 평균 입자 지름 D50가 8.60μm이하의 표면 개질 구리 입자를 얻는 공정을 포함한, 표면 개질 구리 입자 제조 방법. | [Claim1] The process of an aspect ratio making carrier fluid distributing the copper grain child who is 2.5~6, carrying out reduction processing in the system of reaction made into pH 3 or less and the oxidation-reduction potential of 100~300 mV, and obtaining a reduction copper grain child, A manufacturing method of a surface modification copper grain child including the process which cracks the reduction copper grain child, and from which the mean particle size D50 obtains the surface modification copper grain child below 8.60μ m. | [기술분야] 본 발명은 전기 배선 필름 및 전극 필름과 같은 제품에 적용될 수 있는 전기 전도체 멤브레인의 제조에 사용되는 구리 그레인 아이를 위한 표면 개질 방법에 관한 것이다. [해결과제] 본 발명은 구리의 산화 및 산화 막의 형성에 의해 악화되는 구리 페이스트로부터 형성된 전기 전도체 막에서 높은 체적 저항률의 문제를 해결하고자 하며, 이는 은 페이스트를 주로 사용하는 종래 기술에 비해 전자 장치에서 신뢰성 문제를 초래한다. [해결수단] 본 발명은 환원 공정, 균열 공정, 및 전기 전도 물체 형성을 위한 페이스트 유사 구성 요소의 제형을 포함하는 구리 그레인 자식의 표면 개질을 위한 제조 방법을 포함한다. [특징] 여기서 주요 특징은 8.60μm 미만의 평균 입자 크기 D50을 갖는 구리 그레인 어린이를 생산하기 위해 제어된 크래킹 공정과 결합된 특정 환원 처리 방법의 사용이며, 이는 전기 전도체 막의 성능을 상당히 향상시킨다. [효과] 따라서, 본 발명은 그들의 체적 저항률을 상당히 감소시킴으로써 전기 전도체 멤브레인의 신뢰성 및 성능을 개선하여, 대형 LCD 및 태양 전지와 같은 진보된 전자 응용에 적합하게 한다. | 2011-263550 | 2011-12-01 | 2012-136771 | 2012-07-19 |  |  | AGC SEIMI CHEMICAL CO LTD ¦ AGC INC | 清水 秋彦 ¦ 阿部 啓介 ¦ 平社 英之 | 2010-276160 | JP | 2010-12-10 | 0 |  | 3 | JP2015-115147A ¦ JP6064539B2(FE) ¦ JP2014-086243A(FE) | 16190337 | JP2010-276160 ¦ JP2012-136771A | 2 | 취하 |  | 2212028001558
KR | KR | P | A | CO 전구체를 갖는 금속 페이스트 | 본 발명은 가공 온도가 200℃ 미만이고, 안정한 접촉점이 생성되며, 낮은 다공도, 또한 높은 전기 및 열 전도율을 갖는, 부품이 안정한 방식으로 서로 접합하게 하는 소결 방법을 제공한다. 따라서, 본 발명은 (a) 적어도 (a1) 부품(1), (a2) 부품(2), 및 (a3) 부품(1)과 부품(2) 사이에 배치된 금속 페이스트를 갖는 샌드위치 배치를 제공하고, (b) 샌드위치 배치를 소결하는, 부품의 접합 방법으로서, 금속 페이스트가 (A) 1종 이상의 유기 화합물을 포함하는 코팅을 갖는 입자 형태로 존재하는 1종 이상의 금속 75?90 중량%, (B) 1종 이상의 금속 전구체 0?12 중량%, (C) 1종 이상의 용매 6?20 중량%, 및 (D) (ⅰ) 1?4개의 탄소 원자를 갖는 유기 산의 염, (ⅱ) 1?4개의 탄소 원자를 갖는 유기 산의 에스테르, 및 (ⅲ) 카보닐 착체를 포함하는 군으로부터 선택되는 1종 이상의 소결제 0.1?15 중량%를 포함하는 것을 특징으로 하는 접합 방법에 관한 것이다. | The invention provides the porosity the working temperature is 200℃ under and the stable point of contact is generated and low, the moreover high electricity, and the sintering method welded to each other as the mode in which the part having the thermal conductivity is stable. Therefore, the invention relates to (a) at least (a1) part (1), (a2) part (2), (a3) part (1), and the bonding method including the sintered compound 0.1ㆍ15 weight% which is the sandwich arrangement having the metal paste arranged between the part (2) selected from the group including the ester of the organic acid having salt, and the carbon atom of 1ㆍ4 (ii)s of the organic acid having the metal 75ㆍ90 weight% existing more than one kind, the metal Precursor 0ㆍ12 weight% more than (B) one kind, and the carbon atom of the solvent 6ㆍ20 weight% more than (C) one kind and (D) (i) 1ㆍ4 and (iii) carbonyl complex in the form of the particle having the coating which it provides and which is the bonding method sintering (b) sandwich arrangement of part and in which the metal paste includes the organic compound more than (A) one kind more than one kind. | (A) 1종 이상의 유기 화합물을 포함하는 코팅을 갖는 입자 형태로 존재하는 1종 이상의 금속 75?90 중량%, (B) 1종 이상의 금속 전구체 0?12 중량%, (C) 1종 이상의 용매 6?20 중량%, 및 (D) (ⅰ) 1?4개의 탄소 원자를 갖는 유기 산의 염, (ⅱ) 1?4개의 탄소 원자를 갖는 유기 산의 에스테르, 및 (ⅲ) 카보닐 착체 를 포함하는 군으로부터 선택되는 1종 이상의 소결제 0.1?15 중량% 를 포함하는 금속 페이스트. | (A) The metal paste including the sintered compound 0.1ㆍ15 weight% selected from group more than one kind which comprises the metal 75ㆍ90 weight% existing in the form of the particle having the coating including the organic compound more than one kind more than one kind, the metal Precursor 0ㆍ12 weight% more than (B) one kind, and the solvent 6ㆍ20 weight% more than (C) one kind, and the ester of the organic acid having salt, and the carbon atom of 1ㆍ4 (ii)s of the organic acid having the carbon atom of (D) (i) 1ㆍ4 and (iii) carbonyl complex. | 1. (A) 1종 이상의 유기 화합물을 포함하는 코팅을 갖는 입자 형태로 존재하는 1종 이상의 금속 75?90 중량%, (B) 1종 이상의 금속 전구체 0?12 중량%, (C) 1종 이상의 용매 6?20 중량%, 및 (D) (ⅰ) 1?4개의 탄소 원자를 갖는 유기 산의 염, (ⅱ) 1?4개의 탄소 원자를 갖는 유기 산의 에스테르, 및 (ⅲ) 카보닐 착체 를 포함하는 군으로부터 선택되는 1종 이상의 소결제 0.1?15 중량% 를 포함하는 금속 페이스트. ¦ 13. (a) 적어도 (a1) 부품(1), (a2) 부품(2), 및 (a3) 부품(1)과 부품(2) 사이에 배치된 금속 페이스트 를 갖는 샌드위치 배치를 제공하고, (b) 샌드위치 배치를 소결하는 2개 이상의 부품의 접합 방법으로서, 금속 페이스트가 (A) 1종 이상의 유기 화합물을 포함하는 코팅을 갖는 입자 형태로 존재하는 1종 이상의 금속 75?90 중량%, (B) 1종 이상의 금속 전구체 0?12 중량%, (C) 1종 이상의 용매 6?20 중량%, 및 (D) (ⅰ) 1?4개의 탄소 원자를 갖는 유기 산의 염, (ⅱ) 1?4개의 탄소 원자를 갖는 유기 산의 에스테르, 및 (ⅲ) 카보닐 착체 를 포함하는 군으로부터 선택되는 1종 이상의 소결제 0.1?15 중량% 를 포함하는 것을 특징으로 하는 접합 방법. | 1. (A) The metal paste including the sintered compound 0.1ㆍ15 weight% selected from group more than one kind which comprises the metal 75ㆍ90 weight% existing in the form of the particle having the coating including the organic compound more than one kind more than one kind, the metal Precursor 0ㆍ12 weight% more than (B) one kind, and the solvent 6ㆍ20 weight% more than (C) one kind, and the ester of the organic acid having salt, and the carbon atom of 1ㆍ4 (ii)s of the organic acid having the carbon atom of (D) (i) 1ㆍ4 and (iii) carbonyl complex. ¦ 13. (a) The bonding method including the sintered compound 0.1ㆍ15 weight% selected from the group including the ester of the organic acid having salt, and the carbon atom of 1ㆍ4 (ii)s of the organic acid having the metal 75ㆍ90 weight% existing more than one kind, the metal Precursor 0ㆍ12 weight% more than (B) one kind, the solvent 6ㆍ20 weight% more than (C) one kind, and the carbon atom of the and (D) (i) 1ㆍ4 and (iii) carbonyl complex in the form of the particle having the coating more than one kind which comprise at least (a1) part (1), (a2) part (2), and the metal paste (A) is the organic compound more than one kind it is (b) sandwich arrangement the bonding method of part more than 2 ***s the sandwich arrangement having (a3) part (1) and the metal paste arranged between the part (2) are provided. | [기술분야] 본 발명은 금속 페이스트를 사용하여 부품을 용접하는 방법 및 이 금속 페이스트에 관한 것이다. [해결과제] 본 발명은 부품 간의 안정적인 접합 및 적절한 열 전도를 달성하는데 있어서 접착 기술 및 소결 기술의 한계를 해결하고자 한다. [해결수단] 본 발명은 작동 온도가 200°C 이하인 소결 방법을 포함한다. [특징] 여기서 주된 특징은 소결을 위해 금속 산화물을 감소시키고 일산화탄소를 방출하기 위한 소결 화합물의 사용이다. [효과] 따라서, 본 발명은 작동 온도 및 다공성을 감소시킴으로써 부품들 사이의 접합부의 안정성 및 열 전도성을 향상시킨다. | 10-2012-7008364 | 2010-09-03 | 10-2012-0068015 | 2012-06-26 |  |  | 헤레우스 프레셔스 메탈스 게엠베하 운트 코. 카게 | 쉐퍼 미하엘 ¦ 슈미트 볼프강 ¦ 젠 지앙 | 10-2009-040078 | DE | 2009-09-04 | 4 | JP4505825B2(BE) ¦ KR10-1046197B1(BE) ¦ US2009-0134206A1(BE) ¦ US2005-0147917A1(BE) | 3 | KR10-2282622B1(FE) ¦ KR10-2019-0016668A(FE) ¦ KR10-2065232B1(FE) | 108535773 | CN102791421B ¦ DE10 2009 040 078.8 ¦ DE10-2009-040078A1 ¦ DE102009040078.8 ¦ DK2396139T3 ¦ EP10 2009 040 078.8 ¦ EP2396139B2 ¦ HRP20140735T1 ¦ JP5667191B2 ¦ KR10-1697389B1 ¦ MYPI2012000983A0 ¦ SG178362B ¦ US8950653B2 ¦ WOWO2011-026624A1 | 14 | 소멸(등록료불납) |  | 3512261003173
KR | KR | P | A | 저탄소 구리입자 | 본 발명의 구리입자는 탄소의 함유량이 0.01중량% 미만인 저탄소인 것을 특징으로 한다. 이 구리입자는 인을 100?1000ppm 함유한다. 또한 이 구리입자는 레이저 회절 산란식 입도분포 측정법에 의한 누적 체적 90용량%에서의 체적누적입경(D90)과, 누적 체적 50용량%에서의 체적누적입경(D50)의 비(D90/D50)가 1.3?2.5이면서, 화상 해석에 의해 측정된 1차 입자의 평균 입경(D)이 0.1?4㎛이다. | PURPOSE: Low carbon copper particles are provided to ensure improved distribution and uniform diameter. CONSTITUTION: Low carbon copper particles comprise carbon less than 0.01 weight% and phosphorus of 100-1000ppm. According to laser diffraction scattering type particle distribution measurement on the low carbon copper particles, the ratio(D90/D50) between a volume accumulation particle diameter(D90) at the accumulated volume of 90 capacity% and a volume accumulation particle diameter(D50) at the accumulated volume of 50% is 1.3-2.5. | 탄소의 함유량이 0.01중량% 미만이고, 인을 100?1000ppm 함유하며, 레이저 회절 산란식 입도분포 측정법에 의한 누적 체적 90용량%에서의 체적누적입경(D90)과, 누적 체적 50용량%에서의 체적누적입경(D50)의 비(D90/D50)가 1.3?2.5이면서, 화상 해석에 의해 측정된 1차 입자의 평균 입경(D)이 0.1?4㎛인 것을 특징으로 하는 저탄소 구리입자. | The low carbon copper particle, wherein the content of carbon is the average particle diameter (D) of the first particle which is 0.01 weight% under ; it contains the phosphorus with 100ㆍ1000ppm ; the ratio (D90/D50) of the volume accumulation particle diameter (D50) at the volume accumulation particle diameter (D90), at accumulated volume 90 capacity % by the laser diffraction scattering formula granularity distribution measurement method and accumulated volume 50 capacity % are 1.3ㆍ2.5 ; and is measured by the image analysis. Is 0.1ㆍ4㎛. | 1. 탄소의 함유량이 0.01중량% 미만이고, 인을 100?1000ppm 함유하며, 레이저 회절 산란식 입도분포 측정법에 의한 누적 체적 90용량%에서의 체적누적입경(D90)과, 누적 체적 50용량%에서의 체적누적입경(D50)의 비(D90/D50)가 1.3?2.5이면서, 화상 해석에 의해 측정된 1차 입자의 평균 입경(D)이 0.1?4㎛인 것을 특징으로 하는 저탄소 구리입자. ¦ 5. 함(含)탄소 화학종의 부존재하(단, 함탄소 구리 화합물은 제외함), 구리 화합물을 포함하는 수성액에 환원제를 첨가하여 구리를 환원하는 환원공정을 가지는 저탄소 구리입자를 제조하는 방법으로서, 환원반응에 기여하지 않는 염이 11?15mol/L 존재하는 조건하에 환원에 의해 구리입자를 생성시키는 것을 특징으로 하는 저탄소 구리입자의 제조방법. | 1. The low carbon copper particle, wherein the content of carbon is the average particle diameter (D) of the first particle which is 0.01 weight% under ; it contains the phosphorus with 100ㆍ1000ppm ; the ratio (D90/D50) of the volume accumulation particle diameter (D50) at the volume accumulation particle diameter (D90), at accumulated volume 90 capacity % by the laser diffraction scattering formula granularity distribution measurement method and accumulated volume 50 capacity % are 1.3ㆍ2.5 ; and is measured by the image analysis. Is 0.1ㆍ4㎛. ¦ 5. The manufacturing method of the low carbon copper particle wherein as the method for manufacturing the low carbon copper particle having the reduction process adding the reducing agent in the aqueous liquid including the absence (however the box carbon cupric compound excludes) of the box carbon chemical species, and the cupric compound and returns for the copper, the copper particle is created with the reduction in which the salt which does not contribute to the reduction reaction exists with 11ㆍ15mol / L. | [기술분야] 본 발명은 탄소 함량이 감소된 저탄소 구리 입자에 관한 것이며, 인쇄 회로 기판용 전도성 페이스트 및 세라믹 커패시터의 외부 전극 전도 보안과 같은 다양한 제품에 적용될 수 있다. [해결과제] 본 발명은 구리 입자에서 높은 탄소 함량으로 인한 가스 발생 및 전도체 박리 문제를 해결하여 전도체에서 균열 형성을 유도하고자 한다. [해결수단] 본 발명은 감소된 탄소 함량, 제어된 인 함량, 및 규칙적인 입자 크기 분포를 포함하는 특정 특성을 갖는 저탄소 구리 입자를 포함한다. [특징] 여기서 주된 특징은 감소된 탄소 함량, 제어된 인 함량, 및 규칙적인 입자 크기 분포를 갖는 저탄소 구리 입자이다. [효과] 따라서, 본 발명은 저탄소 구리 입자의 분산성 및 전도성을 개선하여 전도성 페이스트 적용에서 향상된 성능을 유도한다. | 10-2011-0089470 | 2011-09-05 | 10-2012-0051573 | 2012-05-22 |  |  | 미쓰이킨조쿠주식회사 | 시미즈 요시노리 ¦ 후루모토 케이타 ¦ 미노와 히카루 | 2010-253778 | JP | 2010-11-12 | 2 | JP5392884B2(BE) ¦ JP4868716B2(BE) | 0 |  | 92856921 | JP2010-253778 ¦ JP5571053B2 ¦ KR10-1506179B1 ¦ TWI487581B | 4 | 등록 |  | 3512211001965
JP | JP | P | A | 도전성 페이스트용 동분 및 그 제조 방법 | 【요약】 【과제】단 분산한 미립자로 입도 분포가 샤프하고 조립을 포함하지 않는 구형 구리 미립자이며 전기적 특성으로의 악영향을 회피하면서 전극의 박막화를 가능하게 하는 도전성 페이스트용 구리 분말 및 그러한 도전성 페이스트용 구리 분말을 안정적으로 제조할 수 있는 방법을 제공한다. 【해결 수단】구리를 포함한 수용액에 공기를 불어넣으면서, 착화제를 첨가해 구리를 착체화시킨 후, 공기의 블로우를 정지하고 환원제를 첨가해 구리 입자를 환원 석출시킨다. 【선택도】도 4 | [ABSTRACT] [Technical problem] By the single-distributed particulates, particle size distribution is sharp and it provides the method that it is stabilized and the copper powder for conductive paste and such copper powder for conductive paste which are the spherical copper particulates which do not contain a rough grain, and enable thin film-ization of an electrode while avoiding the bad influence to an electrical property can be manufactured. [Means for Solution]After adding a complexing agent in solution containing copper and making it complex-ize copper, blowing air, blowing in of air is stopped, a reducing agent is added, and reduction precipitation of the copper grain child is carried out. [Chosen drawing] Drawing 4 | 【청구항1】 구리를 포함한 수용액에 공기를 불어넣으면서, 착화제를 첨가해 구리를 착체화시킨 후, 공기의 블로우를 정지하고 환원제를 첨가해 구리 입자를 환원 석출시키는 것을 특징으로 하는 도전성 페이스트용 구리 분말 제조 방법. | [Claim1] A manufacturing method of the copper powder for conductive paste stopping blowing in of air, adding a reducing agent, and carrying out reduction precipitation of the copper grain child after adding a complexing agent in solution containing copper and making it complex-ize copper, blowing air. | 【청구항1】 구리를 포함한 수용액에 공기를 불어넣으면서, 착화제를 첨가해 구리를 착체화시킨 후, 공기의 블로우를 정지하고 환원제를 첨가해 구리 입자를 환원 석출시키는 것을 특징으로 하는 도전성 페이스트용 구리 분말 제조 방법. ¦ 【청구항8】 레이저회절식 입도분포측정 장치에 의해 측정된50% 입자 지름(D50)이 0.1~0.5μm, 최대 입경(Dmax)이 1.5μm이하이며 화학 흡착법에 의해 측정된 BET 비표면적이 3 m2/g 이상인 것을 특징으로 하는 도전성 페이스트용 구리 분말. | [Claim1] A manufacturing method of the copper powder for conductive paste stopping blowing in of air, adding a reducing agent, and carrying out reduction precipitation of the copper grain child after adding a complexing agent in solution containing copper and making it complex-ize copper, blowing air. ¦ [Claim8] The particle diameter (D50) measured by the laser diffraction type size distribution measuring device 50% 0.1~0.5μ m, Copper powder for conductive paste, wherein the maximum particle diameter (Dmax) is below 1.5μ m and the BET specific surface area measured by the chemical adsorption method is more than 3 m2/g. | [기술분야] 본 발명은 전도성 페이스트용 구리 분말 및 이의 제조방법에 관한 것으로, 라미네이션 세라믹 콘덴서와 같은 내부전극 형성용 전도성 페이스트에 적용될 수 있다. [해결과제] 본 발명은 종래의 제조 방법에서 구리 미립자의 불안정한 입경 제어 및 응축 문제를 해결하여, 거친 결정립의 포함 및 넓은 입자 크기 분포를 유도한다. [해결수단] 본 발명은 구리를 함유하는 용액에 착화제를 첨가하는 것, 공기를 송풍하는 것, 공기를 송풍하는 것을 정지시키는 것, 환원제를 첨가하는 것, 및 구리 알갱이 자식의 환원 침전을 수행하는 것을 포함한다. [특징] 여기서 주요 특징은 날카로운 입자 크기 분포 및 거친 입자가 없는 구형 구리 미립자를 달성하기 위한 단일 분포 미립자의 사용이다. [효과] 본 발명은 따라서 착화제를 도입하고 반응성을 제어함으로써 전도성 페이스트용 구리 분말의 제조 방법을 개선하여 전도성 페이스트용 안정적이고 고품질의 구리 분말을 유도한다. | 2011-196635 | 2011-09-09 | 2012-092432 | 2012-05-17 |  |  | DOWA ELECTRONICS MATERIALS CO LTD | 金城 優樹 ¦ 末永 真一 ¦ 藤田 英史 ¦ 岸田 実 | 2010-220699 | JP | 2010-09-30 | 2 | JP2010-144197A(BE) ¦ WOWO2009-001710A1(BE) | 3 | JP2017-179428A(FE) ¦ JP6815619B2(FE) ¦ KR10-2016-0113012A | 92120933 | CN103079732B ¦ EP2614904B1 ¦ JP2010-220699 ¦ JP5820202B2 ¦ JP6031571B2 ¦ KR10-1945166B1 ¦ KR10-2013-0103540A ¦ TWI544977B ¦ US9248504B2 ¦ WOWO2012-043267A1 | 10 | 등록 |  | 2212019001908
KR | KR | P | A | 구리 나노입자의 제조방법 | 본 발명은 구리 나노 입자를 제조하는 방법에 관한 것으로, 구리전구체, 계면활성제, 유기산 및 용매를 포함하는 혼합액을 가열하여 구리 나노입자를 제조하는 방법에 관한 것이다. 본 발명에 따른 구리 나노입자 제조방법은 계면활성제와 유기산의 사용량을 조절하여 구리 나노입자의 형태를 제어할 수 있으며, 장경비(aspect ratio)가 큰 나노막대형 구리 나노입자를 제조할 수 있다. 본 발명의 제조방법에 따라 제조된 구리 나노입자는 전자 이동도가 높아 전자 회로에서 연결체, 저장 매체, 센서, 전지 등 다양한 분야에 적용 가능하다. | PURPOSE: A manufacturing method of copper nano-particle is provided to control form of the copper nano-particle and control use amount of organic acid and surfactant. CONSTITUTION: A manufacturing method of copper nano-particle comprises next steps: preparing mixed solution including copper precursor, organic acid, surfactant, and solvent; heating the mixed solution; and obtaining copper nano-particles from the mixed solution. The copper precursor is selected from a group including copper sulfate, copper nitrate, copper acetate, copper chloride, copper carbonate, and a mixture thereof. The organic acid is selected from hydroxycarboxylic acids having hydroxyl group and carboxylic acid group(-COOH). In mixed solution preparation step, a mixing ratio of the organic acid to the copper precursor is equivalence ratio of 1:2-5. | (a) 구리전구체, 유기산, 계면활성제 및 용매를 포함하는 혼합액을 준비하는 단계; (b) 상기 혼합액을 가열하는 단계; 및 (c) 상기 혼합액으로부터 구리 나노입자를 수득하는 단계; 를 포함하는, 구리 나노입자의 제조방법. | (a) The preparation method of copper nanoparticles including the step of preparing the mixed solution, the step of heating (b) mixed solution, and step of obtaining the copper nanoparticle from the and (c) mixed solution which comprise the copper precursor, the organic acid, and the surfactant, and the solvent. | 1. (a) 구리전구체, 유기산, 계면활성제 및 용매를 포함하는 혼합액을 준비하는 단계; (b) 상기 혼합액을 가열하는 단계; 및 (c) 상기 혼합액으로부터 구리 나노입자를 수득하는 단계; 를 포함하는, 구리 나노입자의 제조방법. | 1. (a) The preparation method of copper nanoparticles including the step of preparing the mixed solution, the step of heating (b) mixed solution, and step of obtaining the copper nanoparticle from the and (c) mixed solution which comprise the copper precursor, the organic acid, and the surfactant, and the solvent. | [기술분야] 본 발명은 구리 전구체, 계면활성제, 유기산 및 용매를 이용하여 구리 나노입자를 제조하는 방법에 관한 것으로, 커넥터, 저장 매체, 센서, 배터리 등 다양한 전자 부품에 적용될 수 있다. [해결과제] 본 발명은 구리 나노 입자의 크기, 형상, 및 종횡비를 제어할 뿐만 아니라 비용-효과적이고 확장 가능한 제조 방법을 달성하는 문제를 해결하고자 한다. [해결수단] 본 발명은 구리 전구체, 계면활성제, 유기산 및 용매를 사용하여 구리 나노입자를 제조하는 방법을 포함한다. [특징] 여기서 주된 특징은 간단한 조성법을 이용하여 구리 나노입자의 크기, 형상 및 종횡비를 제어할 수 있는 능력이다. [효과] 따라서, 본 발명은 제어된 크기, 형상, 및 종횡비를 갖는 구리 나노입자를 제조하기 위한 비용-효과적이고 확장 가능한 방법을 제공함으로써 제조 공정을 개선한다. | 10-2010-0107426 | 2010-11-01 | 10-2012-0045711 | 2012-05-09 |  |  | 충북대학교 산학협력단 ¦ 한국기초과학지원연구원 | 이기라 ¦ 이계행 ¦ 김해진 ¦ 유혜연 |  |  |  | 0 |  | 10 | CN115141423B ¦ EP3260855B1 ¦ KR10-2678479B1 ¦ KR10-1550356B1 ¦ KR10-1408137B1(FE) ¦ KR10-1400006B1(FE) ¦ KR10-2014-0011682A(FE) ¦ KR10-2013-0136639A ¦ US10983101B2 ¦ US10141082B2 | 23761848 | KR10-2012-0045711A | 1 | 취하 |  | 3512191002783
JP | JP | P | A | 피복 동 미립자와 그 제조 방법 | 【요약】 【과제】 입경 분포가 좁고 미세하고 보존성이 우수함과 동시에 저온에서의 소결이 가능한 피복 구리 미립자를 제공하는 것을 제공한다. 【해결 수단】 구리를 포함한 화합물과 환원성 화합물을 혼합하여 알킬 아민 중에서 열분해해 구리가 생성 가능한 복합화합물을 생성하는 공정과 당해 복합화합물을 알킬 아민 중에서 가열해 알킬 아민으로 피복된 구리 미립자를 생성하는 공정을 가지는 것을 특징으로 하는 피복 구리 미립자 제조 방법. 【선택도】 도 1 | [ABSTRACT] [Technical problem] grain size distribution is narrowly detailed, and is excellent in preservability, and it provides providing the covering copper particulates in which sintering at low temperature is possible. [Means for Solution]A process of mixing a compound containing copper and a reducing compound, carrying out thermal decomposition in alkylamine, and generating a conjugated compound which can generate copper, A manufacturing method of covering copper particulates having the process of generating copper particulates which heated the conjugated compound concerned in alkylamine and were covered with alkylamine. [Chosen drawing] figure 1 | 【청구항1】 구리를 포함한 화합물과 환원성 화합물을 혼합하여 알킬 아민 중에서 열분해해 구리가 생성 가능한 복합화합물을 생성하는 공정과 당해 복합화합물을 알킬 아민 중에서 가열해 알킬 아민으로 피복된 구리 미립자를 생성하는 공정을 가지는 것을 특징으로 하는 피복 구리 미립자 제조 방법. | [Claim1] The process of mixing the compound containing copper and a reducing compound, carrying out thermal decomposition in alkylamine, and generating the conjugated compound which can generate copper, A manufacturing method of the covering copper particulates having the process of generating the copper particulates which heated the conjugated compound concerned in alkylamine and were covered with alkylamine. | 【청구항1】 구리를 포함한 화합물과 환원성 화합물을 혼합하여 알킬 아민 중에서 열분해해 구리가 생성 가능한 복합화합물을 생성하는 공정과 당해 복합화합물을 알킬 아민 중에서 가열해 알킬 아민으로 피복된 구리 미립자를 생성하는 공정을 가지는 것을 특징으로 하는 피복 구리 미립자 제조 방법. ¦ 【청구항7】 구리를 포함한 화합물에 대해서 환원성 화합물이 배위결합해서 이루어지는 복합화합물로서, 알킬 아민 중에서 220℃이하의 온도에서 열분해해 구리를 생성 가능한 것을 특징으로 하는 복합화합물. | [Claim1] The process of mixing the compound containing copper and a reducing compound, carrying out thermal decomposition in alkylamine, and generating the conjugated compound which can generate copper, A manufacturing method of the covering copper particulates having the process of generating the copper particulates which heated the conjugated compound concerned in alkylamine and were covered with alkylamine. ¦ [Claim7] The conjugated compound which a reducing compound is a conjugated compound which carries out a coordinate bond, and is characterized by the ability carrying out thermal decomposition at the temperature of 220℃ or less into alkylamine, and generate copper to the compound containing copper. | [기술분야] 본 발명은 가요성 인쇄 회로 기판 상부에서 저온 소결에 의해 양호한 전도성을 가진 구리 미립자를 커버하는 나노 메트릭 크기의 제조 방법에 관한 것이다. [해결과제] 본 발명은 특히 산업 생산 공정에서 대량으로 균일한 구리 미립자를 제공하는 과제를 해결하고자 한다. [해결수단] 본 발명은 구리 함유 화합물을 환원 화합물과 혼합하고, 알킬아민에서 열분해를 수행하고, 구리 미립자를 생성하는 것을 포함한다. [특징] 여기서 주요 특징은 구리 미립자 주위에 보호 필름을 형성하기 위한 장쇄 알킬아민의 사용이며, 용매에서의 내산화성 및 분산성을 향상시킨다. [효과] 본 발명은 따라서 대량으로 균일한 구리 미립자의 제조를 가능하게 하고, 내산화성을 향상시키고, 용매에서의 분산성을 개선함으로써 구리 미립자의 제조 공정을 개선한다. | 2010-215910 | 2010-09-27 | 2012-072418 | 2012-04-12 |  |  | YAMAGATA UNIV | 栗原 正人 |  |  |  | 6 | JP2009-144241A(BE) ¦ JP4978242B2(BE) ¦ JP2007-321215A(BE) ¦ JP4822783B2(BE) ¦ JP1993-156325A(BE) ¦ JP1996-030204B2(BE) | 16 | CN111556860B ¦ JP7441570B1(FE) ¦ JP2020-073712A ¦ JP7573368B2 ¦ JP7222904B2(FE) ¦ JP7225603B2(FE) ¦ JPWO2018-003399A1(FE) ¦ JP6609979B2(FE) ¦ JP2016-146289A ¦ JP2016-146290A(FE) ¦ JP6902321B2 ¦ KR10-2021-0023811A ¦ US11859112B2 ¦ US11512214B2 ¦ US10721822B2 ¦ US10314175B2 | 16138681 | CN103180072B ¦ DE11-2011-103233T5 ¦ JP5858374B2 ¦ JP6099160B2 ¦ KR10-2013-0139270A ¦ US9168587B2 ¦ WOWO2012-043399A1 | 7 | 소멸(연차료 불납에 의한 말소) |  | 2212015001784
JP | JP | P | A | 도전성 페이스트용 동분 및 도전성 페이스트 | 【요약】 【과제】내산화성을 유지하면서, 소결 온도 특성을500~900℃의 범위에서 자유롭게 제어할 수 있는 새로운 도전성 페이스트용 구리 분말을 제안한다. 【해결 수단】Al(알루미늄) 및 P(인)를 함유하는 도전성 페이스트용 구리 분말로서, Al농도가 0.01 atm% 이상 0.80 atm%미만이며 당해 Al농도와 D50(μm)와의 곱에 의해 산출되는 Al환산량(Al농도 ×D50)이 2.00 이하인 것을 특징으로 하는 도전성 페이스트용 구리 분말을 제안한다. 【선택도】 없음 | [ABSTRACT] [Technical problem] The new copper powder for conductive paste which can control sintering temperature characteristics free in 500~900℃ is proposed, maintaining oxidation resistance. [Means for Solution]It is copper powder for conductive paste containing aluminum (aluminum) and P (Lynn), Copper powder for conductive paste, wherein aluminum concentration is less than [ more than 0.01atm%0.80atm% ] and aluminum equivalent unit (aluminum concentration × D50) computed by the product concerned of aluminum concentration and D50 (μ m) is 2.00 or less is proposed. [Chosen drawing] Nothing | 【청구항1】 Al(알루미늄) 및 P(인)를 함유하는 도전성 페이스트용 구리 분말로서, Al농도가 0.01 atm% 이상 0.80 atm%미만이며 레이저 회절 산란식 입도 분포 측정법에 의해 측정해 얻어진 체적 기준 입도 분포에 의한 D50가 0.1μm~10μm인 것을 특징으로 하는 도전성 페이스트용 구리 분말. | [Claim1] It is copper powder for conductive paste containing aluminum (aluminum) and P (Lynn), Copper powder for conductive paste, wherein aluminum concentration is less than [ more than 0.01atm%0.80atm% ] and D50 by the volume standard particle size distribution acquired by measuring with a laser diffraction dispersion type particle-size-distribution measuring method is 0.1μ m~10μ m. | 【청구항1】 Al(알루미늄) 및 P(인)를 함유하는 도전성 페이스트용 구리 분말로서, Al농도가 0.01 atm% 이상 0.80 atm%미만이며 레이저 회절 산란식 입도 분포 측정법에 의해 측정해 얻어진 체적 기준 입도 분포에 의한 D50가 0.1μm~10μm인 것을 특징으로 하는 도전성 페이스트용 구리 분말. | [Claim1] It is copper powder for conductive paste containing aluminum (aluminum) and P (Lynn), Copper powder for conductive paste, wherein aluminum concentration is less than [ more than 0.01atm%0.80atm% ] and D50 by the volume standard particle size distribution acquired by measuring with a laser diffraction dispersion type particle-size-distribution measuring method is 0.1μ m~10μ m. | [기술분야] 본 발명은 전도성 페이스트용 구리 분말을 이용한 전도성 페이스트에 관한 것으로서, 전기회로, 세라믹 콘덴서의 외부전극, 접촉부재의 전기점 등 다양한 제품에 적용될 수 있다. [해결과제] 본 발명은 전도성 페이스트에서 구리 분말 표면의 산화로 인한 연결 저항 증가의 기술적 문제를 해결하고자 한다. [해결수단] 본 발명은 0.80atm%미만의 알루미늄 농도 및 0.1μm 내지 10μm 범위의 부피 표준 입자 크기 분포에 의한 D50을 갖는 알루미늄 및 P를 함유하는 전도성 페이스트용 구리 분말을 포함한다. [특징] 여기서 주된 특징은 알루미늄 농도를 조절하여 500~900°C의 한계 내에서 소결 시작 온도를 제어할 수 있는 능력이다. [효과] 따라서, 본 발명은 전도성 페이스트용 구리 분말의 내산화성 및 소결 시작 온도 제어를 개선한다. | 2010-210550 | 2010-09-21 | 2012-067327 | 2012-04-05 |  |  | MITSUI MINING & SMELTING CO LTD | 織田 晃祐 ¦ 佐々木 卓也 |  |  |  | 5 | JP5155743B2 ¦ JP5156328B2 ¦ JP3984534B2 ¦ JP4227373B2 ¦ WOWO2009-051254A1 | 9 | CN104508759B ¦ EP2851907B1 ¦ JP7463523B2(FE) ¦ JP2021-098886A ¦ JP7490528B2(FE) ¦ JP5598739B2(FE) ¦ TWI591651B ¦ US12120861B2 ¦ US9941420B2 | 16134624 | JP2012-067327A | 1 | 거절 |  | 2212014001777
JP | JP | P | A | 내산화성이 우수한 외부 전극용 도전성 페이스트용 동분 및 동 페이스트 | 【요약】 【과제】 전기적 특성으로의 악영향을 회피하면서 종래의 도전성 페이스트용 구리 분말보다 또한 내산화성, 높은 초기 도전율 및 내습성을 가지는 도전성 페이스트용 구리 분말을 제공한다. 【해결 수단】 입자 지름이 구형 분말의 경우에서는 평균 입경 1μm 이상 10μm이하, 혹은 비늘 조각 분말의 경우에서는 평균 입경이 3μm 이상 40μm이하이며 그 표면에 3급 아민을 가지는 중량 평균 분자량2000~200000의 3급 아민 치환 폴리스티렌이 코팅막으로서 그 구리 분말 표면을 피복하고 있는 것을 특징으로 하는 내산화성이 우수한 외부 전극용 도전성 페이스트용 구리 분말. 【선택도】 없음 | [ABSTRACT] [Technical problem] The copper powder for conductive paste which has oxidation resistance, a high initial electric conduction rate, and moisture resistance further from the conventional copper powder for conductive paste is provided, avoiding the bad influence to electrical property. [Means for Solution]In the case of spherical powder, in more than average-particle-diameter 1μm, particle diameter Below 10μm. Or tertiary amine substitution polystyrene of the weight average molecular weight 2000~200000 which average particle diameter of more than 3μm is below 40μm, and has tertiary amine on the surface in the case of piece powder of a scale as a coating film, Copper powder for conductive paste excellent in oxidation resistance having covered the copper powder surface for exterior electrodes. [Chosen drawing] Nothing | 【청구항1】 화학식 1에 나타내는 3급 아민을 가지는 중량 평균 분자량2000~200000의 폴리머가 코팅막으로서 구리 분말의 표면을 피복하고 있는 것을 특징으로 하는 내산화성이 우수한 외부 전극용 도전성 페이스트용 구리 분말. 【화1】 | [Claim1] Copper powder for conductive paste excellent in oxidation resistance, wherein polymer of the weight average molecular weight 2000~200000 which has tertiary amine shown in the chemical formula 1 has covered the surface of copper powder as a coating film for exterior electrodes. [FORMULA1] | 【청구항1】 화학식 1에 나타내는 3급 아민을 가지는 중량 평균 분자량2000~200000의 폴리머가 코팅막으로서 구리 분말의 표면을 피복하고 있는 것을 특징으로 하는 내산화성이 우수한 외부 전극용 도전성 페이스트용 구리 분말. 【화1】 | [Claim1] Copper powder for conductive paste excellent in oxidation resistance, wherein polymer of the weight average molecular weight 2000~200000 which has tertiary amine shown in the chemical formula 1 has covered the surface of copper powder as a coating film for exterior electrodes. [FORMULA1] | [기술분야] 본 발명은 외부 전극용 전도성 페이스트용 구리 분말에 관한 것이며, 라미네이션 세라믹 콘덴서 및 라미네이션 세라믹 인덕터와 같은 라미네이션 세라믹 전자부품의 외부 전극을 형성하기 위한 전도성 페이스트에 적용될 수 있다. [해결과제] 본 발명은 종래의 도전성 페이스트용 구리 분말에서 내산화성, 높은 초기도율 및 내습성 문제를 해결하고자 한다. [해결수단] 본 발명은 중량 평균 분자량이 2000-2,000인 3차 아민 치환 폴리스티렌의 중합체를 포함한다. [특징] 여기서 주된 특징은 3차 아민 치환 폴리스티렌을 사용하여 구리 분말의 표면에 균일한 코팅막을 형성하는 것이다. [효과] 따라서, 본 발명은 전도성 페이스트용 구리 분말에서 내산화성, 높은 초기도율, 및 내습성을 개선한다. | 2010-195027 | 2010-08-31 | 2012-052181 | 2012-03-15 |  |  | SUMITOMO METAL MINING CO LTD ¦ WASEDA UNIV | 宮内 恭子 ¦ 山辺 秀敏 ¦ 西出 宏之 ¦ 加藤 文昭 |  |  |  | 0 |  | 0 |  | 16122159 | JP2012-052181A | 1 | 취하 |  | 2212011001847
KR | KR | P | A | 전도성 페이스트 및 그 제조방법 | 전도성 페이스트 및 그 제조방법이 개시된다. 본 발명의 일 실시예에 따른 전도성 페이스트는, 1 ~ 2의 종횡비를 갖는 금속 나노 분말 및 3 ~ 300의 종횡비를 갖는 금속 나노 막대를 포함한다. | PURPOSE: A conductive paste and a manufacturing method thereof capable are provided to prevent excessive contraction generated during a sintering process, reduction of circuit wiring thickness, and crack generation. CONSTITUTION: A conductive paste comprises metallic nanopowders, and metallic nanorods having higher aspect ratio than the metal nano powder. A manufacturing method of conductive paste comprises the following steps: manufacturing conductive compound powder which includes metal nano powder and metal nano bar having higher aspect ratio than the metal nano powder(S202); manufacturing a mixture by adding binder and glass frit to organic solvent(S204); manufacturing conductive paste by adding conductive compound powder to the mixture(S206); and stirring the mixture(S208). | 금속 나노 분말; 및 상기 금속 나노 분말보다 높은 종횡비를 갖는 금속 나노 막대를 포함하는, 전도성 페이스트. | Conductive paste equipped with metal nano bar having the metal nano powder and the aspect ratio higher than the metal nano powder. | 1. 금속 나노 분말; 및 상기 금속 나노 분말보다 높은 종횡비를 갖는 금속 나노 막대를 포함하는, 전도성 페이스트. ¦ 5. (A) 금속 나노 분말 및 상기 금속 나노 분말보다 높은 종횡비를 갖는 금속 나노 막대를 포함하는 전도성 혼합 분말을 제조하는 단계; (B) 유기 용매에 바인더 및 유리 프릿을 첨가하여 혼합 용액을 제조하는 단계; 및 (C) 상기 혼합 용액에 상기 전도성 혼합 분말을 첨가한 후 교반하여 전도성 페이스트를 제조하는 단계를 포함하는, 전도성 페이스트의 제조 방법. | 1. Conductive paste equipped with metal nano bar having the metal nano powder and the aspect ratio higher than the metal nano powder. ¦ 5. (A) The manufacturing method of the conductive paste including adding the binder in the step: (B) organic solvent manufacturing the conductivity compound powder equipped with the metal nano bar having the metal nano powder and the aspect ratio higher than the metal nano powder and glass frit so as to manufacture the conductive paste it agitates after adding the conductivity compound powder in step of manufacturing the mixture: and (C) mixture. | [기술분야] 본 발명은 소결시 과도한 수축을 방지하는 도전성 페이스트에 관한 것으로, 전극 및 회로 배선 형성에 적용될 수 있다. [해결과제] 본 발명은 회로 배선 형성에 있어서 배선 크랙 및 막 밀도 감소로 이어지는 소결에 있어서 과도한 수축 문제를 해결하고자 한다. [해결수단] 본 발명은 금속 나노 분말보다 높은 종횡비를 갖는 금속 나노 바를 갖는 전도성 페이스트를 포함한다. [특징] 여기서 주된 특징은 소결시 과도한 수축을 방지하기 위해 높은 종횡비를 갖는 금속 나노바를 첨가하는 것이다. [효과] 따라서, 본 발명은 막 밀도를 향상시키고 회로 배선 형성에서 크랙 발생을 방지한다. | 10-2010-0085540 | 2010-09-01 | 10-2012-0022217 | 2012-03-12 |  |  | 삼성전기주식회사 | 이영일 ¦ 김성진 ¦ 김동훈 ¦ 김성은 |  |  |  | 7 | JP4076393B2 ¦ JP2003-059337A ¦ JP2000-331534A ¦ JP1996-096623A(BE) ¦ JP1994-325614A(BE) ¦ KR10-2006-0012158A ¦ KR10-0597183B1 | 3 | KR10-1636065B1(FE) ¦ KR10-1637884B1 ¦ KR10-1339845B1(FE) | 16123854 | JP2012-054222A ¦ KR10-1193286B1 ¦ US2012-0049131A1 | 3 | 소멸(등록료불납) |  | 3512111001003
KR | KR | P | A | 도전성 페이스트용 구리분 및 도전성 페이스트 | [과제] 입도가 미세하면서 내산화성, 도전성의 밸런스 모두 손상하지 않는 구리분(銅粉), 또한 형상이나 입도의 불균일이 작고, 저(低)함유 산소 농도인 도전성 페이스트용 구리분을 제공한다. [해결 수단] 입자 내부에 Bi를 0.05atm%?10atm% 함유하는 도전성 페이스트용 구리분으로 한다. | PURPOSE: Copper powder for conductive paste is provided to have fine particles, excellent oxidation resistance, not to damage the balance of conductivity, and to have low oxygen content. CONSTITUTION: Copper powder for conductive paste comprises 0.05-10 atm% of Bi, and 0.01-00.3 atm% of P. The atm ratio of Bi/P is 4-200. The copper powder addtionaly comprises 0.1-10 atm% of Ag, 0.1-10 atm% of Si, 0.1-10 atm% of In. The difference of weight change(Tg(%))/specific surface area(SSA) at 240°C and 600°C is 1-30 %/m^2/cm^3. A conductive paste contains the copper powder. | 입자 내부에 Bi를 0.05atm%?10atm% 함유하는 것을 특징으로 하는 도전성 페이스트용 구리분(銅粉). | The copper content for the conductive paste containing the Bi inside the particle with 0.05atm%ㆍ10atm%. | 1. 입자 내부에 Bi를 0.05atm%?10atm% 함유하는 것을 특징으로 하는 도전성 페이스트용 구리분(銅粉). | 1. The copper content for the conductive paste containing the Bi inside the particle with 0.05atm%ㆍ10atm%. | [기술분야] 본 발명은 스크린 인쇄 첨가 방법 또는 적층 세라믹 콘덴서에 의해, 도체 회로 형성 용의 외부 전극에 적합한 구리 함량 및 이를 사용한 전도성 페이스트에 관한 것이다. [해결과제] 본 발명은 불순물을 최소화하고 작은 입자 크기 분포를 유지하면서, 전도성 페이스트용 구리 함량에서의 내산화성 및 전도성 균형 문제를 해결하고자 한다. [해결수단] 본 발명은 0.05atm%내지 10atm%를 갖는 입자 내부에 비스무트를 함유하는 구리 함량을 포함한다. [특징] 여기서 주요 특징은 내산화성 및 전도성을 향상시키기 위해 구리 함량에 특정 양의 비스무트 및 인을 포함시키는 것이다. [효과] 따라서, 본 발명은 작은 입자 크기 분포 및 낮은 산소 함량을 유지하면서 내산화성 및 전도도를 개선한다. | 10-2010-0078254 | 2010-08-13 | 10-2012-0021704 | 2012-03-09 |  |  | 미쓰이킨조쿠주식회사 | 오타 고유 ¦ 세키구치 마코토 ¦ 요시마루 가츠히코 |  |  |  | 5 | JP2010-037653A(BE) ¦ JP5405814B2(BE) ¦ JP3984534B2 ¦ JP1995-109723B2 ¦ KR10-1996-0025832A(BE) | 0 |  | 23740824 | KR10-2012-0021704A | 1 | 거절 |  | 3512101002070
JP | JP | P | A | 금속 나노 입자 페이스트 및 금속 나노 입자 페이스트를 이용한 전자부품 접합체, LED 모듈 및 프린트 배선판의 회로 형성 방법 | 【요약】 【과제】금속 나노 입자의 저온 소결 특성을 이용하여 간단히 도전성 및 기계적 강도가 우수한 금속적 접합을 얻고, 및 도통성이 우수한 배선 패턴을 형성할 수 있는 금속 나노 입자 페이스트를 제공한다. 【해결 수단】(A) 금속 나노 입자와(B) 상기 금속 나노 입자의 표면을 피복하는 보호막과(C) 카르복실산류와(D) 분산매를 포함하는 것을 특징으로 하는 금속 나노 입자 페이스트이다. 【선택도】없음 | [ABSTRACT] [Technical problem] The metal nanoparticle paste which can form the circuit pattern which obtained the metallic junction excellent in conductivity and mechanical strength simply using the low-temperature sintering characteristic of a metal nanoparticle, and was excellent in electrical connection nature is provided. [Means for Solution](A) It is a metal nanoparticle paste containing a metal nanoparticle, a protective film which covers the surface of the (B) above-mentioned metal nanoparticle, (C) carboxylic acid, and (D) carrier fluid. [Chosen drawing] Nothing | 【청구항1】 (A) 금속 나노 입자와(B) 상기 금속 나노 입자의 표면을 피복하는 보호막과(C) 카르복실산류와(D) 분산매를 포함하는 것을 특징으로 하는 금속 나노 입자 페이스트. | [Claim1] (A) A metal nanoparticle paste containing a metal nanoparticle, the protective film which covers the surface of the (B) above-mentioned metal nanoparticle, (C) carboxylic acid, and (D) carrier fluid. | 【청구항1】 (A) 금속 나노 입자와(B) 상기 금속 나노 입자의 표면을 피복하는 보호막과(C) 카르복실산류와(D) 분산매를 포함하는 것을 특징으로 하는 금속 나노 입자 페이스트. | [Claim1] (A) A metal nanoparticle paste containing a metal nanoparticle, the protective film which covers the surface of the (B) above-mentioned metal nanoparticle, (C) carboxylic acid, and (D) carrier fluid. | [기술분야] 본 발명은 금속 나노 입자, 상기 금속 나노 입자의 상기 표면을 커버하는 보호 필름, 카르복실산, 및 캐리어 유체를 포함하는 금속 나노 입자 페이스트에 관한 것이며, 기판 상에 실장된 전자 부품 및 기판 상에 회로 패턴 형성에 적용될 수 있다. [해결과제] 본 발명은 은-구리 합금 솔더와 연관된 높은 장착 온도 및 환경 문제의 문제, 및 다양한 전자 부품 및 기판을 위한 무연 솔더링 용액의 필요성을 해결하고자 한다. [해결수단] 본 발명은 (A)금속 나노 입자, 상기 금속 나노 입자의 표면을 커버하는 보호 필름, (C)카르복실산, 및 (D)캐리어 유체를 포함하는 금속 나노 입자 페이스트를 포함한다. [특징] 여기서 주된 특징은 금속 나노입자를 덮는 보호 필름으로, 응축을 방지하고 캐리어 유체에서 균일한 분포를 보장한다. [효과] 따라서, 본 발명은 상기 회로 패턴의 전도성 및 기계적 강도를 향상시키고, 상기 금속 나노 입자 페이스트의 분산 안정성을 향상시킨다. | 2010-286550 | 2010-12-22 | 2012-023014 | 2012-02-02 |  |  | NATIONAL INSTITUTE FOR MATERIALS SCIENCE ¦ TAMURA SEISAKUSHO CO LTD | 中谷 功 ¦ 廣瀬 正人 ¦ 原嶋 啓太 ¦ 栗田 聡 ¦ 清田 達也 | 2010-137494 | JP | 2010-06-16 | 8 | JP5301385B2(BE) ¦ JP5399110B2(BE) ¦ JP2010-095789A(BE) ¦ JP2009-097074A(BE) ¦ JP2009-068053A(BE) ¦ JP5164239B2(BE) ¦ JP4414145B2(BE) ¦ WOWO2002-035554A1(BE) | 6 | CN105764995B ¦ JP6796448B2(FE) ¦ JP6354760B2(FE) ¦ JP6367013B2(FE) ¦ JP6153076B2(FE) ¦ US10174208B2 | 92854013 | CN103003891B ¦ JP2010-137494 ¦ JP5811314B2 ¦ KR10-1867978B1 ¦ TWI516556B ¦ US2013-0265735A1 ¦ WOWO2011-158659A1 | 7 | 등록 |  | 2212005000945
KR | KR | P | A | 대기압에서 소성 가능한 구리 나노입자의 제조방법 | 본 발명은 대기압에서 소성가능한 구리 나노입자의 제조방법에 관한 것으로서, 구리 전구체 용액에 강염기성 저친핵체성 유기아민 또는 유기디아민을 첨가한 후 환원시키는 본 발명의 방법에 의해 제조된 구리 나노입자는 입자가 작고 균일하면서도 산소 분압이 있는 대기압 하에서 소성시에도 산화가 일어나지 않아 우수한 전기전도도를 나타낼 수 있어 고가의 은 입자를 대신하여 금속 잉크재료로서 유용하게 사용될 수 있다. | PURPOSE: A method for preparing copper nanoparticles calcinable under the atmospheric pressure is provided to synthesize the copper nanoparticles by adding strong basic and low nucleophilic organic amine or organic diamine into a copper precursor solution and reducing the solution. CONSTITUTION: A method for preparing copper nanoparticles includes the following: A copper precursor is dissolved in water, an organic solvent, or the mixture of the same in order to prepare a copper precursor solution. Strong basic and low nucleophilic organic amine or organic diamine, represented by NH_2-A-NH_2, into the copper precursor solution, and a stirring process is followed. A reducing agent is added and is stirred to reduce and precipitate copper metals. In the NH_2-A-NH_2, the A is substituted or non-substituted C4-C20 alkyl, cyclo alkyl, or aryl. The strong basic and low nucleophilic organic amine is tertiary amine or hindered amine. | (1) 구리 전구체를 물, 유기용매 또는 이들의 혼합물에 용해시켜 구리 전구체 용액을 제조하는 단계; (2) 상기 구리 전구체 용액에 강염기성 및 저친핵체성 유기아민, 또는 NH2-A-NH2로 표시되는 유기디아민 (상기 식에서, A는 치환되거나 치환되지 않은 C4 내지 C20의 알킬, 시클로 알킬 또는 아릴이다)을 첨가하고 교반하는 단계; 및 (3) 상기 단계 (2)에서 얻어진 용액에 환원제를 첨가하고 교반하여 구리 금속을 환원, 석출시키는 단계 를 포함하는 구리 나노입자의 제조방법. | (1) The preparation method of copper nanoparticles including dissolving in water, and the organic solvent or their mixture the copper precursor so as to returns. Segregate the copper metal the reducing agent is added in the solution obtained in step: and (3) above statement step (2) adding organic diamine (in the equation, a is the alkyl of the substituted or non-substituted C4 to the C20, and the cycloalkyl or the aryl) indicated on the step of manufacturing the copper precursor solution: (2) copper precursor solution as the strongly base type and base nucleophile organic amine or the NH2-A-NH2 and agitated and it agitates. | 1. (1) 구리 전구체를 물, 유기용매 또는 이들의 혼합물에 용해시켜 구리 전구체 용액을 제조하는 단계; (2) 상기 구리 전구체 용액에 강염기성 및 저친핵체성 유기아민, 또는 NH2-A-NH2로 표시되는 유기디아민 (상기 식에서, A는 치환되거나 치환되지 않은 C4 내지 C20의 알킬, 시클로 알킬 또는 아릴이다)을 첨가하고 교반하는 단계; 및 (3) 상기 단계 (2)에서 얻어진 용액에 환원제를 첨가하고 교반하여 구리 금속을 환원, 석출시키는 단계 를 포함하는 구리 나노입자의 제조방법. ¦ 8. 상기 단계 (2)에서, 유기아민을 첨가하여 구리 전구체 용액의 알칼리도를 10 내지 12 범위로 조절하는 것을 특징으로 하는 구리 나노입자의 제조방법. | 1. (1) The preparation method of copper nanoparticles including dissolving in water, and the organic solvent or their mixture the copper precursor so as to returns. Segregate the copper metal the reducing agent is added in the solution obtained in step: and (3) above statement step (2) adding organic diamine (in the equation, a is the alkyl of the substituted or non-substituted C4 to the C20, and the cycloalkyl or the aryl) indicated on the step of manufacturing the copper precursor solution: (2) copper precursor solution as the strongly base type and base nucleophile organic amine or the NH2-A-NH2 and agitated and it agitates. ¦ 8. The preparation method of copper nanoparticles wherein in above statement step (2), the organic amine is added and the alkalinity of the copper precursor solution is controlled by 10 through 12 range. | [기술분야] 본 발명은 질소 분위기 또는 진공 분위기에서 소성하여 구리 산화막의 생성을 방지하고 대기압 하에서 우수한 전도성을 나타낼 수 있는 용매 내 분산성이 우수하고 입자 크기가 작은 구리 나노 입자의 제조 방법에 관한 것이다. [해결과제] 본 발명은 대기압 가소화 동안 구리 나노입자에서 발생하는 산화 문제 및 구리 산화막의 생성을 방지하기 위한 고온 질소 분위기 또는 진공 분위기의 필요성을 해결하고자 한다. [해결수단] 본 발명은 구리 전구체를 물 및 유기 용매 또는 이들의 혼합물에 용해시켜 구리 전구체 용액을 제조하는 단계, 상기 구리 전구체 용액에 강염기성 염기 친핵체 유기 아민 또는 유기 디아민을 첨가하는 단계, 및 교반하여 용액을 수득하는 단계, 및 상기 용액에 환원제를 첨가하고 교반하여 구리 금속을 복귀시키고 분리하는 단계를 포함한다. [특징] 여기서 주요 특징은 산화를 방지하고 용매 중 구리 나노입자의 분산성을 향상시키기 위해 강염기성 염기 친핵체 유기 아민 또는 유기 디아민의 사용이다. [효과] 따라서, 본 발명은 용매에서 구리 나노 입자의 분산성을 향상시키고 산화를 방지하고 높은 염기도 상수를 가진 약한 친핵체를 사용함으로써 대기압 하에서 전도성을 향상시킨다. | 10-2011-0041901 | 2011-05-03 | 10-2011-0123214 | 2011-11-14 |  |  | 주식회사 동진쎄미켐 | 김성배 ¦ 김병욱 ¦ 이승혁 ¦ 이성현 ¦ 유현석 | 10-2010-0042295 | KR | 2010-05-06 | 1 | KR10-1482532B1(BE) | 6 | KR10-2022-0064933A ¦ KR10-2456777B1 ¦ KR10-1433639B1(FE) ¦ KR10-1537149B1 ¦ KR10-2012-0077308A ¦ US10421123B2 | 104432300 | KR10-1803956B1 ¦ KR10-2010-0042295 ¦ TWI586462B ¦ WOWO2011-139102A2 | 4 | 등록 |  | 3511461001262
JP | JP | P | A | 동합금 미립자 분산액, 소결 도전체 제조 방법 및 소결 도전체 및 도전 접속 부재 | 【요약】 【과제】저온에서의 소결에서도 높은 결정자 지름을 가지고 우수한 도전성을 가지는 구리-아연으로 구성되는 구리합금 미립자 분산액을 제공한다. 【해결 수단】구리-아연으로 구성되는, 평균 1차 입자 지름이 1μm이하의 구리합금 미립자가 적어도 하나의 하이드록실기를 가지는 유기 화합물(S1)을 함유하고 있는 유기 용매(S) 중에 분산되어 있는 것을 특징으로 하는 구리합금 미립자 분산액. 【선택도】없음 | [ABSTRACT] [Technical problem] The copper alloy particulate dispersion liquid consisting of the copper-zinc which has the conductivity where sintering in low temperature also has high crystal 子径, and which was excellent in it is provided. [Means for Solution]Copper alloy particulate dispersion liquid in which average primary particle diameter which consists of copper-zinc is characterized by distributing in an organic solvent (S) containing an organic compound (S1) in which copper alloy particulates below 1μ m have at least one hydroxyl machine. [Chosen drawing] Nothing | 【청구항1】 구리-아연으로 구성되는, 평균 1차 입자 지름이 1μm이하의 구리합금 미립자가 적어도 하나의 하이드록실기를 가지는 유기 화합물(S1)을 함유하고 있는 유기 용매(S) 중에 분산되어 있는 것을 특징으로 하는 구리합금 미립자 분산액. | [Claim1] Copper alloy particulate dispersion liquid in which average primary particle diameter which consists of copper-zinc is characterized by distributing in the organic solvent (S) containing the organic compound (S1) in which the copper alloy particulates below 1μ m have at least one hydroxyl machine. | 【청구항1】 구리-아연으로 구성되는, 평균 1차 입자 지름이 1μm이하의 구리합금 미립자가 적어도 하나의 하이드록실기를 가지는 유기 화합물(S1)을 함유하고 있는 유기 용매(S) 중에 분산되어 있는 것을 특징으로 하는 구리합금 미립자 분산액. | [Claim1] Copper alloy particulate dispersion liquid in which average primary particle diameter which consists of copper-zinc is characterized by distributing in the organic solvent (S) containing the organic compound (S1) in which the copper alloy particulates below 1μ m have at least one hydroxyl machine. | [기술분야] 본 발명은 구리-아연으로 이루어진 구리 합금 미립자 분산액, 및 분산액을 가열 및 소결하는 소결 전기 전도 물체의 제조 방법, 및 제조 방법에 관한 것이다. [해결과제] 본 발명은 저온에서 소성될 수 있고 수소 가스와 같은 환원제를 필요로 하지 않는 소결 전기 전도 물체의 제조 방법에 대한 필요성을 해결하고자 한다. [해결수단] 본 발명은 적어도 하나의 수산기(hydroxyl machine)를 갖는 유기 화합물을 함유하는 구리 합금 미립자 분산액을 사용하는 소결 전기 전도 물체의 제조 방법을 포함한다. [특징] 여기서 주요 특징은 환원제 없이 저온 소성을 달성하기 위해 적어도 하나의 히드록실 기계를 함유하는 유기 화합물을 갖는 구리 합금 미립자 분산액의 사용이다. [효과] 따라서, 본 발명은 수소 가스와 같은 환원제를 필요로 하지 않고 저온 소성을 가능하게 함으로써 소결 전기 전도 물체의 제조 방법을 개선한다. | 2011-058937 | 2011-03-17 | 2011-219862 | 2011-11-04 |  |  | FURUKAWA ELECTRIC CO LTD | 石井 智紘 ¦ 藤原 英道 | 2010-071733 | JP | 2010-03-26 | 12 | JP5566743B2(BE) ¦ JP5041440B2(BE) ¦ JP2009-286934A(BE) ¦ JP2009-158441A(BE) ¦ JP2009-068054A(BE) ¦ JP2007-095526A(BE) ¦ JP4449676B2(BE) ¦ JP2005-298921A(BE) ¦ JP2004-335149A(BE) ¦ JP2004-143571A(BE) ¦ JP2001-118424A(BE) ¦ JP1990-038505A(BE) | 17 | CN106170851B ¦ EP3104400B1 ¦ JP7455114B2(FE) ¦ JP7508802B2(FE) ¦ JP2019-053992A(FE) ¦ JP7014664B2(FE) ¦ JP6337909B2(FE) ¦ JP2015-209575A(FE) ¦ JP6527666B2(FE) ¦ JP6032110B2(FE) ¦ JP6037893B2(FE) ¦ JP5922561B2(FE) ¦ JP6000011B2(FE) ¦ KR10-2024-0030032A ¦ KR10-2118308B1(FE) ¦ US12070801B2 ¦ US9860989B2 | 16047951 | JP2010-071733 ¦ JP5520861B2 | 2 | 소멸(연차료 불납에 의한 말소) |  | 2211044004009
JP | JP | P | A | 은 도금 동 미분 및 그 제조 방법 | 【요약】 【과제】매우 미세한 구리 미분의 표면에 극 얇은 은 도금층이 형성된 은 도금 구리 미분을 제공한다. 【해결 수단】표면에 은 도금이 실시된 구리 미분으로서, 은의 중량이1~25질량%이며 레이저 회절 산란식 입도 분포 측정에 의한 누적 중량이50%가 되는 입자 지름(D50)이 1μm미만이며 은 도금막의 두께가 0.1nm~0.2μm인 은 도금 구리 미분. 【선택도】없음 | [ABSTRACT] [Technical problem] The silver plating fine copper powder in which the very thin silver plating layer was formed in the surface of overly detailed fine copper powder is provided. [Means for Solution]It is the fine copper powder in which silver plating was given to the surface, and silver weight is the 1~25 mass %, Silver plating fine copper powder whose diameter of a particle (D50) from which accumulation weight by laser diffraction dispersion type particle-size-distribution measurement will be 50% is less than 1μ m and whose thickness of a silver plating film is 0.1nm~0.2μ m. [Chosen drawing] Nothing | 【청구항1】 표면에 은 도금이 실시된 구리 미분으로서, 레이저 회절 산란식 입도 분포 측정에 의한 누적 중량이50%가 되는 입자 지름(D50)이 1μm미만이며 은 도금막의 두께가 0.1nm~0.2μm인 은 도금 구리 미분. | [Claim1] Silver plating fine copper powder whose diameter of a particle (D50) from which the accumulation weight by laser diffraction dispersion type particle-size-distribution measurement will be 50% is less than 1μ m and whose thickness of a silver plating film it is the fine copper powder in which silver plating was given to the surface, and is 0.1nm~0.2μ m. | 【청구항1】 표면에 은 도금이 실시된 구리 미분으로서, 레이저 회절 산란식 입도 분포 측정에 의한 누적 중량이50%가 되는 입자 지름(D50)이 1μm미만이며 은 도금막의 두께가 0.1nm~0.2μm인 은 도금 구리 미분. ¦ 【청구항7】 천연 수지, 다당류 또는 그 유도체의 첨가제를 포함한 수성 매체 중에 아산화 구리를 첨가해 슬러리를 제작하고 이 슬러리에 산성 수용액을 16분 이내에서 첨가하여 불균화 반응을 함으로써, 누적 중량이50%가 되는 입자 지름(D50)이 0.05~0.9μm인 구리 미분 슬러리를 제조하는 공정 1과 당해 구리 미분 슬러리를 알칼리성 용액으로 처리해 구리 미분 표면의 유기물을 제거하는 공정 2와 당해 구리 미분을 산성 용액으로 처리해 구리 미분 표면의 산화물을 제거하는 공정 3과 당해 구리 미분을 환원제 중에 분산시킨 pH3.5~4.5의 구리 미분 슬러리를 조제하는 공정 4와 당해 구리 미분 슬러리에 은 이온 용액을 연속적으로 첨가함으로써, 무전해 치환 도금과 환원형 무전해 도금에 의해 구리 미분 표면에 은 층을 형성하는 공정 5와 공정 5에서 얻어진 은 도금 구리 미분 슬러리를 고액 분리하는 공정 6을 순서대로 실시하는 것을 포함한 은 도금 구리 미분 제조 방법. | [Claim1] Silver plating fine copper powder whose diameter of a particle (D50) from which the accumulation weight by laser diffraction dispersion type particle-size-distribution measurement will be 50% is less than 1μ m and whose thickness of a silver plating film it is the fine copper powder in which silver plating was given to the surface, and is 0.1nm~0.2μ m. ¦ [Claim7] By adding cuprous oxide, producing slurry, adding aqueous acids within 16 minutes to this slurry, and performing a dismutation reaction into the water medium containing a natural resin, polysaccharide, or the additive agent of that derivative, The process 1 at which the diameter of a particle (D50) from which accumulation weight will be 50% manufactures the fine-copper-powder slurry which is 0.05~0.9μ m, The process 2 of processing the fine-copper-powder slurry concerned with an alkaline solution, and removing the organic matter on the surface of fine copper powder, The process 3 of processing the fine copper powder concerned with an acidic solution, and removing the oxide on the surface of fine copper powder, The process 4 of preparing the fine-copper-powder slurry of pH 3.5~4.5 which distributed the fine copper powder concerned in the reducing agent, and by adding silver ion solution continuously to the fine-copper-powder slurry concerned, A manufacturing method of silver plating fine copper powder including carrying out in order the process 5 of forming a silver larer in the fine-copper-powder surface by unelectrolyzed substitution plating and returned type electroless deposition, and the process 6 of carrying out solid-liquid separation of the silver plating fine-copper-powder slurry obtained at the process 5. | [기술분야] 본 발명은 은도금 미세구리분말 및 이의 제조방법에 관한 것으로, 관통홀, 비아홀, MLCC 내부전극 및 외부전극용 도전성 페이스트 등에 적용될 수 있다. [해결과제] 본 발명은 평균 입경이 1μm 미만인 지나치게 상세한 구리 미세 분말의 표면에 매우 얇은 은 도금층이 형성된 은 도금 미세 구리 분말을 제공하는 기술적인 문제점, 및 이의 제조 방법을 해결하고자 한다. [해결수단] 본 발명은 산화 구리를 첨가하는 것, 슬러리를 생성하는 것, 상기 슬러리에 16분 이내에 수성 산을 첨가하는 것, 및 천연 수지, 다당류, 또는 그 유도체의 첨가제를 함유하는 물 매질에서 불변 반응을 수행하는 것을 포함한다. [특징] 여기서 주된 특징은 미세-구리-분말 표면에 은 라어(silver larer)를 형성하는 과정에서 은 이온 용액을 첨가하는 동안 초음파 조사를 사용하는 것이다. [효과] 따라서, 본 발명은 상기 구리 최표면에 초박형 은 라어를 제공함으로써 상기 은 도금 미세 구리 분말의 내산화성 및 전도성을 개선한다. | 2010-083589 | 2010-03-31 | 2011-214080 | 2011-10-27 |  |  | JX NIPPON MINING & METALS CORP | 芳賀 隆宏 |  |  |  | 3 | JP5162383B2(BE) ¦ JP2007-224420A(BE) ¦ JP2832247B2(BE) | 11 | JP7079237B2(FE) ¦ JPWO2018-062527A1(FE) ¦ JP6549924B2(FE) ¦ JP2016-004659A(FE) ¦ JP6309758B2(FE) ¦ JP5785532B2(FE) ¦ JP5912663B2(FE) ¦ KR10-2024-0054838A ¦ KR10-2019-0047071A(FE) ¦ KR10-2015-0144290A(FE) ¦ US10453613B2 | 92852266 | CN102811830B ¦ JP5571435B2 ¦ KR10-1424369B1 ¦ TWI468241B ¦ WOWO2011-125556A1 | 5 | 등록 |  | 2211043003537
JP | JP | P | A | 금속 미립자·금속 산화물 미립자의 제조 방법, 금속 미립자·금속 산화물 미립자 및 금속 함유 페이스트 및 금속막·금속 산화물막 | 【요약】 【과제】저비용으로 게다가 저환경 부하로 금속 미립자 금속 산화물 미립자를 제조하는 것. 【해결 수단】금속 또는 금속 화합물로 구성되는 원료(S1)에 대해서 산화 공정(S2)과 환원 공정(S5)을 포함한 공정을 수행함으로써, 상기 원료(S1)를 미세화해 금속 미립자 또는 금속 산화물 미립자를 제조(S8)하는 금속 미립자 금속 산화물 미립자 제조 방법이다. 【선택도】도 1 | [ABSTRACT] [Technical problem] Cheaply, moreover, manufacture metal particulates and metal oxide particulates by a low environmental impact. [Means for Solution]It is a manufacturing method of metal particulates and metal oxide particulates which make the materials (S1) detailed and manufacture metal particulates or metal oxide particulates (S8) by performing a process of including an oxidization process (S2) and a reduction process (S5), to materials (S1) consisting of metal or metallic compounds. [Chosen drawing] Drawing 1 | 【청구항1】 금속 또는 금속 화합물로 구성되는 원료에 대해서 산화 공정과 환원 공정을 포함한 공정을 수행함으로써, 상기 원료를 미세화해 금속 미립자 또는 금속 산화물 미립자를 제조하는 것을 특징으로 하는 금속 미립자 금속 산화물 미립자 제조 방법. | [Claim1] A manufacturing method of the metal particulates and metal oxide particulates characterized by making the above-mentioned materials detailed and manufacturing metal particulates or metal oxide particulates by performing the process of including an oxidization process and a reduction process, to the materials consisting of metal or metallic compounds. | 【청구항1】 금속 또는 금속 화합물로 구성되는 원료에 대해서 산화 공정과 환원 공정을 포함한 공정을 수행함으로써, 상기 원료를 미세화해 금속 미립자 또는 금속 산화물 미립자를 제조하는 것을 특징으로 하는 금속 미립자 금속 산화물 미립자 제조 방법. | [Claim1] A manufacturing method of the metal particulates and metal oxide particulates characterized by making the above-mentioned materials detailed and manufacturing metal particulates or metal oxide particulates by performing the process of including an oxidization process and a reduction process, to the materials consisting of metal or metallic compounds. | [기술분야] 본 발명은금속 금속 함량 페이스트, 및 금속 막 및 금속 산화물 막의 제조 방법에 관한 것이다. [해결과제] 본 발명은 금속 미립자 및 금속 산화물 미립자에 대한 종래의 제조 방법과 관련된 높은 비용 및 환경 영향 문제를 해결하고자 한다. [해결수단] 본 발명은 산화 공정 및 환원 공정을 포함하는 금속 미립자 및 금속 산화물 미립자의 제조 방법을 포함한다. [특징] 여기서 주요 특징은 산화 및 환원 공정을 위한 기체-입자 시스템 또는 고체-액체 시스템의 사용이다. [효과] 따라서, 본 발명은 금속 미립자 및 금속 산화물 미립자의 제조 비용 및 환경적 영향을 개선한다. | 2010-068515 | 2010-03-24 | 2011-202208 | 2011-10-13 |  |  | TOHOKU UNIV ¦ HITACHI CABLE LTD | 林 大和 ¦ 関口 和大 ¦ 滝澤 博胤 ¦ 石川 大 ¦ 阿部 富也 |  |  |  | 10 | JP2009-149918A(BE) ¦ JP4527743B2(BE) ¦ JP4872083B2(BE) ¦ JP3944142B2(BE) ¦ JP4300045B2(BE) ¦ JP2000-226601A(BE) ¦ JP1997-309704A(BE) ¦ JP1992-325608A(BE) ¦ JP1990-038505A(BE) ¦ JP1994-017492B2(BE) | 4 | JP6521670B2(FE) ¦ JP5979394B2(FE) ¦ JP5866690B2 ¦ US9860989B2 | 16031593 | JP5525301B2 ¦ US9309119B2 | 2 | 등록 |  | 2211041002091
JP | JP | P | A | 미세동분의 제조 방법과, 그 제조 방법으로 제조한 미세동분을 사용한 동 도전성 페이스트. | 【요약】 (수정유) 【과제】구리 분말의 응집을 간단한 방법으로 가능한 한 줄이는 제조 방법을 과제로 하고, 또한 응집이 적은 1μm이하의 미세 구리 분말을 사용하여 저온 인화 가능한 구리 도전성 페이스트의 제공. 【해결 수단】구리 분말 제조 방법에 있어서 생성, 교반, 혼합, 보관 등의 처리 공정을 자기장중, 혹은 자기 인가 아래에서 수행해, 응집이 적은 미세 구리 분말을 얻고, 그것을 사용하여, 저온 인화 가능한 구리 도전성 페이스트를 제공할 수 있다. 【선택도】도 2 | [ABSTRACT] (Correction possession) [Technical problem] The manufacturing method which lessens condensation of copper powder as much as possible by an easy method is made into a technical problem, the detailed copper powder below 1μ m with still less condensation is used, and it is offer of the copper conductive paste in which low-temperature baking is possible. [Means for Solution]In a manufacturing method of copper powder, processing processes, such as generation, churning, mixture, and storage, can be performed in a magnetic field or under magnetic impression, detailed copper powder with little condensation can be obtained, it can be used, and copper conductive paste in which low-temperature baking is possible can be provided. [Chosen drawing] Drawing 2 | 【청구항1】 습식 환원법에 의해 구리 입자를 환원 석출시키는 구리 분말 제조 방법에 있어서 생성, 교반, 혼합, 보관 등의 처리 공정을 구리의 반자성으로서의 특성을 이용하기 때문에, 자기장중, 혹은 자기 인가 아래에서 수행하는 것을 특징으로 한 미세 구리 분말 제조 방법. | [Claim1] A manufacturing method of the detailed copper powder performing processing processes, such as generation, churning, mixture, and storage, in a magnetic field or under magnetic impression in the manufacturing method of the copper powder which carries out reduction precipitation of the copper grain child by wet reductionism in order to use the characteristic as copper diamagnetism. | 【청구항1】 습식 환원법에 의해 구리 입자를 환원 석출시키는 구리 분말 제조 방법에 있어서 생성, 교반, 혼합, 보관 등의 처리 공정을 구리의 반자성으로서의 특성을 이용하기 때문에, 자기장중, 혹은 자기 인가 아래에서 수행하는 것을 특징으로 한 미세 구리 분말 제조 방법. ¦ 【청구항2】 습식 환원법에 의해 구리 입자를 환원 석출시키는 구리 분말 제조 방법에 있어서 생성, 교반, 혼합, 보관 등의 처리 공정을 구리의 반자성으로서의 특성을 이용하기 때문에, 자기장중, 혹은 자기 인가 아래에서 수행하는 것을 특징으로 한 미세 구리 분말 제조 방법으로 제조한 미세 구리 분말에 1 종류 또는 2 종류 이상의 반자성 물질을 첨가한 것을 특징으로 한 구리 도전성 페이스트. | [Claim1] A manufacturing method of the detailed copper powder performing processing processes, such as generation, churning, mixture, and storage, in a magnetic field or under magnetic impression in the manufacturing method of the copper powder which carries out reduction precipitation of the copper grain child by wet reductionism in order to use the characteristic as copper diamagnetism. ¦ [Claim2] In order to use the characteristic as copper diamagnetism for processing processes, such as generation, churning, mixture, and storage, in the manufacturing method of the copper powder which carries out reduction precipitation of the copper grain child by wet reductionism, Copper conductive paste adding one kind or two kinds or more of diamagnetism substances to the detailed copper powder manufactured with the manufacturing method of the detailed copper powder carrying out in a magnetic field or under magnetic impression. | [기술분야] 본 발명은 상세한 구리 분말의 제조 방법에 관한 것이며, 전자 회로의 후막 전도체용 구리 전도성 페이스트에 적용될 수 있다. [해결과제] 본 발명은 결로를 최소화하고 미립자 직경을 갖는 상세한 구리 분말을 제공하는 용이한 방법을 사용하여 상세한 구리 분말의 제조 공정에서 결로 문제를 해결하고자 한다. [해결수단] 본 발명은 구리 분말의 제조 방법에서 교반, 혼합물, 및 저장 동안 자기장 또는 자기 임프레션 하에서 구리 분말을 처리하는 것을 포함한다. [특징] 여기서 주요 특징은 제조 공정 동안 응축을 최소화하기 위한 구리 분말의 반자성(diamagnetism)의 사용이다. [효과] 따라서, 본 발명은 구리 분말 분자의 분산 상태를 개선하여, 더 나은 전극 강도 및 저온 베이킹 능력을 유도한다. | 2011-037791 | 2011-02-24 | 2011-195954 | 2011-10-06 |  |  | ARAI HITOSHI | 新井 仁 | 2010-039514 | JP | 2010-02-25 | 9 | JP5117420B2(BE) ¦ JP4208525B2(BE) ¦ JP4854842B2(BE) ¦ JP3081911B2(BE) ¦ JP1993-246468A(BE) ¦ JP1992-131310A(BE) ¦ JP1990-241557A(BE) ¦ JP1981-058935 A (미포함) ¦ JP1984-178055 U (미포함) | 0 |  | 16027994 | JP2010-039514 ¦ JP5258003B2 | 2 | 소멸(연차료 불납에 의한 말소) |  | 2211040004161
KR | KR | P | A | 구리 나노분말의 제조방법 | 본 발명은 구리 나노입자의 제조방법에 관한 것으로, 보다 상세하게는 고비점 극성용매인 락톤계 화합물(Lactone Compound)에 분산제(캐핑제) 첨가 없이 구리화합물을 혼합하고 90℃ 내지 150℃에서 가열하고, 유기 혹은 무기계 환원제를 화학양론적 반응비보다 과량 첨가하여, 극미세 구리 나노입자를 제조하는 방법에 관한 것이다. 본 발명에 따른 구리 나노입자의 제조방법의 특징은 고비점 유기용매를 분산제(캐핑제)로 이용하여 구리 나노입자를 제조함으로써 별도의 분산제(캐핑제)첨가 없이 고농도에서 고수율로 안정적으로 제조할 수 있어 대량 생산에 용이하며, 원하는 구리 나노입자를 쉽게 제어하여 제조할 수 있는 특징이 있다. | PURPOSE: A method for manufacturing copper nanopowder is provided to improve the yield of copper nano particles without a separate dispersing agent using a high boiling point organic solvent as a dispersing agent. CONSTITUTION: A method for manufacturing copper nanopowder includes the following: A high boiling point organic solvent is mixed with a copper compound. The solvent mixed with the copper compound is heated at temperature between 80 and 150 degrees Celsius in order to dissolve the copper compound. A reducing agent is added. The high boiling point organic solvent is one selected from a lactone-based compound, a glycol ether-based compound, and a terpineol-based compound. The copper compound is selected from a group including copper acetate, copper nitrate, copper sulfate, copper chloride, copper acetoacetate, copper methoxide, and copper ethoxide. The reducing agent is selected from an inorganic reducing agent group including hydrazine, sodium borohydride, and hypophosphorous acid, and an organic reducing agent group including ascorbic acid, glucose, lactose, and aldehyde. | 별도의 분산제(캐핑제) 첨가 없이 고비점 극성용매에 구리 화합물을 혼합하고 80℃ 내지 150℃에서 가열하여 구리 화합물을 용해시키고, 환원제를 부가하여 구리 나노입자를 제조하는 방법. | The method mixing the cupric compound with the high-boiling polar solvent without the separate dispersing agent (capping) addition and 80℃ to 150℃ heating and dissolving the cupric compound and for adding the reducing agent and manufacturing the copper nanoparticle. | 1. 별도의 분산제(캐핑제) 첨가 없이 고비점 극성용매에 구리 화합물을 혼합하고 80℃ 내지 150℃에서 가열하여 구리 화합물을 용해시키고, 환원제를 부가하여 구리 나노입자를 제조하는 방법. | 1. The method mixing the cupric compound with the high-boiling polar solvent without the separate dispersing agent (capping) addition and 80℃ to 150℃ heating and dissolving the cupric compound and for adding the reducing agent and manufacturing the copper nanoparticle. | [기술분야] 본 발명은 분산제를 첨가하지 않고 경제적으로 구리 나노 분말을 제조하는 방법에 관한 것으로, 다양한 용매에 적용될 수 있다. [해결과제] 본 발명은 고비용, 복잡한 공정, 및 제한된 용매와 같은 기존 방법의 난제를 해결하면서, 다양한 용매에서 사용 가능하고 분산 용매의 제한으로부터 자유로운 나노 구리 입자의 대량 생산 방법에 대한 필요성을 해결하고자 한다. [해결수단] 본 발명은 고비점 극성 유기 용액에 구리 화합물을 가열 및 용해시키는 것, 환원제를 첨가하는 것, 및 분산제를 사용하지 않고 구리 나노 분말을 제조하는 것을 포함한다. [특징] 여기서 주된 특징은 분산제를 사용하지 않고 원하는 수준으로 구리 나노 분말의 크기를 제어할 수 있는 능력이다. [효과] 본 발명은 따라서 복잡한 공정 및 제한된 용매 없이 다양한 용매에서 사용 가능한 나노 구리 입자를 제조하기 위한 방법을 제공함으로써 제조 공정을 개선한다. | 10-2010-0004018 | 2010-01-15 | 10-2011-0084003 | 2011-07-21 |  |  | 에이비씨나노텍 주식회사 | 김효중 ¦ 이종만 ¦ 최성룡 ¦ 황인욱 ¦ 이광용 ¦ 황기완 ¦ 이병철 |  |  |  | 2 | KR10-1482532B1(BE) ¦ KR10-1398821B1(BE) | 7 | KR10-2410707B1 ¦ KR10-2323573B1(FE) ¦ KR10-2018-0032310A ¦ KR10-2018-0004961A ¦ KR10-1629474B1 ¦ KR10-1314990B1(FE) ¦ US9761344B2 | 23673888 | KR10-1096059B1 | 1 | 등록 |  | 3511291000889
KR | KR | P | A | 코어-쉘 구조의 구리-팔라듐 나노 합금 분말의 제조방법 | 본 발명은 코어-쉘 구조의 구리(Cu)-팔라듐(Pd) 나노 합금분말의 제조방법에 관한 것으로, 보다 상세하게는 구리 나노 분말 상에 팔라듐 이온 함유 용액을 흘려주는 방법으로 도포한 후 구리 나노 분말 표면에서의 무전해 도금 반응(산화-환원 반응)을 통해 팔라듐이 구리 나노분말 표면에 균일하게 코팅되어 전도도를 향상시킨 코어-쉘 구조의 구리-팔라듐 나노 합금 분말의 제조방법을 제공한다. | PURPOSE: A method of manufacturing a core-shell structure of copper-palladium nano alloy powder is provided to prevent oxidation of copper by appropriately coating the surface of a copper nanoparticle with palladium. CONSTITUTION: Copper nano powder is uniformly filled on a reactor comprising a filter, under inert gas atmosphere. Palladium-ion containing solution is sprayed or uniformly poured into the reactor filled with the copper nano powder, thus the surface of the copper nano powder becomes wet. The wet copper nano powder is sustained at a temperature of 25-80°C for 1-10minutes. Copper-palladium alloy nano powder is recovered by decompressing, filtering and cleaning of the reactor. | 구리 나노 분말 상에 팔라듐 이온 함유 용액을 도포하는 단계; 및 상기 구리 나노 분말과 팔라듐 이온 간의 무전해 도금 반응을 진행하는 단계를 포함하는 코어-쉘 구조의 구리-팔라듐 나노 합금 분말의 제조 방법. | With the step of coating the palladium ion contain solution on the copper nanopowder. The manufacturing method of the copper - palladium nano alloy power of the core-shell structure including step of progressing the electroless plating reaction between the palladium ion and the copper nanopowder. | 1. 구리 나노 분말 상에 팔라듐 이온 함유 용액을 도포하는 단계; 및 상기 구리 나노 분말과 팔라듐 이온 간의 무전해 도금 반응을 진행하는 단계를 포함하는 코어-쉘 구조의 구리-팔라듐 나노 합금 분말의 제조 방법. | 1. With the step of coating the palladium ion contain solution on the copper nanopowder. The manufacturing method of the copper - palladium nano alloy power of the core-shell structure including step of progressing the electroless plating reaction between the palladium ion and the copper nanopowder. | [기술분야] 본 발명은 코어-쉘 구조의 구리(Cu)-팔라듐(Pd)나노 합금 분말의 제조 방법에 관한 것으로, 촉매로서 전도성 페이스트 또는 전극에 적용될 수 있다. [해결과제] 본 발명은 표면 산화 및 촉매로서 사용하기 위한 팔라듐 나노 분말의 높은 비용 및 제한된 이용 가능성으로 인한 기존의 구리 나노 분말의 낮은 전도도 문제를 해결하고자 한다. [해결수단] 본 발명은 상기 팔라듐 이온 함유 용액을 상기 구리 나노 분말 상에 코팅하는 단계와 상기 팔라듐 이온과 상기 구리 나노 분말 사이의 상기 무전해 도금 반응을 진행시키는 단계를 포함한다. [특징] 여기서 주된 특징은 구리 나노 분말 표면에 균일한 코팅막의 형성과 규칙적인 코어-쉘 구조 형성을 위한 팔라듐 코팅의 두께 조절 능력이다. [효과] 따라서, 본 발명은 전도성 페이스트 또는 전극 적용을 위해 코어-쉘 구조의 구리-팔라듐 나노 합금 전력을 사용함으로써 전도성을 향상시키고 비용을 감소시킨다. | 10-2009-0133341 | 2009-12-29 | 10-2011-0076595 | 2011-07-06 |  |  | 재단법인 포항산업과학연구원 | 박종일 ¦ 최승덕 ¦ 박언병 ¦ 이영주 |  |  |  | 3 | KR10-0781586B1(BE) ¦ KR10-0726592B1(BE) ¦ KR10-0438408B1(BE) | 0 |  | 23669397 | KR10-2011-0076595A | 1 | 거절 |  | 3511271003657
KR | KR | P | A | 은 코팅 구리 플레이크 분말의 제조방법 및 이의 제조방법에 의해 제조된 은 코팅 구리 플레이크 분말 | 본 발명은 은 코팅 구리 플레이크 분말의 제조방법 및 이의 제조방법에 의해 제조된 은 코팅 구리 플레이크 분말에 관한 것으로, 구리(Cu) 분말의 밀링과 동시에 은(Ag) 입자가 균일하게 코팅될 수 있는 방법을 제공함으로써 구리(Cu) 표면에 균일한 은(Ag)의 코팅이 이루어질 수 있도록 한 은 코팅 구리 플레이크 분말의 제조방법 및 이의 제조방법에 의해 제조되도록 함에 있다. 이를 위해 구성되는 본 발명은 (a) 폴리올 용매와 질산은(AgNO3)을 일정비율로 혼합하여 교반기를 통해 완전히 용해시켜 질산은 용액을 제조하는 과정(S100), (b) 아트리션 밀 반응기에 밀링용 볼을 넣은 다음 윤활제와 폴리올 용매를 일정비율로 첨가하여 교반하는 과정(S110), (c) 단계(b) 과정의 아트리션 밀 반응기에 구리분말과 폴리올 용매 및 환원제를 일정비율로 첨가한 다음 교반하여 1차 밀링을 하는 과정(S120), (d) 단계(c) 과정 후 아트리션 밀 반응기의 회전속도를 일정 회전속도로 증가시켜 유지하는 가운데 환원제를 일정량 투입하여 구리분말의 1차 밀링을 유지하는 과정(S130), (e) 단계(d) 과정 후 아트리션 밀 반응기의 회전속도를 동일하게 유지하는 가운데 단계(a) 과정(S100)에서 제조된 질산은 용액을 첨가하여 구리입자의 밀링과 구리입자 표면에 은(Ag) 입자의 코팅이 이루어지도록 2차 밀링하는 과정(S140), (f) 단계(e) 과정에서 질산은 용액의 전부 투입이 이루어지면 아트리션 밀 반응기에 윤활제를 투입하여 일정 회전속도로 유지하는 가운데 구리분말을 추가 밀링하는 과 정(S150), (g) 단계(f) 과정의 추가 밀링 후 아트리션 밀 반응기의 회전속도를 유지하는 가운데 실온까지 냉각시키는 과정(S160), (h) 단계(g) 과정(S160)을 통해 냉각된 반응물에 에탄올을 투입한 다음, 반응물로부터 밀링용 볼을 분리하는 과정(S170), (i) 단계(h) 과정(S170)을 통해 밀링용 볼이 분리된 반응물을 일정시간 정치를 통해 상층액을 제거하여 침전된 은 코팅 구리입자를 분리하는 과정(S180), (j) 단계(i) 과정(S180)을 통해 분리된 은 코팅 구리입자에 에탄올을 일정량 첨가하여 교반한 후 정치를 통해 은 코팅 구리입자가 분리되면 상층액을 제거하는 방식으로 은 코팅 구리입자를 세척하는 과정(S190) 및 (k) 단계(j) 과정(S190)을 통해 세척된 은 코팅 구리입자를 건조시켜 은 코팅 구리 플레이크 분말을 수득하는 단계를 포함한 구성으로 이루어진다. | PURPOSE: A silver coating copper flake powder, supposed to be evenly coated on copper surface, and a manufacturing method thereof are provided to simultaneously milling cupper powder and coating silver particle on the cupper surface. CONSTITUTION: A manufacturing method of a silver coating copper flake powder comprises the next step. Silver nitrate solution is manufactured by mixing and melting silver nitrate in polyol solvent(S100). Balls for milling is input in an attrition mill reactor and stirred with lubricant and polyol solvent(S110). Copper powder, polyol solvent and reducing agent are input and stirred in a reactor for the first milling(S120). The first milling of the copper powder is kept by inputting a reducing agent(S130). The manufactured silver nitrate solution is added for second milling(S140). The copper powder is additionally milled(S150) and cooled in room temperature(S160). The milling ball is separated from the reactant using a mesh by inputting ethanol in the reactant(S170). Supernatant liquid is eliminated from the reactant to separate silver coated copper particle(S180). Ethanol is added to the separated silver coated copper particle to remove silver coated particle(S190). The washed silver coating copper particle is dried(S200). | 전자재료로 사용하기 위한 은(Ag)이 표면에 코팅된 구리(Cu) 플레이크(Flake) 분말을 제조하는 방법에 있어서, (a) 폴리올 용매 100 중량부에 대하여 질산은(AgNO3) 35∼45 중량부를 혼합하여 40∼60℃의 온도 조건하에서 교반기를 통해 완전히 용해시켜 질산은 용액을 제조하는 단계; (b) 아트리션 밀 반응기에 지름 1∼5mm의 밀링용 볼을 폴리올 용매의 중량에 비해 12∼13배의 중량으로 넣은 다음, 윤활제 1∼3 중량부와 폴리올 용매 40∼60 중량부를 혼합하여 교반하는 단계; (c) 단계(b) 과정의 아트리션 밀 반응기에 2∼5㎛ 크기의 구리분말 200∼230 중량부와 폴리올 용매 20∼30 중량부 및 환원제 2∼3 중량부를 첨가한 다음 교반하는 가운데 1차 밀링하는 단계; (d) 단계(c) 과정 후 아트리션 밀 반응기의 회전속도를 350∼450rpm으로 증가시켜 유지하는 가운데 환원제 20∼40 중량부를 투입하여 90∼150분간 구리분말의 1차 밀링을 유지하는 단계; (e) 단계(d) 과정 후 아트리션 밀 반응기의 회전속도를 350∼450rpm 유지하는 가운데 단계(a) 과정에서 제조된 질산은 용액을 0.3∼1.0ml/min의 속도로 첨가하여 구리입자의 밀링과 구리입자 표면에 은(Ag) 입자의 코팅이 이루어지도록 하는 2차 밀링하는 단계; (f) 단계(e) 과정에서 질산은 용액의 전부 투입이 이루어지면 아트리션 밀 반응기에 윤활제 3∼7 중량부를 투입하여 250∼350rpm의 회전속도로 유지하는 가운데 90∼150분간 구리분말을 추가 밀링하는 단계; (g) 단계(f) 과정의 추가 밀링 후 아트리션 밀 반응기의 회전속도를 250∼350rpm으로 유지하는 가운데 상온으로 냉각시키는 단계; (h) 단계(g) 과정을 통해 냉각된 반응물에 에탄올 500∼600 중량부를 투입한 다음, 반응물로부터 메시망(Mesh)을 통해 밀링용 볼을 분리하는 단계; (i) 단계(h) 과정을 통해 밀링용 볼이 분리된 반응물을 4∼6시간 정치를 통해 상층액을 제거하여 침전된 은 코팅 구리입자를 분리하는 단계; (j) 단계(i) 과정을 통해 분리된 은 코팅 구리입자에 에탄올 100∼200 중량부를 첨가하여 5∼15분간 교반한 후 4∼6시간 정치를 통해 은 코팅 구리입자가 분리되면 상층액을 제거하는 방식으로 은 코팅 구리입자를 세척하는 단계; 및 (k) 단계(j) 과정을 통해 세척된 은 코팅 구리입자를 70∼90℃의 온도 조건하에서 10∼15시간 동안 건조시켜 은 코팅 구리 플레이크 분말을 수득하는 단계를 포함한 구성으로 이루어진 것을 특징으로 하는 은 코팅 구리 플레이크 분말의 제조방법. | As to the method for manufacturing the copper (Cu) flake powder in which the silver (Ag) for using is coated on surface with the electronic material. (a) Step of manufacturing the silver nitrate solution it mixes and it completely dissolves under the temperature condition of 40∼60℃ through the mixer: step of maintaining the first milling of 90∼150 discrimination copper powder it injects: step that the coating of the silver (Ag) particle in the milling of the copper particle and copper particle surface when maintaining the speed of rotation of the attrition reactor after (e) step (d) process with 350∼450rpm the manufactured silver nitrate solution is added in the step (a) process to the speed of 0.3∼1.0ml / min it mills to the comprised second. (f) Step that the silver coating copper particle through 4∼6 hours orientation after doing 5∼15 discrimination mixing the ethanol 100∼200 parts by weight is added in the silver coating copper particle separated through step of separating the silver coating copper particle removing and is precipitated: (j) step (i) process the silver coating copper particle is washed to the mode removed the supernatant it is separated. And the manufacturing method of the silver coating copper flake powder made of the configuration including drying under the temperature condition of 70∼90℃ for 10∼15 hours the silver coating copper particle washed through (k) step (j) process so as to obtain the silver coating copper flake powder. | 1. 전자재료로 사용하기 위한 은(Ag)이 표면에 코팅된 구리(Cu) 플레이크(Flake) 분말을 제조하는 방법에 있어서, (a) 폴리올 용매 100 중량부에 대하여 질산은(AgNO3) 35∼45 중량부를 혼합하여 40∼60℃의 온도 조건하에서 교반기를 통해 완전히 용해시켜 질산은 용액을 제조하는 단계; (b) 아트리션 밀 반응기에 지름 1∼5mm의 밀링용 볼을 폴리올 용매의 중량에 비해 12∼13배의 중량으로 넣은 다음, 윤활제 1∼3 중량부와 폴리올 용매 40∼60 중량부를 혼합하여 교반하는 단계; (c) 단계(b) 과정의 아트리션 밀 반응기에 2∼5㎛ 크기의 구리분말 200∼230 중량부와 폴리올 용매 20∼30 중량부 및 환원제 2∼3 중량부를 첨가한 다음 교반하는 가운데 1차 밀링하는 단계; (d) 단계(c) 과정 후 아트리션 밀 반응기의 회전속도를 350∼450rpm으로 증가시켜 유지하는 가운데 환원제 20∼40 중량부를 투입하여 90∼150분간 구리분말의 1차 밀링을 유지하는 단계; (e) 단계(d) 과정 후 아트리션 밀 반응기의 회전속도를 350∼450rpm 유지하는 가운데 단계(a) 과정에서 제조된 질산은 용액을 0.3∼1.0ml/min의 속도로 첨가하여 구리입자의 밀링과 구리입자 표면에 은(Ag) 입자의 코팅이 이루어지도록 하는 2차 밀링하는 단계; (f) 단계(e) 과정에서 질산은 용액의 전부 투입이 이루어지면 아트리션 밀 반응기에 윤활제 3∼7 중량부를 투입하여 250∼350rpm의 회전속도로 유지하는 가운데 90∼150분간 구리분말을 추가 밀링하는 단계; (g) 단계(f) 과정의 추가 밀링 후 아트리션 밀 반응기의 회전속도를 250∼350rpm으로 유지하는 가운데 상온으로 냉각시키는 단계; (h) 단계(g) 과정을 통해 냉각된 반응물에 에탄올 500∼600 중량부를 투입한 다음, 반응물로부터 메시망(Mesh)을 통해 밀링용 볼을 분리하는 단계; (i) 단계(h) 과정을 통해 밀링용 볼이 분리된 반응물을 4∼6시간 정치를 통해 상층액을 제거하여 침전된 은 코팅 구리입자를 분리하는 단계; (j) 단계(i) 과정을 통해 분리된 은 코팅 구리입자에 에탄올 100∼200 중량부를 첨가하여 5∼15분간 교반한 후 4∼6시간 정치를 통해 은 코팅 구리입자가 분리되면 상층액을 제거하는 방식으로 은 코팅 구리입자를 세척하는 단계; 및 (k) 단계(j) 과정을 통해 세척된 은 코팅 구리입자를 70∼90℃의 온도 조건하에서 10∼15시간 동안 건조시켜 은 코팅 구리 플레이크 분말을 수득하는 단계를 포함한 구성으로 이루어진 것을 특징으로 하는 은 코팅 구리 플레이크 분말의 제조방법. | 1. As to the method for manufacturing the copper (Cu) flake powder in which the silver (Ag) for using is coated on surface with the electronic material. (a) Step of manufacturing the silver nitrate solution it mixes and it completely dissolves under the temperature condition of 40∼60℃ through the mixer: step of maintaining the first milling of 90∼150 discrimination copper powder it injects: step that the coating of the silver (Ag) particle in the milling of the copper particle and copper particle surface when maintaining the speed of rotation of the attrition reactor after (e) step (d) process with 350∼450rpm the manufactured silver nitrate solution is added in the step (a) process to the speed of 0.3∼1.0ml / min it mills to the comprised second. (f) Step that the silver coating copper particle through 4∼6 hours orientation after doing 5∼15 discrimination mixing the ethanol 100∼200 parts by weight is added in the silver coating copper particle separated through step of separating the silver coating copper particle removing and is precipitated: (j) step (i) process the silver coating copper particle is washed to the mode removed the supernatant it is separated. And the manufacturing method of the silver coating copper flake powder made of the configuration including drying under the temperature condition of 70∼90℃ for 10∼15 hours the silver coating copper particle washed through (k) step (j) process so as to obtain the silver coating copper flake powder. | [기술분야] 본 발명은 상기 은 코팅 구리 박편 분말의 제조 방법과 이에 의해 제조된 은 코팅 구리 박편 분말, 특히 전도성 잉크 또는 페이스트 및 접착제로서 전자 산업 또는 금속의 고유 특성을 사용하는 상기 전자기파 보호 재료, 촉매, 항균제, 및 은이 표면 상에 코팅되는 상기 은 코팅 구리 박편 분말의 제조 기술에 관한 것이다. [해결과제] 본 발명은 입자가 한꺼번에 균일하게 코팅될 수 있는 방법을 제공함으로써, 이에 의해 제조된 은 코팅 구리 분말의 제조 비용을 감소시킴으로써 종래 기술의 전체적인 문제를 해결하고자 한다. [해결수단] 본 발명은 질산은 용액 제조, 구리 분말의 제 1 밀링, 구리 입자 표면 상에 은 입자를 코팅하는 단계, 밀링을 위한 추가 밀링, 냉각, 분리 볼, 은 코팅 구리 입자를 분리하는 단계, 은 코팅 구리 입자를 세척하는 단계, 및 건조 은 코팅 구리 입자와 같은 단계를 포함하는 은 코팅 구리 박편 분말을 제조하기 위한 방법을 포함한다. [특징] 여기서 주된 특징은 입자가 한꺼번에 균일하게 코팅될 수 있는 방법을 통해 달성되는 구리 박편 분말 표면 상의 은 입자의 균일한 코팅이다. [효과] 따라서, 본 발명은 상기 입자가 한꺼번에 균일하게 코팅될 수 있는 방법을 제공함으로써 제조된 상기 은 코팅 구리 분말의 상기 제조 비용을 개선하며, 이에 의해 제조된 상기 은 코팅 구리 분말의 상기 제조 비용을 감소시킨다. | 10-2009-0116828 | 2009-11-30 | 10-2011-0060285 | 2011-06-08 |  |  | 주식회사 지오션 | 김명섭 ¦ 구현애 |  |  |  | 5 | JP4178374B2(BE) ¦ JP1995-118701A(BE) ¦ JP1992-350102A(BE) ¦ KR10-1301634B1(BE) ¦ KR10-2007-0104802A | 9 | CN106825588B ¦ EP3613415B1 ¦ KR10-2559235B1 ¦ KR10-2175700B1(FE) ¦ KR10-2018-0118519A(FE) ¦ KR10-2017-0139203A(FE) ¦ KR10-1676131B1 ¦ KR10-1402437B1(FE) ¦ KR10-1483733B1 | 23655750 | KR10-1101359B1 | 1 | 소멸(등록료불납) |  | 3511231003697
KR | KR | P | A | 무전해도금법에 의한 은 코팅 구리분말을 제조하는 방법 및 그 은 코팅 구리 입자 | 본 발명은 무전해도금법에 의해 은 코팅된 구리입자를 제조하는 방법 및 그 은 코팅 구리입자에 관한 것으로서, 그 목적은 은 코팅 구리분말을 제조시 무전해도금법을 이용하여 은을 구리표면에 균일하고 밀착력이 우수한 코팅층을 형성시켜는 공정을 통해 간단한 방법으로 고부가가치의 은 코팅 구리분말을 제조함으로써 공정단축, 불순물 혼입 방지, 폐수 발생 저감 및 생산비용을 절감토록 한 은 코팅 구리분말의 제조 방법 및 그로부터 제조된 은 코팅 구리분말을 제공하는 데 있다. 본 발명의 구성은 구리표면에 은이 코팅되는 과정은 표면의 산화막을 제거함으로써 반응하기 쉬운 상태의 금속이 표면에 노출되는 산화막 제거단계와; 초기 은 이온이 구리와 치환반응에 의해서 은의 핵이 구리표면에 형성되는 은 핵생성 단계와; 환원제와 은 이온이 반응하여 은 입자가 구리표면에서 코팅층 형성단계:와 코팅된 입자를 고액분리하여 고체입자를 회수하고, 회수한 고체입자를 건조하는 단계:를 거쳐 제조되는 무전해도금법에 의한 은 코팅 구리분말을 제조하는 방법 및 이로부터 제조된 그 은 코팅 구리입자를 특징으로 한다. | PURPOSE: A silver coated copper particles and a method for manufacturing silver coated copper powder using an electroless coating method are provided to manufacture silver coated copper powder at low cost and to prevent the coherence of copper particles. CONSTITUTION: A method for manufacturing silver coated copper powder using an electroless coating method comprises the following steps. (NH4)2SO4 and NH4OH, which are an oxide film removing agent, are immersed in a reaction bath, filled with copper powder and distilled water, in order to eliminate a copper oxide film from copper powder. Ascorbic acid, which is reducing agent, is added to the mixture. Silver nitrate solution and an ammonia solution, which is a complexing agent of silver, are added to the mixture while controlling casting speed. Thereafter, the ammonia silver complex reacts to the ascorbic acid. | 은 코팅 구리분말입자의 제조방법에 있어서, 구리분말로부터 구리산화막을 제거하기 위해 산화막제거제인 (NH4)2SO4와 NH4OH를 구리분말과 증류수가 장입된 반응조에 첨가한 후 교반시키는 산화막 제거 단계와 ; 이후 환원제인 아스코빅산(ascobic acid)을 첨가하고, 질산은 용액 및 은의 착물형성제인 암모니아용액을 주입속도를 조절하면서 첨가하여 암모니아 은 착물이 아스코빅산과 반응하여 환원되는 단계; 및 환원반응된 고체입자를 증류수와 함께 원심분리기에서 고액분리하여 고체입자를 회수하고, 회수한 고체입자를 건조하는 단계:를 거쳐 제조되는 것을 특징으로 하는 무전해도금법에 의한 은 코팅 구리분말을 제조하는 방법. | A method comprising the steps of: as to the manufacturing method of the silver coating copper powder particle, in order to remove the copper oxide film from the copper powder thereafter the ascorbic acid (ascobic acid) which is the reducing agent (NH4) is added with the oxide film removal step which is the oxide film removal mixed after adding the NH4OH in the reaction bath in which the copper powder and distilled water are loaded with 1230001; while controlling the casting speed adding the ammonia solution which is the complexing agent of silver and silver nitrate solution and separating solid from liquid the step that the complex reacts to the ascorbic acid and that is reduced and the solid particle which is reduced with the distilled water in the centrifuge and ammonia collecting the solid particle; and the silver coating copper powder by the step of being dry the solid particle collected electroless plating which passes and which is manufactured is manufactured. | 1. 은 코팅 구리분말입자의 제조방법에 있어서, 구리분말로부터 구리산화막을 제거하기 위해 산화막제거제인 (NH4)2SO4와 NH4OH를 구리분말과 증류수가 장입된 반응조에 첨가한 후 교반시키는 산화막 제거 단계와 ; 이후 환원제인 아스코빅산(ascobic acid)을 첨가하고, 질산은 용액 및 은의 착물형성제인 암모니아용액을 주입속도를 조절하면서 첨가하여 암모니아 은 착물이 아스코빅산과 반응하여 환원되는 단계; 및 환원반응된 고체입자를 증류수와 함께 원심분리기에서 고액분리하여 고체입자를 회수하고, 회수한 고체입자를 건조하는 단계:를 거쳐 제조되는 것을 특징으로 하는 무전해도금법에 의한 은 코팅 구리분말을 제조하는 방법. | 1. A method comprising the steps of: as to the manufacturing method of the silver coating copper powder particle, in order to remove the copper oxide film from the copper powder thereafter the ascorbic acid (ascobic acid) which is the reducing agent (NH4) is added with the oxide film removal step which is the oxide film removal mixed after adding the NH4OH in the reaction bath in which the copper powder and distilled water are loaded with 1230001; while controlling the casting speed adding the ammonia solution which is the complexing agent of silver and silver nitrate solution and separating solid from liquid the step that the complex reacts to the ascorbic acid and that is reduced and the solid particle which is reduced with the distilled water in the centrifuge and ammonia collecting the solid particle; and the silver coating copper powder by the step of being dry the solid particle collected electroless plating which passes and which is manufactured is manufactured. | [기술분야] 본 발명은 전자파 차폐가 필요한 전자 제품에 적용될 수 있는 무전해 도금에 의한 은 코팅 구리 분말의 제조 방법 및 상기 은 코팅 구리 입자에 관한 것이다. [해결과제] 본 발명은 수용액에서의 환원 공정에서 일관성 생성의 문제 및 균일한 입자 제조의 어려움을 해결하고, 반복적인 여과 및 세정 공정 및 낮은 생산성을 유도한다. [해결수단] 본 발명은 구리 분말을 반응조에 첨가하는 단계, 상기 구리 분말 표면으로부터 상기 산화 막을 제거하는 단계, 및 무전해 도금을 사용하여 은 층으로 상기 구리 분말을 코팅하는 단계를 포함한다. [특징] 여기서 주된 특징은 무전해 도금 공정에서 환원제로서 아스코르브산의 사용이며, 이는 즉각적인 환원 및 높은 탈산 전위를 허용한다. [효과] 따라서, 본 발명은 여과 및 세정 공정의 수를 감소시키고, 생산성을 향상시키고, 폐수 발생을 감소시킴으로써 제조 공정을 개선한다. | 10-2009-0116399 | 2009-11-30 | 10-2011-0059946 | 2011-06-08 |  |  | 한국지질자원연구원 | 안종관 ¦ 김동진 ¦ 조성욱 |  |  |  | 5 | JP2832247B2 ¦ KR10-2007-0104802A(BE) ¦ KR10-0602482B1(BE) ¦ KR10-0477383B1(BE) ¦ US5945158A(BE) | 26 | CN119259998B ¦ CN114226724B ¦ CN106148926B ¦ CN102554222B ¦ EP3466570B1 ¦ EP2995397B1 ¦ JP7361158B2(FE) ¦ JP2021-021146A(FE) ¦ JP2019-517625A(FE) ¦ KR10-2344652B1(FE) ¦ KR10-1789213B1(FE) ¦ KR10-1895114B1(FE) ¦ KR10-1832584B1(FE) ¦ KR10-1832585B1(FE) ¦ KR10-1832586B1(FE) ¦ KR10-1890023B1(FE) ¦ KR10-1759400B1 ¦ KR10-1651335B1(FE) ¦ KR10-1478486B1(FE) ¦ KR10-1599104B1(FE) ¦ KR10-1644676B1 ¦ KR10-1599103B1 ¦ KR10-2014-0146901A ¦ KR10-1462865B1(FE) ¦ KR10-1307238B1(FE) ¦ US9520205B2 | 23656071 | KR10-2011-0059946A | 1 | 거절 |  | 3511231004036
KR | KR | P | A | 복합나노입자 및 그 제조방법 | (과제) 내마이그레이션성이 한층 더 우수한 금속나노입자를 제공한다. (해결수단) 일반식이 R1R2R3N(단, R1∼R3은 서로 동일하거나 다르고, 치환기를 구비하고 있어도 좋은 알킬기 또는 아릴기를 나타내고, R1∼R3은 고리 모양으로 연결되어 있어도 좋다. R1∼R3의 탄소수는 서로 동일하거나 다르며 5∼18이다)으로 나타내어지는 3급 아민 화합물의 존재 하에, 비산화성 분위기 하에서 유기 은 화합물 및 유기 구리 화합물을 포함하는 혼합물을 150℃ 이상에서 열처리함으로써, 1개의 입자 중에 적어도 은과 구리를 포함하는 복합나노입자를 얻는 것을 특징으로 하는 복합나노입자의 제조방법에 관한 것이다. | (subject) The migration resistance more and more provides the excellent metal nanoparticle. (means for solving problems) It may be acceptable that the R1∼R3 is identical or but the general formula is different with R1R2R3N(. Even if the substituent is included the alkyl radical or the good aryl radical is shown. The R1∼R3 is connected to the annular. The carbon number of the R1∼R3 relates to the manufacturing method of the complex nano particle that heat-treats the mixture including the organic silver compound and organocopper compound in 150℃ or greater under the presence of 3 class amine compound identical or dissimilar and it is 5∼18 shown under the non-oxide atmosphere and in that way obtains the complex nano particle including the copper among one particle at least. | 일반식이 R1R2R3N(단, R1∼R3은 서로 동일하거나 다르고, 치환기를 구비하고 있어도 좋은 알킬기 또는 아릴기를 나타내고, R1∼R3은 고리 모양으로 연결되어 있어도 좋다. R1∼R3의 탄소수는 서로 동일하거나 다르며 1∼18이다)으로 나타내어지는 3급 아민 화합물의 존재 하에, 비산화성 분위기 하에서 유기 은 화합물 및 유기 구리 화합물을 포함하는 혼합물을 150℃ 이상에서 열처리함으로써, 1개의 입자 중에 적어도 은과 구리를 포함하는 복합나노입자를 얻는 것을 특징으로 하는 복합나노입자의 제조방법. | It may be acceptable that the R1∼R3 is identical or but the general formula is different with R1R2R3N(. Even if the substituent is included the alkyl radical or the good aryl radical is shown. The R1∼R3 is connected to the annular. The manufacturing method of the complex nano particle, wherein the carbon number of the R1∼R3 the mixture including the organic silver compound and organocopper compound is heat-treated in 150℃ or greater under the presence of 3 class amine compound identical or dissimilar and it is 1∼18 shown under the non-oxide atmosphere ; and the complex nano particle including the copper among one particle at least is obtained. | 1. 일반식이 R1R2R3N(단, R1∼R3은 서로 동일하거나 다르고, 치환기를 구비하고 있어도 좋은 알킬기 또는 아릴기를 나타내고, R1∼R3은 고리 모양으로 연결되어 있어도 좋다. R1∼R3의 탄소수는 서로 동일하거나 다르며 1∼18이다)으로 나타내어지는 3급 아민 화합물의 존재 하에, 비산화성 분위기 하에서 유기 은 화합물 및 유기 구리 화합물을 포함하는 혼합물을 150℃ 이상에서 열처리함으로써, 1개의 입자 중에 적어도 은과 구리를 포함하는 복합나노입자를 얻는 것을 특징으로 하는 복합나노입자의 제조방법. ¦ 7. 유기성분을 포함하는 복합나노입자로서, 1개의 입자 중에 적어도 은과 구리를 포함하고, 은이 구리보다도 많이 포함되는 조성의 입자와 구리가 은보다도 많이 포함되는 조성의 입자가 혼재(混在)하는 것을 특징으로 하는 복합나노입자. | 1. It may be acceptable that the R1∼R3 is identical or but the general formula is different with R1R2R3N(. Even if the substituent is included the alkyl radical or the good aryl radical is shown. The R1∼R3 is connected to the annular. The manufacturing method of the complex nano particle, wherein the carbon number of the R1∼R3 the mixture including the organic silver compound and organocopper compound is heat-treated in 150℃ or greater under the presence of 3 class amine compound identical or dissimilar and it is 1∼18 shown under the non-oxide atmosphere ; and the complex nano particle including the copper among one particle at least is obtained. ¦ 7. The complex nano particle wherein as the complex nano particle including the organic component, the copper is included among one particle at least ; and the particle of the composition in which silver is very much included than the copper and particle of the composition in which the copper is included than silver mix. | [기술분야] 본 발명은 복합 나노 입자 및 이의 제조 방법에 관한 것이다. [해결과제] 본 발명은 개선된 마이그레이션 저항성을 갖는 복합 나노 입자 및 동일한 것을 제조하기 위한 방법을 제공함으로써 금속 나노 입자, 특히 은 및 구리 나노 입자에서의 마이그레이션 저항성 문제를 해결하고자 한다. [해결수단] 본 발명은 특정 출발 물질 및 반응 조건을 사용하는 복합 나노 입자 제조 방법을 포함한다. [특징] 여기서 주된 특징은 마이그레이션 저항성이 향상된 복합 나노 입자 및 그 제조 방법이다. [효과] 따라서, 본 발명은 금속 나노 입자, 특히 은 및 구리 나노 입자에서 마이그레이션 저항을 개선한다. | 10-2011-7005485 | 2009-08-06 | 10-2011-0059714 | 2011-06-03 |  |  | 지호우 도쿠리츠 교세이 호진 오사카 시리츠 고교 겐큐쇼 ¦ 다이켄카가쿠 코교 가부시키가이샤 | 나카모토 마사미 ¦ 야마모토 마리 ¦ 가시와기 유키야스 ¦ 요시다 유키오 ¦ 가키우치 히로시 ¦ 마쓰무라 신스케 | 2008-207523 | JP | 2008-08-11 | 2 | JP2005-298921A(BE) ¦ KR10-0392942B1(BE) | 1 | KR10-1696204B1 | 92993641 | CN102119064B ¦ DE11-2009-001984B4 ¦ JP2008-207523 ¦ JP5707133B2 ¦ KR10-1616703B1 ¦ TWI461470B ¦ US8999206B2 ¦ WOWO2010-018781A1 | 8 | 소멸(등록료불납) |  | 3511221000710
KR | KR | P | A | 금속 구리 분산액 및 그 제조 방법 그리고 그것을 사용하여 형성한 전극, 배선 패턴, 도막, 그 도막을 형성한 장식 물품, 항균성 물품 및 그들의 제조 방법 | 적어도 젤라틴을 입자 표면에 갖는 금속 구리 입자, 고분자 분산제 및 유기 용매를 포함하는 분산액을 제공한다. 이 분산액은, 아민가와 산가의 차 (아민가-산가) 가 0 이하인 젤라틴의 존재하, 수계 용매 중에서 구리 산화물을 환원시킨 후, 고액 분리하고, 이어서, 얻어진 젤라틴을 입자 표면에 갖는 금속 구리 입자와, 아민가와 산가의 차 (아민가-산가) 가 0 ∼ 50 인 고분자 분산제를 유기 용매에 혼합하여 제조된다. 금속 구리 입자의 분산 안정성을 장기간 유지할 수 있고, 잉크젯 인쇄, 스프레이 도장 등에 바람직하고, 프린트 배선 기판 등의 미세 전극 및 회로 배선 패턴의 형성, 도막의 금속 색조를 활용한 의장·장식 용도 등에 사용된다. | The dispersed solution including the metal copper particle having at least gelatin on the particle's surface, and the macromolecular dispersant and organic solvent is provided. After this dispersed solution returns the copper oxide among the presence of the gelatin in which the difference (amine value - acid value) is 0 or less, and the water based solvent whether it buys with the amine value it separates solid from liquid. The difference (amine value - acid value) mixes 0 ∼ 50 persons macromolecular dispersant with the organic solvent whether it buys the obtained gelatin for the particle's surface with the metal copper particle had and it buys with the amine value and or not this dispersed solution is manufactured. The dispersion stability of the metal copper particle can be maintained the long term. It is desirable in the ink jet printing, the spray painting etc. It is used for the print circuit board, including, the formation of the circuit wiring pattern and microelectrode, the design · decorative use etc. Makes the most of the metal color tub of the film. | 적어도 젤라틴을 입자 표면에 갖는 금속 구리 입자, 고분자 분산제 및 유기 용매를 포함하는 분산액으로서, 상기 젤라틴은, 아민가와 산가의 차 (아민가-산가) 가 0 이하이고, 상기 고분자 분산제는, 아민가와 산가의 차 (아민가-산가) 가 0 ∼ 50 인 금속 구리 분산액. | The difference (amine value - acid value) is 0 ∼ 50 persons metal copper dispersed solution the macromolecular dispersant buys with the amine value the difference (amine value - acid value) the gelatin is 0 or less as the dispersed solution whether it buys with the amine value or not which comprises the metal copper particle having at least gelatin on the particle'ss surface, the macromolecular dispersant, and the organic solvent. | 1. 적어도 젤라틴을 입자 표면에 갖는 금속 구리 입자, 고분자 분산제 및 유기 용매를 포함하는 분산액으로서, 상기 젤라틴은, 아민가와 산가의 차 (아민가-산가) 가 0 이하이고, 상기 고분자 분산제는, 아민가와 산가의 차 (아민가-산가) 가 0 ∼ 50 인 금속 구리 분산액. ¦ 7. 젤라틴의 존재하, 수계 용매 중에서 구리 산화물을 환원시킨 후, 고액 분리하고, 이어서, 얻어진 젤라틴을 입자 표면에 갖는 금속 구리 입자와 고분자 분산제를 유기 용매에 혼합하여 분산시키는 금속 구리 분산액의 제조 방법으로서, 상기 젤라틴으로서, 아민가와 산가의 차 (아민가-산가) 가 0 이하인 젤라틴을 사용하고, 상기 고분자 분산제로서, 아민가와 산가의 차 (아민가-산가) 가 0 ∼ 50 인 고분자 분산제를 사용하는 금속 구리 분산액의 제조 방법. | 1. The difference (amine value - acid value) is 0 ∼ 50 persons metal copper dispersed solution the macromolecular dispersant buys with the amine value the difference (amine value - acid value) the gelatin is 0 or less as the dispersed solution whether it buys with the amine value or not which comprises the metal copper particle having at least gelatin on the particle'ss surface, the macromolecular dispersant, and the organic solvent. ¦ 7. The manufacturing method of the metal copper dispersed solution after it returns the copper oxide among the presence of the gelatin, and the water based solvent it separates solid from liquid and it is the manufacturing method of the metal copper dispersed solution which mixes the macromolecular dispersant with the organic solvent and dispersed and the metal copper particle having the gelatin which subsequently is obtained on the particle'ss surface and it is the gelatin and it uses the gelatin in which the difference (amine value - acid value) is 0 or less whether it buys with the amine value and which is the macromolecular dispersant and in which the difference (amine value - acid value) uses 0 ∼ 50 persons macromolecular dispersant whether it buys with the amine value. | [기술분야] 본 발명은 상기 금속 구리 입자를 혼합하는 금속 구리 분산 용액과 이의 제조 방법과 이를 사용하여 형성된 전극, 상기 배선 패턴을 형성하는 상기 장식 용품, 및 상기 필름, 추가적으로 상기 필름, 및 상기 항균 제품, 및 이들에 사용된 상기 금속 구리 함유 필름의 제조 방법에 관한 것이다. [해결과제] 본 발명은 유기 용매 중의 금속 구리 입자의 분산 안정성 문제, 장기 분산 안정성, 및 인쇄 적용에서 낮은 점도에 대한 필요성을 해결하고자 한다. [해결수단] 본 발명은 특정 젤라틴 및 아민 값 요건과 함께, 유기 용매, 고분자 분산제, 및 유기 용매에 분산된 금속 구리 입자를 포함한다. [특징] 여기서 주된 특징은 금속 구리 입자를 유기 용매에 분산시키기 위해 아민 값과 산 값의 차이를 갖는 특정 젤라틴의 사용이다. [효과] 따라서, 본 발명은 유기 용매 중의 금속 구리 입자의 분산 안정성, 장기 분산 안정성, 및 인쇄 적용을 위한 분산 용액의 점도를 개선한다. | 10-2011-7004302 | 2009-08-28 | 10-2011-0052657 | 2011-05-18 |  |  | 이시하라 산교 가부시끼가이샤 | 도모나리 마사노리 ¦ 이다 기요노부 | 2008-222557 | JP | 2008-08-29 | 4 | JP2007-138092A(BE) ¦ KR10-2007-0051281A(BE) ¦ KR10-0830867B1(BE) ¦ JP1986-055562 A (미포함) | 5 | KR10-2562279B1 ¦ KR10-2018-0100770A(FE) ¦ KR10-1874996B1 ¦ KR10-2017-0046164A(FE) ¦ KR10-2016-0035004A(FE) | 91342337 | CA2735151C ¦ CN102137728B ¦ EP2319643B1 ¦ JP2008-222557 ¦ JP5355577B2 ¦ KR10-1494045B1 ¦ TWI471168B ¦ US10071419B2 ¦ WOWO2010-024385A1 | 9 | 소멸(등록료불납) |  | 3511201000660
KR | KR | P | A | 구리계 나노입자 및 그 제조방법 | (과제) 내산화성이 우수한 구리계 나노입자를 제공한다. (해결수단) 탄소수 5 이상의 1,2-알칸디올 및/또는 그 유도체를 포함하는 유기물의 존재 하에, 비산화성 분위기 하에서 유기 구리 화합물을 상기 화합물의 분해 시작 온도 이상 또한 완전 분해 온도 미만의 온도에서 열처리함으로써 유기성분을 포함하는 구리계 나노입자를 얻는 것을 특징으로 하는 구리계 나노입자의 제조방법에 관한 것이다. | (subject) The copper group nano particle excellent in terms of oxidation resistance is provided. (means for solving problems) It is the organocopper compound under the presence of the organic compound including 1,2- alkanediol more than the carbon number 5 and/or the derivative under the non-oxide atmosphere about the manufacturing method of the copper group nano particle that indignant obtains the copper group nano particle that includes the organic component by heat-treating the utterly at the moreover at a temperature of the decomposition temperature under over the onset temperature of the compound. | 탄소수 5 이상의 1,2-알칸디올 및/또는 그 유도체를 포함하는 유기물의 존재 하에, 비산화성 분위기 하에서 유기 구리 화합물을 상기 화합물의 분해 시작 온도 이상 또한 완전 분해 온도 미만의 온도에서 열처리함으로써 유기성분을 포함하는 구리계 나노입자를 얻는 것을 특징으로 하는 구리계 나노입자의 제조방법. | The manufacturing method of the copper group nano particle wherein it is indignant and the organocopper compound the copper group nano particle that includes the organic component by heat-treating the utterly at the moreover at a temperature of the decomposition temperature under is obtained under the presence of the organic compound including 1,2- alkanediol more than the carbon number 5 and/or the derivative under the non-oxide atmosphere of the compound over the onset temperature. | 1. 탄소수 5 이상의 1,2-알칸디올 및/또는 그 유도체를 포함하는 유기물의 존재 하에, 비산화성 분위기 하에서 유기 구리 화합물을 상기 화합물의 분해 시작 온도 이상 또한 완전 분해 온도 미만의 온도에서 열처리함으로써 유기성분을 포함하는 구리계 나노입자를 얻는 것을 특징으로 하는 구리계 나노입자의 제조방법. ¦ 6. 유기성분 및 Cu2O를 포함하는 구리계 나노입자로서, X선 회절 패턴에 있어서의 Cu 및 Cu2O의 강도(强度)의 합계를 100%로 하였을 때 Cu2O의 강도비(强度比)가 50% 이하인 것을 특징으로 하는 구리계 나노입자. | 1. The manufacturing method of the copper group nano particle wherein it is indignant and the organocopper compound the copper group nano particle that includes the organic component by heat-treating the utterly at the moreover at a temperature of the decomposition temperature under is obtained under the presence of the organic compound including 1,2- alkanediol more than the carbon number 5 and/or the derivative under the non-oxide atmosphere of the compound over the onset temperature. ¦ 6. The copper group nano particle, wherein the intensity ratio of the Cu2O the total of the intensity of the Cu in the X-ray diffraction pattern and Cu2O were added up to 100% it was the copper group nano particle including the organic component and Cu2O are 50% or less. | [기술분야] 본 발명은 구리계 나노입자의 제조방법에 관한 것으로, 마이크로와이어링 기술 등 다양한 분야에 적용될 수 있다. [해결과제] 본 발명은 종래 기술에 비해 구리 나노입자에서 내산화성 문제를 해결하고자 한다. [해결수단] 본 발명은 상기 유기 구리 화합물을 특정 조건 하에서 열처리하는 것을 포함하는 상기 구리 그룹 나노 입자의 제조 방법을 포함한다. [특징] 여기서 주된 특징은 특정 유기 성분의 포함 및 내산화성을 갖는 구리 나노입자를 얻기 위한 특정 제조 조건의 사용이다. [효과] 따라서, 본 발명은 구리 나노입자의 분산 안정성 및 내산화성을 향상시킨다. | 10-2011-7005504 | 2009-08-06 | 10-2011-0044891 | 2011-05-02 |  |  | 지호우 도쿠리츠 교세이 호진 오사카 시리츠 고교 겐큐쇼 ¦ 다이켄카가쿠 코교 가부시키가이샤 | 나카모토 마사미 ¦ 야마모토 마리 ¦ 가시와기 유키야스 ¦ 요시다 유키오 ¦ 가키우치 히로시 ¦ 마쓰무라 신스케 | 2008-207524 | JP | 2008-08-11 | 2 | JP4414145B2(BE) ¦ JP3205793B2(BE) | 2 | KR10-2380533B1(FE) ¦ KR10-1353149B1 | 92993642 | CN102119065B ¦ DE11-2009-001942B4 ¦ JP2008-207524 ¦ JP5707134B2 ¦ KR10-1637200B1 ¦ TWI518036B ¦ US8784702B2 ¦ WOWO2010-018782A1 | 8 | 소멸(등록료불납) |  | 3511181000445
JP | JP | P | A | 접합재 및 그것을 이용한 접합 방법 | 【요약】 【과제】가능한 한 단순한 구성이라도 접합 강도가 확보되고 접합 강도의 불균일을 감소시킬 수 있는, 접합용 금속 페이스트의 제공을 도모하는 것. 【해결 수단】마이크로 트랙 입도 분포 측정 장치로 측정되는, 평균1차 입자 지름(D50 지름) 0.5~3.0μm인 금속 서브미크론 입자와 평균 1차 입자 지름이 1~200 nm이며 탄소수6~8의 유기 화합물로 피복된 금속 나노 입자와 이들을 분산시키는 분산매로 구성한 금속 접합용 페이스트(접합재)를 이용하여 접합 대상물인 금속 사이에 벌크 상태의 접합층을 형성한다. 【선택도】도 1 | [ABSTRACT] [Technical problem] Aim at offer of the metal paste for junction which junction intensity is secured [ offer ] even if it is the simplest possible composition, and may reduce the nonuniformity of junction intensity. [Means for Solution]A metal submicron particle which is measured with a micro track size distribution measuring device and which is the first [ an average of ] particle diameter (diameter of D50) μ 0.5~3.0 m, Average primary particle diameter forms a joining layer of a bulk state between metal which is junction subjects using a paste for metal junction (jointing material) constituted from a metal nanoparticle which is 1~200 nm and was covered with an organic compound of the carbon number 6~8, and carrier fluid which distributes these. [Chosen drawing] Drawing 1 | 【청구항1】 마이크로 트랙 입도 분포 측정 장치로 측정되는, 평균1차 입자 지름(D50 지름) 0.5~3.0μm인 금속 서브미크론 입자와 평균 1차 입자 지름이 1~200 nm로서, 탄소수6~8의 유기 화합물로 피복된 금속 나노 입자와 이들을 분산시키는 분산매를 포함한 접합재. | [Claim1] The metal submicron particle which is measured with a micro track size distribution measuring device and which is the first [ an average of ] particle diameter (diameter of D50) μ 0.5~3.0 m, The jointing material containing the metal nanoparticle which average primary particle diameter is 1~200 nm, and was covered with the organic compound of the carbon number 6~8, and the carrier fluid which distributes these. | 【청구항1】 마이크로 트랙 입도 분포 측정 장치로 측정되는, 평균1차 입자 지름(D50 지름) 0.5~3.0μm인 금속 서브미크론 입자와 평균 1차 입자 지름이 1~200 nm로서, 탄소수6~8의 유기 화합물로 피복된 금속 나노 입자와 이들을 분산시키는 분산매를 포함한 접합재. | [Claim1] The metal submicron particle which is measured with a micro track size distribution measuring device and which is the first [ an average of ] particle diameter (diameter of D50) μ 0.5~3.0 m, The jointing material containing the metal nanoparticle which average primary particle diameter is 1~200 nm, and was covered with the organic compound of the carbon number 6~8, and the carrier fluid which distributes these. | [기술분야] 본 발명은 접합재를 이용한 접합 방법에 관한 것으로, 금속 부품 간의 접합에 적용될 수 있다. [해결과제] 본 발명은 접합 재료의 가장 간단한 가능한 조성에서 접합 강도를 확보하고 접합 강도 변화를 감소시키는 문제를 해결하고자 한다. [해결수단] 본 발명은 특정 조성 및 특성을 가진 접합 재료를 포함한다. [특징] 여기서 주요 특징은 개선된 접합 강도를 위해 특정 유기 화합물로 덮인 금속 나노입자의 사용이다. [효과] 따라서, 본 발명은 접합 강도를 향상시키고 접합 재료의 접합 강도 변화를 감소시킨다. | 2010-204938 | 2010-09-13 | 2011-080147 | 2011-04-21 |  |  | DOWA ELECTRONICS MATERIALS CO LTD | 遠藤 圭一 ¦ 長原 愛子 ¦ 久枝 穣 ¦ 上山 俊彦 | 2009-210636 | JP | 2009-09-11 | 7 | JP5085372B2(BE) ¦ JP5630959B2(BE) ¦ JP4872663B2(BE) ¦ JP2005-205696A(BE) ¦ JP2004-130371A(BE) ¦ JP3638486B2(BE) ¦ WOWO2008-081758A1(BE) | 47 | CN116325096B ¦ EP2738795B1 ¦ EP2719486B1 ¦ JP7648014B1(FE) ¦ JP2023-062426A ¦ JP7608791B2(FE) ¦ JP7527298B2(FE) ¦ JP6831417B2(FE) ¦ JP6766160B2(FE) ¦ JP7155654B2(FE) ¦ JP6853437B2(FE) ¦ JP2015-232181A(FE) ¦ JP2017-514995A(FE) ¦ JP6293767B2(FE) ¦ JP6262968B2(FE) ¦ JP5856038B2(FE) ¦ JP5969988B2(FE) ¦ JP5976684B2(FE) ¦ JP5860876B2(FE) ¦ KR10-2695566B1 ¦ KR10-2175686B1(FE) ¦ KR10-2445401B1(FE) ¦ KR10-2675888B1(FE) ¦ KR10-2024-0095365A(FE) ¦ KR10-2284082B1(FE) ¦ KR10-1725181B1(FE) ¦ TWI790258B(FE) ¦ TWI642511B(FE) ¦ TWI490292B(FE) ¦ US12125607B2 ¦ US12522761B2 ¦ US12113039B2 ¦ US11634596B2 ¦ US11162007B2 ¦ US11430727B2 ¦ US12048964B2 ¦ US11453053B2 ¦ US10941304B2 ¦ US10821543B2 ¦ US10821558B2 ¦ US10543569B2 ¦ US9831157B2 ¦ US10328534B2 ¦ US10510557B2 ¦ US10285280B2 ¦ US9533380B2 ¦ US9273235B2 | 15931768 | JP2009-210636 ¦ JP2015-232181A ¦ JP5824201B2 | 3 | 등록 |  | 2211016003049
JP | JP | P | A1 | 코어 셸 입자의 제조 방법, 코어 셸 입자 및 그것을 이용한 페이스트 조성물 및 시트 조성물 | 【요약】 본 발명은 산성 유기물 또는 인산과 금속을 접촉시키고 금속 표면에 상기 산성 유기물과 금속에 의해 생성되는 유기산염, 또는 상기 인산과 금속에 의해 생성되는 인산염을 함유하는 층을 형성하는 방법에 관한 것이며 금속 표면에서 선택적으로 층이 형성된다. 본 기술은 입자끼리가 응집하거나 액 점도가 증가하거나 하는 일이 없고 코어 셸 입자를 얻는 방법이나 피복 해야 할 금속부에만 있어 선택적으로 층을 형성하는 금속 배선 피복 회로 기판 제조 방법 등에 응용할 수 있다. 【선택도】 도 1 | [ABSTRACT] this invention contacts an acid organic matter or phosphoric acid, and metal, and relates to the method of forming the layer containing the organic acid salt generated by the surface of metal with the above-mentioned acid organic matter and metal, or the phosphate generated with the above-mentioned phosphoric acid and metal, and a layer is alternatively formed in a surface of metal. This art is applicable to the method of particles not condensing, or liquid viscosity not increasing and obtaining core shell particles, the manufacturing method of the metallic wiring covering circuit board which forms a layer alternatively only in the metal department which should be covered, etc. [Chosen drawing] figure 1 | 【청구항1】 산성 유기물 또는 인산과 금속 입자를 혼합하고, 금속 입자 표면에 상기 산성 유기물과 금속에 의해 생성되는 유기산염, 또는 상기 인산과 금속에 의해 생성되는 인산염을 함유하는 층을 형성하는 코어 셸 입자 제조 방법. | [Claim1] A manufacturing method of the core shell particles which form the layer containing the organic acid salt which mixes metal particles with an acid organic matter or phosphoric acid, and is generated by the metal particle surface with the above-mentioned acid organic matter and metal, or the phosphate generated with the above-mentioned phosphoric acid and metal. | 【청구항1】 산성 유기물 또는 인산과 금속 입자를 혼합하고, 금속 입자 표면에 상기 산성 유기물과 금속에 의해 생성되는 유기산염, 또는 상기 인산과 금속에 의해 생성되는 인산염을 함유하는 층을 형성하는 코어 셸 입자 제조 방법. ¦ 【청구항9】 산성 유기물 또는 인산과 금속을 접촉시키고 금속 표면에 상기 산성 유기물과 금속에 의해 생성되는 유기산염, 또는 상기 인산과 금속에 의해 생성되는 인산염을 함유하는 층을 형성하는 방법. ¦ 【청구항10】 산성 유기물 또는 인산을 함유하는 용액을 금속 배선을 가지는 회로 기판상에 도포하고 회로 기판상의 금속 표면에 상기 산성 유기물과 금속에 의해 생성되는 유기산염, 또는 상기 인산과 금속에 의해 생성되는 인산염을 함유하는 층을 형성하는 금속 배선 피복 회로 기판 제조 방법. | [Claim1] A manufacturing method of the core shell particles which form the layer containing the organic acid salt which mixes metal particles with an acid organic matter or phosphoric acid, and is generated by the metal particle surface with the above-mentioned acid organic matter and metal, or the phosphate generated with the above-mentioned phosphoric acid and metal. ¦ [Claim9] How to form the layer containing the organic acid salt which contacts an acid organic matter or phosphoric acid, and metal, and is generated by the surface of metal with the above-mentioned acid organic matter and metal, or the phosphate generated with the above-mentioned phosphoric acid and metal. ¦ [Claim10] A manufacturing method of the metallic wiring covering circuit board which forms the layer containing the organic acid salt which applies the solution containing an acid organic matter or phosphoric acid on the circuit board which has metallic wiring, and is generated with the above-mentioned acid organic matter and metal by the surface of metal on a circuit board, or the phosphate generated with the above-mentioned phosphoric acid and metal. | [기술분야] 본 발명은 금속 입자 및 금속 배선과 같은 금속의 표면을 층으로 덮는 기술에 관한 것이다. 상기 층은 유기산염 또는 인산염을 포함하고, 산 유기물 또는 인산을 금속에 접촉시켜 형성된다. [해결과제] 본 발명은 종래의 코어 쉘 입자 제조 방법에서 금속 입자의 응축 및 액체 점도의 증가의 기술적 문제를 해결하고자 한다. [해결수단] 본 발명은 금속에 산 유기물 또는 인산을 접촉시킴으로써 금속의 표면에 유기산 염 또는 인산염을 함유하는 층을 형성하는 방법을 포함한다. [특징] 여기서 주된 특징은 금속에 산 유기물 또는 인산을 접촉시킴으로써 금속의 표면에 유기산 염 또는 인산염을 함유하는 층을 형성하는 것이다. [효과] 따라서, 본 발명은 금속의 표면에 유기산 염 또는 인산염을 함유하는 층을 형성함으로써 절연 재료의 절연 및 열 전도성을 개선한다. | 2010-542853 | 2010-10-08 | WO2011-046081 | 2011-04-21 |  |  | TORAY IND INC | 榛葉 陽一 ¦ 新関 彰一 ¦ 野中 敏央 | 2009-237995 | JP | 2009-10-15 | 7 | JP2010-150332A(BE) ¦ JP5169484B2(BE) ¦ JP4790797B2(BE) ¦ JP4187266B2(BE) ¦ JP3403813B2(BE) ¦ JP1987-253668A(BE) ¦ WOWO2007-043453A1(BE) | 0 |  | 104289465 | CN102574934B ¦ EP2489683A1 ¦ IN03278/CHENP/2012 ¦ JP2009-237995 ¦ JP5879686B2 ¦ KR10-2012-0099001A ¦ SG179972A1 ¦ TW201117912A ¦ US2012-0183775A1 ¦ WOWO2011-046081A1 | 10 | 소멸(연차료 불납에 의한 말소) |  | 2513012000334
JP | JP | P | A | 은-동계 혼합 분말 및 그것을 이용한 접합 방법 | 【요약】 【과제】은 나노 입자 단체와 동등 레벨의 접합 강도를 발휘할 수 있음과 동시에 내이동 특성도 우수한 재료를 제공한다. 【해결 수단】유기 성분을 포함한 은 계 미립자로 구성되는 분말과 유기 성분을 포함한 구리계 미립자를 포함한 혼합분말로서, 상기 은 계 미립자로 구성되는 분말의 평균 입자 지름이 50 nm이하이며 상기 구리계 미립자로 구성되는 분말의 평균 입자 지름이 50 nm 이상인 것을 특징으로 하는 은 - 구리계 혼합분말과 관련된다. 【선택도】없음 | [ABSTRACT] [Technical problem] While being able to demonstrate the junction intensity of a level equivalent to a silver nanoparticle simple substance, a material excellent also in the migration-proof characteristic is provided. [Means for Solution]It is in the end of mixed powder containing powder which consists of silver system particulates containing an organic ingredient, and copper system particulates containing an organic ingredient, and takes in the end of silver [, wherein a mean particle size of powder which consists of the silver system particulates is 50 nm or less and a mean particle size of powder which consists of the copper system particulates is 50 nm or more ]-copper system mixed powder. [Chosen drawing] Nothing | 【청구항1】 유기 성분을 포함한 은 계 미립자로 구성되는 분말과 유기 성분을 포함한 구리계 미립자로 구성되는 분말을 포함한 혼합분말로서, 상기 은 계 미립자로 구성되는 분말의 평균 입자 지름이 50 nm이하이며 상기 구리계 미립자로 구성되는 분말의 평균 입자 지름이 50 nm 이상인 것을 특징으로 하는 은 - 구리계 혼합분말. | [Claim1] It is in the end of mixed powder containing the powder which consists of silver system particulates containing an organic ingredient, and the powder which consists of copper system particulates containing an organic ingredient, The end of silver-copper system mixed powder, wherein the mean particle size of the powder which consists of the above-mentioned silver system particulates is 50 nm or less and the mean particle size of the powder which consists of the above-mentioned copper system particulates is 50 nm or more. | 【청구항1】 유기 성분을 포함한 은 계 미립자로 구성되는 분말과 유기 성분을 포함한 구리계 미립자로 구성되는 분말을 포함한 혼합분말로서, 상기 은 계 미립자로 구성되는 분말의 평균 입자 지름이 50 nm이하이며 상기 구리계 미립자로 구성되는 분말의 평균 입자 지름이 50 nm 이상인 것을 특징으로 하는 은 - 구리계 혼합분말. | [Claim1] It is in the end of mixed powder containing the powder which consists of silver system particulates containing an organic ingredient, and the powder which consists of copper system particulates containing an organic ingredient, The end of silver-copper system mixed powder, wherein the mean particle size of the powder which consists of the above-mentioned silver system particulates is 50 nm or less and the mean particle size of the powder which consists of the above-mentioned copper system particulates is 50 nm or more. | [기술분야] 본 발명은 은-구리계 혼합 분말을 이용한 접합 방법에 관한 것으로, 다양한 전자 산업 재료 및 구조 재료에 적용될 수 있다. [해결과제] 본 발명은 은 나노입자 단순 물질과 동등한 접합 강도를 유지하면서, 은 나노입자 단순 물질과 연관된 높은 비용 및 이동 문제의 문제를 해결하고자 한다. [해결수단] 본 발명은 각각 유기 성분을 함유하는 은계 미립자 및 구리계 미립자를 함유하는 혼합 분말의 말단을 포함한다. [특징] 여기서 주요 특징은 높은 접합 강도 및 개선된 마이그레이션-프루프 특성을 달성하기 위해 특정 입자 크기 및 함량비를 갖는 은-구리계 혼합 분말의 사용이다. [효과] 따라서, 본 발명은 은 나노입자 단순 물질의 접합 강도 및 이동 방지 특성을 개선한다. | 2009-208307 | 2009-09-09 | 2011-058041 | 2011-03-24 |  |  | OSAKA MUNICIPA TECHNICAL RESEARCH INSTITUTE ¦ DAIKEN CHEMICAL CO LTD | 森貞 好昭 ¦ 長岡 亨 ¦ 福角 真男 ¦ 柏木 行康 ¦ 山本 真理 ¦ 中許 昌美 ¦ 吉田 幸雄 ¦ 垣内 宏之 |  |  |  | 8 | JP2009-167436A(BE) ¦ JP2009-024191A(BE) ¦ JP4978242B2(BE) ¦ JP4972955B2(BE) ¦ JP2004-111253A(BE) ¦ JP2004-111254A(BE) ¦ WOWO2004-012884A1(BE) ¦ WOWO2002-018080A1(BE) | 13 | CN114429829B ¦ CN103639614B ¦ CN103521945B ¦ CN104203457B ¦ EP2858101A2 ¦ EP2832472B1 ¦ JP7610412B2(FE) ¦ JP6819079B2(FE) ¦ JP6639394B2(FE) ¦ JP6126426B2(FE) ¦ JP5398935B1(FE) ¦ US10086478B2 ¦ US9695521B2 | 15913882 | JP5580562B2 | 1 | 등록 |  | 2211012004030
JP | JP | P | A | 복합 금속 미립자 재료, 금속막 및 금속막의 제조 방법 및 프린트 배선판 및 전선 케이블 | 【요약】 【과제】 종래보다 저온 및 단시간의 소결 프로세스로 즉 높은 생산 능률로 소결 가능하며 그 소결에 의해 충분한 도전성을 발현할 수 있는 특성을 구비한, 복합 금속 미립자 재료 및 그것을 소결해서 이루어지는 금속막, 인쇄 배선 기판, 전선 케이블 및 그 금속막 제조 방법을 제공한다. 【해결 수단】 본 발명의 복합 금속 미립자 재료는 은 (Ag) 화합물, 용매, 환원제 및 분산제를 이용하여 합성된 구형 은 (Ag) 나노 입자와 비구상 금속 미립자로 구성되는 도전성 필러를 혼합해서 이루어지는 것을 특징으로 하고 있다. 또한 본 발명의 금속막은 상기의 복합 금속 미립자 재료를 300℃이하와 같은 저온 및 10 분간 이하와 같은 단시간에 소결해서 이루어지는 것을 특징으로 하고 있다. 또한 본 발명의 금속막 제조 방법은 상기의 복합 금속 미립자 재료를 300℃이하와 같은 저온 및 10 분간 이하와 같은 단시간에 소결하는 공정을 포함한 금속막 제조 방법이다. 【선택도】 도 1 | [ABSTRACT] [Technical problem] Rather than before, are low temperature and a short-time sintering process, get it blocked, and by high production efficiency, A compound metal particulate material provided with the characteristic which can sinter and may reveal sufficient conductivity by the sintering, the metal membrane which sinters it, a printed wiring board, an electric wire cable, and the manufacturing method of the metal membrane are provided. [Means for Solution]Compound metal particulate material of this invention mixes a spherical silver (Ag) nanoparticle compounded using a silver (Ag) compound, a solvent, a reducing agent, and a dispersing agent, and a conductive filler which consists of un-spherical metal particulates, and is characterized by things. The metal membrane of this invention is characterized for the above-mentioned compound metal particulate material by the low temperature following 300℃ and sintering in a following short time for 10 minutes. The manufacturing method of the metal membrane of this invention is a manufacturing method of the metal membrane which included the low temperature following 300℃ and the process sintered in a following short time for 10 minutes for the above-mentioned compound metal particulate material. [Chosen drawing] figure 1 | 【청구항1】 은 (Ag) 화합물, 용매, 환원제 및 분산제를 이용하여 합성된 구형 은 (Ag) 나노 입자와 비구상 금속 미립자로 구성되는 도전성 필러를 혼합해서 이루어지는 것을 특징으로 하는 복합 금속 미립자 재료. | [Claim1] Compound metal particulate material which mixes the spherical silver (Ag) nanoparticle compounded using the silver (Ag) compound, the solvent, the reducing agent, and the dispersing agent, and the conductive filler which consists of un-spherical metal particulates, and is characterized by things. | 【청구항1】 은 (Ag) 화합물, 용매, 환원제 및 분산제를 이용하여 합성된 구형 은 (Ag) 나노 입자와 비구상 금속 미립자로 구성되는 도전성 필러를 혼합해서 이루어지는 것을 특징으로 하는 복합 금속 미립자 재료. ¦ 【청구항12】 은 (Ag) 화합물, 용매, 환원제 및 분산제를 이용하여 합성된 구형 은 (Ag) 나노 입자와 비구상 금속 미립자로 구성되는 도전성 필러를 혼합해서 이루어지는 복합 금속 미립자 재료를 기판의 표면에 도포하는 공정과 상기 기판의 표면에 상기 복합 금속 미립자 재료를 도포한 상태에서 소결로의 온도 시간 조건을 300℃이하 10 분간 이하로 설정하고 소결을 하는 공정을 포함하는 것을 특징으로 하는 금속막 제조 방법. | [Claim1] Compound metal particulate material which mixes the spherical silver (Ag) nanoparticle compounded using the silver (Ag) compound, the solvent, the reducing agent, and the dispersing agent, and the conductive filler which consists of un-spherical metal particulates, and is characterized by things. ¦ [Claim12] The spherical silver (Ag) nanoparticle compounded using the silver (Ag) compound, the solvent, the reducing agent, and the dispersing agent, The process of applying the compound metal particulate material which mixes the conductive filler which consists of un-spherical metal particulates on the surface of a substrate, and where the above-mentioned compound metal particulate material is applied to the surface of the above-mentioned substrate, A manufacturing method of a metal membrane including the process of sintering by setting the temperature and the time conditions of a sintering furnace to for less then 300℃ or less and 10 minutes. | [기술분야] 본 발명은 은 (Ag)나노입자와 전도성 필러를 혼합하는 복합 금속 미립자 재료를 사용하여 형성된 금속 멤브레인, 및 상기 금속 멤브레인의 제조 방법에 관한 것이다. [해결과제] 본 발명은 종래의 금속 미립자로는 달성하기 어려운 저온 및 단시간 소결 조건에서 양호한 전도성을 획득하는 과제를 해결하고자 한다. [해결수단] 본 발명은 구형 은 (Ag)나노입자와 비구형 전도성 충전제를 혼합하는 복합 금속 미립자 물질을 포함한다. [특징] 여기서 주요 특징은 저온 및 단시간 소결 조건에서 전도성을 향상시키기 위해 구형이 아닌 전도성 필러를 사용하는 것이다. [효과] 따라서, 본 발명은 저온 및 단시간 소결 조건에서 구형이 아닌 전도성 필러를 사용함으로써 전도성을 향상시킨다. | 2009-185467 | 2009-08-10 | 2011-038141 | 2011-02-24 |  |  | HITACHI CABLE LTD | 石川 大 ¦ 阿部 富也 ¦ 伊藤 正宣 |  |  |  | 6 | JP2009-167436A(BE) ¦ JP5371247B2(BE) ¦ JP4976886B2(BE) ¦ JP2007-194122A(BE) ¦ JP2006-118010A(BE) ¦ JP4517230B2(BE) | 0 |  | 15897059 | JP5246096B2 ¦ US2011-0031001A1 | 2 | 등록 |  | 2211008003322
JP | JP | P | A | 도전성 페이스트의 제조 방법 및 도전성 페이스트 | 【요약】 【과제】도전성 분말로서 은 도금 구리 분말을 사용하여 있으면서, 도전성 및 저장 안정성이 우수한 도전성 페이스트 제조 방법과 상기 방법에 의해 제조된 도전성 페이스트를 제공한다. 【해결 수단】은 도금 구리 분말을 함유하는 도전성 분말을 결착 수지 중에 분산시키는 도전성 페이스트 제조 방법으로서, 상기 은 도금 구리 분말은 원료 구리 분말에 은을 도금하는 제1 도금 공정과 은 도금된 원료 구리 분말을 해쇄하는 해쇄 공정과 해쇄된 해쇄 분말에 은을 도금하는 제2 도금 공정을 지날 수 있는 제조된다. 이 방법에 의해 얻어진 도전성 페이스트는 도전성 및 저장 안정성이 우수하다. 【선택도】없음 | [ABSTRACT] [Technical problem] The conductive paste manufactured by the manufacturing method of conductive paste excellent in conductivity and preservation stability and the method is provided, using silver plating copper powder as conductive powder. [Means for Solution]Are conductive powder containing silver plating copper powder a manufacturing method of conductive paste distributed in binding resin, and the silver plating copper powder, It is manufactured through the 1st plating process that plates silver to materials copper powder, a crushing process which cracks materials copper powder by which silver plating was carried out, and the 2nd plating process that plates silver into cracked crack powder. The conductive paste obtained by this method is excellent in conductivity and preservation stability. [Chosen drawing] Nothing | 【청구항1】 은 도금 구리 분말을 함유하는 도전성 분말을 결착 수지 중에 분산시키는 도전성 페이스트 제조 방법으로서, 상기 은 도금 구리 분말은 원료 구리 분말에 은을 도금하는 제1 도금 공정과 은 도금된 원료 구리 분말을 해쇄하는 해쇄 공정과 해쇄된 해쇄 분말에 은을 도금하는 제2 도금 공정을 지날 수 있는 제조되는 것을 특징으로 하는 도전성 페이스트 제조 방법. | [Claim1] Are the conductive powder containing silver plating copper powder a manufacturing method of the conductive paste distributed in binding resin, and the above-mentioned silver plating copper powder, A manufacturing method of the conductive paste manufacturing through the 1st plating process that plates silver to materials copper powder, the crushing process which cracks the materials copper powder by which silver plating was carried out, and the 2nd plating process that plates silver into the cracked crack powder. | 【청구항1】 은 도금 구리 분말을 함유하는 도전성 분말을 결착 수지 중에 분산시키는 도전성 페이스트 제조 방법으로서, 상기 은 도금 구리 분말은 원료 구리 분말에 은을 도금하는 제1 도금 공정과 은 도금된 원료 구리 분말을 해쇄하는 해쇄 공정과 해쇄된 해쇄 분말에 은을 도금하는 제2 도금 공정을 지날 수 있는 제조되는 것을 특징으로 하는 도전성 페이스트 제조 방법. | [Claim1] Are the conductive powder containing silver plating copper powder a manufacturing method of the conductive paste distributed in binding resin, and the above-mentioned silver plating copper powder, A manufacturing method of the conductive paste manufacturing through the 1st plating process that plates silver to materials copper powder, the crushing process which cracks the materials copper powder by which silver plating was carried out, and the 2nd plating process that plates silver into the cracked crack powder. | [기술분야] 본 발명은 인쇄 회로 기판의 회로의 형성, 맥주 홀의 복원 등에 적합하게 사용되는 도전성 페이스트 및 도전성 페이스트의 제조 방법에 관한 것이다. [해결과제] 본 발명은 은-도금된 구리 분말을 사용하여 전도성 페이스트에서 불충분한 전도성 및 불량한 보존 안정성의 문제를 해결하고자 한다. [해결수단] 본 발명은 결합 수지에 은 도금 구리 분말을 함유하는 전도성 분말을 분배하는 전도성 페이스트의 제조 방법을 포함한다. [특징] 여기서 주요 특징은 개선된 전도성 및 보존 안정성을 위해 은-도금된 구리 분말을 제조하기 위한 특정 공정의 사용이다. [효과] 따라서, 본 발명은 은 도금된 구리 분말을 사용하여 전도성 페이스트에서 전도성 및 보존 안정성을 개선한다. | 2009-173137 | 2009-07-24 | 2011-028985 | 2011-02-10 |  |  | FUJIKURA KASEI CO LTD | 相澤 豪 ¦ 高野 敦俊 ¦ 渡邉 聡 |  |  |  | 5 | JP4389148B2(BE) ¦ JP2002-332501A(BE) ¦ JP1998-152630A(BE) ¦ JP1995-138549A(BE) ¦ WOWO2008-059789A1(BE) | 9 | JP2025-514543A(FE) ¦ JP7596634B2(FE) ¦ JP2017-150086A ¦ JP6154507B2(FE) ¦ JP5934829B2(FE) ¦ JP6259270B2(FE) ¦ JP2014-005531A(FE) ¦ JP5778941B2(FE) ¦ US10656772B2 | 15885617 | CN101964218B ¦ JP5402350B2 | 2 | 등록 |  | 2211006001442
JP | JP | P | A | 동분, 도전성 페이스트 및 도전성 접속 구조 | 【요약】 【과제】 내산화성이 우수해 도전성이 양호한 구리 분말 및 상기 구리 분말을 갖는 도전성 페이스트 및 상기 구리 분말을 통해 접합된 도전성 연결 구조를 제공한다. 【해결 수단】입자 내부에 Bi 및 Mg를 함유하고 0.05 ≦Bi의 함유율≦3.3 (at%) , 0.05 ≦ Mg의 함유율≦2.5 (at%) 및 Mg의 함유율≦-0.71 ×Bi의 함유율+4.0 (at%)을 충족하는 구리 분말로 한다. 【선택도】도 1 | [ABSTRACT] [Technical problem] A conductive connection structure joined via the conductive paste in which it excels in oxidation resistance, and conductivity has good copper powder and the copper powder, and the copper powder is provided. [Means for Solution]Contain Bi and Mg inside particles and Content of 0.05 ≦Bi ≦3.3 (at%), 0.05 Consider it as copper powder which fills content+4.0 (at%) of content of ≦ Mg ≦2.5 (at%), and content of Mg ≦-0.71 ×Bi. [Chosen drawing] Drawing 1 | 【청구항1】 입자 내부에 Bi 및 Mg를 함유하고 0.05 ≦Bi의 함유율≦3.3 (at%) , 0.05 ≦ Mg의 함유율≦2.5 (at%) 및 Mg의 함유율≦-0.71 ×Bi의 함유율+4.0 (at%)을 충족하는 것을 특징으로 하는 구리 분말. | [Claim1] Contain Bi and Mg inside particles and Content of 0.05 ≦Bi ≦3.3 (at%), 0.05 Copper powder filling the content+4.0 (at%) of content of ≦ Mg ≦2.5 (at%), and content of Mg ≦-0.71 ×Bi. | 【청구항1】 입자 내부에 Bi 및 Mg를 함유하고 0.05 ≦Bi의 함유율≦3.3 (at%) , 0.05 ≦ Mg의 함유율≦2.5 (at%) 및 Mg의 함유율≦-0.71 ×Bi의 함유율+4.0 (at%)을 충족하는 것을 특징으로 하는 구리 분말. | [Claim1] Contain Bi and Mg inside particles and Content of 0.05 ≦Bi ≦3.3 (at%), 0.05 Copper powder filling the content+4.0 (at%) of content of ≦ Mg ≦2.5 (at%), and content of Mg ≦-0.71 ×Bi. | [기술분야] 본 발명은 구리 분말을 사용하는 전기 전도성 접착제에 관한 것이고 라미네이션 세라믹 콘덴서의 도체 회로 형성 및 외부 전극에 적용될 수 있다. [해결과제] 본 발명은 구리 분말 입자 표면을 다양한 물질 또는 화합물로 덮음으로써 종래 기술에서 구리 분말 입자로부터의 박리 및 전도도의 악화 문제를 해결하고자 한다. [해결수단] 본 발명은 Bi 및 Mg에 대한 특정 함량 범위를 갖는 입자 내부에 Bi 및 Mg를 함유하는 구리 분말을 포함한다. [특징] 여기서 주요 특징은 양호한 내산화성 및 전도성을 제공하는 특정 양의 Bi 및 Mg를 함유하는 구리 분말이다. [효과] 따라서, 본 발명은 특정 Bi 및 Mg 함량 범위를 갖는 구리 분말을 사용함으로써 내산화성 및 전도성을 개선한다. | 2009-170556 | 2009-07-21 | 2011-026631 | 2011-02-10 |  |  | MITSUI MINING & SMELTING CO LTD | 山内 真一 ¦ 藤田 政和 ¦ 三宅 行一 |  |  |  | 0 |  | 5 | EP2851907B1 ¦ JP6499962B2(FE) ¦ KR10-2426098B1 ¦ KR10-2226688B1 ¦ US9941420B2 | 15887637 | JP2011-026631A | 1 | 취하 |  | 2211006003788
JP | JP | P | A | 표면 개질동 입자의 제조 방법, 도전체 형성용 조성물, 도전체막의 제조 방법 및 물품 | 【요약】 【과제】종래의 것보다 체적 저항률이 낮게 억제된 도전체막을 형성할 수 있는 표면 개질 구리 입자 제조 방법, 체적 저항률이 낮게 억제된 도전체막을 형성할 수 있는 구리 페이스트 및 체적 저항률이 낮게 억제된 도전체막을 가지는 물품을 제공한다. 【해결 수단】구리 입자를 pH가 3 이하 및 산화 환원 전위가 100~300 mV로 조정한 환원제 수용액 중에서 환원하여 표면이 개질된 구리 입자를 제조한다. 얻어진 구리 입자와 열경화성 수지를 포함한 구리 페이스트 및 상기 구리 페이스트를 기판에 도포하고 열경화성 수지를 경화해 얻어진 도전체막을 가지는 물품. 【선택도】없음 | [ABSTRACT] [Technical problem] The copper paste and volume resistivity which can form the electric conduction body membrane by which the manufacturing method of the surface modification copper grain child who can form the electric conduction body membrane by which volume resistivity was low stopped from the conventional thing, and volume resistivity were stopped low provide the article which has the electric conduction body membrane stopped low. [Means for Solution]pH returns a copper grain child in reducing agent solution which 3 or less and an oxidation-reduction potential adjusted to 100-300 mV, and the surface manufactures a copper grain child by whom property modification was done. The article which has an electric conduction body membrane produced by applying the copper paste which contains thermosetting resin with the obtained copper grain child, and the copper paste to a substrate, and hardening thermosetting resin. [Chosen drawing] Nothing | 【청구항1】 구리 입자를 분산매에 분산해 pH3 이하이고 산화 환원 전위 100~300 mV에서 환원하는 것을 특징으로 하는 표면이 개질된 구리 입자 제조 방법. | [Claim1] A copper grain child'ss manufacturing method with which property modification of the surface distributing a copper grain child to carrier fluid, and returning with pH 3 or less and the oxidation-reduction potential of 100-300 mV was carried out. | 【청구항1】 구리 입자를 분산매에 분산해 pH3 이하이고 산화 환원 전위 100~300 mV에서 환원하는 것을 특징으로 하는 표면이 개질된 구리 입자 제조 방법. | [Claim1] A copper grain child'ss manufacturing method with which property modification of the surface distributing a copper grain child to carrier fluid, and returning with pH 3 or less and the oxidation-reduction potential of 100-300 mV was carried out. | [기술분야] 본 발명은 인쇄 회로 기판 및 다른 전자 부품에 적용될 수 있는 표면 개질 구리 그레인 자식으로부터 형성된 전기 전도체 멤브레인의 제조 방법에 관한 것이다. [해결과제] 본 발명은 산화에 덜 취약한 구리 그레인 어린이를 생산하기 위한 방법을 제공함으로써, 전자 장비의 신뢰성에 영향을 미치는 구리 그레인 어린이의 표면 산화에 의해 야기된 구리 금속 막에서 높은 체적 저항률의 문제를 해결하고자 한다. [해결수단] 본 발명은 체적 저항률이 낮은 구리 그레인 자식을 제조하기 위한 제조 방법, 이 구리 그레인 자식을 함유하는 전도성 페이스트, 및 이 페이스트로부터 형성된 전기 전도체 막을 포함한다. [특징] 여기서 주요 특징은 산화를 방지하기 위한 구리 그레인 자식의 표면 개질이며, 이는 종래의 방법보다 상당히 낮은 체적 저항률을 갖는 전기 전도체 멤브레인의 제조를 허용한다. [효과] 본 발명은 따라서 종래의 구리 멤브레인에 비해 산화에 덜 민감한 낮은 체적 저항률을 갖는 전기 전도체 멤브레인을 제공함으로써 전자 장비의 신뢰성 및 성능을 개선한다. | 2009-163968 | 2009-07-10 | 2011-017067 | 2011-01-27 |  |  | AGC INC | 平社 英之 ¦ 阿部 啓介 |  |  |  | 10 | JP5144154B2(BE) ¦ JP2008-021942A(BE) ¦ JP4894266B2(BE) ¦ JP4247039B2(BE) ¦ JP3539317B2(BE) ¦ JP3627796B2(BE) ¦ JP1999-111054A(BE) ¦ JP1994-019584A(BE) ¦ JP1992-264302A(BE) ¦ JP1991-270091A(BE) | 5 | JP6549298B1(FE) ¦ JP2015-115147A ¦ KR10-2413398B1(FE) ¦ TWI719560B(FE) ¦ US11920215B2 | 15879145 | JP5439995B2 | 1 | 등록 |  | 2211004002338
KR | KR | P | A | 육면체 아산화구리 분말의 제조방법 | 본 발명은 육면체 아산화구리 분말의 제조방법에 관한 발명으로서, 본 발명에 따르면, 아닐린계 화합물을 구리착이온의 환원제로 사용함으로써, 기존의 고전적인 촉매의 문제점인 낮은 표면적으로 인한 저효율의 문제점을 개선함과 동시에 나노 촉매의 문제점인 입자크기가 나노사이즈로 인하여 발생하는 공정시 회수의 곤란성을 제거함으로써, 입자표면에 요철형태의 굴곡을 가져 표면적이 매우 크며, 1 내지 500μm 의 입자크기를 가져 사용 시 고효율의 촉매성능을 나타내며 회수가 극히 용이한 다공성의 육면체 아산화구리 분말을 제공한다. 본 발명에 따르면, 아세트산구리 또는 아세트산구리 수화물, 아민계 화합물 및 아닐린계 화합물을 물에 첨가한 수용액을 반응시켜 아산화구리를 제조하는 단계를 포함하는, 1 내지 500μm의 입자크기를 갖는 육면체 아산화구리 분말의 제조방법이 제공된다. | PURPOSE: A method for manufacturing cubic cuprous oxide powder is provided to improve catalyst performance by reduction in the size of particles. CONSTITUTION: A method for manufacturing cubic cuprous oxide powder comprises following steps. The aqueous solution mixed with the aniline system and the water is reacted, so cuprous oxide is manufactured. A method of manufacturing cuprous oxide comprises following steps. Copper acetate or copper acetate hydrate and amine-based compound are put into the water and are reacted. The aqueous solution including copper complex ion compound is formed. The aniline system compound is put into the aqueous solution including copper complex ion compound and is reacted at 100~240°C for the formation of cuprous oxide. | 아세트산구리 또는 아세트산구리 수화물, 하기 화학식 1의 아민계 화합물 및 화학식 2의 아닐린계 화합물을 물에 첨가한 수용액을 반응시켜 아산화구리를 제조하는 단계를 포함하는, 1 내지 500μm의 입자크기를 갖는 육면체 아산화구리 분말의 제조방법. [화학식 1] 화학식 1에서, R1 내지 R4는 각각 독립적으로, 수소 또는 탄소수 1 내지 5의 알킬 그룹이며, m은 1 내지 6의 정수이다. [화학식 2] 화학식 2에서, R5는 탄소수 1 내지 5의 알킬그룹이며, R6은 탄소수 1 내지 5의 알킬그룹이고, n은 0 또는 1이다. | The manufacturing method of the cube Cuprous Oxide powder having the particle size of 1 through 500μm including reacting the aqueous solution adding the copper acetate or the copper acetate hydrate, and the aniline system compound of the amine-based compound of below chemical formula 1 and chemical formula 2 in water so as to manufacture the Cuprous Oxide. The R1 in the chemical formula 1. The to the R4 is independently the alkyl group of hydrogen or the carbon number 1 to 5. And the m is the fixed number of 1 through 6. In the chemical formula 2, the R5 is the alkyl group of the carbon number 1 to 5. And the R6 is the alkyl group of the carbon number 1 to 5. It is the n 0 or 1. | 1. 아세트산구리 또는 아세트산구리 수화물, 하기 화학식 1의 아민계 화합물 및 화학식 2의 아닐린계 화합물을 물에 첨가한 수용액을 반응시켜 아산화구리를 제조하는 단계를 포함하는, 1 내지 500μm의 입자크기를 갖는 육면체 아산화구리 분말의 제조방법. [화학식 1] 화학식 1에서, R1 내지 R4는 각각 독립적으로, 수소 또는 탄소수 1 내지 5의 알킬 그룹이며, m은 1 내지 6의 정수이다. [화학식 2] 화학식 2에서, R5는 탄소수 1 내지 5의 알킬그룹이며, R6은 탄소수 1 내지 5의 알킬그룹이고, n은 0 또는 1이다. | 1. The manufacturing method of the cube Cuprous Oxide powder having the particle size of 1 through 500μm including reacting the aqueous solution adding the copper acetate or the copper acetate hydrate, and the aniline system compound of the amine-based compound of below chemical formula 1 and chemical formula 2 in water so as to manufacture the Cuprous Oxide. The R1 in the chemical formula 1. The to the R4 is independently the alkyl group of hydrogen or the carbon number 1 to 5. And the m is the fixed number of 1 through 6. In the chemical formula 2, the R5 is the alkyl group of the carbon number 1 to 5. And the R6 is the alkyl group of the carbon number 1 to 5. It is the n 0 or 1. | [기술분야] 본 발명은 표면적 및 공극률을 향상시켜 산화구리 분말의 취급 및 회수 공정을 개선하는 것을 목적으로 하는 입도 1 내지 500μm의 산화구리 분말의 제조 방법에 관한 것이다. [해결과제] 본 발명은 기존의 산화구리 분말 및 나노 촉매와 관련된 문제인 나노 크기 및 낮은 표면적으로 인한 산화구리 분말의 취급 및 수집의 어려움을 해결하고자 한다. [해결수단] 본 발명은 입방 산화구리 분말의 표면적 및 다공성을 개선시키는 구리 착물 이온의 환원제로서 아닐린 시스템 화합물의 사용을 포함한다. [특징] 여기서 주요 특징은 구리 착이온의 환원제로서 아닐린계 화합물의 사용이며, 이는 향상된 표면적 및 다공성을 갖는 입방 산화구리 분말을 초래한다. [효과] 따라서, 본 발명은 구리 착물 이온을 위한 환원제로서 아닐린 시스템 화합물의 사용을 통해 표면적 및 다공성을 향상시킴으로써 입방 산화 구리 분말의 취급 및 수집 공정을 개선한다. | 10-2009-0065718 | 2009-07-20 | 10-2011-0008386 | 2011-01-27 |  |  | 단국대학교 산학협력단 | 허영덕 |  |  |  | 4 | JP4346510B2(BE) ¦ JP4120007B2(BE) ¦ KR10-0797484B1(BE) ¦ KR10-0620885B1(BE) | 6 | CN114472912B ¦ CN103979600B ¦ CN102350499B ¦ JP7780622B2(FE) ¦ KR10-1787827B1(FE) ¦ KR10-2015-0055877A | 23608571 | KR10-1049335B1 | 1 | 소멸(등록료불납) |  | 3511041002084
JP | JP | P | A | 복합동 입자 | 【요약】 【과제】소결 시의 열수축성 제어가 용이한 구리를 포함한 입자를 제공하는 것. 【해결 수단】평균 입경이 0.2~10μm인 구리를 포함한 모입자 중에 평균 입경이 5~50 nm인 무기 산화물 입자가 복수 포함되어 있는 복합 구리 입자이다. 무기 산화물 입자는 모입자의 표면 근방에 완전포매되어 있는 것과 모입자의 표면에 일부 노출한 상태에서 모입자 중에 포매되어 있는 것으로 구성된다. 무기 산화물 입자가 복합 구리 입자 전체에 대해서 0.1~5 중량%함유되어 있다. 【선택도】없음 | [ABSTRACT] [Technical problem] Provide the particles with easy control of the heat contraction nature at the time of sintering containing copper. [Means for Solution]He is the compound copper grain child by whom multiple inorganic oxide particles whose average particle diameter is 5-50 nm are contained in mother particles containing copper whose average particle diameter is 0.2-10μ m. Inorganic oxide particles are in that by which perfect 包埋 is carried out near the surface of mother particles, and the state exposed to the surface of mother particles in part, and it has 包埋(ed) them in mother particles. Inorganic oxide particles contain 0.1 to 5% of the weight to the whole compound copper grain child. [Chosen drawing] Nothing | 【청구항1】 평균 입경이 0.2~10μm인 구리를 포함한 모입자 중에 평균 입경이 5~50 nm인 무기 산화물 입자가 복수 포함되어 있는 복합 구리 입자로서, 무기 산화물 입자는 모입자의 표면 근방에 완전포매되어 있는 것과 모입자의 표면에 일부 노출한 상태에서 모입자 중에 포매되어 있는 것으로 구성되어, 무기 산화물 입자가 복합 구리 입자 전체에 대해서 0.1~5 중량%함유되어 있는 것을 특징으로 하는 복합 구리 입자. | [Claim1] Average particle diameter in the mother particles containing copper which is 0.2-10μ m, Average particle diameter is the compound copper grain child contained, and the inorganic oxide particles which are 5-50 nm inorganic oxide particles, [ multiple ] A compound copper grain child, wherein it consists of that by which perfect 包埋 is carried out near the surface of mother particles, and a thing 包埋(ed) in mother particles in the state where it exposed to the surface of mother particles in part and inorganic oxide particles contain 0.1 to 5% of the weight to the whole compound copper grain child. | 【청구항1】 평균 입경이 0.2~10μm인 구리를 포함한 모입자 중에 평균 입경이 5~50 nm인 무기 산화물 입자가 복수 포함되어 있는 복합 구리 입자로서, 무기 산화물 입자는 모입자의 표면 근방에 완전포매되어 있는 것과 모입자의 표면에 일부 노출한 상태에서 모입자 중에 포매되어 있는 것으로 구성되어, 무기 산화물 입자가 복합 구리 입자 전체에 대해서 0.1~5 중량%함유되어 있는 것을 특징으로 하는 복합 구리 입자. | [Claim1] Average particle diameter in the mother particles containing copper which is 0.2-10μ m, Average particle diameter is the compound copper grain child contained, and the inorganic oxide particles which are 5-50 nm inorganic oxide particles, [ multiple ] A compound copper grain child, wherein it consists of that by which perfect 包埋 is carried out near the surface of mother particles, and a thing 包埋(ed) in mother particles in the state where it exposed to the surface of mother particles in part and inorganic oxide particles contain 0.1 to 5% of the weight to the whole compound copper grain child. | [기술분야] 본 발명은 전자 산업 재료용 전도성 페이스트에 사용되는 복합 구리 곡물 어린이에 관한 것이다. [해결과제] 본 발명은 열 수축 개시 온도 및 열 수축 속도를 제어함으로써 고온 소성형 도전성 페이스트에 있어서의 내열 수축성의 문제를 해결하고자 한다. [해결수단] 본 발명은 특정 입자 직경 및 무기 산화물 함량을 포함하는 특정 특성을 갖는 복합 구리 그레인 어린이를 포함한다. [특징] 여기서 주된 특징은 고온 소성형 도전성 페이스트에서의 열 수축 개시 온도 및 열 수축 속도의 제어이다. [효과] 따라서, 본 발명은 전자 산업 재료용 전도성 페이스트에서 내열성 수축성 및 치수 안정성을 개선한다. | 2009-154400 | 2009-06-29 | 2011-006770 | 2011-01-13 |  |  | MITSUI MINING & SMELTING CO LTD | 清水 良憲 ¦ 古本 啓太 ¦ 箕輪 光 |  |  |  | 3 | JP2008-063653A(BE) ¦ JP2007-039755A(BE) ¦ JP4001438B2(BE) | 6 | CN110461505B ¦ JP2015-034309A(FE) ¦ JP2015-034310A(FE) ¦ JP5126862B1(FE) ¦ KR10-2282809B1(FE) ¦ US9387536B2 | 92846755 | CN101937734A ¦ JP5439057B2 ¦ KR10-1506178B1 ¦ TWI519364B | 4 | 등록 |  | 2211002003788
JP | JP | P | A | 도전성 페이스트용 동분 및 도전성 페이스트 | 【요약】 【과제】입도 미세하면서 내산화성, 도전성 균형 모두 훼손하지 않는 구리 분말, 또한 형상이나 입도의 편차가 작고 저함유 산소 농도인 도전성 페이스트용 구리 분말 및 도전성 페이스트를 제공한다. 【해결 수단】 입자 내부에 Al, Mg, Ge 및 Ga를 0.1atm%~10atm%또한 In를 0.1atm%~10atm%함유하는 도전성 페이스트용 구리 분말. 【선택도】 없음 | [ABSTRACT] [Technical problem] a particle size -- though detailed, the variation in the copper powder which does not spoil oxidation-resistant and conductive balance and also shape, or a particle size is small, and the copper powder for conductive paste and conductive paste which are low content oxygen concentration are provided. [Means for Solution]an inside of particles -- aluminum, Mg, germanium, and Ga -- 0.1atm% - 10atm% and In -- 0.1atm% - 10atm% -- copper powder for conductive paste to contain. [Chosen drawing] Nothing | 【청구항1】 Al, Mg, Ge 및 Ga 중 하나를 0.1~10atm%, In를 0.1~10atm%함유하는 것을 특징으로 하는 도전성 페이스트용 구리 분말. | [Claim1] either aluminum, Mg, germanium and Ga -- 0.1 - 10atm% and In -- 0.1 - 10atm% -- the containing copper powder for conductive paste. | 【청구항1】 Al, Mg, Ge 및 Ga 중 하나를 0.1~10atm%, In를 0.1~10atm%함유하는 것을 특징으로 하는 도전성 페이스트용 구리 분말. | [Claim1] either aluminum, Mg, germanium and Ga -- 0.1 - 10atm% and In -- 0.1 - 10atm% -- the containing copper powder for conductive paste. | [기술분야] 본 발명은 도전성 페이스트용 구리 분말을 이용한 도전성 페이스트에 관한 것으로, 전기 회로, 세라믹 콘덴서의 외장 전극, 인쇄 회로 기판 등의 다양한 제품에 적용될 수 있다. [해결과제] 본 발명은 고온 소성형 도전성 페이스트에 사용되는 구리 분말의 내산화성을 향상시키기 위해 매우 중요한 문제인 고온 분위기 400°C 이상에서 특히 산화를 효과적으로 방지하는 기술적 문제를 해결하고자 한다. [해결수단] 본 발명은 내산화성이 우수하고 고온 분위기 400°C 이상에서도 산화를 효과적으로 방지할 수 있는 알루미늄, Mg, 게르마늄 및 Ga 및 In을 함유하는 도전성 페이스트용 구리 분말을 포함한다. [특징] 여기서 주된 특징은 내산화성이 우수하고 고온 분위기 400°C 이상에서도 산화를 효과적으로 방지할 수 있는 알루미늄, Mg, 게르마늄, Ga 및 In을 포함하는 도전성 페이스트용 구리 분말이다. [효과] 따라서, 본 발명은 고온 소성형 전도성 페이스트에 사용되는 구리 분말의 내산화성을 향상시키고 전도성 페이스트용 구리 분말의 전도성을 향상시킨다. | 2009-151361 | 2009-06-25 | 2011-006739 | 2011-01-13 |  |  | MITSUI MINING & SMELTING CO LTD | 織田 晃祐 ¦ 佐々木 卓也 ¦ 吉丸 克彦 |  |  |  | 0 |  | 7 | CN106605270B ¦ DE11-2014-006903B4 ¦ JP6564024B2(FE) ¦ JP6408696B2(FE) ¦ US9951231B2 ¦ US10325693B2 ¦ US10672922B2 | 15871227 | JP2011-006739A | 1 | 취하 |  | 2211002003817
JP | JP | P | A | 도전성 페이스트용 동분 및 도전성 페이스트 | 【요약】 【과제】입도 미세하면서 내산화성, 도전성 균형 모두 훼손하지 않는 구리 분말, 또한 형상이나 입도의 편차가 작고 저함유 산소 농도인 도전성 페이스트용 구리 분말 및 도전성 페이스트를 제공한다. 【해결 수단】 입자 내부에 Al, Si, Ge 및 Ga를 0.1atm%~10atm%또한 Sn를 0.1atm%~10atm%함유하는 도전성 페이스트용 구리 분말. 【선택도】 없음 | [ABSTRACT] [Technical problem] a particle size -- though detailed, the variation in the copper powder which does not spoil oxidation-resistant and conductive balance and also shape, or a particle size is small, and the copper powder for conductive paste and conductive paste which are low content oxygen concentration are provided. [Means for Solution]an inside of particles -- aluminum, Si, germanium, and Ga -- 0.1atm% - 10atm% and Sn -- 0.1atm% - 10atm% -- copper powder for conductive paste to contain. [Chosen drawing] Nothing | 【청구항1】 Al, Si, Ge 및 Ga 중 하나를 0.1~10atm%, Sn를 0.1~10atm%함유하는 것을 특징으로 하는 청구항 1에 기재된 도전성 페이스트용 구리 분말. | [Claim1] either aluminum, Si, germanium and Ga -- 0.1 - 10atm% and Sn -- 0.1 - 10atm% -- the containing copper powder for conductive paste according to claim 1. |  |  | [기술분야] 본 발명은 도전성 페이스트용 구리 분말을 이용한 도전성 페이스트에 관한 것으로, 전기 회로 형성, 세라믹 콘덴서의 외부 전극 등 다양한 제품에 적용될 수 있다. [해결과제] 본 발명은 고온 소성형 도전성 페이스트에 있어서의 과제인 특히 고온 분위기 400°C 이상에서 산화를 효과적으로 방지하는 기술적 과제를 해결하고자 한다. [해결수단] 본 발명은 주성분으로서 구리 및 알루미늄, Si, 게르마늄, 및 Ga와 같은 추가 원소를 함유하는 전도성 페이스트용 구리 분말을 포함한다. [특징] 여기서 주된 특징은 내산화성 및 전도성이 개선된 전도성 페이스트용 구리 분말이며, 이는 다양한 전도성 페이스트에 사용될 수 있다. [효과] 따라서, 본 발명은 전도성 페이스트, 특히 고온 소성형 전도성 페이스트에 대한 구리 분말의 내산화성 및 전도성을 개선한다. | 2009-151362 | 2009-06-25 | 2011-006740 | 2011-01-13 |  |  | MITSUI MINING & SMELTING CO LTD | 織田 晃祐 ¦ 佐々木 卓也 ¦ 吉丸 克彦 |  |  |  | 0 |  | 10 | CN105761778B ¦ EP3345696B1 ¦ JP7733893B2(FE) ¦ JP6224933B2(FE) ¦ JP2013-142175A(FE) ¦ JP5617723B2 ¦ US10773311B2 ¦ US9951231B2 ¦ US10325693B2 ¦ US10672922B2 | 15871228 | JP2011-006740A | 1 | 취하 |  | 2211002003818
JP | JP | P | A | 동 복합 입자 제조 방법, 복합 금속 구리 입자 제조 방법, 구리 페이스트 및 금속 구리도체 제조 방법 | 【요약】 【과제】체적 저항률이 낮게 억제된 구리의 금속구리 도체를 형성할 수 있는 구리 복합 입자 및 복합 금속구리 입자 제조 방법, 상기 구리 복합 입자 또는 복합 금속구리 입자를 포함한 구리 페이스트 및 상기 구리 페이스트를 이용한 금속구리 도체 제조 방법을 제공한다. 【해결 수단】1차 입자의 평균 입자 지름이 1~20μm인 금속구리 입자의 표면에 2차 입자의 평균 입자 지름이 20~350 nm인 수소화 구리 미립자가 부착된 구리 복합 입자로 (I) 수용성 구리 화합물이 용매 중에 용해한 용액과 환원제로부터 2차 입자의 평균 입자 지름이 20~350 nm인 수소화 구리 미립자가 생성하는 반응계를 형성하고(II) 상기 반응계 중에 1차 입자의 평균 입자 지름이 1~20μm인 금속구리 입자를 존재시켜 상기 금속구리 입자 표면에 수소화 구리 미립자가 부착된 구리 복합 입자를 생성시키고(III) 상기 구리 복합 입자를 상기 반응계에서 분리함으로써 얻어진 구리 복합 입자를 사용한다. 【선택도】도 1 | [ABSTRACT] [Technical problem] metal copper of the copper in which volume resistivity was stopped low -- metal copper using copper paste including the manufacturing method of a copper composite particle and a compound metal copper grain child, this copper composite particle, or compound metal copper grain child who can form a conductor, and the copper paste -- the manufacturing method of a conductor is provided. [Means for Solution]By a copper composite particle in which hydrogenation copper particulates whose mean particle sizes of secondary particles are 20-350 nm adhered to a metal copper grain child's surface whose mean particle size of a primary particle is 1-20μ m, (I) Form the system of reaction which hydrogenation copper particulates whose mean particle sizes of secondary particles are 20-350 nm generate from solution and a reducing agent which a water-soluble copper compound dissolved into a solvent, (II) A mean particle size of a primary particle makes a metal copper grain child who is 1-20μ m exist in the system of reaction. The metal copper grain child surface is made to generate a copper composite particle to which hydrogenation copper particulates adhered, and a copper composite particle obtained by separating the (III) above-mentioned copper composite particle from the system of reaction is used. [Chosen drawing] Drawing 1 | 【청구항1】 1차 입자의 평균 입자 지름이 1~20μm인 금속구리 입자의 표면에 2차 입자의 평균 입자 지름이 20~350 nm인 수소화 구리 미립자가 부착된 구리 복합 입자를 제조하는 방법으로서,(I) 수용성 구리 화합물이 용매 중에 용해한 용액과 환원제로부터 2차 입자의 평균 입자 지름이 20~350 nm인 수소화 구리 미립자가 생성하는 반응계를 형성하는 것, (II) 수소화 구리 미립자 생성 전, 수소화 구리 미립자 생성 도중 또는 수소화 구리 미립자 생성 후의 상기 반응계 중에 1차 입자의 평균 입자 지름이 1~20μm인 금속구리 입자를 존재시켜 상기 금속구리 입자 표면에 수소화 구리 미립자가 부착된 구리 복합 입자를 생성시키는 것, (III) 상기 구리 복합 입자를 상기 반응계에서 분리하는 것를 특징으로 하는 구리 복합 입자 제조 방법. | [Claim1] It is the method of manufacturing the copper composite particle in which the hydrogenation copper particulates whose mean particle sizes of secondary particles are 20-350 nm adhered to the metal copper grain child'ss surface whose mean particle size of a primary particle is 1-20μ m, (I) Form the system of reaction which the hydrogenation copper particulates whose mean particle sizes of secondary particles are 20-350 nm generate from the solution and the reducing agent which the water-soluble copper compound dissolved into the solvent, (II) Before hydrogenation copper fine particle formation in the above-mentioned system of reaction after the hydrogenation copper fine particle formation in the middle of hydrogenation copper fine particle formation, A manufacturing method of the copper composite particle separating [ the mean particle size of a primary particle making the metal copper grain child who is 1-20μ m exist, and making the copper composite particle in which hydrogenation copper particulates adhered to the above-mentioned metal copper grain child surface generate, and ] the (III) above-mentioned copper composite particle from the above-mentioned system of reaction. | 【청구항1】 1차 입자의 평균 입자 지름이 1~20μm인 금속구리 입자의 표면에 2차 입자의 평균 입자 지름이 20~350 nm인 수소화 구리 미립자가 부착된 구리 복합 입자를 제조하는 방법으로서,(I) 수용성 구리 화합물이 용매 중에 용해한 용액과 환원제로부터 2차 입자의 평균 입자 지름이 20~350 nm인 수소화 구리 미립자가 생성하는 반응계를 형성하는 것, (II) 수소화 구리 미립자 생성 전, 수소화 구리 미립자 생성 도중 또는 수소화 구리 미립자 생성 후의 상기 반응계 중에 1차 입자의 평균 입자 지름이 1~20μm인 금속구리 입자를 존재시켜 상기 금속구리 입자 표면에 수소화 구리 미립자가 부착된 구리 복합 입자를 생성시키는 것, (III) 상기 구리 복합 입자를 상기 반응계에서 분리하는 것를 특징으로 하는 구리 복합 입자 제조 방법. | [Claim1] It is the method of manufacturing the copper composite particle in which the hydrogenation copper particulates whose mean particle sizes of secondary particles are 20-350 nm adhered to the metal copper grain child'ss surface whose mean particle size of a primary particle is 1-20μ m, (I) Form the system of reaction which the hydrogenation copper particulates whose mean particle sizes of secondary particles are 20-350 nm generate from the solution and the reducing agent which the water-soluble copper compound dissolved into the solvent, (II) Before hydrogenation copper fine particle formation in the above-mentioned system of reaction after the hydrogenation copper fine particle formation in the middle of hydrogenation copper fine particle formation, A manufacturing method of the copper composite particle separating [ the mean particle size of a primary particle making the metal copper grain child who is 1-20μ m exist, and making the copper composite particle in which hydrogenation copper particulates adhered to the above-mentioned metal copper grain child surface generate, and ] the (III) above-mentioned copper composite particle from the above-mentioned system of reaction. | [기술분야] 본 발명은 상기 금속 구리 그레인 자식의 표면에 수소화 구리 미립자가 부착된 구리 복합 입자의 제조 방법, 금속 구리의 미립자가 부착된 금속 구리 그레인 자식, 이 구리 복합 입자, 또는 상기 복합 금속 구리 그레인 자식, 및 상기 구리 복합 입자 또는 상기 복합 금속 구리 그레인 자식을 포함하는 구리 페이스트로 구성된 복합 구리 그레인 자식의 제조 방법에 관한 것이다. [해결과제] 본 발명은 은 금속 전도체에서 이온 이동의 문제 및 산화 및 불충분한 소결로 인해 구리 페이스트로부터 형성된 금속 구리에서 부피 저항률이 쉽게 높아지는 문제를 해결하고자 한다. [해결수단] 본 발명은 상기 금속 구리 그레인 자식의 표면에 부착된 수소화 구리 미립자를 가진 구리 복합 입자의 제조 방법, 복합 금속 구리 그레인 자식의 제조 방법, 이 구리 복합 입자, 또는 상기 복합 금속 구리 그레인 자식, 및 상기 구리 복합 입자 또는 상기 복합 금속 구리 그레인 자식을 포함하는 상기 구리 페이스트를 포함한다. [특징] 여기서 주요 특징은 구리 복합 입자의 제조 방법에서 산화를 방지하고 소결을 촉진하기 위해 금속 구리 그레인 자식의 표면에 접착된 20 내지 350 nm의 평균 입자 크기를 갖는 수소화 구리 미립자의 사용이다. [효과] 본 발명은 은 금속 전도체에서 이온 이동을 방지하고 구리 페이스트로부터 형성된 금속 구리에서 체적 저항률을 감소시킴으로써 전도체의 제조 방법을 개선한다. | 2009-142435 | 2009-06-15 | 2010-285678 | 2010-12-24 |  |  | AGC INC | 平社 英之 ¦ 阿部 啓介 ¦ 池村 政昭 ¦ 大岩 正起 |  |  |  | 1 | WOWO2009-116349A1(BE) | 2 | JP6922648B2(FE) ¦ KR10-1364145B1(FE) | 15862743 | JP5410850B2 | 1 | 등록 |  | 2210051002779
JP | JP | P | A1 | 도전성 페이스트 및 그것을 이용한 전극 배선을 구비하는 전자 부품 | 【요약】 전극 배선 재료로서 구리나 알루미늄 등의 저가의 금속을 이용하고 산화 분위기 중의 고온 프로세스에 견딜 수 있는 내산화성을 가지는 도전성 페이스트 및 그것을 이용한 전극 배선을 구비하는 전자 부품을 제공하는 것을 목적으로 한다. 본 발명에 따른 전자 부품은 천이 금속과 인을 함유하는 도전성 유리상과 금속 입자를 포함해 RoHS 지령의 금지 물질을 포함하지 않는 전극 배선을 구비하는 전자 부품으로서, 상기 도전성 유리상 중의 상기 천이 금속은 복수의 산화수 상태에서 존재하고 상기 천이 금속으로 가장 높은 산화수 상태를 나타내고 있는 원자의 존재 비율이 소정의 관계를 충족하는 것을 특징으로 한다. | [ABSTRACT] Cheap metal, such as copper and aluminum, is used as an electrode wiring material, and it aims at providing the electronic parts possessing the electrode wiring using the conductive paste and it which have the oxidation resistance which can bear the high temperature process in an oxidative atmosphere. The electronic parts concerning this invention are the electronic parts possessing the electrode wiring which contains a transition metal, the electrically-conductive-glass phase containing Lynn, and metal particles, and does not contain the quality of a banned substance of RoHS Directive, The above-mentioned transition metal in the above-mentioned electrically-conductive-glass phase exists in a plurality of number state of oxidization, and an atom which is presenting highest number state of oxidization with above-mentioned transition metal existence rate fills a predetermined relation. | 【청구항1】 천이 금속과 인을 함유하는 도전성 유리상과 금속 입자를 포함해 RoHS 지령의 금지 물질을 포함하지 않는 전극 배선을 구비하는 전자 부품으로서, 상기 도전성 유리상 중의 상기 천이 금속은 복수의 산화수 상태에서 존재하고 상기 천이 금속으로 가장 높은 산화수 상태를 나타내고 있는 원자의 존재 비율이 하기 식(1) 관계를 충족하는 것을 특징으로 하는 전자 부품. 【수1】 | [Claim1] They are the electronic parts possessing the electrode wiring which contains a transition metal, the electrically-conductive-glass phase containing Lynn, and metal particles, and does not contain the quality of a banned substance of RoHS Directive, Electronic parts, wherein an atom which above-mentioned transition metal in above-mentioned electrically-conductive-glass phase exists in a plurality of number state of oxidization, and is presenting highest number state of oxidization with above-mentioned transition metal existence rate fills the relation of a following formula (1). [EQUATION1] | 【청구항1】 천이 금속과 인을 함유하는 도전성 유리상과 금속 입자를 포함해 RoHS 지령의 금지 물질을 포함하지 않는 전극 배선을 구비하는 전자 부품으로서, 상기 도전성 유리상 중의 상기 천이 금속은 복수의 산화수 상태에서 존재하고 상기 천이 금속으로 가장 높은 산화수 상태를 나타내고 있는 원자의 존재 비율이 하기 식(1) 관계를 충족하는 것을 특징으로 하는 전자 부품. 【수1】 ¦ 【청구항2】 도전성 유리상과 금속 입자를 포함해 RoHS 지령의 금지 물질을 포함하지 않는 전극 배선을 구비하는 전자 부품으로서, 상기 도전성 유리상은 바나듐과 인을 주성분으로서 함보고 함유 성분의 산화물 환산의 질량비율이 하기 식(2) 관계를 충족하는 것을 특징으로 하는 전자 부품. 【수2】 ¦ 【청구항8】 천이 금속과 인을 함유하는 도전성 유리 입자와 금속 입자와 바인더 수지와 용제를 포함해 RoHS 지령의 금지 물질을 포함하지 않는 도전성 페이스트로서, 상기 도전성 유리 입자 중의 상기 천이 금속은 복수의 산화수 상태에서 존재하고 상기 천이 금속으로 가장 높은 산화수 상태를 나타내고 있는 원자의 존재 비율이 하기 식(1) 관계를 충족하는 것을 특징으로 하는 도전성 페이스트. 【수3】 ¦ 【청구항9】 도전성 유리 입자와 금속 입자와 바인더 수지와 용제를 포함해 RoHS 지령의 금지 물질을 포함하지 않는 도전성 페이스트로서, 상기 도전성 유리 입자는 바나듐과 인을 주성분으로서 함보고 함유 성분의 산화물 환산의 질량비율이 하기 식(2) 관계를 충족하는 것을 특징으로 하는 도전성 페이스트. 【수4】 | [Claim1] They are the electronic parts possessing the electrode wiring which contains a transition metal, the electrically-conductive-glass phase containing Lynn, and metal particles, and does not contain the quality of a banned substance of RoHS Directive, Electronic parts, wherein an atom which above-mentioned transition metal in above-mentioned electrically-conductive-glass phase exists in a plurality of number state of oxidization, and is presenting highest number state of oxidization with above-mentioned transition metal existence rate fills the relation of a following formula (1). [EQUATION1] ¦ [Claim2] They are the electronic parts possessing the electrode wiring which contains an electrically-conductive-glass phase and metal particles, and does not contain the quality of a banned substance of RoHS Directive, Electronic parts, wherein mass proportion [ in / including vanadium and Lynn as the main ingredients / in the above-mentioned electrically-conductive-glass phase / oxide conversion of a component ] fills the relation of a following formula (2). [EQUATION2] ¦ [Claim8] It is conductive paste which contains a transition metal, the electrically-conductive-glass particles containing Lynn, metal particles, binder resin, and a solvent, and does not contain the quality of a banned substance of RoHS Directive, Conductive paste, wherein an atom which above-mentioned transition metal in above-mentioned electrically-conductive-glass particles exists in a plurality of number state of oxidization, and is presenting highest number state of oxidization with above-mentioned transition metal existence rate fills the relation of a following formula (1). [EQUATION3] ¦ [Claim9] It is conductive paste which contains electrically-conductive-glass particles, metal particles, binder resin, and a solvent, and does not contain the quality of a banned substance of RoHS Directive, Conductive paste, wherein mass proportion [ in / including vanadium and Lynn as the main ingredients / in the above-mentioned electrically-conductive-glass particles / oxide conversion of a component ] fills the relation of a following formula (2). [EQUATION4] | [기술분야] 본 발명은 전극 배선 형성용 도전성 페이스트에 관한 것으로, 태양 전지판, 플라즈마 디스플레이 패널, 세라믹 실장 기판 등의 전자 부품에 적용할 수 있다. [해결과제] 본 발명은 산화 분위기, 특히 태양광 패널 및 플라즈마 디스플레이 패널과 같은 전자 부품의 제조 공정에서 고온 소성 동안 전극 배선의 산화를 해결하고자 한다. [해결수단] 본 발명은 전이 금속, 전기 전도성 유리 입자, 금속 입자, 결합제 수지, 및 용매를 함유하는 전도성 페이스트를 포함한다. [특징] 여기서 주요 특징은 다수의 산화 상태로 존재하고 전극 배선에 내산화성을 제공하는 전기 전도성 유리상에 전이 금속을 포함시키는 것이다. [효과] 본 발명은 산화 분위기, 특히 태양 전지 패널 및 플라즈마 디스플레이 패널과 같은 전자 부품의 제조 공정에서 고온 소성 동안 전극 배선의 내산화성을 개선한다. | 2011-505671 | 2009-03-27 | WO2010-109541 | 2010-09-30 |  |  | HITACHI LTD | 青柳 拓也 ¦ 内藤 孝 ¦ 山本 浩貴 ¦ 加藤 隆彦 |  |  |  | 6 | JP4962156B2(BE) ¦ JP4885781B2(BE) ¦ JP2007-294633A(BE) ¦ JP1996-138969A(BE) ¦ JP1989-095170A(BE) ¦ WOWO2006-129487A1(BE) | 0 |  | 16423864 | CN102318013B ¦ DE11-2009-004970B4 ¦ IN06638/DELNP/2011 ¦ JP5215458B2 ¦ JP5546074B2 ¦ KR10-1269710B1 ¦ US8945436B2 ¦ WOWO2010-109541A1 | 8 | 소멸(연차료 불납에 의한 말소) |  | 2512038000273
US | US | P | A1 | LOW POLARITY NANOPARTICLE METAL PASTES FOR PRINTING APPLICATION | A composition that may be used to form an electronic circuit element includes metal nanoparticles in a metal nanoparticle solution, at least a low-polarity additive and a solvent. The low-polarity additive is either a styrenated terpene resin or a polyterpene resin. The composition may be used to form conductive features on a substrate by depositing the composition onto a substrate, and heating the deposited composition on the substrate to a temperature from about 80° C. to about 200° C. to form conductive features on the substrate. | 전자 회로 소자를 형성하기 위해 사용될 수 있는 조성물은 금속 나노 입자 용액, 적어도 저극성 첨가제 및 용매에 금속 나노 입자를 포함한다. 저극성 첨가제는 스티렌화 테르펜 수지 또는 폴리테르펜 수지 중 어느 하나이다. 상기 조성물은 상기 조성물을 기판 상에 증착함으로써 기판 상에 전도성 특징을 형성하기 위해 사용될 수 있다. 기판 상에 증착된 조성물을 약 80℃내지 약 200℃의 온도로 가열하여 기판 상에 전도성 특징을 형성하는 것. | 1. A composition comprising a metal nanoparticle solution including a metal nanoparticles and a stabilizer, a low-polarity additive and a solvent, wherein the low-polarity additive is a styrenated terpene resin or a polyterpene resin or mixtures thereof. | 1. 금속 나노입자 및 안정제를 포함하는 금속 나노입자 용액을 포함하는 조성물저극성 첨가제 및 용매로서, 상기 저극성 첨가제는 스티렌화된 테르펜 수지 또는 폴리테르펜 수지 또는 이들의 혼합물이다. | 1. A composition comprising a metal nanoparticle solution including a metal nanoparticles and a stabilizer, a low-polarity additive and a solvent, wherein the low-polarity additive is a styrenated terpene resin or a polyterpene resin or mixtures thereof. ¦ 11. A composition comprising a metal nanoparticle solution including metal nanoparticles and a stabilizer, at least two low-polarity additives, and a solvent, wherein the at least two low-polarity additives are selected from the group consisting of styrenated terpene resins, polyterpene resins, aliphatic hydrocarbon resins, phenol-modified hydrocarbon resins, poly(styrene-allyl) alcohols, polyamide resins and mixtures thereof. ¦ 15. A method of forming conductive features on a substrate, the method comprising: providing a dispersed solution comprised of metal nanoparticles and a stabilizer, a low-polarity additive and a solvent, and depositing the solution onto the substrate, heating the solution on the substrate to a temperature from about 80° C. to about 200° C. to form conductive features on the substrate, and wherein the low-polarity additive is a styrenated terpene resin or a polyterpene resin. | 1. 금속 나노입자 및 안정제를 포함하는 금속 나노입자 용액을 포함하는 조성물저극성 첨가제 및 용매로서, 상기 저극성 첨가제는 스티렌화된 테르펜 수지 또는 폴리테르펜 수지 또는 이들의 혼합물이다. ¦ 11. 금속 나노 입자 및 안정제를 포함하는 금속 나노 입자 용액, 적어도 두 개의 저극성 첨가제를 포함하는 조성물상기 적어도 두 개의 저극성 첨가제는 스티렌네이티드 테르펜 수지, 폴리테르펜 수지, 지방족 탄화수소 수지, 페놀 변성 탄화수소 수지로 이루어진 군으로부터 선택되는 용매. 폴리 (styrene-allyl)알코올, 폴리아미드 수지 및 이의 혼합물. ¦ 15. 기판 상에 전도성 특징을 형성하는 방법, 상기 방법은 다음을 포함한다:금속 나노입자 및 안정제로 구성된 분산액을 제공하는 것저극성 첨가제 및 용매상기 용액을 기판 상에 증착하고, 약 80℃내지 약 200℃의 온도로 기판 상의 용액을 가열하여 기판 상에 전도성 특징을 형성한다. 상기 저극성 첨가제는 스티렌화된 테르펜 수지 또는 폴리테르펜 수지인 것을 특징으로 한다. | [기술분야] 본 발명은 플렉소그래픽 및 스크린 인쇄 적용을 위한 조성물에 관한 것이며, 박막 트랜지스터, 유기 발광 다이오드, RFID 태그, 광전지, 인쇄된 안테나 및 다른 전자 장치와 같은 전자 장치에 적용될 수 있다. [해결과제] 본 발명은 전자 애플리케이션을 위한 기능성 전극, 픽셀 패드, 및 전도성 트레이스, 라인 및 트랙을 증착 및/또는 패터닝하는 문제를 해결하고자 한다. [해결수단] 본 발명은 금속 나노입자 용액, 저극성 첨가제 및 용매를 포함한다. [특징] 여기서 주요 특징은 전도성 잉크 제형의 점도 및 금속 로딩을 향상시키기 위한 저극성 첨가제의 사용이다. [효과] 따라서, 본 발명은 전도성 잉크 제형의 점도 및 금속 로딩을 개선하여, 플렉소그래피 및 스크린 인쇄 응용에 적합하게 한다. | 12/408897 | 2009-03-23 | 2010-0239750 | 2010-09-23 |  |  | XEROX CORPORATION | Marcel P. BRETON ¦ Yiliang WU ¦ Stephan V. DRAPPEL |  |  |  | 24 | DE10-2007-050875A1 ¦ DE10258961A1 ¦ DE19756790A1 ¦ EP1646095B2 ¦ US8361350B2(BE) ¦ US8236128B2 ¦ US7829630B2 ¦ US2007-0099357A1(BE) ¦ US7270694B2 ¦ US6900274B2 ¦ US6121392A ¦ US5849072A(BE) ¦ US4487901A ¦ US4471106A ¦ US4427759A ¦ US4323637A ¦ US4113653A ¦ US4057682A ¦ US3951657A ¦ US3959238A ¦ US3993626A ¦ US3960572A ¦ WOWO1994-028074A1 ¦ GB1 311 889(미포함) | 11 | JP6278659B2(FE) ¦ USRE49400E1 ¦ US10619067B2 ¦ US9096769B2(FE) ¦ US9283618B2 ¦ US9198288B2 ¦ US9725614B2(FE) ¦ US9163153B2 ¦ US8846797B2 ¦ US8617646B2(FE) ¦ US7976733B2(FE) | 4486182 | CN101845191B ¦ EP2233535B1 ¦ IN296227 ¦ KR10-1556420B1 ¦ KR10-1582444B1 ¦ US8207251B2 | 6 | 등록 |  | 5410038003797
US | US | P | A1 | METHOD FOR FORMING A COPPER WIRING PATTERN, AND COPPER OXIDE PARTICLE DISPERSED SLURRY USED THEREIN | There are provided are a method wherein a surface treating agent, which is essential for making copper particles antioxidative and dispersing the copper particles in the prior art, is hardly used but copper particles, which cause little electromigration and are small in the price rate of material itself, are used to form a low-resistance copper wiring pattern while the generation of cracks therein is restrained; and a copper oxide particle dispersed slurry used therein. The method is a method for forming a copper wiring pattern including the step of using a dispersion slurry wherein copper based particles having a copper oxide surface are dispersed to form any pattern over a substrate, and the step of reducing the copper oxide surface of the copper based particles in the pattern with atomic form hydrogen to return the oxide to copper, and sintering particles of the copper metal generated by the reduction and bonding the particles to each other. | 종래 기술에서 산화 방지 및 분산하는 구리 입자를 제조하기 위해 필수적인 표면 처리제가 거의 사용되지 않지만, 상기 구리 입자가 거의 사용되지 않지만, 전기 마이그레이션이 거의 없고 재료 자체의 가격 비율에서 작은 구리 입자는 그 안의 균열의 생성이 억제되는 동안 저저항 구리 배선 패턴을 형성하는 데 사용된다. 그 안에 사용되는 산화구리 입자 분산된 슬러리. 상기 방법은 구리 산화물 표면을 가지는 구리계 입자를 분산시켜 기판 위에 임의의 패턴을 형성시키는 분산 슬러리를 사용하는 단계를 포함하는 구리 배선 패턴을 형성하기 위한 방법이다. 그리고 원자형수소를 가진 패턴에서 구리계 입자의 구리 산화물 표면을 환원시켜 산화물을 구리로 환원시키는 단계 상기 환원하여 생성된 구리 금속의 소결 입자 및 상기 입자를 서로 접합하는 것. | 1. A method for forming a copper wiring pattern, comprising: the step of using a dispersion slurry wherein copper based particles having a copper oxide surface are dispersed to form any pattern over a substrate, and the step of reducing the copper oxide surface of the copper based particles in the pattern with atomic form hydrogen to return the oxide to copper, and sintering particles of the copper metal generated by the reduction and bonding the particles to each other. | 1. 구리 배선 패턴을 형성하기 위한 방법은 다음을 포함한다: 구리 산화물 표면을 갖는 구리계 입자를 분산시켜 기판 위에 임의의 패턴을 형성하는 분산 슬러리를 사용하는 단계. 그리고 원자형수소를 가진 패턴에서 구리계 입자의 구리 산화물 표면을 환원시켜 산화물을 구리로 환원시키는 단계 상기 환원하여 생성된 구리 금속의 소결 입자 및 상기 입자를 서로 접합하는 것. | 1. A method for forming a copper wiring pattern, comprising: the step of using a dispersion slurry wherein copper based particles having a copper oxide surface are dispersed to form any pattern over a substrate, and the step of reducing the copper oxide surface of the copper based particles in the pattern with atomic form hydrogen to return the oxide to copper, and sintering particles of the copper metal generated by the reduction and bonding the particles to each other. ¦ 6. A copper oxide particle dispersed slurry, comprising dispersed copper based particles having a copper oxide surface, wherein the number-average primary particle diameter of the copper based particles having the copper oxide surface is from 1 to 100 nm, the composition of the copper oxide surface comprises cuprous oxide, cupric oxide, or a mixture thereof, and a surface treating agent is contained and the concentration of the surface treating agent is 1% or less by mass. | 1. 구리 배선 패턴을 형성하기 위한 방법은 다음을 포함한다: 구리 산화물 표면을 갖는 구리계 입자를 분산시켜 기판 위에 임의의 패턴을 형성하는 분산 슬러리를 사용하는 단계. 그리고 원자형수소를 가진 패턴에서 구리계 입자의 구리 산화물 표면을 환원시켜 산화물을 구리로 환원시키는 단계 상기 환원하여 생성된 구리 금속의 소결 입자 및 상기 입자를 서로 접합하는 것. ¦ 6. 산화구리 표면을 가지는 분산구리계 입자를 포함하는 산화구리 입자 분산된 슬러리를 포함하며, 상기 구리산화물 표면을 갖는 상기 구리계 입자의 수평균 1차 입경이 1 내지 100nm이고, 상기 산화구리 표면의 조성은산화구리, 및 산화구리. 또는 이들의 혼합물, 표면처리제를 포함하고, 표면처리제의 농도는 1 질량%이하이다. | [기술분야] 본 발명은 산화구리 표면을 갖는 나노입자 및 산화구리 입자 분산 슬러리를 사용하여 구리 배선 패턴을 형성하기 위한 방법에 관한 것이다. [해결과제] 본 발명은 낮은 전기 전도성 및 미세 배선 패턴 형성의 어려움과 같은 종래의 은 또는 구리 페이스트의 단점을 해결하고자 한다. [해결수단] 본 발명은 기판 위에 패턴을 형성하기 위해 구리 산화물 표면을 가지는 구리계 입자를 가진 분산 슬러리를 사용하는 것과 원자 형태 수소를 가진 상기 구리 산화물 표면을 감소시키는 것을 포함한다. [특징] 여기서 주요 특징은 산화구리 표면을 갖는 구리계 입자의 사용 및 원자에 의한 환원이 수소를 형성하여 저저항 구리 도체 배선을 형성하는 것이다. [효과] 따라서, 본 발명은 크랙을 발생시키지 않고 저저항 구리 도체 배선을 형성함으로써 종래의 은 또는 구리 페이스트의 단점을 개선한다. | 12/739228 | 2008-10-20 | 2010-0233011 | 2010-09-16 |  |  | HITACHI CHEMICAL COMPANY, LTD. | Hideo Nakako ¦ Kazunori Yamamoto ¦ Youichi Machii ¦ Yasushi Kumashiro ¦ Shunya Yokozawa ¦ Yoshinori Ejiri ¦ Katsuyuki Masuda | 2007-273779 | JP | 2007-10-22 | 0 |  | 3 | EP2690937A1 ¦ US10244635B2(FE) ¦ US9648753B2(FE) | 104281408 | CN101836268B ¦ EP2204824A1 ¦ JP2007-273779 ¦ JP5067426B2 ¦ KR10-1120743B1 ¦ MY154259A ¦ SG160871B ¦ TWI425893B ¦ US2010-0233011A1 ¦ US2013-0295276A1 ¦ WOWO2009-054343A1 | 11 | 포기 |  | 5410037003741
JP | JP | P | A | 도전성 페이스트용 동분 및 도전성 페이스트 | 【요약】 【과제】 입도 미세하면서 내산화성, 도전성 균형 모두 훼손하지 않는 구리 분말, 또한 형상이나 입도의 편차가 작고 저함유 산소 농도인 도전성 페이스트용 구리 분말을 제공한다. 【해결 수단】입자 내부에 Bi를 0.05atm%~10atm%함유하는 도전성 페이스트용 구리 분말로 한다. 【선택도】도 1 | [ABSTRACT] [Technical problem] particle size -- though detailed, the variation in the copper powder which does not spoil oxidation-resistant and conductive balance and also shape, or a particle size is small, and the copper powder for conductive paste which is low content oxygen concentration is provided. [Means for Solution]an inside of particles -- Bi -- 0.05atm% - 10atm% -- it is considered as copper powder for conductive paste to contain. [Chosen drawing] Drawing 1 | 【청구항1】 입자 내부에 Bi를 0.05atm%~10atm%함유하는 것을 특징으로 하는 도전성 페이스트용 구리 분말. | [Claim1] the inside of particles -- Bi -- 0.05atm% - 10atm% -- the containing copper powder for conductive paste. | 【청구항1】 입자 내부에 Bi를 0.05atm%~10atm%함유하는 것을 특징으로 하는 도전성 페이스트용 구리 분말. | [Claim1] the inside of particles -- Bi -- 0.05atm% - 10atm% -- the containing copper powder for conductive paste. | [기술분야] 본 발명은 구리 분말을 이용한 도전성 페이스트에 관한 것으로, 도체 회로 형성, 라미네이션 세라믹 콘덴서의 외장 전극 등에 적용될 수 있다. [해결과제] 본 발명은 낮은 산소 함량을 유지하면서, 상세하고 형상 또는 입자 크기의 작은 변동을 갖는 구리 분말에서의 내산화성 및 전도성 균형 문제를 해결하고자 한다. [해결수단] 본 발명은 입자 내부에 특정 양의 Bi, P, Ag, Si 및 In을 함유하는 전도성 페이스트용 구리 분말을 포함한다. [특징] 여기서 주된 특징은 전도성 페이스트용 구리 분말의 상세한 입자 크기 및 내산화성이다. [효과] 따라서, 본 발명은 전도성 페이스트용 구리 분말의 내산화성 및 전도성을 개선한다. | 2009-041559 | 2009-02-24 | 2010-196105 | 2010-09-09 |  |  | MITSUI MINING & SMELTING CO LTD | 織田 晃祐 ¦ 関口 誠 ¦ 吉丸 克彦 |  |  |  | 5 | JP2010-037653A ¦ JP5405814B2 ¦ JP5155743B2 ¦ JP3984534B2(BE) ¦ WOWO2006-109573A1(BE) | 12 | CN107408583B ¦ JP6438980B2(FE) ¦ JP6654880B2(FE) ¦ JP5876609B1(FE) ¦ JP6564024B2(FE) ¦ JP5755606B2(FE) ¦ JP5464667B2(FE) ¦ JP2010-037653A ¦ JPWO2010-004852A1 ¦ US10522704B2 ¦ US10325693B2 ¦ US10672922B2 | 15787247 | JP2010-196105A ¦ US8383015B2 | 2 | 거절 |  | 2210036004502
JP | JP | P | A | 은 도금 동 미분 및 은 도금 동 미분을 이용하여 제조한 도전 페이스트 및 은 도금 동 미분의 제조 방법 | 【요약】 【과제】종래의 은 도금 구리 미분에 있어서의, 은 도금 전의 구리 미분의 산화 상태에 의해 은 도금 반응 후의 색조에 편차가 발생하는 것이나 플레이크형 은 도금 구리 미분의 표면에 기계적인 변형 흔적이 발생하는 등의 문제점을 해결하고 도전성과 은 도금 반응 시의 재현성이 우수한 은 도금 구리 미분 및 그 제조 방법을 제공하는 것을 목적으로 한다. 【해결 수단】플레이크형으로 가공한 구리 미분을 열처리해 구리 미분 표면을 산화하고 이어서 구리 미분을 알칼리성 용액 중에서 구리 미분 표면의 유기물을 제거 수세한 후, 산성 용액 중에서 구리 미분 표면의 산화물을 산세 수세하고 그 후, 이 구리 미분을 분산시킨 산성 용액 중에 환원제를 첨가해 pH를 조정해 구리 미분 슬러리를 작성하고 이 구리 미분 슬러리에 은 이온 용액을 연속적으로 첨가함으로써, 무전해 치환 도금과 환원형 무전해 도금에 의해 구리 미분 표면에 은 층을 형성하는 것을 특징으로 하는 은 도금 구리 미분 제조 방법. 【선택도】 도 1 | [ABSTRACT] [Technical problem] Variation arises to the color tone after a silver plating reaction according to the oxidation state of fine copper powder in front of silver plating in conventional silver plating fine copper powder, Problems, like mechanical modification marks arise on the surface of flakes-like silver plating fine copper powder are solved, and it aims at providing silver plating fine copper powder excellent in conductivity and the reproducibility at the time of a silver plating reaction, and a manufacturing method for the same. [Means for Solution]Heat-treat fine copper powder processed in the shape of flakes, oxidize the fine-copper-powder surface, and next, After removing and washing an organic matter on the surface of fine copper powder for fine copper powder in an alkaline solution, Pickling and a flush an oxide on the surface of fine copper powder in an acidic solution by carrying out, adding a reducing agent, adjusting pH into an acidic solution which distributed this fine copper powder, creating fine-copper-powder slurry, and adding silver ion solution continuously to this fine-copper-powder slurry after that, A manufacturing method of silver plating fine copper powder forming a silver larer in the fine-copper-powder surface by unelectrolyzed substitution plating and returned type electroless deposition. [Chosen drawing] figure 1 | 【청구항1】 구리 미분의 표면에 은 층을 형성하는 은 도금 구리 미분 제조 방법에 있어서 플레이크형으로 가공한 구리 미분을 열처리해 구리 미분 표면을 산화하고 이어서 구리 미분을 알칼리성 용액 중에서 구리 미분 표면의 유기물을 제거 수세한 후, 산성 용액 중에서 구리 미분 표면의 산화물을 산세 수세하고 그 후, 이 구리 미분을 분산시킨 산성 용액 중에 환원제를 첨가해 pH를 조정해 구리 미분 슬러리를 작성하고 이 구리 미분 슬러리에 은 이온 용액을 연속적으로 첨가함으로써, 무전해 치환 도금과 환원형 무전해 도금에 의해 구리 미분 표면에 은 층을 형성하는 것을 특징으로 하는 은 도금 구리 미분 제조 방법. | [Claim1] In the manufacturing method of the silver plating fine copper powder which forms a silver larer on the surface of fine copper powder, Heat-treat the fine copper powder processed in the shape of flakes, oxidize the fine-copper-powder surface, and next, After removing and washing the organic matter on the surface of fine copper powder for fine copper powder in an alkaline solution, Pickling and a flush the oxide on the surface of fine copper powder in an acidic solution by carrying out, adding a reducing agent, adjusting pH into the acidic solution which distributed this fine copper powder, creating fine-copper-powder slurry, and adding silver ion solution continuously to this fine-copper-powder slurry after that, A manufacturing method of the silver plating fine copper powder forming a silver larer in the fine-copper-powder surface by unelectrolyzed substitution plating and returned type electroless deposition. | 【청구항1】 구리 미분의 표면에 은 층을 형성하는 은 도금 구리 미분 제조 방법에 있어서 플레이크형으로 가공한 구리 미분을 열처리해 구리 미분 표면을 산화하고 이어서 구리 미분을 알칼리성 용액 중에서 구리 미분 표면의 유기물을 제거 수세한 후, 산성 용액 중에서 구리 미분 표면의 산화물을 산세 수세하고 그 후, 이 구리 미분을 분산시킨 산성 용액 중에 환원제를 첨가해 pH를 조정해 구리 미분 슬러리를 작성하고 이 구리 미분 슬러리에 은 이온 용액을 연속적으로 첨가함으로써, 무전해 치환 도금과 환원형 무전해 도금에 의해 구리 미분 표면에 은 층을 형성하는 것을 특징으로 하는 은 도금 구리 미분 제조 방법. ¦ 【청구항6】 평균 입경이 5~15μm, 은 량이 10~25wt%, 플레이크형으로서, 구리 미분 표면에 기계적인 변형 흔적이 없는 것을 특징으로 하는 은 도금 구리 미분. | [Claim1] In the manufacturing method of the silver plating fine copper powder which forms a silver larer on the surface of fine copper powder, Heat-treat the fine copper powder processed in the shape of flakes, oxidize the fine-copper-powder surface, and next, After removing and washing the organic matter on the surface of fine copper powder for fine copper powder in an alkaline solution, Pickling and a flush the oxide on the surface of fine copper powder in an acidic solution by carrying out, adding a reducing agent, adjusting pH into the acidic solution which distributed this fine copper powder, creating fine-copper-powder slurry, and adding silver ion solution continuously to this fine-copper-powder slurry after that, A manufacturing method of the silver plating fine copper powder forming a silver larer in the fine-copper-powder surface by unelectrolyzed substitution plating and returned type electroless deposition. ¦ [Claim6] Silver plating fine copper powder which average particle diameter is 5-15μ m, and silver contents are 10 - 25wt% and flakes-like, and is characterized by there being no mechanical modification marks in the fine-copper-powder surface. | [기술분야] 본 발명은 은도금 반응 시 전도성 및 재현성이 우수하고, 은도금 미세동 분말의 표면에 기계적 변형 자국이 없는 은도금 미세동 분말의 제조방법에 관한 것이다. [해결과제] 본 발명은 표면에 은 도금 반응 및 기계적 변형 마크 후 색조의 변화와 같은 은 도금 미세 구리 분말 보유 문제의 문제를 해결하고자 한다. [해결수단] 본 발명은 박편 형상으로 가공된 미세 구리 분말을 열처리하는 것, 상기 미세 구리 분말 표면을 산화시키는 것, 및 은 도금 전에 산세척에서 이 표면 상의 산화물을 완전히 제거하는 것을 포함한다. [특징] 여기서 주요 특징은 미세 구리 분말을 열처리하고, 표면을 산화시키고, 산세에서 산화물을 완전히 제거하여 기계적 변형 마크 없이 은 도금 미세 구리 분말을 생성하는 것을 포함하는 제조 방법의 사용이다. [효과] 따라서, 본 발명은 은 도금 반응 시의 전도성 및 재현성을 향상시키고, 전도성 페이스트 재료의 전도성 및 전도성 안정성을 향상시킨다. | 2009-016972 | 2009-01-28 | 2010-174311 | 2010-08-12 |  |  | NIPPON MINING & METALS CO LTD | 芳賀 隆宏 ¦ 成澤 靖 |  |  |  | 1 | JP1994-240464A(BE) | 16 | CN114226724B ¦ CN103103510B ¦ CN102950283B ¦ CN103890966B ¦ DE10-2016-120155A1 ¦ DE10-2016-120156A1 ¦ EP2796228B1 ¦ JP2018-509524A ¦ JP6180769B2 ¦ JP6194166B2(FE) ¦ JP5563607B2(FE) ¦ KR10-2024-0054838A(FE) ¦ KR10-1402437B1(FE) ¦ US10982120B2(FE) ¦ US10580910B2 ¦ US10062473B2 | 15768769 | JP5394084B2 | 1 | 등록 |  | 2210032004307
JP | JP | P | A | 동 미립자 분산체 및 그 제조 방법 | 【요약】 【과제】 구리 미립자의 평균 입자 지름이 10 nm이하이며 소성 공정에서 분해, 저분자량화 가능한 폴리머를 분산제 겸 산화 억제제로서 함유하는 구리 미립자 분산체 및 그 제조 방법을 제공한다. 【해결 수단】 구리 미립자 분산체를 a) 하이드라진 유도체, 폴리하이드라존 화합물 및 구리 미립자 전구체를 혼합하는 공정, b) 구리 미립자를 환원 석출시키는 공정을 포함하는 방법에 의해 제조한다. 【선택도】 없음 | [ABSTRACT] [Technical problem] The mean particle size of copper particulates is 10 nm or less, and it provides decomposition, a copper particulate dispersing element which contains polymer in which low-molecular quantification is possible as a dispersing agent and oxidization depressant, and a manufacturing method for the same in a calcination process. [Means for Solution]It manufactures by a method including a process of mixing a hydrazine derivative, the poly hydrazone compound, and a copper particulate precursor for copper particulate dispersing element, and a process of carrying out reduction precipitation of the b copper particulates. [Chosen drawing] Nothing | 【청구항1】 하기 일반식(1) 【화1】 [상기 일반식(1) 중, X, Y, R1, R2는 각각 독립적으로 수소 원자, 탄소수가 1~18의 알킬기, 탄소수 5~10의 방향족기, 탄소수가 1~4의 알킬기로 방향족 고리상의 수소 원자가 1~3치환된 탄소수 5~10의 방향족기, 또는 탄소수 5~10의 방향족기로 수소 원자가 1~3치환된 탄소수 1~4의 알킬기를 나타낸다. ](으)로 나타나는 구조 단위를 포함하고 수평균 분자량(Mn)이 폴리스티렌 환산으로 100~1,000,000의 범위인 폴리하이드라존 화합물과 평균 입자 지름이 10 nm이하인 구리 미립자를 함유하는 구리 미립자 분산체. | [Claim1] following general formula (1) [FORMULA1] [-- X, Y, R 1, and R 2 respectively independently among the above-mentioned general formula (1), A hydrogen atom expresses the アルキル machine of the carbon numbers 1-4 replaced 1-3 times with the aromatic series machine of the carbon numbers 5-10 by which the アルキル machine of 1-18 and the aromatic series machine of the carbon numbers 5-10 were replaced for the hydrogen atom and the carbon number, and the hydrogen atom on an aromatic ring was replaced for the carbon number 1-3 times with the アルキル machine of 1-4, or the aromatic series machine of the carbon numbers 5-10. The copper particulate dispersing element which contains the poly hydrazone compound the ranges of whose number average molecular weight (Mn) are 100-1,000,000 in polystyrene conversion, and the copper particulates whose mean particle sizes are 10 nm or less including the structure unit shown by]. | 【청구항1】 하기 일반식(1) 【화1】 [상기 일반식(1) 중, X, Y, R1, R2는 각각 독립적으로 수소 원자, 탄소수가 1~18의 알킬기, 탄소수 5~10의 방향족기, 탄소수가 1~4의 알킬기로 방향족 고리상의 수소 원자가 1~3치환된 탄소수 5~10의 방향족기, 또는 탄소수 5~10의 방향족기로 수소 원자가 1~3치환된 탄소수 1~4의 알킬기를 나타낸다. ](으)로 나타나는 구조 단위를 포함하고 수평균 분자량(Mn)이 폴리스티렌 환산으로 100~1,000,000의 범위인 폴리하이드라존 화합물과 평균 입자 지름이 10 nm이하인 구리 미립자를 함유하는 구리 미립자 분산체. ¦ 【청구항12】 하기 일반식(1) 【화4】 [상기 일반식(1) 중, X, Y, R1, R2는 각각 독립적으로 수소 원자, 탄소수가 1~18의 알킬기, 탄소수 5~10의 방향족기, 탄소수가 1~4의 알킬기로 방향족 고리상의 수소 원자가 1~3치환된 탄소수 5~10의 방향족기, 또는 탄소수 5~10의 방향족기로 수소 원자가 1~3치환된 탄소수 1~4의 알킬기를 나타낸다. ](으)로 나타나는 구조 단위를 포함하고 수평균 분자량(Mn)이 폴리스티렌 환산으로 100~1,000,000의 범위인 폴리하이드라존 화합물이 평균 입자 지름이 10 nm이하인 구리 미립자의 표면에 흡착하고 있는 구리 미립자. | [Claim1] following general formula (1) [FORMULA1] [-- X, Y, R 1, and R 2 respectively independently among the above-mentioned general formula (1), A hydrogen atom expresses the アルキル machine of the carbon numbers 1-4 replaced 1-3 times with the aromatic series machine of the carbon numbers 5-10 by which the アルキル machine of 1-18 and the aromatic series machine of the carbon numbers 5-10 were replaced for the hydrogen atom and the carbon number, and the hydrogen atom on an aromatic ring was replaced for the carbon number 1-3 times with the アルキル machine of 1-4, or the aromatic series machine of the carbon numbers 5-10. The copper particulate dispersing element which contains the poly hydrazone compound the ranges of whose number average molecular weight (Mn) are 100-1,000,000 in polystyrene conversion, and the copper particulates whose mean particle sizes are 10 nm or less including the structure unit shown by]. ¦ [Claim12] following general formula (1) [FORMULA4] [-- X, Y, R 1, and R 2 respectively independently among the above-mentioned general formula (1), A hydrogen atom expresses the アルキル machine of the carbon numbers 1-4 replaced 1-3 times with the aromatic series machine of the carbon numbers 5-10 by which the アルキル machine of 1-18 and the aromatic series machine of the carbon numbers 5-10 were replaced for the hydrogen atom and the carbon number, and the hydrogen atom on an aromatic ring was replaced for the carbon number 1-3 times with the アルキル machine of 1-4, or the aromatic series machine of the carbon numbers 5-10. The copper particulates by which the poly hydrazone compound the ranges of whose number average molecular weight (Mn) are 100-1,000,000 in polystyrene conversion is sticking to the surface of copper particulates whose mean particle size is 10 nm or less including the structure unit shown by]. | [기술분야] 본 발명은 전자 분야의 회로 패턴 형성 재료용 전도성 잉크 및 전도성 페이스트에 적용될 수 있는 구리 미립자 분산 요소 및 이의 제조 방법에 관한 것이다. [해결과제] 본 발명은 산화를 용이하게 산화시키는 구리 미립자의 산화 제어 및 분산성 유지의 기술적 문제를 해결하고자 한다. 나노 크기일 때 그렇게 눈에 띄게 하는 경향이 있다. [해결수단] 본 발명은 폴리 히드라존 화합물 및 10 nm 이하의 평균 입자 크기를 갖는 구리 미립자를 함유하는 구리 미립자 분산 요소를 포함한다. [특징] 여기서 주요 특징은 구리 미립자와 분해되고 완전히 접촉하여 융합을 촉진할 수 있는 분산제 및 산화 억제제로서 폴리 히드라존 화합물의 사용이다. [효과] 따라서, 본 발명은 산화의 제어를 향상시키고 구리 미립자의 분산성을 유지하여, 전자 응용을 위한 저가 전도성 잉크 및 페이스트의 생산을 유도한다. | 2009-017063 | 2009-01-28 | 2010-174313 | 2010-08-12 |  |  | TOSOH CORP | 柳瀬 学 |  |  |  | 4 | JP5521207B2(BE) ¦ JP5365220B2(BE) ¦ JP3300811B2(BE) ¦ WOWO2005-117029A1(BE) | 10 | JP7441575B1(FE) ¦ JP2020-033650A(FE) ¦ JP6074777B2(FE) ¦ JP6526411B2(FE) ¦ JP5900846B2(FE) ¦ JP5638935B2(FE) ¦ JP5580153B2(FE) ¦ US10701804B2 ¦ US9797032B2 ¦ US9378861B2 | 15768771 | JP5439827B2 | 1 | 소멸(연차료 불납에 의한 말소) |  | 2210032004309
KR | KR | P | A | 구리분말의 은 코팅층 형성방법 | 본 발명은 무전해도금법을 이용한 구리분말의 은 코팅층 형성방법에 관한 것으로, a) 증류수에 산화층이 제거된 구리분말 및 환원제로 하이드로퀴논(hydroquinone)을 첨가하여 제 1용액을 제조하고, 질산은 수용액과 암모니아 수용액을 혼합하여 제 2용액을 제조하는 단계; b) 하이드로퀴논(hydroquinone)의 농도는 0.06 내지 0.18 M(mol/L), 질산은 수용액의 농도는 0.11 내지 0.19 M(mol/L), 암모니아 수용액의 농도는 1.1 내지 1.7 M(mol/L)이 되도록 상기 제 1용액과 상기 제 2용액을 혼합하여 반응시키는 단계; c) 상기 제 1용액과 상기 제 2용액을 혼합하여 반응시킨 후 생성된 은 코팅층이 형성된 구리분말을 건조시키는 단계; 를 포함하는 구리분말의 은 코팅층 형성방법에 관한 것이다. | PURPOSE: A silver coated layer manufacturing method for a copper powder is provided to uniformly forming a silver coated layer on the surface of copper power by extracting silver with growing silver ion from ammonia solution due to a hydroquinone. CONSTITUTION: A silver coated layer manufacturing method for a copper powder comprises the following steps. A first solution is made with distilled water adding copper powder whose oxide layer is removed and hydroquinone for a reducing agent. A second solution is made with mixing silver nitrate aqueous solution and ammonia aqueous solution. The first solution and the second solution are mixed and reacted. The copper powder in which a silver coating layer is formed after reacting the first solution and the second solution is created. The concentration of the hydroquinone is 0.06~0.18 M. The concentration of the silver nitrate aqueous solution is 0.11~0.19 M. | a) 증류수에 산화층이 제거된 구리분말 및 환원제로 하이드로퀴논(hydroquinone)을 첨가하여 제 1용액을 제조하고, 질산은 수용액과 암모니아 수용액을 혼합하여 제 2용액을 제조하는 단계; b) 하이드로퀴논(hydroquinone)의 농도는 0.06 내지 0.18 M(mol/L), 질산은 수용액의 농도는 0.11 내지 0.19 M(mol/L), 암모니아 수용액의 농도는 1.1 내지 1.7 M(mol/L)이 되도록 상기 제 1용액과 상기 제 2용액을 혼합하여 반응시키는 단계; c) 상기 제 1용액과 상기 제 2용액을 혼합하여 반응시킨 후 생성된 은 코팅층이 형성된 구리분말을 건조시키는 단계; 를 포함하는 구리분말의 은 코팅층 형성방법. | a) The step of manufacturing the second solution it mixes. b) The concentration of the hydroquinone is 0.06 through 0.18 M (mol/L), the concentration of the silver nitrate aqueous solution is 0.11 through 0.19 M (mol/L), and the first solution and the step mixing the second solution and reacts 1.1 through 1.7 M becomes the concentration of the ammonia aqueous solution. c) Step that the first solution and the silver coating layer which is generated after mixing the second solution and reacting it dries the formed copper powder. The silver coated layer manufacturing method of the copper powder implying. | 1. a) 증류수에 산화층이 제거된 구리분말 및 환원제로 하이드로퀴논(hydroquinone)을 첨가하여 제 1용액을 제조하고, 질산은 수용액과 암모니아 수용액을 혼합하여 제 2용액을 제조하는 단계; b) 하이드로퀴논(hydroquinone)의 농도는 0.06 내지 0.18 M(mol/L), 질산은 수용액의 농도는 0.11 내지 0.19 M(mol/L), 암모니아 수용액의 농도는 1.1 내지 1.7 M(mol/L)이 되도록 상기 제 1용액과 상기 제 2용액을 혼합하여 반응시키는 단계; c) 상기 제 1용액과 상기 제 2용액을 혼합하여 반응시킨 후 생성된 은 코팅층이 형성된 구리분말을 건조시키는 단계; 를 포함하는 구리분말의 은 코팅층 형성방법. | 1. a) The step of manufacturing the second solution it mixes. b) The concentration of the hydroquinone is 0.06 through 0.18 M (mol/L), the concentration of the silver nitrate aqueous solution is 0.11 through 0.19 M (mol/L), and the first solution and the step mixing the second solution and reacts 1.1 through 1.7 M becomes the concentration of the ammonia aqueous solution. c) Step that the first solution and the silver coating layer which is generated after mixing the second solution and reacting it dries the formed copper powder. The silver coated layer manufacturing method of the copper powder implying. | [기술분야] 본 발명은 전도체, 플라스틱 또는 유기 재료와 같은 다양한 기판에 적용될 수 있는 구리 분말 상에 은 코팅 층을 제조하기 위한 방법에 관한 것이다. [해결과제] 본 발명은 은 분말의 높은 비용 및 산화 약점 문제를 해결하고, 개선된 전기적 특성을 갖는 구리 분말 상의 은 코팅 층을 제조하기 위한 방법을 제공하고자 한다. [해결수단] 본 발명은 환원제로서 하이드로퀴논의 사용, 상기 코팅 용액의 상기 반응 온도 및 몰 농도를 조정하는 것, 및 상기 구리 분말 표면 상에 은 코팅 층을 형성하는 것을 포함한다. [특징] 여기서 주된 특징은 구리 분말 표면에 균일한 은 코팅층을 형성하는데, 이는 전기적 특성을 향상시키고 은 분말의 높은 비용 및 산화 약점을 극복한다. [효과] 따라서, 본 발명은 균일한 은 코팅층을 형성하여 그 성능을 향상시키고 은 분말의 높은 비용 및 산화 약점을 극복함으로써 구리 분말의 전기적 특성을 개선한다. | 10-2009-0004388 | 2009-01-20 | 10-2010-0085215 | 2010-07-29 |  |  | 충남대학교산학협력단 | 원창환 ¦ 원형일 |  |  |  | 6 | JP4168108B2 ¦ JP1989-119602A ¦ JP1982-177901A ¦ KR10-2007-0104802A(BE) ¦ KR10-0564036B1(BE) ¦ KR10-0791231B1 | 19 | CN114433839B ¦ CN111922356B ¦ CN106536094B ¦ EP3159078B1 ¦ KR10-2271692B1(FE) ¦ KR10-2151376B1 ¦ KR10-2040020B1 ¦ KR10-2016-0099513A(FE) ¦ KR10-1789213B1(FE) ¦ KR10-1701317B1 ¦ KR10-1759400B1 ¦ KR10-1676131B1 ¦ KR10-2015-0145892A(FE) ¦ KR10-1514890B1 ¦ KR10-1499141B1(FE) ¦ KR10-1644676B1(FE) ¦ KR10-2014-0146901A ¦ KR10-1462865B1(FE) ¦ KR10-1483733B1(FE) | 23555554 | KR10-1078253B1 | 1 | 소멸(등록료불납) |  | 3510067002482
KR | KR | P | A | 구리 나노선의 제조방법 및 이에 의해 제조된 구리 나노선 | 본 발명은 구리 나노선의 제조방법 및 이에 의해 제조된 구리 나노선에 관한 것이다. 본 발명에 따른 구리 나노선은 CuCl2 수용액에 아민 리간드, 환원제, 계면활성제 및 비극성 유기용매를 가하여 혼합한 후, 상기 반응용액을 고압 살균기로 옮겨 80~200℃에서 24시간 동안 반응시켜 제조된다. 본 발명에 따른 구리 나노선은 수용액 상에서 반응함으로써, 매우 저렴하면서 간단한 방법으로 제조할 수 있어 경제적이고 대량 생산에 매우 적합하다. | PURPOSE: A method for manufacturing copper nanowire is provided to prepare the nanowire having a length of micrometers and a diameter of hundreds nanometer, to enable mass production, and to obtain economic effect. CONSTITUTION: A method for manufacturing copper nanowire comprises: mixing CuCl_2 solution with N,N,N',N'-tetramethylethylenediamine(TMEDA), a reducing agent, cetyl trimethyl ammonium bromide(CTAB), and a nonpolar organic solvent; moving the reaction solution to an autoclave and reacting the solution at 80-200°C for 24 hours; and cooling the reaction solution at a room temperature; and obtaining the copper nanowire through a filtering process, a washing process, and a drying process. | 1) CuCl2 수용액에 N,N,N's,N's-테트라메틸에틸렌디아민(TMEDA), 환원제, 세틸트리메틸암모늄 브로마이드(CTAB) 및 비극성 유기용매를 가하여 혼합하는 단계, 2) 상기 반응용액을 고압 살균기로 옮기고 80~200℃에서 24시간 동안 반응시키는 단계, 및 3) 상기 반응용액의 온도를 실온으로 냉각시킨 다음, 여과, 세척 및 건조시켜 구리 나노선을 얻는 단계를 포함하는, 구리 나노선의 제조방법. | 1) The N,N, N 's,N's - tethramethyl ethylenediamine (TMEDA) in the CuCl2 aqueous solution, reducing agent, and the step that adds the cetyltetramethylammoniumbromide (CTAB) and non-polar organic solvent and mixed. 2) With the step moving the reaction solution to the autoclave and reacts at 80~200℃ for 24 hours. 3) The manufacturing method of the copper nano wire including after cools at the room temperature drying with the filtering, and washing the temperature of the reaction solution so as to obtain the copper nano wire. | 1. 1) CuCl2 수용액에 N,N,N's,N's-테트라메틸에틸렌디아민(TMEDA), 환원제, 세틸트리메틸암모늄 브로마이드(CTAB) 및 비극성 유기용매를 가하여 혼합하는 단계, 2) 상기 반응용액을 고압 살균기로 옮기고 80~200℃에서 24시간 동안 반응시키는 단계, 및 3) 상기 반응용액의 온도를 실온으로 냉각시킨 다음, 여과, 세척 및 건조시켜 구리 나노선을 얻는 단계를 포함하는, 구리 나노선의 제조방법. | 1. 1) The N,N, N 's,N's - tethramethyl ethylenediamine (TMEDA) in the CuCl2 aqueous solution, reducing agent, and the step that adds the cetyltetramethylammoniumbromide (CTAB) and non-polar organic solvent and mixed. 2) With the step moving the reaction solution to the autoclave and reacts at 80~200℃ for 24 hours. 3) The manufacturing method of the copper nano wire including after cools at the room temperature drying with the filtering, and washing the temperature of the reaction solution so as to obtain the copper nano wire. | [기술분야] 본 발명은 구리 나노 와이어의 제조 방법 및 이에 의해 제조된 구리 나노 와이어에 관한 것이다. [해결과제] 본 발명은 특정 치수를 갖는 구리 나노 와이어를 제조하기 위한 간단하고 비용 효율적인 방법을 제공함으로써 크기 제어, 비용, 및 수율과 같은 종래의 금속 나노 와이어 제조 방법의 한계를 해결하고자 한다. [해결수단] 본 발명은 아민 리간드, 환원제, 및 계면활성제를 CuCl2 수용액에 첨가하는 단계, 상기 반응 용액을 고압 반응기로 이동시키는 단계, 및 특정 시간 동안 특정 온도에서 반응시켜 구리 나노 와이어를 획득하는 단계를 포함한다. [특징] 여기서 주요 특징은 간단하고 비용 효과적인 방법을 사용하여 길이 10-50μm, 직경 200-1000nm와 같은 특정 치수를 갖는 구리 나노 와이어를 제조하는 능력이다. [효과] 따라서, 본 발명은 특정 치수를 가진 구리 나노 와이어를 제조하기 위한 간단하고 비용 효율적인 방법을 제공함으로써 구리 나노 와이어의 제조 공정을 개선하여 대량 생산 및 다양한 응용에 적합하다. | 10-2008-0138354 | 2008-12-31 | 10-2010-0079781 | 2010-07-08 |  |  | 단국대학교 산학협력단 | 허영덕 |  |  |  | 0 |  | 10 | CN107073576B ¦ KR10-2302548B1(FE) ¦ KR10-2017-0102206A(FE) ¦ KR10-2016-0117905A(FE) ¦ KR10-1813139B1(FE) ¦ KR10-2178777B1(FE) ¦ KR10-1516953B1(FE) ¦ US10406602B2(FE) ¦ US8764878B2 ¦ US8900659B2 | 23546934 | KR10-1073808B1 | 1 | 소멸(등록료불납) |  | 3510061001886
JP | JP | P | A | 동분 제조 방법 및 동분 | 【요약】 【과제】세라믹 콘덴서의 외부 전극이나 회로 기판의 배선 패턴에 이용되는 도전 페이스트 등의 전자재료를 대상으로 최적의 구리 분말 제조 방법 및 그 방법에 의해 제조되는 구리 분말을 제공한다. 【해결 수단】물에 탄산나트륨을 용해시키는 용해 공정과 탄산나트륨 수용액에 대해서 황산구리 수용액을 첨가하는 첨가 공정과 생성한 슬러리에서 고형분을 회수하는 회수 공정과 회수한 상기 고형분을 세척, 탈수 및 건조하여 복수의 1차 입자가 결합한 콜리 플라워형 구조를 가지는 염기성 탄산 구리를 얻는 염기성 탄산 구리 생성 공정과 상기 염기성 탄산 구리를 분쇄해 미세한 염기성 탄산 구리 분말로 하는 분쇄 공정과 폴리올을 포함한 액체 중에 상기 염기성 탄산 구리 분말 및 당류를 첨가하여 상기 염기성 탄산 구리 분말을 구리 분말에 환원하는 환원 공정를 포함하는 구리 분말 제조 방법을 실행한다. 【선택도】도 5 | [ABSTRACT] [Technical problem] The copper powder manufactured by the manufacturing method of the copper powder optimal for [, such as conductive paste used for the exterior electrode of a ceramic condenser or the circuit pattern of a circuit board, ] electronic industry materials and the method concerned is provided. [Means for Solution]A dissolution process which dissolves sodium carbonate in water, and an addition process of adding copper sulfate solution to sodium carbonate solution, A recovery process of collecting solid content from generated slurry, and the collected solid content are washed, dried and dried, A basic-copper-carbonate generation process of obtaining basic copper carbonate which has the cauliflower-like structure which a plurality of primary particles combined, A manufacturing method of copper powder which includes a grinding process which grinds the basic copper carbonate and it uses as detailed basic-copper-carbonate powder, and a reduction process of adding the basic-copper-carbonate powder and sugars, and returning the basic-copper-carbonate powder at copper powder into a fluid containing polyol is performed. [Chosen drawing] Drawing 5 | 【청구항1】 물에 탄산나트륨을 용해시키는 용해 공정과 탄산나트륨 수용액에 대해서 황산구리 수용액을 첨가하는 첨가 공정과 생성한 슬러리에서 고형분을 회수하는 회수 공정과 회수한 상기 고형분을 세척, 탈수 및 건조하여 복수의 1차 입자가 결합한 콜리 플라워형 구조를 가지는 염기성 탄산 구리를 얻는 염기성 탄산 구리 생성 공정과 상기 염기성 탄산 구리를 분쇄해 미세한 염기성 탄산 구리 분말로 하는 분쇄 공정과 폴리올을 포함한 액체 중에 상기 염기성 탄산 구리 분말 및 당류를 첨가하여 상기 염기성 탄산 구리 분말을 구리 분말에 환원하는 환원 공정를 포함하는 구리 분말 제조 방법. | [Claim1] The dissolution process which dissolves sodium carbonate in water, and the addition process of adding copper sulfate solution to sodium carbonate solution, The recovery process of collecting solid content from the generated slurry, and the collected above-mentioned solid content are washed, dried and dried, The basic-copper-carbonate generation process of obtaining the basic copper carbonate which has the cauliflower-like structure which a plurality of primary particles combined, A manufacturing method of the copper powder which includes the grinding process which grinds the above-mentioned basic copper carbonate and it uses as detailed basic-copper-carbonate powder, and the reduction process of adding the above-mentioned basic-copper-carbonate powder and sugars, and returning the above-mentioned basic-copper-carbonate powder at copper powder into the fluid containing polyol. | 【청구항1】 물에 탄산나트륨을 용해시키는 용해 공정과 탄산나트륨 수용액에 대해서 황산구리 수용액을 첨가하는 첨가 공정과 생성한 슬러리에서 고형분을 회수하는 회수 공정과 회수한 상기 고형분을 세척, 탈수 및 건조하여 복수의 1차 입자가 결합한 콜리 플라워형 구조를 가지는 염기성 탄산 구리를 얻는 염기성 탄산 구리 생성 공정과 상기 염기성 탄산 구리를 분쇄해 미세한 염기성 탄산 구리 분말로 하는 분쇄 공정과 폴리올을 포함한 액체 중에 상기 염기성 탄산 구리 분말 및 당류를 첨가하여 상기 염기성 탄산 구리 분말을 구리 분말에 환원하는 환원 공정를 포함하는 구리 분말 제조 방법. | [Claim1] The dissolution process which dissolves sodium carbonate in water, and the addition process of adding copper sulfate solution to sodium carbonate solution, The recovery process of collecting solid content from the generated slurry, and the collected above-mentioned solid content are washed, dried and dried, The basic-copper-carbonate generation process of obtaining the basic copper carbonate which has the cauliflower-like structure which a plurality of primary particles combined, A manufacturing method of the copper powder which includes the grinding process which grinds the above-mentioned basic copper carbonate and it uses as detailed basic-copper-carbonate powder, and the reduction process of adding the above-mentioned basic-copper-carbonate powder and sugars, and returning the above-mentioned basic-copper-carbonate powder at copper powder into the fluid containing polyol. | [기술분야] 본 발명은 세라믹 콘덴서의 외부 전극 또는 회로 기판의 회로 패턴에 사용되는 도전성 페이스트와 같은 전자 산업 재료용 구리 분말의 제조 방법에 관한 것이다. [해결과제] 본 발명은 구리 재료의 품질을 유지하고 전자 산업 재료에 대해 안정한 입자 크기를 갖는 균일하고 양호한 구리 분말을 얻는 과제를 해결하고자 한다. [해결수단] 본 발명은 용해 공정, 첨가 공정, 회수 공정, 염기성 구리-카보네이트 생성 공정, 분쇄 공정, 및 환원 공정을 포함한다. [특징] 여기서 주된 특징은 구리 재료에 대해 독특한 구조를 갖는 염기성 탄산구리의 사용이며, 이는 안정적인 입자 크기 및 용이한 정제를 가능하게 한다. [효과] 본 발명은 고유한 구조를 가진 염기성 탄산구리를 사용하고 상기 환원 공정을 최적화함으로써 전자 산업 재료용 구리 분말의 품질 및 균질성을 개선한다. | 2008-324994 | 2008-12-22 | 2010-144234 | 2010-07-01 |  |  | RASA INDUSTRIES LTD | 吉田 和正 ¦ 間手原 英司 ¦ 尾形 祥一 |  |  |  | 6 | JP5048556B2(BE) ¦ JP4106460B2(BE) ¦ JP3491508B2(BE) ¦ JP2753855B2(BE) ¦ WOWO2004-050559A1(BE) ¦ JP1986-010028 A(미포함) | 2 | JP7552501B2(FE) ¦ JP7538985B2(FE) | 15743628 | JP5275778B2 | 1 | 소멸(연차료 불납에 의한 말소) |  | 2210026004118
KR | KR | P | A | 구리 합금 분말 및 그 제조 방법 | 산화성, 전기 전도성이 우수하며, 소결 개시 온도를 임의로 설정할 수 있어, 그 원료비, 제조 설비비로 구성되는 생산 비용을 염가로 한 구리 합금 분말을 제공한다. 알루미늄을 0.05~3.00질량% 함유하고, 나머지가 구리 및 불가피한 불순물로 이루어지며, 필요에 따라서 붕소를 0.01~0.10질량% 더 함유하며, 물 분사법에 의해 조립한다. | Disclosed is a copper alloy powder having excellent oxidizability and electrical conductivity, whose sintering starting temperature can be set discretionally. This copper alloy powder enables low production cost, that is composed of the costs for raw materials and production facilities. Specifically disclosed is a copper alloy powder composed of 0.05-3.00% by mass of aluminum, and the balance of copper and unavoidable impurities, while additionally containing 0.01-0.10% by mass of boron, if necessary. This copper alloy powder is granulated by a water atomization process. | 알루미늄(Al)을 0.05~3.00중량% 함유하며, 나머지(殘部)가 구리 및 불가피한 불순물로 이루어지는 것을 특징으로 하는 구리 합금 분말. | The copper alloy power in which the rest the aluminum (Al) is contained with 0.05~3.00 weight% comprises the copper and the inevitable impurity. | 1. 알루미늄(Al)을 0.05~3.00중량% 함유하며, 나머지(殘部)가 구리 및 불가피한 불순물로 이루어지는 것을 특징으로 하는 구리 합금 분말. ¦ 2. 알루미늄(Al)을 0.05~3.00중량%와 붕소(B)를 0.01~0.10중량% 함유하며, 나머지가 구리 및 불가피한 불순물로 이루어지는 것을 특징으로 하는 구리 합금 분말. ¦ 4. 구리에 0.05~3.00중량%의 알루미늄을 단독으로 첨가하거나, 또는 0.05~3.00중량%의 알루미늄과 0.01~0.10중량%의 붕소를 복합 첨가하고, 그 첨가 함유량을 변경함으로써, 해당 소결 개시 온도를 360℃~1050℃의 범위에서 알루미늄의 함유량의 변경에 의해 큰 조정과 붕소의 함유량의 변경에 의해 미세 조정이 가능하도록 한 것을 특징으로 하는 구리 합금 분말의 제조 방법. | 1. The copper alloy power in which the rest the aluminum (Al) is contained with 0.05~3.00 weight% comprises the copper and the inevitable impurity. ¦ 2. The copper alloy power in which the rest the aluminum (Al) 0.05~3.00 weight% and boron (B) is contained with 0.01~0.10 weight% comprise the copper and the inevitable impurity. ¦ 4. A manufacturing method of the copper alloy power comprising the steps of: independently adding the aluminum of 0.05~3.00 weight% in the copper; or adding the aluminum of 0.05~3.00 weight% and boron of 0.01~0.10 weight% synthetically; changing the addition content; and in the range of 360℃~1050℃ the corresponding sintering start temperature, the fine adjustment is possible with the change of the content of the control which is big with the change of the content of aluminum and boron. | [기술분야] 본 발명은 전자 부품에 사용될 수 있는 전도성 페이스트에서 가장 적합한 구리 합금 분말 및 이의 제조 방법에 관한 것이다. [해결과제] 본 발명은 상기 내산화성, 상기 소결 시작 온도, 및 상기 전기 비저항에 대해 추가된 상기 요소에 의해 상기 구리 합금 전력이 완전히 개선되고 상기 추가 요소의 재료 비용을 감소시키지만 상기 소결 시작 온도가 상기 선행 기술에서 상기 개시된 전자 구성 요소의 상기 전도성 페이스트에 사용된 고온이 되게 하는 것을 해결하고자 한다. [해결수단] 본 발명은 상기 구리로 제조된 구리 합금 분말과 상기 제 1 발명으로서 알루미늄 (Al)이 0.05 내지 3.00 중량%로 함유된 불가피한 불순물을 포함한다. [특징] 여기서 주된 특징은 알루미늄 단일성 또는 알루미늄과 붕소의 복합 첨가인 반면, 본 발명의 구리 합금 분말은 360~1050°C의 매우 넓은 범위에서 소결 시작 온도를 임의로 설정할 수 있는 유틸리티 범위 내에서 전기 비저항의 증가를 억제한다. [효과] 본 발명은 상기 첨가 요소의 재료 비용을 감소시키고 저렴한 가격으로 상기 구리 합금 분말의 제조를 가능하게 하면서, 상기 내산화성, 상기 소결 시작 온도, 및 상기 전기 비저항을 개선한다. | 10-2010-7006525 | 2008-10-20 | 10-2010-0068262 | 2010-06-22 |  |  | 신토고교 가부시키가이샤 | 키노, 야스시 ¦ 카지타, 코지 ¦ 타마키, 켄지 | 2007-271770 | JP | 2007-10-18 | 3 | JP1991-075321A(BE) ¦ JP1986-207554A(BE) ¦ JP1984-031838A(BE) | 3 | KR10-2732700B1(FE) ¦ KR10-2238218B1(FE) ¦ US11185924B2 | 92992582 | CN101815799A ¦ JP2007-271770 ¦ JP4400696B2 ¦ KR10-0991626B1 ¦ TWI421355B ¦ WOWO2009-051254A1 | 6 | 등록 |  | 3510057000601
JP | JP | P | A | 금속제 부재용 접합제, 금속제 부재 접합체의 제조 방법, 금속제 부재 접합체 및 전기회로 접속용 범프의 제조 방법 | 【요약】 (수정유) 【과제】가열하면 금속 입자가 소결해 접촉하고 있던 금속제 부재에 접착하는 다공질 소결물이 되는 금속 부재용 페이스트형 접합제, 기초 전극으로의 접착성과 내열 처리성과 전기 전도성이 우수한 전기 회로 접속용 범프 제조 방법. 【해결 수단】(A) 평균 입경(메디안지름 D50) 0.1μm~50μm이며 융점이 400℃보다 높게 가열 소결성인 금속 입자와(B) 액상 플럭스로 구성되는 페이스트형 물이며 70~400℃에서 가열하면, 금속 입자(A)끼리가 소결해 접촉하고 있던 금속제 부재로 접착성을 가지는 다공질 소결물이 되는 금속제 부재용 접합제. 금속제 부재 사이에 상기 접합제를 개재시켜 70~400℃에서 가열하는, 금속제 부재 접합체 제조 방법. 복수의 금속제 부재가 공극율 5~50 면적%, 융점이 400℃보다 높고 체적 저항률이 1×10-2Ω·cm이하인 다공질 소결물에 의해 접합되어 있는 금속제 부재 접합체. 상기 접합제를 가열해 전기 회로 접속용 범프를 제조하는 방법. 【선택도】없음 | [ABSTRACT] (Correction possession) [Technical problem] A manufacturing method of the vamp for electric circuit connection who was excellent in the adhesiveness, the heat-resistant processing nature, and the electrical conductivity to the paste-like bonding agent for metallic members and ground electrode used as the porous sintering thing to paste up on the metal members which metal particles sintered and touched when heated. [Means for Solution](A) It is average-particle-diameter (diameter D50 of median) 0.1μ m-50μ m, and the melting point is a paste-like thing which consists of metal particles which are heating sintering nature more highly than 400℃, and (B) liquefied flux, A bonding agent for metal members used as a porous sintering thing which has adhesiveness to the metal members which metal particles (A) sintered and touched when it heats at 70-400℃. A manufacturing method of the metal member zygote which the bonding agent is made to intervene between metal members, and is heated at 70-400℃. The metal member zygote to which a plurality of metal members are joined with the porous sintering thing whose volume resistivity the five to percentage-of-void 50 area % and the melting point are higher than 400℃, and is below 1×10-2Ω and cm. How to heat the bonding agent and to manufacture the vamp for electric circuit connection. [Chosen drawing] Nothing | 【청구항1】 (A) 평균 입경(메디안지름 D50)이 0.1μm보다 크고 50μm이하이며 융점이 400℃보다 높게 가열 소결성인 금속 입자와(B) 액상 플럭스로 구성되는 페이스트형 물이며 70℃이상 400℃이하에서 가열함으로써, 금속 입자(A)끼리가 소결해 금속 입자(A)와 동등한 융점을 가지며, 또한 소결 도상에서 접촉하고 있던 금속제 부재로 접착성을 가지는 다공질 소결물이 되는 것을 특징으로 하는 금속제 부재용 접합제. | [Claim1] (A) It is a paste-like thing which consists of metal particles whose average particle diameter (diameter D50 of a median) is below 50μ m more greatly than 0.1μ m, and whose melting points are heating sintering nature more highly than 400℃, and (B) liquefied flux, The bonding agent for metal members becoming a porous sintering thing which has adhesiveness to the metal members which metal particles (A) sinter, and have the melting point equivalent to metal particles (A), and touched on the way of [ sintering ] by heating above 70℃ and below 400℃. | 【청구항1】 (A) 평균 입경(메디안지름 D50)이 0.1μm보다 크고 50μm이하이며 융점이 400℃보다 높게 가열 소결성인 금속 입자와(B) 액상 플럭스로 구성되는 페이스트형 물이며 70℃이상 400℃이하에서 가열함으로써, 금속 입자(A)끼리가 소결해 금속 입자(A)와 동등한 융점을 가지며, 또한 소결 도상에서 접촉하고 있던 금속제 부재로 접착성을 가지는 다공질 소결물이 되는 것을 특징으로 하는 금속제 부재용 접합제. ¦ 【청구항6】 (A) 평균 입경(메디안지름 D50)이 0.1μm보다 크고 50μm이하이며 융점이 400℃보다 높게 가열 소결성인 금속 입자와(B) 액상 플럭스로 구성되는 페이스트형 물을 복수의 금속제 부재 사이에 개재시키고 70℃이상 400℃이하에서 가열함으로써, 금속 입자(A)끼리가 소결해 금속 입자(A)와 동등한 융점을 가지는 다공질 소결물이 되어 복수의 금속제 부재끼리를 접합하는 것을 특징으로 하는 금속제 부재 접합체 제조 방법. | [Claim1] (A) It is a paste-like thing which consists of metal particles whose average particle diameter (diameter D50 of a median) is below 50μ m more greatly than 0.1μ m, and whose melting points are heating sintering nature more highly than 400℃, and (B) liquefied flux, The bonding agent for metal members becoming a porous sintering thing which has adhesiveness to the metal members which metal particles (A) sinter, and have the melting point equivalent to metal particles (A), and touched on the way of [ sintering ] by heating above 70℃ and below 400℃. ¦ [Claim6] (A) The paste-like thing which consists of metal particles whose average particle diameter (diameter D50 of a median) is below 50μ m more greatly than 0.1μ m, and whose melting points are heating sintering nature more highly than 400℃, and (B) liquefied flux is made to intervene among a plurality of metal members. A manufacturing method of the metal member zygote which serves as a porous sintering thing which metal particles (A) sinter and has the melting point equivalent to metal particles (A) by heating above 70℃ and below 400℃, and is characterized by joining a plurality of metal members. | [기술분야] 본 발명은 금속 부재용 페이스트형 접합제에 관한 것이며, 반도체 장치 상의 전기 회로 접속용 패드부 또는 기판 상의 전기 회로 접속용 전극부에 적용할 수 있다. [해결과제] 본 발명은 페이스트 내의 금속 입자의 함량을 개선함으로써 종래 기술의 낮은 접합 강도 및 불량한 전기 전도성의 문제를 해결하고자 한다. [해결수단] 본 발명은 금속 부재, 금속 입자, 및 액화 플럭스를 위한 페이스트 유사 결합제를 포함한다. [특징] 여기서 주된 특징은 금속 부재용 접합제에 있어서 평균 입경이 50μm 이하이고 융점이 400°C 이상인 금속 입자를 사용하는 것이다. [효과] 따라서, 본 발명은 금속 입자의 소결 특성의 소결 상태의 접합 강도 및 전기 전도도를 개선한다. | 2009-178187 | 2009-07-30 | 2010-131669 | 2010-06-17 |  |  | NIPPON HANDA KK | 一色 実 ¦ 工藤 康全 ¦ 増田 涼子 ¦ 小林 靖啓 ¦ 浅見 英知 | 2008-278760 | JP | 2008-10-29 | 5 | JP4849253B2(BE) ¦ JP4834848B2(BE) ¦ JP1991-264602A(BE) ¦ JP1994-025031B2(BE) ¦ WOWO2007-034833A1(BE) | 31 | CN114300411B ¦ CN113631301B ¦ CN105647405B ¦ EP2915857B1 ¦ JP6927850B2(FE) ¦ JP6279691B2(FE) ¦ JP6659026B2(FE) ¦ JP6284510B2(FE) ¦ JP6282616B2(FE) ¦ JP5916674B2(FE) ¦ JP6108987B2(FE) ¦ JP6070092B2(FE) ¦ JP5856038B2(FE) ¦ JP6032399B2(FE) ¦ JP5975269B2(FE) ¦ JP5934561B2(FE) ¦ JP5936407B2(FE) ¦ JP5789544B2(FE) ¦ JP6300525B2(FE) ¦ JP2012-161828A ¦ JP5811314B2(FE) ¦ KR10-2114489B1(FE) ¦ US12125607B2 ¦ US11634596B2 ¦ US10170213B2 ¦ US10941304B2 ¦ US12438121B2(FE) ¦ US9984788B2 ¦ US10369667B2 ¦ US10285280B2 ¦ US10535628B2 | 15734626 | JP2008-278760 ¦ JP5301385B2 | 2 | 등록 |  | 2210024004961
KR | KR | P | A | 코어-쉘 구조의 구리-은 합금 나노분말의 제조방법 | 본 발명은 구리 나노분말을 필터 위에 위치시킨 후, 은 이온 용액을 분무 또는 흘려줌으로써 표면에서의 산화-환원 반응을 통해 은이 구리 나노분말 표면에 코팅되어 코어-쉘 구조를 갖는 구리-은 나노분말을 제조하는 방법을 제공하기 위한 것이다. | PURPOSE: A manufacturing method of copper-silver alloy nano powder in a core-shell structure is provided to prevent the oxidation of copper by coating the surface of a copper nano particle with silver, and to improve the conductivity. CONSTITUTION: A manufacturing method of copper-silver alloy nano powder in a core-shell structure comprises the following steps: uniformly arranging copper nano powder with the size of 1~500 nanometers on a filter in an inert gas atmosphere; wetting the surface of the copper nano powder by spraying a solution including a silver ion; coating the surface of the copper nano powder with silver by an oxidation-reduction reaction; and decompressing and washing the filter for collecting the nano powder in the core-shell structure. The solution including the silver ion is selected from the group consisting of AgNO_3, Ag_2SO_4 and other metal salt compound. | 불활성 가스 분위기에서 1 ~ 500 nm의 크기를 갖는 구리 나노분말을 필터 위에 균일하게 배치하는 단계; 은 이온이 함유된 용액을 분무 또는 흘려주어서 상기 구리 나노분말 표면을 적셔주는 단계; 상기 구리 표면에서 산화-환원반응이 진행되어 은이 구리 나노분말 표면에 코팅되어지도록 하는 단계; 및 상기 필터를 감압하고 세척하여 코어-쉘 구조의 나노분말을 건조 및 회수하는 단계로 이루어지는 것을 특징으로 하는 코어-쉘 구조의 구리-은 합금 나노분말의 제조방법. | The manufacturing method of the Cu-Ag alloy nanopowder of the core-shell structure in which the step: silver ion that uniformly arranges the copper nanopowder having the size of 1 ~ 500 nm in the inert gas atmosphere on filter comprises step of wetting jet or the copper nanopowder surface it spills: step of collecting with the drying the nanopowder of the core-shell structure it reduces pressure and it washes. | 1. 불활성 가스 분위기에서 1 ~ 500 nm의 크기를 갖는 구리 나노분말을 필터 위에 균일하게 배치하는 단계; 은 이온이 함유된 용액을 분무 또는 흘려주어서 상기 구리 나노분말 표면을 적셔주는 단계; 상기 구리 표면에서 산화-환원반응이 진행되어 은이 구리 나노분말 표면에 코팅되어지도록 하는 단계; 및 상기 필터를 감압하고 세척하여 코어-쉘 구조의 나노분말을 건조 및 회수하는 단계로 이루어지는 것을 특징으로 하는 코어-쉘 구조의 구리-은 합금 나노분말의 제조방법. | 1. The manufacturing method of the Cu-Ag alloy nanopowder of the core-shell structure in which the step: silver ion that uniformly arranges the copper nanopowder having the size of 1 ~ 500 nm in the inert gas atmosphere on filter comprises step of wetting jet or the copper nanopowder surface it spills: step of collecting with the drying the nanopowder of the core-shell structure it reduces pressure and it washes. | [기술분야] 본 발명은 코어-쉘 구조의 Cu-Ag 나노 분말의 제조 방법에 관한 것으로, 나노 물질, 윤활제 첨가제, 소결 첨가제, 전도성 코팅, 전도성 잉크, 전도성 페이스트, 및 촉매를 제조하기 위한 나노 유체와 같은 다양한 분야에 적용될 수 있다. [해결과제] 본 발명은 구리 나노 분말 표면에 은을 코팅하여 산화를 방지하고 전도성을 향상시킴으로써 산소 분위기에서 쉽게 형성되며 전도성을 저해하는 구리 나노 분말에서의 산화 문제를 해결하고자 한다. [해결수단] 본 발명은 불활성 가스 분위기에서 필터 상에 구리 나노 분말을 균일하게 배열하는 것, 은 이온 용액을 흘림으로써 상기 구리 나노 분말 표면을 적시는 것, 및 건조 및 감압을 통해 상기 코어 쉘 구조 나노 분말을 수집하는 것을 포함한다. [특징] 여기서 주된 특징은 산화-환원반응과 금속대체반응을 통한 코어-쉘 구조의 나노분말 형성으로 구리 나노분말 표면에 은을 코팅하여 산화를 방지하고 전도성을 향상시키는 것이다. [효과] 본 발명은 산화를 방지하고 산화-환원 반응 및 금속 치환 반응을 통해 코어-쉘 구조 나노 분말을 형성함으로써 전도성 및 가격 경쟁력을 향상시킨다. | 10-2008-0105303 | 2008-10-27 | 10-2010-0046459 | 2010-05-07 |  |  | 한국전력공사 | 최철 ¦ 오제명 ¦ 최승덕 ¦ 박종일 |  |  |  | 2 | KR10-0838295B1(BE) ¦ KR10-0781586B1(BE) | 11 | KR10-2419763B1 ¦ KR10-2151376B1 ¦ KR10-2040020B1 ¦ KR10-2054498B1 ¦ KR10-2349759B1(FE) ¦ KR10-1929750B1(FE) ¦ KR10-1738494B1(FE) ¦ KR10-2037269B1(FE) ¦ KR10-1550270B1(FE) ¦ KR10-1276695B1(FE) ¦ KR10-1309546B1(FE) | 23520232 | KR10-2010-0046459A | 1 | 거절 |  | 3510043001671
JP | JP | P | A | 니켈-동합금 분말 및 그 제법, 도체 페이스트 및 전자부품 | 【요약】 【과제】 초미립의 니켈-구리합금 분말과 이러한초미립의 합금분말을 대량으로 생산하기 위한 제법을 제공하는 것을 목적으로 하는 것이며 또한 이렇게 하여 얻어진초미립의 니켈-구리합금 분말을 도체 페이스트에 이용하여, 절연체의 표면에 얇은층의 도체막을 가지며, 딜라미네이션 등 발생을 억제할 수 있는 전자 부품을 제공한다. 【해결 수단】 니켈과 구리를 포함한 합금분말로서, 평균 입경이 5~30 nm이며 X선 회절 패턴에 있어서 상기 니켈과 상기 구리로 구성되어 육방 최밀 구조(hcp)를 가지는 합금의 주피크, 상기 니켈의 산화물 주피크 및 상기 구리의 산화물 주피크 중의 강한 쪽의 회절 강도가 상기 니켈과 상기 구리로 구성되어 입방 최밀구조(ccp)를 가지는 합금의 주피크 회절 강도의 10%이하인 합금분말을 얻고, 이어서 이 합금분말에서 도체 페이스트를 조제하고 절연체의 표면에 상기 도체 페이스트를 인쇄해 소결체로 하는 전자 부품을 제작한다. 【선택도】도 1 | [ABSTRACT] [Technical problem] It is a thing aiming at providing the process for producing the nickel copper alloy powder of a super-particle, and such alloyed powder end of a super-particle in large quantities, moreover -- using for conductive paste the nickel copper alloy powder of a super-particle obtained in this way -- the surface of an insulator -- the conductor of a thin layer -- it has a film and provides the electronic parts which can control generating of delamination etc. [Means for Solution]In [ are in the end of alloyed powder containing nickel and copper, and average particle diameter is 5-30 nm, and ] an X diffraction pattern, The main peak of an alloy which consists of the nickel and the copper and has roppo maximum dense structure (hcp), Diffraction intensity of the strong one of the main peak of an oxide of the nickel and the main peaks of an oxide of the copper, The end of alloyed powder which is 10% or less of the diffraction intensity of the main peak of an alloy which consists of the nickel and the copper and has cube maximum dense structure (ccp) is obtained, it ranks next, conductive paste is prepared from this end of alloyed powder, and electronic parts which print the conductive paste on the surface of an insulator, and it makes into a sintered compact are produced. [Chosen drawing] Drawing 1 | 【청구항1】 니켈과 구리를 99 질량%이상 함유하는 합금분말로서, 평균 입경이 5~30 nm이며 X선 회절 패턴에 있어서 상기 니켈과 상기 구리로 구성되어 육방 최밀 구조(hcp)를 가지는 합금의 주피크, 상기 니켈의 산화물 주피크 및 상기 구리의 산화물 주피크 중의 가장 강한 회절 강도의 비율이 상기 니켈과 상기 구리로 구성되어 입방 최밀구조(ccp)를 가지는 합금의 주피크 회절 강도의 10%이하인 것을 특징으로 하는 니켈-구리합금 분말. | [Claim1] In [ are in the end of alloyed powder more than the 99 mass % contains nickel and copper, and average particle diameter is 5-30 nm, and ] an X diffraction pattern, The main peak of an alloy which consists of the above-mentioned nickel and the above-mentioned copper, and has roppo maximum dense structure (hcp), Nickel copper alloy powder, wherein the rate of the strongest diffraction intensity of the main peak of the oxide of the above-mentioned nickel and the main peaks of the oxide of the above-mentioned copper is 10% or less of the diffraction intensity of the main peak of an alloy which consists of the above-mentioned nickel and the above-mentioned copper, and has cube maximum dense structure (ccp). | 【청구항1】 니켈과 구리를 99 질량%이상 함유하는 합금분말로서, 평균 입경이 5~30 nm이며 X선 회절 패턴에 있어서 상기 니켈과 상기 구리로 구성되어 육방 최밀 구조(hcp)를 가지는 합금의 주피크, 상기 니켈의 산화물 주피크 및 상기 구리의 산화물 주피크 중의 가장 강한 회절 강도의 비율이 상기 니켈과 상기 구리로 구성되어 입방 최밀구조(ccp)를 가지는 합금의 주피크 회절 강도의 10%이하인 것을 특징으로 하는 니켈-구리합금 분말. ¦ 【청구항3】 (a) 니켈 및 구리의 질산염과 올레산 나트륨 또는 말레산 나트륨을 물 및 상기 수보다 극성이 낮은 용매와의 혼합 용매 중에 용해해 니켈 및 구리를 함유하는 용액을 조제하는 공정과(b) 상기 용액에서 상기 니켈 및 구리를 포함한 올레산의 전구체 또는 말레산의 전구체를 얻는 공정과(c) 상기 니켈 및 구리를 포함한 올레산의 전구체 또는 말레산의 전구체를 환원 분위기 중에서 250~400℃의 온도에서 가열하는 공정를 구비하는 것을 특징으로 하는 니켈-구리합금 분말의 제법. | [Claim1] In [ are in the end of alloyed powder more than the 99 mass % contains nickel and copper, and average particle diameter is 5-30 nm, and ] an X diffraction pattern, The main peak of an alloy which consists of the above-mentioned nickel and the above-mentioned copper, and has roppo maximum dense structure (hcp), Nickel copper alloy powder, wherein the rate of the strongest diffraction intensity of the main peak of the oxide of the above-mentioned nickel and the main peaks of the oxide of the above-mentioned copper is 10% or less of the diffraction intensity of the main peak of an alloy which consists of the above-mentioned nickel and the above-mentioned copper, and has cube maximum dense structure (ccp). ¦ [Claim3] (a) The process of preparing the solution which dissolves the nitrate of nickel and copper, and oleic acid sodium or maleic acid sodium into a mixed solvent with the solvent whose polarity is lower than water and this water, and contains nickel and copper, (b) The process of obtaining the precursor of oleic acid or the precursor of maleic acid containing the above-mentioned nickel and copper from the solution, (c) A process of the nickel copper alloy powder possessing the process of heating the precursor of oleic acid or the precursor of maleic acid containing the above-mentioned nickel and copper at the temperature of 250-400℃ in a reduction atmosphere. | [기술분야] 본 발명은 슈퍼 입자의 니켈 구리 합금 분말 및 이의 제조 공정에 관한 것이며, 전자 부품용 도전성 페이스트에 적용될 수 있다. [해결과제] 본 발명은 다층 전자 부품에서 박리와 같은 결함을 발생시키기 쉬운 절연체의 표면 상에 매우 얇은 전도체 막을 형성하는 과제를 해결하고자 한다. [해결수단] 본 발명은 니켈 및 구리를 함유하는 용액을 제조하는 단계, 올레산 또는 말레산의 전구체를 수득하는 단계, 및 환원 분위기에서 상기 전구체를 가열하는 단계를 포함하는, 초입자의 니켈 구리 합금 분말을 제조하기 위한 공정을 포함한다. [특징] 여기서 주된 특징은 99질량%이상의 니켈 및 구리를 함유하는, 평균 입경이 5 내지 30 nm인 초-입자의 니켈 구리 합금 분말이다, 그리고 높은 비율의 큐브 최대 밀도 구조를 가지고 있다. [효과] 본 발명은 따라서 절연체의 표면 상에 매우 얇은 전도체 막의 형성을 개선하여, 막 두께에 의한 레벨 차이를 감소시키고 다층 전자 부품에서 박리와 같은 결함의 발생을 제어한다. | 2008-247505 | 2008-09-26 | 2010-077501 | 2010-04-08 |  |  | KYOCERA CORP | 寺師 吉健 |  |  |  | 5 | JP2008-197852A(BE) ¦ JP2006-169559A(BE) ¦ JP3205793B2(BE) ¦ JP1995-011367A(BE) ¦ JP1991-020907A(BE) | 3 | JP2017-150086A ¦ JP6154507B2(FE) ¦ JP6270241B2(FE) | 15685659 | JP2010-077501A ¦ WOWO2010-035573A1 | 2 | 거절 |  | 2210014004291
JP | JP | P | A1 | 도전성 필러, 도전성 페이스트 및 도전막을 가지는 물품 | 【요약】 내산화성이 우수하고, 소결하기 쉬운 도전성 필러, 공기 중에서의 저장 안정성이 우수해 도전성이 높은 도전막을 형성할 수 있는 도전성 페이스트 및 도전성이 높은 도전막을 가지는 물품을 제공한다. 평균 응집 입자 지름이 0.5~20μm인 구리 필러와 평균 응집 입자 지름이 50~200 nm인 구리 나노 입자와 지방족 카르복실산을 포함하고 상기 구리 나노 입자의 양이 상기 구리 필러 100 질량부에 대해서5~50질량부이며 상기 지방족 카르복실산의 양이 상기 구리 필러 및 상기 구리 나노 입자의 합계 100 질량부에 대해서1~15질량부인 것을 특징으로 하는 도전성 필러. | [ABSTRACT] The conductive filler which is excellent in oxidation resistance and easy to sinter, the conductive paste in which it excels in the preservation stability in the air, and conductivity can form a high electric conduction film, and the article which has an electric conduction film with high conductivity are provided. The copper filler whose diameter of an average agglomerated particle is 0.5~20μ m, The quantity of the above-mentioned copper nanoparticles receives 100 mass parts of the above-mentioned copper fillers including the copper nanoparticles whose diameter of an average agglomerated particle is 50~200 nm, and aliphatic carboxylic acid, The conductive filler to which it is 5~50 mass parts, and quantity of the above-mentioned aliphatic carboxylic acid is characterized by what is been 1~15 mass parts to a total of 100 mass parts of the above-mentioned copper filler and the above-mentioned copper nanoparticles. | 【청구항1】 평균 응집 입자 지름이 0.5~20μm인 구리 필러와 평균 응집 입자 지름이 50~200 nm인 구리 나노 입자와 지방족 카르복실산을 포함하고 상기 구리 나노 입자의 양이 상기 구리 필러 100 질량부에 대해서5~50질량부이며 상기 지방족 카르복실산의 양이 상기 구리 필러 및 상기 구리 나노 입자의 합계 100 질량부에 대해서1~15질량부인 것을 특징으로 하는 도전성 필러. | [Claim1] The copper filler whose diameter of an average agglomerated particle is 0.5~20μ m, The quantity of the above-mentioned copper nanoparticles receives 100 mass parts of the above-mentioned copper fillers including the copper nanoparticles whose diameter of an average agglomerated particle is 50~200 nm, and aliphatic carboxylic acid, The conductive filler to which it is 5~50 mass parts, and quantity of the above-mentioned aliphatic carboxylic acid is characterized by what is been 1~15 mass parts to a total of 100 mass parts of the above-mentioned copper filler and the above-mentioned copper nanoparticles. | 【청구항1】 평균 응집 입자 지름이 0.5~20μm인 구리 필러와 평균 응집 입자 지름이 50~200 nm인 구리 나노 입자와 지방족 카르복실산을 포함하고 상기 구리 나노 입자의 양이 상기 구리 필러 100 질량부에 대해서5~50질량부이며 상기 지방족 카르복실산의 양이 상기 구리 필러 및 상기 구리 나노 입자의 합계 100 질량부에 대해서1~15질량부인 것을 특징으로 하는 도전성 필러. ¦ 【청구항6】 평균 응집 입자 지름이 0.5~20μm인 구리 필러와 평균 응집 입자 지름이 50~200 nm인 구리 나노 입자와 지방족 카르복실산과 수지 바인더를 포함하고 상기 구리 나노 입자의 양이 상기 구리 필러 100 질량부에 대해서5~50질량부이며 상기 지방족 카르복실산의 양이 상기 구리 필러 및 상기 구리 나노 입자의 합계 100 질량부에 대해서1~15질량부이며 상기 수지 바인더의 양이 상기 구리 필러 및 상기 구리 나노 입자의 합계 100 질량부에 대해서5~50질량부인 것을 특징으로 하는 도전성 페이스트. | [Claim1] The copper filler whose diameter of an average agglomerated particle is 0.5~20μ m, The quantity of the above-mentioned copper nanoparticles receives 100 mass parts of the above-mentioned copper fillers including the copper nanoparticles whose diameter of an average agglomerated particle is 50~200 nm, and aliphatic carboxylic acid, The conductive filler to which it is 5~50 mass parts, and quantity of the above-mentioned aliphatic carboxylic acid is characterized by what is been 1~15 mass parts to a total of 100 mass parts of the above-mentioned copper filler and the above-mentioned copper nanoparticles. ¦ [Claim6] The copper filler whose diameter of an average agglomerated particle is 0.5~20μ m, The copper nanoparticles whose diameter of an average agglomerated particle is 50~200 nm, and aliphatic carboxylic acid, The quantity of the above-mentioned copper nanoparticles receives 100 mass parts of the above-mentioned copper fillers including a resin binder, Are 5~50 mass parts and the quantity of the above-mentioned aliphatic carboxylic acid receives a total of 100 mass parts of the above-mentioned copper filler and the above-mentioned copper nanoparticles, Conductive paste in which it is 1~15 mass parts, and quantity of the above-mentioned resin binder is characterized by what is been 5~50 mass parts to a total of 100 mass parts of the above-mentioned copper filler and the above-mentioned copper nanoparticles. | [기술분야] 본 발명은 전도성 필러에 관한 것으로, 인쇄회로기판, 전자부품 등의 다양한 제품에 적용될 수 있다. [해결과제] 본 발명은 종래의 방법에 비해 전기 전도 필름의 제조에 있어서 내산화성 및 소결 용이성의 문제를 해결하고자 한다. [해결수단] 본 발명은 구리 나노입자 및 지방족 카르복실산을 함유하는 전도성 충전제를 포함한다. [특징] 여기서 주된 특징은 내산화성 및 소결 용이성을 향상시키는 전도성 충전제에 지방족 카르복시산을 포함시키는 것이다. [효과] 따라서, 본 발명은 종래의 방법에 비해 전기 전도 필름의 내산화성 및 소결 용이성을 향상시킨다. | 2010-529820 | 2009-09-18 | WO2010-032841 | 2010-03-25 |  |  | AGC INC | 中西 啓 ¦ 平社 英之 ¦ 小林 一志 ¦ 阿部 啓介 | 2008-241073 ¦ 2009-091429 | JP ¦ JP | 2008-09-19 ¦ 2009-04-03 | 0 |  | 0 |  | 92993710 | JP2008-241073 ¦ JP2009-091429 ¦ JPWO2010-032841A1 ¦ TW201022152A ¦ WOWO2010-032841A1 | 5 | 취하 |  | 2512007000113
JP | JP | P | A | 동나노 입자의 제조 방법, 금속 페이스트 및 금속막을 가지는 물품 | 【요약】 【과제】내산화성이 우수하고, 금속 필러와 소결하기 쉬운 구리 나노 입자를 제조할 수 있는 방법, 도전성이 높은 금속막을 형성할 수 있는 금속 페이스트 및 도전성이 높은 금속막을 가지는 물품을 제공한다. 【해결 수단】평균 입자 지름이 10~100 nm이며 인을 0.6~5.0 질량%포함한 구리 나노 입자를 제조하는 방법으로서,(a) 수용성 구리 화합물을 물에 용해하고, 구리 이온을 포함한 수용액을 조제하는 공정과(b) 상기 수용액을 30℃이상으로 가열하고 차아인산에 의해 구리 이온을 환원해 구리 나노 입자를 생성시키는 공정을 가지는 방법;본 발명의 구리 나노 입자와 금속 필러와 수지 바인더를 포함한 금속 페이스트;기재상에 본 발명의 금속 페이스트를 도포, 소성해서 형성된 금속막을 가지는 물품. 【선택도】없음 | [ABSTRACT] [Technical problem] The method that the copper nanoparticles which are excellent in oxidation resistance and easy to sinter with a metal filler can be manufactured, the metal paste, in which conductivity can form a high metal membrane, and the article which has a metal membrane with high conductivity are provided. [Means for Solution]A mean particle size is 10-100 nm, 0.6-5.0 mass % Are the method of manufacturing included copper nanoparticles, about Lynn, and it dissolves (a) water solubility copper compound in water, A process of preparing solution containing a copper ion, and (b) this solution are heated at 30℃ or more, How to have a process which returns a copper ion and makes copper nanoparticles generate by hypophosphorous acid; a metal paste containing copper nanoparticles, a metal filler, and a resin binder of this invention; an article which has the metal membrane which applied a metal paste of this invention, calcinated and was formed on a substrate. [Chosen drawing] Nothing | 【청구항1】 평균 입자 지름이 10~100 nm이며 구리 나노 입자의 100 질량%중 인을 0.6~5.0 질량%포함한 구리 나노 입자를 제조하는 방법으로서, 하기 공정(a) 및 공정(b)을 가지는, 구리 나노 입자 제조 방법. (a) 수용성 구리 화합물을 물에 용해하고, 구리 이온을 포함한 수용액을 조제하는 공정. (b) 상기 수용액을 30℃이상으로 가열하고 차아인산에 의해 구리 이온을 환원해 구리 나노 입자를 생성시키는 공정. | [Claim1] A manufacturing method of copper nanoparticles which a mean particle size is 10-100 nm, 0.6-5.0 mass % Is a method of manufacturing the included copper nanoparticles, about Lynn among the 100 mass % of copper nanoparticles, and has a following process (a) and process (b). (a) The process of preparing the solution which dissolves a water-soluble copper compound in water, and contains a copper ion. (b) The process which heats the solution at 30℃ or more, returns a copper ion by hypophosphorous acid, and makes copper nanoparticles generate. | 【청구항1】 평균 입자 지름이 10~100 nm이며 구리 나노 입자의 100 질량%중 인을 0.6~5.0 질량%포함한 구리 나노 입자를 제조하는 방법으로서, 하기 공정(a) 및 공정(b)을 가지는, 구리 나노 입자 제조 방법. (a) 수용성 구리 화합물을 물에 용해하고, 구리 이온을 포함한 수용액을 조제하는 공정. (b) 상기 수용액을 30℃이상으로 가열하고 차아인산에 의해 구리 이온을 환원해 구리 나노 입자를 생성시키는 공정. | [Claim1] A manufacturing method of copper nanoparticles which a mean particle size is 10-100 nm, 0.6-5.0 mass % Is a method of manufacturing the included copper nanoparticles, about Lynn among the 100 mass % of copper nanoparticles, and has a following process (a) and process (b). (a) The process of preparing the solution which dissolves a water-soluble copper compound in water, and contains a copper ion. (b) The process which heats the solution at 30℃ or more, returns a copper ion by hypophosphorous acid, and makes copper nanoparticles generate. | [기술분야] 본 발명은 인쇄 회로 기판 및 전자 부품과 같은 다양한 제품에 적용될 수 있는 구리 나노 입자의 제조 방법 및 상기 구리 나노 입자를 포함하는 금속 페이스트에 관한 것이다. [해결과제] 본 발명은 종래 기술과 비교하여, 구리 나노입자 및 이를 함유하는 금속 페이스트의 제조 방법에서 금속 필러와의 내산화성 및 소결의 문제를 해결하고자 한다. [해결수단] 본 발명은 구리 나노 입자의 제조 방법, 상기 구리 나노 입자를 포함하는 금속 페이스트, 및 상기 금속 페이스트로부터 형성된 금속 막을 가진 물품을 포함한다. [특징] 여기서 주요 특징은 구리 나노입자 중 Lynn을 포함하는 것인데, 이는 내산화성을 향상시키고 금속 필러와의 소결을 향상시킨다. [효과] 따라서, 본 발명은 상기 구리 나노 입자 중 Lynn을 포함함으로써 내산화성을 향상시키고 상기 금속 막의 전도도를 향상시킨다. | 2008-225803 | 2008-09-03 | 2010-059469 | 2010-03-18 |  |  | AGC INC | 平社 英之 ¦ 中西 啓 ¦ 阿部 啓介 ¦ 小林 一志 |  |  |  | 5 | JP4507943B2(BE) ¦ JP4868716B2 ¦ JP4183924B2(BE) ¦ JP1995-060617B2(BE) ¦ JP1990-294417A(BE) | 26 | CN103563011B ¦ EP2696353B1 ¦ JP7280665B2(FE) ¦ JPWO2018-003399A1(FE) ¦ JP2016-122840A(FE) ¦ JP2015-195223A(FE) ¦ JP2015-188089A ¦ JP2016-176133A(FE) ¦ JP2015-144126A(FE) ¦ JP5958526B2(FE) ¦ JP5408322B2(FE) ¦ JP5725180B2(FE) ¦ JP6167900B2(FE) ¦ JP5899689B2(FE) ¦ JP5772174B2(FE) ¦ JP5768455B2(FE) ¦ JP5720393B2(FE) ¦ JP5891599B2(FE) ¦ JP5120477B2(FE) ¦ JP5747447B2(FE) ¦ MY173371A ¦ TWI450405B(FE) ¦ TWI570748B(FE) ¦ US9240502B2 ¦ US9224517B2 ¦ US9390829B2(FE) | 15669863 | JP2010-059469A | 1 | 취하 |  | 2210011003902
KR | KR | P | A | 구리 나노입자의 저온 환원 소결을 위한 환원제 및 이를이용한 저온 소결 방법 | 구리 나노입자의 저온 환원 소결을 위한 환원제 및 이를 이용한 저온 소결 방법이 개시된다. 상기 환원제는 포름산 또는 아세트산; 및 탄소수 1 내지 3개의 알코올 또는 에테르를 함유하여 이루어진다. 이러한 환원제를 이용함으로써, 250℃ 미만의 낮은 소결 온도에서 구리 나노입자의 환원 및 소결이 가능하며, 이렇게 소결된 구리 나노입자의 소결체는 우수한 전기적 특성을 가지게 되어, 실제 산업적으로 이용할 수 있는 구리 나노입자 잉크를 이용한 미세 배선 패턴 형성이 가능할 수 있다. | PURPOSE: Reductant for sintering and reducing copper nanoparticles at a low temperature and a low temperature sintering method of the copper nanoparticles using the same are provided to manufacture the copper nanoparticles with good electric properties, and to sinter the copper nanoparticles at a low temperature of 250 °C or less. CONSTITUTION: Reductant for sintering and reducing copper nanoparticles at a low temperature contains formic acid, acetic acid, alcohol with 1 ~ 3 carbons or ether. The reductant contains the formic acid or acetic acid and the alcohol or the ether with a weight ratio of 3:7 ~ 8:2 respectively. The alcohol is a compound selected from methanol, ethanol and isopropyl alcohol. A low temperature sintering method of the copper nanoparticles includes a step for supplying the reductant as a reducing agent of the copper nanoparticles and a step for heating the copper nanoparticles. | 포름산 또는 아세트산; 및 탄소수 1 내지 3개의 알코올 또는 에테르 를 함유하는 구리 나노입자의 저온 소결을 위한 환원제. | With the formic acid or the acetic acid. The reducing agent for the low-temperature sintering of the copper nanoparticle containing the alcohol of the carbon number 1 through 3 or ether. | 1. 포름산 또는 아세트산; 및 탄소수 1 내지 3개의 알코올 또는 에테르 를 함유하는 구리 나노입자의 저온 소결을 위한 환원제. | 1. With the formic acid or the acetic acid. The reducing agent for the low-temperature sintering of the copper nanoparticle containing the alcohol of the carbon number 1 through 3 or ether. | [기술분야] 본 발명은 구리 나노입자의 저온 환원 소결용 환원제 및 이를 이용한 저온 소결 방법에 관한 것이다. [해결과제] 본 발명은 저온에서 구리 나노입자를 소결하고 낮은 저항률을 달성하는 문제를 해결하고자 하며, 종래 기술의 방법의 문제를 해결한다. [해결수단] 본 발명은 포름산 또는 아세트산 및 알코올 또는 에테르를 함유하는 환원제, 및 상기 환원제를 사용하는 저온 소결 방법을 포함한다. [특징] 여기서 주요 특징은 구리 나노입자의 저온 소결을 달성하기 위해 포름산 또는 아세트산 및 알코올 또는 에테르를 갖는 환원제의 사용이다. [효과] 따라서, 본 발명은 낮은 저항률을 달성하고 보드 오염 및 구리 에칭을 감소시킴으로써 저온 소결 공정을 개선한다. | 10-2008-0087247 | 2008-09-04 | 10-2010-0028287 | 2010-03-12 |  |  | 삼성전기주식회사 | 김인영 ¦ 정재우 ¦ 송영아 |  |  |  | 5 | KR10-0918231B1 ¦ KR10-0867952B1 ¦ KR10-0797484B1 ¦ KR10-0678419B1(BE) ¦ US6706795B1 | 2 | CN114178523B ¦ KR10-2240015B1(FE) | 15669801 | JP5089647B2 ¦ KR10-1020844B1 ¦ US8206609B2 | 3 | 소멸(등록료불납) |  | 3510027001859
KR | KR | P | A | 저온소성용 금속 나노입자의 제조방법 | 본 발명은 a) 양친매성 제 1유기 리간드 전구체와 금속염을 유기 용매 하에 혼합하여 유기 리간드-금속 착물을 형성하는 제1단계; b) 상기 유기 리간드-금속 착물을 환원시켜 유기 리간드가 표면에 배위결합한 금속 나노 입자를 형성하는 제2단계; 및 c) 상기 제 1유기 리간드 전구체보다 끓는점이 낮은 양친매성 제 2유기 리간드 전구체와 상기 금속 나노입자를 반응시켜 금속 나노입자 표면에 결합한 제 1유기 리간드의 전부 또는 일부를 제 2유기 리간드로 치환하는 제 3단계를 포함하여 금속 나노 입자를 제조하는 방법, 상기 방법에 의하여 제조된 금속 나노입자 및 상기 금속 나노입자를 포함하는 저온소성용 페이스트를 제공한다. 본 발명에 의하면, 간단한 치환반응을 통하여 20 nm이하의 평균입경을 가지면서 동시에 낮은 끓는점의 계면활성제를 표면에 부착한 초미립 금속 나노입자를 제조할 수 있으며, 이러한 나노입자를 이용하여 저온소성용 도전성 페이스트를 제조하는 경우, 180℃ 이하에서의 열처리에 의해서도 10-6 Ωcm 이하의 비저항을 갖는 도전성 박막을 제조할 수 있다. | PURPOSE: A manufacturing method of a metal nanoparticle for low temperature sintering is provided to efficiently manufacture a conductive thin film by using the nanoparticles on which melting surfactants are attached. CONSTITUTION: A manufacturing method of a metal nanoparticle for low temperature sintering comprises the following steps: forming an organic ligand-metal complex by mixing metal salt and an amphiphilic first organic ligand precursor in an organic solvent; reducing the organic ligand-metal complex; forming the metal nanopaticles linked by covalent bonds with the organic ligand; and reducing a part or all parts of the first organic ligand into a second organic ligand. | a) 양친매성 제 1유기 리간드 전구체와 금속염을 유기 용매 하에 혼합하여 유기 리간드-금속 착물을 형성하는 제1단계; b) 상기 유기 리간드-금속 착물을 환원시켜 유기 리간드가 표면에 배위결합한 금속 나노 입자를 형성하는 제2단계; 및 c) 상기 제 1유기 리간드 전구체보다 끓는점이 낮은 양친매성 제 2유기 리간드 전구체와 상기 금속 나노입자를 반응시켜 금속 나노입자 표면에 결합한 제 1유기 리간드의 전부 또는 일부를 제 2유기 리간드로 치환하는 제 3단계 를 포함하여 금속 나노 입자를 제조하는 방법. | a) First step forming the organic ligand - metal complex the amphiphilic first organic ligand precursor and metal salt are mixed under the organic solvent. b) With second step forming the metal nanoparticle which returns the organic ligand - metal complex and in which the organic ligand covalent-bonds with surface. c) The method for including 3rd step of substituting with the second organic ligand the first organic ligand, reacting and unites with the metal nanoparticle surface whole, or, a part and manufacturing the metal nanoparticle. | 1. a) 양친매성 제 1유기 리간드 전구체와 금속염을 유기 용매 하에 혼합하여 유기 리간드-금속 착물을 형성하는 제1단계; b) 상기 유기 리간드-금속 착물을 환원시켜 유기 리간드가 표면에 배위결합한 금속 나노 입자를 형성하는 제2단계; 및 c) 상기 제 1유기 리간드 전구체보다 끓는점이 낮은 양친매성 제 2유기 리간드 전구체와 상기 금속 나노입자를 반응시켜 금속 나노입자 표면에 결합한 제 1유기 리간드의 전부 또는 일부를 제 2유기 리간드로 치환하는 제 3단계 를 포함하여 금속 나노 입자를 제조하는 방법. ¦ 7. 직경이 1 ~ 20 nm 범위이고, 끓는점 180℃ 미만의 양친매성 유기리간드가 표면에 전부 또는 일부 결합된 금속 나노입자. | 1. a) First step forming the organic ligand - metal complex the amphiphilic first organic ligand precursor and metal salt are mixed under the organic solvent. b) With second step forming the metal nanoparticle which returns the organic ligand - metal complex and in which the organic ligand covalent-bonds with surface. c) The method for including 3rd step of substituting with the second organic ligand the first organic ligand, reacting and unites with the metal nanoparticle surface whole, or, a part and manufacturing the metal nanoparticle. ¦ 7. The metal nanoparticle in which the diameter is 1 ~ 20 nm range and or a part the amphiphilic organic ligand less than 180℃ is all combined in surface to swarm. | [기술분야] 본 발명은 저온 동시 소성 전도성 잉크 또는 페이스트용 금속 나노입자의 제조 방법에 관한 것이다. [해결과제] 본 발명은 저온 공동 소성 전도성 잉크 또는 페이스트에 사용하기 위해 평균 입자 직경이 작고 계면활성제 함량이 낮은 금속 나노 입자를 제조하는 문제를 해결하고자 한다. [해결수단] 본 발명은 특정 유기 리간드 및 계면활성제를 갖는 금속 나노입자를 제조하는 방법을 포함한다. [특징] 여기서 주된 특징은 특정 유기 리간드 및 계면활성제를 사용하여 평균 입경이 작고 계면활성제 함량이 낮은 금속 나노입자를 제조하는 능력이다. [효과] 따라서, 본 발명은 특정 유기 리간드 및 계면활성제를 사용하여 더 작은 입자 직경 및 더 낮은 계면활성제 함량을 달성함으로써 금속 나노입자의 제조 공정을 개선한다. | 10-2008-0085713 | 2008-09-01 | 10-2010-0026636 | 2010-03-10 |  |  | 주식회사 엘지화학 | 허수연 ¦ 이종택 |  |  |  | 2 | KR10-0818195B1(BE) ¦ KR10-2008-0027681A(BE) | 2 | KR10-1939884B1 ¦ KR10-2012-0087391A | 23502351 | KR10-1285453B1 | 1 | 등록 |  | 3510027002947
JP | JP | P | A | 도전성 페이스트용 동분 및 도전성 페이스트 | 【요약】 【과제】입도 미세하면서 내산화성, 도전성 균형 모두 훼손하지 않는 구리 분말, 또한 형상이나 입도의 편차가 작고 저함유 산소 농도인 도전성 페이스트용 구리 분말을 제공한다. 【해결 수단】 입자 내부에 In를 0.1atm%~10atm%함유하는 도전성 페이스트용 구리 분말. 입자 내부에 P(응)를 0.01atm%~0.3atm%함유하는 것이 바람직하다. 입자 내부에 Ag( 은 )를 0.1atm%~10atm%함유하는 것도 바람직하다. 아토마이즈법에 의해 제조된 것인 것도 바람직하다. 【선택도】 없음 | [ABSTRACT] [Technical problem] a particle size -- though detailed, the variation in the copper powder which does not spoil oxidation-resistant and conductive balance and also shape, or a particle size is small, and the copper powder for conductive paste which is low content oxygen concentration is provided. [Means for Solution]an inside of particles -- In -- 0.1atm% - 10atm% -- copper powder for conductive paste to contain. the inside of particles -- P (rin) -- 0.01atm% - 0.3atm% -- containing is preferred. the inside of particles -- Ag (silver) -- 0.1atm% - 10atm% -- containing is also preferred. Being manufactured by the atomizing method is also preferred. [Chosen drawing] Nothing | 【청구항1】 입자 내부에 인듐을 0.1atm%~10atm%함유하는 것을 특징으로 하는 도전성 페이스트용 구리 분말. | [Claim1] the inside of particles -- indium -- 0.1atm% - 10atm% -- the containing copper powder for conductive paste. | 【청구항1】 입자 내부에 인듐을 0.1atm%~10atm%함유하는 것을 특징으로 하는 도전성 페이스트용 구리 분말. | [Claim1] the inside of particles -- indium -- 0.1atm% - 10atm% -- the containing copper powder for conductive paste. | [기술분야] 본 발명은 전도체 회로 형성을 위해 구리 분말을 사용하는 전도성 페이스트에 관한 것이며 라미네이션 세라믹 콘덴서의 접촉 부재 및 외부 전극의 전기점에 적용될 수 있다. [해결과제] 본 발명은 상세한 입자 크기 및 형상 또는 입자 크기의 작은 변화를 갖는 구리 분말에서의 내산화성 및 전도도 균형 문제를 해결하고자 한다. [해결수단] 본 발명은 인듐, 인, 및 은 내부 입자를 함유하는 전도성 페이스트용 구리 분말을 포함한다. [특징] 여기서 주된 특징은 상세한 입자 크기, 형상 또는 입자 크기의 작은 변화, 및 낮은 산소 함량을 갖는 전도성 페이스트용 구리 분말이다. [효과] 따라서, 본 발명은 전도성 페이스트용 구리 분말에서 내산화성 및 전도도 균형을 개선한다. | 2009-149493 | 2009-06-24 | 2010-037653 | 2010-02-18 |  |  | MITSUI MINING & SMELTING CO LTD | 織田 晃祐 ¦ 栗本 透 ¦ 上住 義明 ¦ 三宅 行一 ¦ 吉丸 克彦 | 2008-181148 | JP | 2008-07-11 | 5 | JP2010-196105A ¦ JP5155743B2 ¦ JP3984534B2(BE) ¦ WOWO2010-004852A1 ¦ WOWO2006-109573A1(BE) | 4 | JP6654880B2(FE) ¦ JPWO2010-004852A1 ¦ JP2010-196105A ¦ KR10-2012-0021704A(FE) | 15651535 | JP2008-181148 ¦ JP2010-037653A | 2 | 거절 |  | 2210007004261
JP | JP | P | A | 도전성 페이스트용 동분 및 그 제조 방법 | 【요약】 【과제】단 분산한 미립자로 입도 분포가 샤프하고 조립을 포함하지 않고, 형상이 진구에 가깝다 등의 특성을 가지는 구리 미립자이며 전기적 특성으로의 악영향을 회피하면서 전극의 박막화를 가능하게 하는 도전성 페이스트용 구리 분말 및 그러한 도전성 페이스트용 구리 분말을 안정적으로 제조하는 방법을 제공한다. 【해결 수단】2가의 구리 이온을 포함한 수용액에 환원제를 첨가해 구리 입자를 환원 석출시키는 구리 분말 제조 방법에 있어서 황산구리, 초산동 또는 이들의 혼합물 수용액인 2가의 구리 이온을 포함한 수용액과 L-아스코르브산, D-에리소르빈산 또는 이들의 혼합물을 포함한 환원제와의 적어도 하나에 응집 방지제로서 폴리에틸렌이민이나 메틸셀룰로오스 등의 수용성 폴리머를 포함한 반응 촉진제(핵제)로서 평균 입자 지름 10~100 nm의 Ag입자 및 Pd입자 중 적어도 하나를 존재시킨다. 【선택도】없음 | [ABSTRACT] [Technical problem] While particle size distribution is sharp, shape is the copper particulates which have the characteristics, like it is close to a real ball and the bad influence to an electrical property is avoided by the single-distributed particulates excluding a rough grain, The method of it being stabilized and manufacturing the copper powder for conductive paste and such copper powder for conductive paste which enable thin film-ization of an electrode is provided. [Means for Solution]In a manufacturing method of copper powder which adds a reducing agent in solution containing a divalent copper ion, and carries out reduction precipitation of the copper grain child, Solution containing a divalent copper ion which is copper sulfate, a cupric nitrate, or solution of these mixtures, To at least 1 side with a reducing agent containing L-ascorbic acid, D-erythorbic acid, or these mixtures, At least 1 side of Ag particles of 10-100 nm of mean particle sizes and Pd particles is made to exist as a reaction accelerator (nucleating additive) which contains water-soluble polymer, such as polyethyleneimine and methyl cellulose, as a condensation prevention agent. [Chosen drawing] Nothing | 【청구항1】 2가의 구리 이온을 포함한 수용액에 환원제를 첨가해 구리 입자를 환원 석출시키는 구리 분말 제조 방법에 있어서 상기 2가의 구리 이온을 포함한 수용액 및 상기 환원제 중 적어도 하나에 응집 방지제를 포함한 반응 촉진제를 존재시키는 것을 특징으로 하는 도전성 페이스트용 구리 분말 제조 방법. | [Claim1] A manufacturing method of the copper powder for conductive paste making the reaction accelerator which contains a condensation prevention agent in at least 1 side of solution containing the above-mentioned divalent copper ion and the above-mentioned reducing agent in the manufacturing method of the copper powder which adds a reducing agent in solution containing a divalent copper ion, and carries out reduction precipitation of the copper grain child exist. | 【청구항1】 2가의 구리 이온을 포함한 수용액에 환원제를 첨가해 구리 입자를 환원 석출시키는 구리 분말 제조 방법에 있어서 상기 2가의 구리 이온을 포함한 수용액 및 상기 환원제 중 적어도 하나에 응집 방지제를 포함한 반응 촉진제를 존재시키는 것을 특징으로 하는 도전성 페이스트용 구리 분말 제조 방법. ¦ 【청구항10】 레이저회절식 입도분포측정 장치에 의해 측정된 50%입자 지름(D50)이 0.1~0.5μm, 검출의 최대 입경(Dmax)이 1.5μm이하이며 10~10000 ppm의 Ag 및 Pd 중 적어도 하나를 포함하는 것을 특징으로 하는 도전성 페이스트용 구리 분말. | [Claim1] A manufacturing method of the copper powder for conductive paste making the reaction accelerator which contains a condensation prevention agent in at least 1 side of solution containing the above-mentioned divalent copper ion and the above-mentioned reducing agent in the manufacturing method of the copper powder which adds a reducing agent in solution containing a divalent copper ion, and carries out reduction precipitation of the copper grain child exist. ¦ [Claim10] The particle diameter (D 50) measured by the laser diffraction type size distribution measuring device 50% 0.1-0.5μ m, Copper powder for conductive paste which the maximum particle diameter (D max) of detection is below 1.5μ m, and is characterized by including at least 1 side of of 10-10000 ppm Ag and Pd. | [기술분야] 본 발명은 전도성 페이스트용 구리 분말 및 이의 제조방법에 관한 것으로, 적층 세라믹 커패시터 및 적층 세라믹 인덕터와 같은 적층 세라믹 전자부품의 외부전극 및 내부전극 형성용 전도성 페이스트에 적용될 수 있다. [해결과제] 본 발명은 종래의 구리 미립자 제조 방법에서 입자 직경 및 입자 크기 분포의 불안정한 제어의 문제를 해결하고, 응축, 형상 불규칙성, 및 넓은 입자 크기 분포를 유도한다. [해결수단] 본 발명은 2가 구리 이온을 함유하는 용액에 환원제를 첨가하고 구리 알갱이 자식의 환원 침전을 수행하는 것을 포함하는 전도성 페이스트용 구리 분말의 제조 방법을 포함하며, 상기 용액의 적어도 한 면에 축합 방지제를 함유하는 반응 촉진제를 포함한다. [특징] 여기서 주된 특징은 도전성 페이스트용 구리 분말의 제조 방법에서 결로 방지제를 함유하는 반응 촉진제의 사용이다. [효과] 따라서, 본 발명은 전도성 페이스트용 구리 분말의 제조 방법에서 입자 직경 및 입자 크기 분포의 안정성 및 제어를 개선하여, 박막 전극의 제조를 가능하게 한다. | 2009-004661 | 2009-01-13 | 2010-018880 | 2010-01-28 |  |  | DOWA ELECTRONICS MATERIALS CO LTD | 藤田 英史 ¦ 藤山 秀一 ¦ 紺野 慎一 ¦ 平田 晃嗣 ¦ 結城 整哉 | 2008-095062 ¦ 2008-153675 | JP ¦ JP | 2008-04-01 ¦ 2008-06-12 | 7 | JP4428138B2(BE) ¦ JP4428085B2(BE) ¦ JP4001438B2(BE) ¦ JP3353648B2(BE) ¦ JP1998-317022A(BE) ¦ JP1995-107168B2(BE) ¦ JP1988-186805A(BE) | 19 | CN112863875B ¦ CN108372311B ¦ CN107249788B ¦ CN105705276B ¦ JP7162617B2(FE) ¦ JP2017-204371A(FE) ¦ JP6717289B2(FE) ¦ JP6627228B2(FE) ¦ JP5826435B1(FE) ¦ JP5862835B2(FE) ¦ JP5872063B2(FE) ¦ JP2012-126815A(FE) ¦ JP2012-126942A(FE) ¦ KR10-1671324B1(FE) ¦ TWI805904B(FE) ¦ TWI801476B(FE) ¦ US10851257B2(FE) ¦ US10083793B2 ¦ US10518323B2 | 15634859 | JP2008-095062 ¦ JP2008-153675 ¦ JP5519938B2 ¦ KR10-1522738B1 | 4 | 등록 |  | 2210004003331
JP | JP | P | A | 금속제 부재용 접합제, 금속제 부재 접합체의 제조 방법, 금속제 부재 접합체 및 전기회로 접속용 범프 제조 방법 | 【요약】 【과제】산화성 가스 중에서 가열하면 구리 입자가 용이하게 소결해 접합 강도가 우수한 고형상 구리가 되는 금속 부재용 페이스트형 접합제, 접합 강도와 전기 전도성이 우수한 금속제 부재 접합체와 그 제조 방법, 접합 강도와 전기 전도성이 우수한 전기 회로 접속용 범프 제조 방법을 제공한다. 【해결 수단】 평균 입경이 0.1μm보다 크고 50μm이하이며 표면을 피복하고 있는 유기물량이 5.0 중량%이하인 구리 입자와 휘발성 분산매로 구성되는 금속 부재용 페이스트형 접합제. 금속제 부재 사이에 상기 접합제를 개재시키고 산화성 가스 중에서 70℃이상 400℃이하에서 가열하고 이어서 환원성 가스로 가열하는 것에 의한 금속제 부재 접합체 제조 방법. 접합 강도와 전기 전도성이 우수한 금속제 부재 접합체 및 상기 접합제를 이용하는 전기 회로 접속용 범프 제조 방법. 【선택도】도 2 | [ABSTRACT] [Technical problem] If it heats in a oxidizing gas, the paste-like bonding agent for metallic members and junction intensity used as the solid-like copper where the copper grain child sintered easily and which was excellent in junction intensity, the metal member zygote which was excellent in electrical conductivity, its manufacturing method, and the manufacturing method of the vamp for electric circuit connection who was excellent in junction intensity and electrical conductivity are provided. [Means for Solution] The paste-like bonding agent for metallic members in which the amount of organic matters which average particle diameter is below 50μm more greatly than 0.1μm, and has covered the surface consists of a copper grain child who is 5.0 % of the weight or less, and volatile carrier fluid. A manufacturing method of the metal member zygote by making the bonding agent intervene between metal members, heating above 70℃ and below 400℃ in a oxidizing gas, and subsequently heating by reducing gas. A manufacturing method of the metal member zygote which was excellent in junction intensity and electrical conductivity, and the vamp for electric circuit connection using the bonding agent. [Chosen drawing] Drawing 2 | 【청구항1】 (A) 평균 입경이 0.1μm보다 크고 50μm이하이며 표면을 피복하고 있는 유기물량이 5.0 중량%이하인 구리 입자와(B) 휘발성 분산매로 구성되는 페이스트형 물이며 산소 가스를 함유하는 산화성 가스 분위기 중에서 70℃이상 400℃이하에서 가열함으로써, 상기 휘발성 분산매가 휘산해 구리 입자(A)끼리가 소결하여 소결 도상에서 접촉하고 있던 금속제 부재로 접착성을 가지는 것을 특징으로 하는 금속제 부재용 접합제. | [Claim1] (A) The copper grain child whose amount of organic matters which average particle diameter is below 50μm more greatly than 0.1μm, and has covered the surface is 5.0 % of the weight or less, (B) By heating above 70℃ and below 400℃ in the oxidizing gas atmosphere which is a paste-like thing which consists of volatile carrier fluid, and contains oxygen gas, The bonding agent for metal members which the volatile carrier fluid vaporizes, and copper grain children (A) sinter, and is characterized by having adhesiveness to the metal members which touched on the way of sintering ]. | 【청구항1】 (A) 평균 입경이 0.1μm보다 크고 50μm이하이며 표면을 피복하고 있는 유기물량이 5.0 중량%이하인 구리 입자와(B) 휘발성 분산매로 구성되는 페이스트형 물이며 산소 가스를 함유하는 산화성 가스 분위기 중에서 70℃이상 400℃이하에서 가열함으로써, 상기 휘발성 분산매가 휘산해 구리 입자(A)끼리가 소결하여 소결 도상에서 접촉하고 있던 금속제 부재로 접착성을 가지는 것을 특징으로 하는 금속제 부재용 접합제. ¦ 【청구항4】 (A) 평균 입경이 0.1μm보다 크고 50μm이하이며 표면을 피복하고 있는 유기물량이 5.0 중량%이하인 구리 입자와(B) 휘발성 분산매로 구성되는 페이스트형 물을 복수의 금속제 부재 사이에 개재시키고 산소 가스를 함유하는 산화성 가스 분위기 중에서 70℃이상 400℃이하에서 가열함으로써, 휘발성 분산매(B)를 휘산시켜 구리 입자(A)끼리를 소결해 복수의 금속제 부재끼리를 접합시키고 그 후에 수소 가스를 함유하는 환원성 가스 분위기 중에서 70℃이상 400℃이하에서 가열하는 것을 특징으로 하는 금속제 부재가 상기 소결물에 의해 접합된 접합체의 전단 접착 강도가 5 MPa 이상이며 구리 입자(A)끼리의 소결물인 접합 부분의 체적 저항률이 1×10-1Ω·cm이하인 금속제 부재 접합체 제조 방법. ¦ 【청구항7】 복수의 금속제 부재가 구리 입자끼리의 소결물에 의해 접합된 접합체에 있어서 상기 접합체의 전단 접착 강도가 5 MPa 이상이며 상기 소결물의 체적 저항률이 1×10-1Ω·cm이하인 것을 특징으로 하는 금속제 부재 접합체. ¦ 【청구항10】 (A) 평균 입경이 0.1μm보다 크고 50μm이하이며 표면을 피복하고 있는 유기물량이 5.0 중량%이하인 구리 입자와(B) 휘발성 분산매로 구성되는 페이스트형 물을 반도체 소자상의 전기 회로 접속용 패드부 또는 기판상의 전기 회로 접속용 전극부에 도트상에 도포하고 산소 가스를 함유하는 산화성 가스 분위기 중에서 70℃이상 400℃이하에서 가열함으로써, 휘발성 분산매(B)를 휘산시켜 구리 입자(A)끼리를 소결하여 반도체 소자상 또는 기판상에 범프를 형성하고 그 후에 수소 가스를 함유하는 환원성 가스 분위기 중에서 70℃이상 400℃이하에서 가열함으로써, 체적 저항률이 1×10-1Ω·cm이하인 구리제 범프를 형성하는 것을 특징으로 하는 전기 회로 접속용 범프 제조 방법. | [Claim1] (A) The copper grain child whose amount of organic matters which average particle diameter is below 50μm more greatly than 0.1μm, and has covered the surface is 5.0 % of the weight or less, (B) By heating above 70℃ and below 400℃ in the oxidizing gas atmosphere which is a paste-like thing which consists of volatile carrier fluid, and contains oxygen gas, The bonding agent for metal members which the volatile carrier fluid vaporizes, and copper grain children (A) sinter, and is characterized by having adhesiveness to the metal members which touched on the way of sintering ]. ¦ [Claim4] (A) Average particle diameter is below 50μm more greatly than 0.1μm, The paste-like thing in which the amount of organic matters which has covered the surface consists of a copper grain child who is 5.0 % of the weight or less, and (B) volatility carrier fluid is made to intervene among a plurality of metal members. By heating above 70℃ and below 400℃ in the oxidizing gas atmosphere containing oxygen gas, Vaporize volatile carrier fluid (B), sinter copper grain children (A), and it joins a plurality of metal members, It is characterized by heating above 70℃ and below 400℃ in the reducing gas atmosphere which contains hydrogen gas after an appropriate time, the zygote to which metal members were joined with the sintering thingnot carrying outthe volume resistivity of the joining section which connecting-and-disconnecting arrival strength is 5 or more MPa, and is copper grain children'ss (A)'ss sintering thing1×the manufacturing method of the metal member zygote which is below 10-1Ω and cm. ¦ [Claim7] In the zygote to which a plurality of metal members were joined with copper grain children'ss sintering thing, the zygotenot carrying outconnecting-and-disconnecting arrival strength is 5 or more MPaand the volume resistivity of the sintering thing1×the metal member zygote being below 10-1Ω and cm. ¦ [Claim10] The amount of organic matters with which average particle diameter is below 50μm more greatly than 0.1μm, and has covered the surface the paste-like thing which consists of a copper grain child who is 5.0 % of the weight or less, and (B) volatility carrier fluid (A) The pad section for electric circuit connection on a semiconductor device. Or by applying to the electrode part for electric circuit connection on a substrate in the shape of a dot, and heating above 70℃ and below 400℃ in the oxidizing gas atmosphere containing oxygen gas, By vaporizing volatile carrier fluid (B), sintering copper grain children (A), forming a vamp on a semiconductor device or a substrate, and heating above 70℃ and below 400℃ in the reducing gas atmosphere which contains hydrogen gas after an appropriate time, volume resistivity1×the manufacturing method of the vamp for electric circuit connection forming the copper vamps who are below 10-1Ω and cm. | [기술분야] 본 발명은 가열에 의해 소결된 구리 그레인 자식이 접합 강도 및 전기 전도성이 우수한 고체상 구리로서 사용되는 금속 부재용 페이스트상 결합제에 관한 것이다. 본 발명은 또한 충분한 전기 전도성을 가진 금속 부재를 견고하게 접합하는 금속 부재 접합체의 제조 방법, 및 상기 금속 부재 접합체와 전기 회로 접속을 위한 패드 섹션에 대한 접착성이 우수한 전기 회로 접속을 위한 범프의 제조 방법에 관한 것이다. [해결과제] 본 발명은 전기 전도성 및 열 전도성을 향상시키기 위해 금속 입자의 함량이 증가될 때 페이스트의 점도 증가로 인해 현저하게 감소된 가공성의 문제를 해결하고자 한다. [해결수단] 본 발명은 고체-유사 구리로서 사용되는 금속 부재용 페이스트-유사 결합제를 포함하며, 여기서 가열에 의해 소결된 구리 그레인 자식은 접합 강도 및 전기 전도성이 우수하다. [특징] 여기서 주요 특징은 충분한 전기 전도성을 가진 금속 부재를 접합하기 위해 구리 그레인 자식과 휘발성 캐리어 유체로 구성된 금속 부재를 위한 페이스트 유사 접합제의 사용이다. [효과] 따라서, 본 발명은 구리 그레인 자식 및 휘발성 캐리어 유체로 구성된 금속 부재용 페이스트 유사 결합제를 사용함으로써 고체 유사 구리의 접합 강도 및 전기 전도도를 개선한다. | 2008-179573 | 2008-07-09 | 2010-018832 | 2010-01-28 |  |  | NIPPON HANDA KK | 増田 涼子 ¦ 工藤 康全 ¦ 一色 実 ¦ 浅見 英知 |  |  |  | 3 | JP2007-332391A(BE) ¦ JP3630920B2(BE) ¦ JP3599950B2(BE) | 15 | EP3153254B1 ¦ JP7359267B2(FE) ¦ JP7476261B2(FE) ¦ JP7110410B2(FE) ¦ JP2018-138687A(FE) ¦ JP6900150B2(FE) ¦ JP5971909B2(FE) ¦ KR10-2486410B1(FE) ¦ KR10-2545990B1 ¦ TWI808208B(FE) ¦ US11929341B2 ¦ US11575076B2 ¦ US10141283B2 ¦ US10446518B2 ¦ US10433427B2 | 15634886 | JP5011225B2 | 1 | 등록 |  | 2210004003363
JP | JP | P | A | 도전성 페이스트용 동분 및 도전성 페이스트 | 【요약】 【과제】입도 미세하면서 내산화성, 도전성 균형 모두 훼손하지 않는 구리 분말, 또한 형상이나 입도의 편차가 작고 저함유 산소 농도인 도전성 페이스트용 구리 분말을 제공한다. 【해결 수단】 입자 내부에 P(응)를 0.01atm%~0.3atm%또한 Ge를 0.1atm%~10atm%함유하는 도전성 페이스트용 구리 분말. 【선택도】 없음 | [ABSTRACT] [Technical problem] a particle size -- though detailed, the variation in the copper powder which does not spoil oxidation-resistant and conductive balance and also shape, or a particle size is small, and the copper powder for conductive paste which is low content oxygen concentration is provided. [Means for Solution]an inside of particles -- P (rin) -- 0.01atm% - 0.3atm% and germanium -- 0.1atm% - 10atm% -- copper powder for conductive paste to contain. [Chosen drawing] Nothing | 【청구항1】 입자 내부에 P(응)를 0.01atm%~0.3atm%또한 Ge를 0.1atm%~10atm%함유하는 것을 특징으로 하는 도전성 페이스트용 구리 분말. | [Claim1] the inside of particles -- P (rin) -- 0.01atm% - 0.3atm% and germanium -- 0.1atm% - 10atm% -- the containing copper powder for conductive paste. | 【청구항1】 입자 내부에 P(응)를 0.01atm%~0.3atm%또한 Ge를 0.1atm%~10atm%함유하는 것을 특징으로 하는 도전성 페이스트용 구리 분말. | [Claim1] the inside of particles -- P (rin) -- 0.01atm% - 0.3atm% and germanium -- 0.1atm% - 10atm% -- the containing copper powder for conductive paste. | [기술분야] 본 발명은 전도체 회로 형성을 위해 구리 분말을 사용하는 전도성 페이스트에 관한 것이며, 라미네이션 세라믹 콘덴서의 외부 전극 및 접촉 부재의 전기점과 같은 다양한 제품에 적용될 수 있다. [해결과제] 본 발명은 분산성이 나쁘고 비표면적이 커져 산소 농도가 높아지는 경향이 있어 전기 전도 성능의 저하를 쉽게 야기하는 분무 방법에 의해 제조된 구리 분말의 문제를 해결하고자 한다. [해결수단] 본 발명은 상기 분무 방법에 의해 제조된 입자 내부에 특정 양의 P 및 게르마늄을 함유하는 전도성 페이스트용 구리 분말을 포함한다. [특징] 여기서 주된 특징은 형상이나 입도의 변동이 적고 산소 농도가 낮으며, 내산화성이 우수하고 도전성 균형을 유지하는 도전성 페이스트용 구리 분말이다. [효과] 따라서, 본 발명은 상세한 입자 크기 및 낮은 산소 농도를 유지하면서 내산화성 및 전도도를 개선한다. | 2009-134539 | 2009-06-03 | 2010-013730 | 2010-01-21 |  |  | MITSUI MINING & SMELTING CO LTD | 織田 晃祐 ¦ 栗本 透 ¦ 上住 義明 ¦ 三宅 行一 ¦ 吉丸 克彦 | 2008-147544 | JP | 2008-06-05 | 0 |  | 22 | CN103563011B ¦ CN103688365B ¦ EP2696353B1 ¦ JP2016-054312A(FE) ¦ JP2015-188089A(FE) ¦ JP6408696B2(FE) ¦ JP5408322B2(FE) ¦ JP5725180B2(FE) ¦ JP6167900B2(FE) ¦ JP5708807B2(FE) ¦ JP5899689B2(FE) ¦ JP5879793B2(FE) ¦ JP5120477B2(FE) ¦ JPWO2010-004852A1 ¦ KR10-1350098B1(FE) ¦ MY173371A ¦ TWI450405B(FE) ¦ US9951231B2 ¦ US10325693B2 ¦ US10672922B2 ¦ US9240502B2(FE) ¦ US9224517B2 | 15630436 | JP2008-147544 ¦ JP2010-013730A | 2 | 취하 |  | 2210003003360
KR | KR | P | A | 금속 나노 입자의 제조방법 | 본 발명은 금속 나노 입자의 제조방법에 관한 것으로, 특히 기존의 아산화구리를 먼저 생성시킨 후 환원제를 통해 다시 구리 입자를 생성하는 2단계의 금속 입자 생성 과정을 1단계로 줄여 공정을 현저히 단순화시킬 수 있으며, 저온(15-60 ℃)에서 짧은 시간 반응을 통해 쉽게 금속 나노 입자를 취득 할 수 있으며, 2차 수세시 금속염을 없애기 위해 복잡한 수세 공정을 거칠 필요가 없으며, 입도 분포가 균일하여 분급 공정이 요구되지 않아 대량생산에 적합한 금속 나노 입자의 제조방법에 관한 것이다. | PURPOSE: A method for producing metal nanoparticle is provided to reduce production process from two steps to one step without washing process. CONSTITUTION: A method for producing metal nanoparticle comprises: a first step of dissolving metal precursor in a solvent containing glycol solvent; a second step of adding organic amine to the mixture solution and stirring until the solution color does not change; and a third step of adding a compound selected from hydrazine derivative, sodium hypophosphate, hydroxylamine, and sodium borohydride. | 금속 전구체를 글리콜류용매를 포함하는 용매에 용해시키는 제1단계; 상기 제1단계에서 제조된 용액에 유기 아민을 첨가하여 용액의 색상이 변화가 없을 때까지 교반하는 제2단계; 상기 제2단계의 유기아민이 첨가된 용액에 하이드라진 유도체, 소듐 하이포포스페이트, 하이드록실아민 및 소듐보로하이드라이드로 이루어지는 군으로부터 1종 이상 선택되는 화합물을 서서히 첨가하여 금속을 환원 석출 시키는 제3단계 를 포함하는 것을 특징으로 하는 금속 나노 입자의 제조방법. | 1st step of dissolving in the solvent including the glycohols solvent metal Precursor. The second step which adds the organic amine in the solution manufactured in the first step and agitated until the change of the color of the solution does not have. The manufacturing method of the metal nanoparticle including 3rd step of reducing and extracting the metal it gradually adds in the organic amine of the second step-added solution. | 1. 금속 전구체를 글리콜류용매를 포함하는 용매에 용해시키는 제1단계; 상기 제1단계에서 제조된 용액에 유기 아민을 첨가하여 용액의 색상이 변화가 없을 때까지 교반하는 제2단계; 상기 제2단계의 유기아민이 첨가된 용액에 하이드라진 유도체, 소듐 하이포포스페이트, 하이드록실아민 및 소듐보로하이드라이드로 이루어지는 군으로부터 1종 이상 선택되는 화합물을 서서히 첨가하여 금속을 환원 석출 시키는 제3단계 를 포함하는 것을 특징으로 하는 금속 나노 입자의 제조방법. | 1. 1st step of dissolving in the solvent including the glycohols solvent metal Precursor. The second step which adds the organic amine in the solution manufactured in the first step and agitated until the change of the color of the solution does not have. The manufacturing method of the metal nanoparticle including 3rd step of reducing and extracting the metal it gradually adds in the organic amine of the second step-added solution. | [기술분야] 본 발명은 금속 나노입자의 제조 방법, 구체적으로 공정을 단순화하고 짧은 반응 시간을 통해 저온에서 금속 구리 입자를 용이하게 획득하기 위한 방법에 관한 것이다. [해결과제] 본 발명은 금속 나노입자를 제조하기 위한 기존의 방법에서 복잡한 제조 공정, 큰 입자 크기, 및 고온에 대한 필요성의 문제를 해결하고자 한다. [해결수단] 본 발명은 상기 금속 전구체를 혼합 용매에 용해시키는 제1 단계, 유기 아민을 첨가하고 교반하는 제2 단계, 및 상기 금속을 환원 및 추출하는 제3 단계를 포함한다. [특징] 여기서 주요 특징은 20 내지 90 nm 크기의 금속 나노입자를 생산하기 위한 습식 환원 공정의 사용이다. [효과] 본 발명은 이를 단순화하고 짧은 응답 시간을 통해 저온에서 금속 나노 입자의 생산을 가능하게 함으로써 제조 공정을 개선한다. | 10-2008-0064504 | 2008-07-03 | 10-2010-0004376 | 2010-01-13 |  |  | 주식회사 동진쎄미켐 | 김병욱 ¦ 김성배 ¦ 이성현 ¦ 유현석 |  |  |  | 5 | JP3641616B2 ¦ KR10-0814295B1(BE) ¦ KR10-0716201B1(BE) ¦ KR10-0441499B1 ¦ KR10-0479847B1 | 3 | KR10-2031753B1(FE) ¦ KR10-1803956B1(FE) ¦ KR10-1096059B1(FE) | 23483380 | CN101618462B ¦ KR10-1482532B1 | 2 | 등록 |  | 3510009000894
US | US | P | A1 | METALLIC PASTES AND INKS | A metallic composition including a solvent and a plurality of metal nanoparticles dispersed therein is formulated such that curing of the metallic composition on a substrate provides a metallic conductor with a resistivity of about 5×10−4 Ω·cm or less. Electrical components of an assembly can be interconnected by a metallic conductor formed by curing the metallic composition on a substrate. A metallic composition including metal nanoparticles can be deposited on a substrate and solidified. The metallic composition can be contacted with a metal wire before or after solidification of the metallic composition and secured to the solidified metallic composition. | 용매 및 그 안에 분산된 복수의 금속 나노 입자를 포함하는 금속 조성물은 기판 상의 상기 금속 조성물의 경화가 약 5×10−4 Ω·cm 이하의 비저항을 가진 금속 전도체를 제공하도록 제형화된다. 조립체의 전기 컴포넌트는 기판 상의 상기 금속 조성물을 경화시킴으로써 형성된 금속 전도체에 의해 상호 연결될 수 있다. 금속 나노입자를 포함하는 금속 조성물을 기판 상에 증착하여 고화시킬 수 있다. 상기 금속 조성물은 상기 금속 조성물의 응고 전 또는 후에 금속 와이어와 접촉되고 상기 응고된 금속 조성물에 고정될 수 있다. | 1. A metallic paste comprising a solvent and a plurality of metal nanoparticles dispersed therein, wherein said metallic paste is formulated such that curing of said metallic paste results in a metallic conductor with a resistivity of about 5×10−4 Ω·cm or less. | 1. 용매 및 그 안에 분산된 복수의 금속 나노 입자를 포함하는 금속 페이스트를 포함하며, 상기 금속 페이스트는 상기 금속 페이스트의 경화가 약 5×10−4 Ω·cm 이하의 비저항을 가진 금속 전도체를 초래하도록 제형화된다. | 1. A metallic paste comprising a solvent and a plurality of metal nanoparticles dispersed therein, wherein said metallic paste is formulated such that curing of said metallic paste results in a metallic conductor with a resistivity of about 5×10−4 Ω·cm or less. ¦ 12. A method of making a metallic conductor comprising curing a metallic paste to provide the metallic conductor, wherein the metallic conductor has a resistivity of about 5×10−4 Ω·cm or less. ¦ 21. An electrical assembly comprising first and second electrical components interconnected by a metallic conductor, the metallic conductor comprising a cured metallic paste or ink, wherein the metallic conductor has a resistivity of about 5×10−4 Ω·cm or less. ¦ 28. A method of securing a wire to a conductor, the method comprising: depositing a drop of a metallic composition on a substrate, the metallic composition comprising metal nanoparticles; inserting a portion of a metal wire in the drop; sintering the metallic composition; and securing the wire to the solidified metallic composition. | 1. 용매 및 그 안에 분산된 복수의 금속 나노 입자를 포함하는 금속 페이스트를 포함하며, 상기 금속 페이스트는 상기 금속 페이스트의 경화가 약 5×10−4 Ω·cm 이하의 비저항을 가진 금속 전도체를 초래하도록 제형화된다. ¦ 12. 금속 전도체를 경화시켜 상기 금속 전도체를 제공하는 방법, 여기에서 상기 금속 전도체는 약 5×10−4 Ω·cm 이하의 저항률을 가지는 금속 전도체를 제조하는 방법. ¦ 21. 금속 전도체에 의해 상호 연결된 제 1 및 제 2 전기 구성 요소를 포함하며, 상기 금속 전도체는 경화된 금속 페이스트 또는 잉크를 포함하며, 여기에서 상기 금속 전도체는 약 5×10−4 Ω·cm 이하의 저항을 가진다. ¦ 28. 도체에 와이어를 고정하는 방법, 상기 방법은 다음을 포함한다: 금속 나노 입자를 포함하는 금속 조성물의 방울을 기판 상에 증착하는 것 방울에 금속 와이어의 일부를 삽입하는 것 금속 조성물을 소결하는 것 상기 와이어를 응고된 금속 조성물에 고정시키는 것. | [기술분야] 본 발명은 전도성이 개선된 금속 전도체를 형성하는데 사용될 수 있고 다양한 전자 장치에 적용될 수 있는 금속 페이스트 및 잉크에 관한 것이다. [해결과제] 본 발명은 전통적인 열 소결 공정에 의해 형성된 금속 전도체에서 높은 저항률 및 유기 잔류물의 문제를 해결하고자 한다. [해결수단] 본 발명은 광소결에 적합한 광학적으로 투명한 운반체에서 금속 나노입자를 갖는 금속 조성물을 포함한다. [특징] 여기서 주요 특징은 유기 성분을 신속하게 증발시키고 금속 전도체에서 저항률을 감소시키기 위한 광소결의 사용이다. [효과] 따라서, 본 발명은 전도성을 향상시키고 금속 전도체에서 저항률을 감소시켜 전자 장치의 성능을 향상시킨다. | 12/496453 | 2009-07-01 | 2010-0000762 | 2010-01-07 |  |  | APPLIED NANOTECH HOLDINGS, INC. | Mohshi Yang ¦ David Max Roundhill ¦ Zvi Yaniv |  |  |  | 0 |  | 45 | CN104810247B ¦ CN104303243B ¦ CN103918037B ¦ EP2654373B1 ¦ EP2714268A1 ¦ EP2738773B1 ¦ US11904525B2 ¦ US11668686B1 ¦ US11022580B1 ¦ US10946672B2 ¦ US10283482B2(FE) ¦ US9881895B2(FE) ¦ US11191167B2(FE) ¦ US10431358B2 ¦ US10383214B2 ¦ US10085349B2 ¦ US10701804B2 ¦ US9797032B2 ¦ US11090858B2 ¦ US9736947B1(FE) ¦ US9739742B2 ¦ US10645807B1 ¦ US9521754B1 ¦ US10112237B2(FE) ¦ US9588094B2 ¦ US9131610B2 ¦ US9015003B2 ¦ US9598776B2 ¦ US9378861B2 ¦ US10071565B2 ¦ US8577623B2 ¦ US9069927B2 ¦ US8889471B2(FE) ¦ US9120944B2 ¦ US8911823B2 ¦ US8920619B2 ¦ US8422197B2 ¦ US8647979B2 ¦ US8504305B2 ¦ US8958917B2 ¦ US9730333B2 ¦ US8404160B2 ¦ US8506849B2 ¦ US10231344B2(FE) ¦ US9056783B2 | 92049030 | CN102084435B ¦ CN104812175B ¦ EP2301043B1 ¦ JP6337249B2 ¦ KR10-1610790B1 ¦ TWI606460B ¦ US2010-0000762A1 ¦ US61/077711 ¦ US61/081539 ¦ WOWO2010-003056A1 | 10 | 포기 |  | 5410001000763
JP | JP | P | A | 금속 나노 입자 소결체 두께막층의 형성 방법 | 【요약】 【과제】핫 플레이트형 기판 가열 수단을 이용하여 기판면 측에서 금속 나노 입자 분산액 도포막을 가열 처리하는 기법을 적용하여 하지층에 대한 우수한 밀착성과 높은 도전성을 가지는 금속 나노 입자 소결체 두께막층을 기판상에 형성하는 방법의 제공. 【해결 수단】표면에 도포막이 그려진 기판을 온도 Tplate로 가열된 핫 플레이트형 기판 가열 수단상에 배치하고 기판 가열 수단에 접하는 기판 이면측에서 가열을 하고, 도포막의 기판면 측의 온도 :Tbottom(t)를 150℃~250℃의 범위로서, 도포막 중에 포함되는 분산 용매의 비점 Tb-solvent보다 낮게 선택되는 온도로 하고, 도포막의 표면 온도 :Ttop(t)를 온도차 ΔT(t)={Tbottom(t) -Ttop(t)}≧10℃가 되는 범위로 유지하여 상기 도포막에 대한 가열 처리를 해서, 포함되어 있는 금속 나노 입자의 저온 소결을 일으키게 한다. 【선택도】없음 | [ABSTRACT] [Technical problem] Offer of the method of forming on a substrate the metal nanoparticle sintered compact thick film layer which applies the technique of heat-treating a metal nanoparticle dispersion-liquid coating film from the substrate side side using a hot plate-like substrate-heating means, and has the outstanding adhesion nature to a foundation layer, and high conductivity. [Means for Solution]About a substrate by which a coating film was drawn by the surface, it is the temperature T. plate It arranges on a substrate-heating means of the shape of a heated hot plate, Heating is performed from the substrate back side which touches a substrate-heating means, and it is temperature [ on the substrate side side of a coating film ]:T. bottom (t), The boiling point T of a distributed solvent which ranges of are 150℃ - 250℃, and is contained in a coating film b-solvent It is considered as temperature chosen low, skin temperature [ of a coating film ]: -- T top (t) -- difference-in-temperature Δ T(t) = {T bottom (t)- [ T] top (t)} In a range used as ≧ 10℃, [ maintain and ] Heat-treatment to the coating film is performed, and low-temperature sintering of a metal nanoparticle contained is made to cause. [Chosen drawing] Nothing | 【청구항1】 평균 입자 지름을 1~100 nm의 범위에 선택되는, 금속 나노 입자를 함유하는 분산액을 이용하여 기판상에 금속 나노 입자 소결체 두께막층을 형성하는 방법으로서, 상기 분산액 중에 함유되는, 금속 나노 입자는 상기 금속 나노 입자 표면의 금속 원자에 대해서 아미노질소 원자상의 고립 전자쌍을 이용해 배위적인 결합이 가능한 비점 Tb-coat가 150℃~300℃의 범위 아민 화합물로 구성되는 군에서 선택되는 피복제 분자에 의해 표면을 피복되어 있고 상기 피복제 분자에 의해 표면을 피복되어 있는 금속 나노 입자는 비점 Tb-solvent가 200℃~300℃의 범위 탄화수소 용매 및 알코올 용매로 구성되는 군에서 선택되는 분산 용매 중에 분산되어 있고 상기 분산액 중에 상기 분산 용매는 금속 나노 입자 100 질량부 당 10 질량부~30 질량부의 범위에서 함유되어 있고 상기 분산액 중에 상기 피복제 분자는 금속 나노 입자 100 질량부 당 10 질량부~30 질량부의 범위에서 함유되어 있고 상기 분산액 중 금속 나노 입자가 차지하는 체적 비율 Vmetal(체적%)는 10 체적%~30 체적%의 범위에 선택되고 있어;형성되는 상기 금속 나노 입자 소결체 두께막층의 목표 막두께 dmetal-0는 5μm~20μm의 범위에 선택되어;상기 금속 나노 입자를 함유하는 분산액을 이용하여 목적으로 하는 패턴 형상을 가지며, 막 두께 dpaste-0의 도포막을 기판상에 그리는 분산액 도포 공정과 상기 도포막 중에 포함되는 금속 나노 입자의 소성 처리를 해서, 목적으로 하는 패턴 형상을 가지는 금속 나노 입자 소결체 두께막층을 기판상에 형성하는 가열 처리 공정을 가져;상기 도포막의 막 두께 dpaste-0는 dmetal-0≧dpaste-0 (Vmetal/100) ≧(8/10) dmetal-0의 조건을 만족하는 범위에 선택해, 상기 가열 처리 공정에서는 표면에 도포막이 그려진 기판을 온도 Tplate로 가열된 핫 플레이트형 기판 가열 수단상에 배치하고 상기 기판 가열 수단에 접하는 기판 이면측에서 가열을 하고, 기판의 표면에 그려지고 있는 상기 도포막에 대해서 그 표면상에 소정의 온도 Tgas-flow-0의 기체를 일정한 유량으로 공급하고 상기 온도 Tgas-flow-0를{Tplate-Tgas-flow-0}≧20℃가 되는 범위로 설정하여 상기 도포막의 기판면 측의 온도 :Tbottom(t)를 150℃~250℃의 범위로서, 상기 분산 용매의 비점 Tb-solvent보다 낮게 선택되는 온도로 하고, 상기 도포막의 표면 온도 :Ttop(t)를 온도차 ΔT(t)={Tbottom(t) -Ttop(t)}≧10℃가 되는 범위로 유지하여 상기 도포막에 대한 가열 처리를 하는 것을 특징으로 하는 금속 나노 입자 소결체 두께막층 형성 방법. | [Claim1] The dispersion liquid containing the metal nanoparticle chosen as the range of 1-100 nm in a mean particle size are used, The metal nanoparticle which is the method of forming a metal nanoparticle sintered compact thick film layer on a substrate, and it contains in the above-mentioned dispersion liquid, To the metal atom of the metal nanoparticle surface using the isolated electron pair on an amino nitrogen atom, [ in which 配位 combination is possible ] Boiling point T b-coat By the covering agent molecule chosen from the group which consists of an amine compound of the range which are 150℃ - 300℃, The metal nanoparticle which is having the surface covered and is having the surface covered with the above-mentioned covering agent molecule, Boiling point T b-solvent It distributes in the distributed solvent chosen from the group which consists of the hydrocarbon solvent and alcohol solvent of the range which are 200℃ - 300℃, In the dispersion liquid, contain the above-mentioned distributed solvent in 10 mass parts - 30 mass parts per 100 mass parts of metal nanoparticles, and in the dispersion liquid the above-mentioned covering agent molecule, volume ratio V which is contained in 10 mass parts - 30 mass parts per 100 mass parts of metal nanoparticles, and a metal nanoparticle occupies in the dispersion liquid metal (volume %) Target film thickness d of the above-mentioned metal nanoparticle sintered compact thick film layer which is chosen as the range of the 10 volume % - the 30 volume % and of which; formation is done metal-0, 5 Use Dispersion Liquid Which are Chosen as the Range of μ M - 20 μ M, and Contain the; Above-mentioned Metal Nanoparticle, It has the target pattern shape and is the film thickness d. paste-0 The dispersion-liquid application process of drawing a coating film on a substrate, having the heat-treatment process of forming on a substrate the metal nanoparticle sintered compact thick film layer which has the pattern shape which performs calcination processing of the metal nanoparticle contained in the above-mentioned coating film, and it makes into the object -- film thickness d of the; above-mentioned coating film paste-0 d metal-0 ≧ d paste-0 - (V metal /100) ≧ -(8/10) d metal-0 Choose conditions as the range to fill and in the above-mentioned heat-treatment process, About the substrate by which the coating film was drawn by the surface, it is the temperature T. plate As opposed to the above-mentioned coating film which arranges on the substrate-heating means of the shape of a heated hot plate, performs heating from the substrate back side which touches the substrate-heating means, and is drawn on the surface of the substrate, On the surface, it is the predetermined temperature T. gas-flow-0 Gas is supplied by a fixed flow, Above-mentioned temperature T gas-flow-0 {T plate -T gas-flow-0} It sets to the range used as ≧ 20℃, Temperature on the substrate side side of the coating film: T bottom (t), It is the range of 150℃ - 250℃, and is the boiling point T of the above-mentioned distributed solvent. b-solvent It is considered as the temperature chosen low, Skin temperature of the coating film: T top (t), Difference-in-temperature Δ T (t) = {T bottom (t)- [ T] top (t)} Formation method of the metal nanoparticle sintered compact thick film layer maintaining in the range used as ≧ 10℃, and performing heat-treatment to the coating film. | 【청구항1】 평균 입자 지름을 1~100 nm의 범위에 선택되는, 금속 나노 입자를 함유하는 분산액을 이용하여 기판상에 금속 나노 입자 소결체 두께막층을 형성하는 방법으로서, 상기 분산액 중에 함유되는, 금속 나노 입자는 상기 금속 나노 입자 표면의 금속 원자에 대해서 아미노질소 원자상의 고립 전자쌍을 이용해 배위적인 결합이 가능한 비점 Tb-coat가 150℃~300℃의 범위 아민 화합물로 구성되는 군에서 선택되는 피복제 분자에 의해 표면을 피복되어 있고 상기 피복제 분자에 의해 표면을 피복되어 있는 금속 나노 입자는 비점 Tb-solvent가 200℃~300℃의 범위 탄화수소 용매 및 알코올 용매로 구성되는 군에서 선택되는 분산 용매 중에 분산되어 있고 상기 분산액 중에 상기 분산 용매는 금속 나노 입자 100 질량부 당 10 질량부~30 질량부의 범위에서 함유되어 있고 상기 분산액 중에 상기 피복제 분자는 금속 나노 입자 100 질량부 당 10 질량부~30 질량부의 범위에서 함유되어 있고 상기 분산액 중 금속 나노 입자가 차지하는 체적 비율 Vmetal(체적%)는 10 체적%~30 체적%의 범위에 선택되고 있어;형성되는 상기 금속 나노 입자 소결체 두께막층의 목표 막두께 dmetal-0는 5μm~20μm의 범위에 선택되어;상기 금속 나노 입자를 함유하는 분산액을 이용하여 목적으로 하는 패턴 형상을 가지며, 막 두께 dpaste-0의 도포막을 기판상에 그리는 분산액 도포 공정과 상기 도포막 중에 포함되는 금속 나노 입자의 소성 처리를 해서, 목적으로 하는 패턴 형상을 가지는 금속 나노 입자 소결체 두께막층을 기판상에 형성하는 가열 처리 공정을 가져;상기 도포막의 막 두께 dpaste-0는 dmetal-0≧dpaste-0 (Vmetal/100) ≧(8/10) dmetal-0의 조건을 만족하는 범위에 선택해, 상기 가열 처리 공정에서는 표면에 도포막이 그려진 기판을 온도 Tplate로 가열된 핫 플레이트형 기판 가열 수단상에 배치하고 상기 기판 가열 수단에 접하는 기판 이면측에서 가열을 하고, 기판의 표면에 그려지고 있는 상기 도포막에 대해서 그 표면상에 소정의 온도 Tgas-flow-0의 기체를 일정한 유량으로 공급하고 상기 온도 Tgas-flow-0를{Tplate-Tgas-flow-0}≧20℃가 되는 범위로 설정하여 상기 도포막의 기판면 측의 온도 :Tbottom(t)를 150℃~250℃의 범위로서, 상기 분산 용매의 비점 Tb-solvent보다 낮게 선택되는 온도로 하고, 상기 도포막의 표면 온도 :Ttop(t)를 온도차 ΔT(t)={Tbottom(t) -Ttop(t)}≧10℃가 되는 범위로 유지하여 상기 도포막에 대한 가열 처리를 하는 것을 특징으로 하는 금속 나노 입자 소결체 두께막층 형성 방법. ¦ 【청구항2】 평균 입자 지름을 1~100 nm의 범위에 선택되는, 금속 나노 입자를 함유하는 분산액을 이용하여 기판상에 금속 나노 입자 소결체 두께막층을 형성하는 방법으로서, 상기 분산액 중에 함유되는, 금속 나노 입자는 상기 금속 나노 입자 표면의 금속 원자에 대해서 아미노질소 원자상의 고립 전자쌍을 이용해 배위적인 결합이 가능한 비점 Tb-coat가 150℃~300℃의 범위 아민 화합물로 구성되는 군에서 선택되는 피복제 분자에 의해 표면을 피복되어 있고 상기 피복제 분자에 의해 표면을 피복되어 있는 금속 나노 입자는 비점 Tb-solvent가 200℃~300℃의 범위 탄화수소 용매 및 알코올 용매로 구성되는 군에서 선택되는 분산 용매 중에 분산되어 있고 상기 분산액 중에 상기 분산 용매는 금속 나노 입자 100 질량부 당 10 질량부~30 질량부의 범위에서 함유되어 있고 상기 분산액 중에 상기 피복제 분자는 금속 나노 입자 100 질량부 당 10 질량부~30 질량부의 범위에서 함유되어 있고 상기 분산액 중 금속 나노 입자가 차지하는 체적 비율 :Vmetal(체적%)는 10 체적%~30 체적%의 범위에 선택되고 있어;형성되는 상기 금속 나노 입자 소결체 두께막층의 목표 막두께 dmetal-0는 5μm~20μm의 범위에 선택되어;상기 금속 나노 입자를 함유하는 분산액을 이용하여 목적으로 하는 패턴 형상을 가지며, 막 두께 dpaste-0의 도포막을 기판상에 그리는 분산액 도포 공정과 상기 도포막 중에 포함되는 금속 나노 입자의 소성 처리를 해서, 목적으로 하는 패턴 형상을 가지는 금속 나노 입자 소결체 두께막층을 기판상에 형성하는 가열 처리 공정을 가져;상기 도포막의 막 두께 dpaste-0는 dmetal-0≧dpaste-0 (Vmetal/100) ≧(8/10) dmetal-0의 조건을 만족하는 범위에 선택해, 상기 가열 처리 공정에서는 표면에 도포막이 그려진 기판을 온도 Tplate로 가열된 핫 플레이트형 기판 가열 수단상에 배치하고 상기 기판 가열 수단에 접하는 기판 이면측에서 가열을 하고, 표면에 도포막이 그려진 기판은 그 표면은 기상의 압력:Ptotal가 900 hPa≧Ptotal≧300 hPa의 범위에 선택된 감압 상태로 유지하여 상기 도포막의 기판면 측의 온도 :Tbottom(t)를 150℃~250℃의 범위로서, 상기 감압 상태의 분산 용매의 비점 Tb-solvent(Ptotal)보다 낮게 선택되는 온도로 하고, 상기 도포막의 표면 온도 :Ttop(t)를 온도차 ΔT(t)={Tbottom(t) -Ttop(t)}≧10℃가 되는 범위로 유지하여 상기 도포막에 대한 가열 처리를 하는 것을 특징으로 하는 금속 나노 입자 소결체 두께막층 형성 방법. | [Claim1] The dispersion liquid containing the metal nanoparticle chosen as the range of 1-100 nm in a mean particle size are used, The metal nanoparticle which is the method of forming a metal nanoparticle sintered compact thick film layer on a substrate, and it contains in the above-mentioned dispersion liquid, To the metal atom of the metal nanoparticle surface using the isolated electron pair on an amino nitrogen atom, [ in which 配位 combination is possible ] Boiling point T b-coat By the covering agent molecule chosen from the group which consists of an amine compound of the range which are 150℃ - 300℃, The metal nanoparticle which is having the surface covered and is having the surface covered with the above-mentioned covering agent molecule, Boiling point T b-solvent It distributes in the distributed solvent chosen from the group which consists of the hydrocarbon solvent and alcohol solvent of the range which are 200℃ - 300℃, In the dispersion liquid, contain the above-mentioned distributed solvent in 10 mass parts - 30 mass parts per 100 mass parts of metal nanoparticles, and in the dispersion liquid the above-mentioned covering agent molecule, volume ratio V which is contained in 10 mass parts - 30 mass parts per 100 mass parts of metal nanoparticles, and a metal nanoparticle occupies in the dispersion liquid metal (volume %) Target film thickness d of the above-mentioned metal nanoparticle sintered compact thick film layer which is chosen as the range of the 10 volume % - the 30 volume % and of which; formation is done metal-0, 5 Use Dispersion Liquid Which are Chosen as the Range of μ M - 20 μ M, and Contain the; Above-mentioned Metal Nanoparticle, It has the target pattern shape and is the film thickness d. paste-0 The dispersion-liquid application process of drawing a coating film on a substrate, having the heat-treatment process of forming on a substrate the metal nanoparticle sintered compact thick film layer which has the pattern shape which performs calcination processing of the metal nanoparticle contained in the above-mentioned coating film, and it makes into the object -- film thickness d of the; above-mentioned coating film paste-0 d metal-0 ≧ d paste-0 - (V metal /100) ≧ -(8/10) d metal-0 Choose conditions as the range to fill and in the above-mentioned heat-treatment process, About the substrate by which the coating film was drawn by the surface, it is the temperature T. plate As opposed to the above-mentioned coating film which arranges on the substrate-heating means of the shape of a heated hot plate, performs heating from the substrate back side which touches the substrate-heating means, and is drawn on the surface of the substrate, On the surface, it is the predetermined temperature T. gas-flow-0 Gas is supplied by a fixed flow, Above-mentioned temperature T gas-flow-0 {T plate -T gas-flow-0} It sets to the range used as ≧ 20℃, Temperature on the substrate side side of the coating film: T bottom (t), It is the range of 150℃ - 250℃, and is the boiling point T of the above-mentioned distributed solvent. b-solvent It is considered as the temperature chosen low, Skin temperature of the coating film: T top (t), Difference-in-temperature Δ T (t) = {T bottom (t)- [ T] top (t)} Formation method of the metal nanoparticle sintered compact thick film layer maintaining in the range used as ≧ 10℃, and performing heat-treatment to the coating film. ¦ [Claim2] The dispersion liquid containing the metal nanoparticle chosen as the range of 1-100 nm in a mean particle size are used, The metal nanoparticle which is the method of forming a metal nanoparticle sintered compact thick film layer on a substrate, and it contains in the above-mentioned dispersion liquid, To the metal atom of the metal nanoparticle surface using the isolated electron pair on an amino nitrogen atom, [ in which 配位 combination is possible ] Boiling point T b-coat By the covering agent molecule chosen from the group which consists of an amine compound of the range which are 150℃ - 300℃, The metal nanoparticle which is having the surface covered and is having the surface covered with the above-mentioned covering agent molecule, Boiling point T b-solvent It distributes in the distributed solvent chosen from the group which consists of the hydrocarbon solvent and alcohol solvent of the range which are 200℃ - 300℃, In the dispersion liquid, contain the above-mentioned distributed solvent in 10 mass parts - 30 mass parts per 100 mass parts of metal nanoparticles, and in the dispersion liquid the above-mentioned covering agent molecule, volume ratio:V which is contained in 10 mass parts - 30 mass parts per 100 mass parts of metal nanoparticles, and a metal nanoparticle occupies in the dispersion liquid metal (volume %) Target film thickness d of the above-mentioned metal nanoparticle sintered compact thick film layer which is chosen as the range of the 10 volume % - the 30 volume % and of which; formation is done metal-0, 5 Use Dispersion Liquid Which are Chosen as the Range of μ M - 20 μ M, and Contain the; Above-mentioned Metal Nanoparticle, It has the target pattern shape and is the film thickness d. paste-0 The dispersion-liquid application process of drawing a coating film on a substrate, having the heat-treatment process of forming on a substrate the metal nanoparticle sintered compact thick film layer which has the pattern shape which performs calcination processing of the metal nanoparticle contained in the above-mentioned coating film, and it makes into the object -- film thickness d of the; above-mentioned coating film paste-0 d metal-0 ≧ d paste-0 - (V metal /100) ≧ -(8/10) d metal-0 Choose conditions as the range to fill and in the above-mentioned heat-treatment process, About the substrate by which the coating film was drawn by the surface, it is the temperature T. plate The substrate which has arranged on the substrate-heating means of the shape of a heated hot plate, and performed heating from the substrate back side which touches the substrate-heating means and by which the coating film was drawn by the surface the surface, Pressure of the gaseous phase: P total 900hPa ≧ P total It holds in the decompression state chosen as the range of ≧ 300hPa, Temperature on the substrate side side of the coating film: T bottom (t), The boiling point T of a distributed solvent [ in / it is the range of 150℃ - 250℃, and / the above-mentioned decompression state ] b-solvent (P total) It is considered as the temperature chosen low, Skin temperature of the coating film: T top (t), Difference-in-temperature Δ T (t) = {T bottom (t)- [ T] top (t)} Formation method of the metal nanoparticle sintered compact thick film layer maintaining in the range used as ≧ 10℃, and performing heat-treatment to the coating film. | [기술분야] 본 발명은 금속 나노 입자 소결 컴팩트 후막 층을 형성하는 방법에 관한 것이며, 전자 장비에 적용될 수 있다. [해결과제] 본 발명은 열처리 시 코팅막 내부에 금속 나노 입자 응축 물체의 덩어리 발생을 제어하는 문제를 해결하고자 한다. [해결수단] 본 발명은 기판 측면으로부터 금속 나노 입자 분산액-액체 코팅 필름을 처리하기 위한 핫 플레이트 유사 기판-가열 수단의 사용을 포함한다. [특징] 여기서 주된 특징은 열처리 시 코팅막 내부에 금속 나노 입자 응축 물체의 덩어리 발생을 제어하는 것이다. [효과] 따라서, 본 발명은 상기 금속 나노 입자 소결 컴팩트 후막 층의 파운데이션 층에 대한 접착 특성 및 전도성을 개선한다. | 2008-151678 | 2008-06-10 | 2009-299086 | 2009-12-24 |  |  | HARIMA CHEMICALS INC | 上田 雅行 ¦ 齊藤 寛 ¦ 寺田 信人 ¦ 松葉 頼重 |  |  |  | 4 | JP2007-314866A(BE) ¦ JP4106447B2(BE) ¦ JP3764349B2(BE) ¦ WOWO2005-037465A1(BE) | 3 | CN103474132B ¦ JP7120314B2(FE) ¦ JP5506042B2(FE) | 15615701 | JP5252344B2 | 1 | 소멸(연차료 불납에 의한 말소) |  | 2209051004402
JP | JP | P | A | 도전성 페이스트 조성물 | 【요약】 【과제】Ag와 Pt나 Pd 등의 고가의 귀금속을 합금화하거나 Ag분말 표면에 내열 금속층을 의도적으로 형성한다고 하는 수단을 이용하지 않고 내열성이 있는 도체를 함유하는 전기 저항값이 낮은 도전성 페이스트 조성물을 제공하는 것. 【해결 수단】AgNi 합금의 아토마이즈 분말에 Cu를 함유하는 물질을 첨가한 것을 도전 성분으로서 함유한다. 【선택도】없음 | [ABSTRACT] [Technical problem] Provide a conductive paste constituent with a low electrical resistance value containing the existing heat-resistant conductor, without using a means to alloy the expensive precious metals, such as Ag, Pt, and Pd, or to form a heat-resistant metal layer in Ag powder surface intentionally. [Means for Solution]What added a substance which contains Cu to atomization powder of an AgNi alloy is contained as an electric conduction ingredient. [Chosen drawing] Nothing | 【청구항1】 AgNi 합금의 아토마이즈 분말에 Cu를 함유하는 물질을 첨가한 것을 도전 성분으로서 함유하는 도전성 페이스트 조성물. | [Claim1] The conductive paste constituent which contains what added the substance which contains Cu to the atomization powder of an AgNi alloy as an electric conduction ingredient. | 【청구항1】 AgNi 합금의 아토마이즈 분말에 Cu를 함유하는 물질을 첨가한 것을 도전 성분으로서 함유하는 도전성 페이스트 조성물. | [Claim1] The conductive paste constituent which contains what added the substance which contains Cu to the atomization powder of an AgNi alloy as an electric conduction ingredient. | [기술분야] 본 발명은 전도성 페이스트 성분에 관한 것으로, 전자 회로 또는 적층 전자 부품에 적용될 수 있다. [해결과제] 본 발명은 의도적으로 Ag 분말 표면에 내열성 금속층을 형성하여 제조 비용을 상승시키는 불편함과 제조 비용을 상승시키는 불편함을 해결하고자 한다. [해결수단] 본 발명은 전기 전도 성분으로서 AgNi 합금의 미립화 분말을 함유하는 것을 포함한다. [특징] 여기서 주된 특징은 Ag 분말의 표면에 니켈 산화물의 튜닉(tunic)을 형성하여 내열성을 향상시키는 것이다. [효과] 따라서, 본 발명은 고가의 귀금속을 사용하지 않거나 의도적으로 Ag 분말 표면에 내열성 금속층을 형성하지 않고 내열성을 개선한다. | 2008-140907 | 2008-05-29 | 2009-289587 | 2009-12-10 |  |  | KYOTO ELEX KK | 越智 博 ¦ 尾本 義和 ¦ 高木 一也 |  |  |  | 2 | JP2004-315871A(BE) ¦ JP1991-245405A(BE) | 10 | EP2826575B1 ¦ EP2781282A1 ¦ JP2018-164116A(FE) ¦ JP2015-528216A(FE) ¦ KR10-2100638B1(FE) ¦ US11229949B2 ¦ US10829838B2 ¦ US10165681B2 ¦ US10035186B2 ¦ US9732401B2 | 92840286 | CN101593569B ¦ JP2009-289587A ¦ TWI442415B | 3 | 거절 |  | 2209049001489
JP | JP | P | A | 동 미립자 분산 용액의 제조 방법 및 동 미립자 분산 용액 | 【요약】 (수정유) 【과제】지방족 아민으로 수식된 구리 미립자가 특정 분산 용액에 고농도로 분산 가능하며 장기간의 분산 안정성이 우수한 구리 미립자 분산 용액 제조 방법 및 구리 미립자 분산 용액을 제공한다. 【해결 수단】i) 1차 입자의 평균 입경 1~150 nm의 구리 미립자가 적어도 그 표면의 일부가 분산제로 덮여 수용액 중에 분산되어 있는 구리 미립자 분산 수용액에 응집제를 첨가해 구리 미립자를 회수하는 공정, (ii) 지방족 아민, 또는 상기 지방족 아민이 유기 용매에 용해되어 있는 용액으로 구성되는 수식제 용액 중에 상기 구리 미립자를 첨가하여 교반 하에 구리 미립자 표면이 상기 지방족 아민으로 수식된 구리 미립자의 분산 용액 얻는 공정, (iii) 상기 분산 용액에 응집제를 첨가하여 수식된 구리 미립자를 회수하는 공정(iv) 상기 수식된 구리 미립자를 클로로포름, 리모넨 및 디올에서 선택된 1 또는 2 이상의 분산 용액에 재분산해 구리 미립자 분산 용액을 얻는 공정을 포함한다. 【선택도】없음 | [ABSTRACT] (Correction possession) [Technical problem] The copper particulates embellished with aliphatic amine can distribute in specific distributed solution at high concentration, and provide the manufacturing method of the copper particulate distribution solution which is excellent in prolonged dispersion stability, and copper particulate distribution solution. [Means for Solution]i) In copper particulate part watering solution which a part of the surface is covered with a dispersing agent at least, and a copper particulate with an average particle diameter of 1-150 nm of a primary particle is distributing in solution, A process of adding a flocculant and collecting copper particulates, (ii) aliphatic amine, or the aliphatic amine adds the copper particulates in ornamentation agent solution consisting of solution dissolved in an organic solvent, A flocculant is added in a distributed solution 得る process of copper particulates that the copper particulate surface was embellished with the aliphatic amine under churning, and the (iii) above-mentioned distribution solution, A process of re-distributing copper particulates which collect embellished copper particulates and by which the process (iv) above-mentioned ornamentation was carried out in 1 or two or more distributed solution chosen from chloroform, limonene, and ジオール, and obtaining copper particulate distribution solution is included. [Chosen drawing] Nothing | 【청구항1】 적어도 하기 (i) 내지(iv)에 기재하는 공정 1내지 4를 포함하는 것을 특징으로 하는 구리 미립자 분산 용액 제조 방법. (i) 1차 입자의 평균 입경 1~150 nm의 구리 미립자(P1)가 적어도 그 표면의 일부가 분산제(D)로 덮여 수용액 중에 분산되어 있는 구리 미립자 분산 수용액(S1)에 응집제(C1)를 첨가해 구리 미립자(P2)를 회수하는 공정(공정 1)(ii) 일반식 R-NH2(R는 알킬기를 나타낸다)로 표시되는 지방족 아민(N), 또는 상기 지방족 아민(N)이 유기 용매에 용해되어 있는 용액으로 구성되는 수식제 용액(M) 중에 공정 1에서 얻어진 구리 미립자(P2)를 첨가하여 교반 하에 구리 미립자 표면이 상기 지방족 아민(N)으로 수식된 구리 미립자(P3)의 분산 용액(S2) 얻는 공정(공정 2)(iii) 공정 2에서 얻어진 분산 용액(S2)에 응집제(C2)를 첨가하여 수식된 구리 미립자(P3)를 회수하는 공정(공정 3)(iv) 공정 3에서 얻어진, 수식된 구리 미립자(P3)를 클로로포름, 리모넨 및 탄소 원자수가 4 이상의 지방족 탄화수소의 양 말단에 하이드록실기가 결합되어 있는 디올 중에서 선택된 1종 또는 2종 이상의 분산 용액(A)에 재분산해 구리 미립자 분산 용액(S3)을 얻는 공정(공정 4) | [Claim1] A manufacturing method of copper particulate distribution solution including the processes 1 thru/or 4 indicated to the following (i) thru/or (iv) at least. (i) In the copper particulate part watering solution (S1) which a part of the surface is covered with a dispersing agent (D) at least, and the copper particulate (P1) with an average particle diameter of 1-150 nm of a primary particle is distributing in solution, The aliphatic amine (N) denoted by process (process 1) (ii) general formula R-NH2 (R expresses a アルキル machine) which add a flocculant (C1) and collect copper particulates (P2), Or the aliphatic amine (N) adds the copper particulates (P2) obtained at the process 1 in the ornamentation agent solution (M) consisting of the solution dissolved in the organic solvent, A flocculant (C2) is added in the distributed solution (S2) in which the copper particulate surface was obtained under churning at the process (process 2) (iii) process 2 which distributed solution (S2) acquires as for the copper particulates (P3) embellished with the aliphatic amine (N), It was obtained at the process (process 3) (iv) process 3 of collecting the embellished copper particulates (P3), The process of re-distributing the embellished copper particulates (P3) in one sort or two sorts or more of distributed solution (A) selected from ジオール which the hydroxyl machine has combined with the both ends of aliphatic hydrocarbon whose chloroform, limonene, and number of carbon atoms are four or more, and obtaining copper particulate distribution solution (S3) (process 4) | 【청구항1】 적어도 하기 (i) 내지(iv)에 기재하는 공정 1내지 4를 포함하는 것을 특징으로 하는 구리 미립자 분산 용액 제조 방법. (i) 1차 입자의 평균 입경 1~150 nm의 구리 미립자(P1)가 적어도 그 표면의 일부가 분산제(D)로 덮여 수용액 중에 분산되어 있는 구리 미립자 분산 수용액(S1)에 응집제(C1)를 첨가해 구리 미립자(P2)를 회수하는 공정(공정 1)(ii) 일반식 R-NH2(R는 알킬기를 나타낸다)로 표시되는 지방족 아민(N), 또는 상기 지방족 아민(N)이 유기 용매에 용해되어 있는 용액으로 구성되는 수식제 용액(M) 중에 공정 1에서 얻어진 구리 미립자(P2)를 첨가하여 교반 하에 구리 미립자 표면이 상기 지방족 아민(N)으로 수식된 구리 미립자(P3)의 분산 용액(S2) 얻는 공정(공정 2)(iii) 공정 2에서 얻어진 분산 용액(S2)에 응집제(C2)를 첨가하여 수식된 구리 미립자(P3)를 회수하는 공정(공정 3)(iv) 공정 3에서 얻어진, 수식된 구리 미립자(P3)를 클로로포름, 리모넨 및 탄소 원자수가 4 이상의 지방족 탄화수소의 양 말단에 하이드록실기가 결합되어 있는 디올 중에서 선택된 1종 또는 2종 이상의 분산 용액(A)에 재분산해 구리 미립자 분산 용액(S3)을 얻는 공정(공정 4) ¦ 【청구항9】 1차 입자의 평균 입경 1~150 nm의 구리 미립자가 일반식 R-NH2(R는 알킬기를 나타낸다)로 표시되는 지방족 아민(N)으로 수식되고, 클로로포름, 리모넨 및 탄소 원자수가 4 이상의 지방족 탄화수소의 양 말단에 하이드록실기가 결합되어 있는 디올 중에서 선택된 1종 또는 2종 이상의 분산 용액(A)에 0.4~20 질량%의 농도로 분산되어 있는 것을 특징으로 하는 구리 미립자 분산 용액. | [Claim1] A manufacturing method of copper particulate distribution solution including the processes 1 thru/or 4 indicated to the following (i) thru/or (iv) at least. (i) In the copper particulate part watering solution (S1) which a part of the surface is covered with a dispersing agent (D) at least, and the copper particulate (P1) with an average particle diameter of 1-150 nm of a primary particle is distributing in solution, The aliphatic amine (N) denoted by process (process 1) (ii) general formula R-NH2 (R expresses a アルキル machine) which add a flocculant (C1) and collect copper particulates (P2), Or the aliphatic amine (N) adds the copper particulates (P2) obtained at the process 1 in the ornamentation agent solution (M) consisting of the solution dissolved in the organic solvent, A flocculant (C2) is added in the distributed solution (S2) in which the copper particulate surface was obtained under churning at the process (process 2) (iii) process 2 which distributed solution (S2) acquires as for the copper particulates (P3) embellished with the aliphatic amine (N), It was obtained at the process (process 3) (iv) process 3 of collecting the embellished copper particulates (P3), The process of re-distributing the embellished copper particulates (P3) in one sort or two sorts or more of distributed solution (A) selected from ジオール which the hydroxyl machine has combined with the both ends of aliphatic hydrocarbon whose chloroform, limonene, and number of carbon atoms are four or more, and obtaining copper particulate distribution solution (S3) (process 4) ¦ [Claim9] A copper particulate with an average particle diameter of 1-150 nm of a primary particle is embellished with the aliphatic amine (N) denoted by general formula R-NH2 (R expresses a アルキル machine), Copper particulate distribution solution being distributed by one sort or two sorts or more of distributed solution (A) selected from ジオール which the hydroxyl machine has combined with the both ends of aliphatic hydrocarbon whose chloroform, limonene, and number of carbon atoms are four or more at the concentration of the 0.4 - 20 mass %. | [기술분야] 본 발명은 특정 용매에 지방족 아민으로 둘러싸인 나노 크기의 구리 미립자를 고농도로 분산시키기 위해 사용되는 구리 미립자 분포 용액의 제조 방법에 관한 것이다. [해결과제] 본 발명은 잉크-제트 프린터 방법에서 구리 미립자를 함유하는 잉크를 사용하는 데 중요한, 장기간 잉크로의 구리 미립자 분산성을 유지하는 문제를 해결하고자 한다. [해결수단] 본 발명은 응집제를 첨가하고 구리 미립자를 수집하는 공정, 및 특정 용매에 상기 연마된 구리 미립자를 재분배하는 공정과 같은 공정을 포함하는 구리 미립자 분배 용액의 제조 방법을 포함한다. [특징] 여기서 주된 특징은 구리 미립자 표면을 효율적으로 은폐하고 분산성을 장기간 유지하기 위한 장식제로서 지방족 아민의 사용이다. [효과] 따라서, 본 발명은 구리 미립자 분포 용액의 분산 안정성을 개선하여, 연장된 기간 동안 특정 용매에서 고농도 분포를 허용한다. | 2008-087945 | 2008-03-28 | 2009-242824 | 2009-10-22 |  |  | FURUKAWA ELECTRIC CO LTD ¦ JAPAN ADVANCED INSTITUTE OF SCIENCE & TECHNOLOGY HOKURIKU | 平山 陽介 ¦ 前之園 信也 |  |  |  | 8 | JP4698648B2(BE) ¦ JP5144154B2(BE) ¦ JP2007-321215A(BE) ¦ JP4995492B2(BE) ¦ JP2007-270264A(BE) ¦ JP4293181B2(BE) ¦ JP2004-232012A(BE) ¦ WOWO2005-088652A1(BE) | 8 | JP2024-029655A ¦ JP6074777B2(FE) ¦ JP6097578B2(FE) ¦ JP6034090B2(FE) ¦ JP6061952B2(FE) ¦ JP5900846B2(FE) ¦ JP2013-079430A ¦ KR10-1380328B1 | 15566415 | JP5234252B2 | 1 | 소멸(연차료 불납에 의한 말소) |  | 2209042004387
JP | JP | P | A | 도전성 페이스트용 동분 및 도전성 페이스트 | 【요약】 【과제】입도 미세하면서 내산화성, 도전성 균형 모두 훼손하지 않는 구리 분말, 또한 형상이나 입도의 편차가 작고 저함유 산소 농도인 도전성 페이스트용 구리 분말을 제공한다. 【해결 수단】 입자 내부에 Al를 0.07 원자%~10 원자%함유하는 도전성 페이스트용 구리 분말. 【선택도】 없음 | [ABSTRACT] [Technical problem] a particle size -- though detailed, the variation in the copper powder which does not spoil oxidation-resistant and conductive balance and also shape, or a particle size is small, and the copper powder for conductive paste which is low content oxygen concentration is provided. [Means for Solution]Copper powder for conductive paste which does 0.07 atom %- ten-atom % content of aluminum inside particles. [Chosen drawing] Nothing | 【청구항1】 입자 내부에 Al를 0.07 원자%~10 원자%함유하는 것을 특징으로 하는 도전성 페이스트용 구리 분말. | [Claim1] Copper powder for conductive paste doing 0.07 atom %- ten-atom % content of aluminum inside particles. | 【청구항1】 입자 내부에 Al를 0.07 원자%~10 원자%함유하는 것을 특징으로 하는 도전성 페이스트용 구리 분말. | [Claim1] Copper powder for conductive paste doing 0.07 atom %- ten-atom % content of aluminum inside particles. | [기술분야] 본 발명은 전도체 회로 형성을 위해 구리 분말을 사용하는 전도성 페이스트에 관한 것이고-접촉 부재의 전기점-을 위한 전도성 페이스트의 전기 전도 재료에 적용될 수 있다. [해결과제] 본 발명은 낮은 산소 함량을 유지하면서, 상세하고 형상 또는 입자 크기의 작은 변동을 갖는 전도성 페이스트용 구리 분말에서의 내산화성 및 전도성 균형 문제를 해결하고자 한다. [해결수단] 본 발명은 입자 내부의 알루미늄 함량이 0.07 원자%-10 원자%인 전도성 페이스트용 구리 분말을 포함한다. [특징] 여기서 주된 특징은 낮은 산소 함량 및 전도성을 유지하면서 전도성 페이스트용 구리 분말의 상세한 입자 크기 및 내산화성이다. [효과] 따라서, 본 발명은 상세한 입자 크기 및 낮은 산소 함량을 유지하면서, 전도성 페이스트용 구리 분말에서 내산화성 및 전도성을 개선한다. | 2008-147539 | 2008-06-05 | 2009-235556 | 2009-10-15 |  |  | MITSUI MINING & SMELTING CO LTD | 織田 晃祐 ¦ 栗本 透 ¦ 上住 義明 ¦ 三宅 行一 ¦ 吉丸 克彦 | 2008-053028 | JP | 2008-03-04 | 3 | JP3984534B2(BE) ¦ JP1986-060845A(BE) ¦ WOWO2009-051254A1(BE) | 14 | JP6532396B2(FE) ¦ JP6408695B2(FE) ¦ JP2012-067327A ¦ JP5576199B2(FE) ¦ JP5747447B2(FE) ¦ JP2010-037653A ¦ JPWO2010-004852A1 ¦ JP2010-196105A ¦ TWI499679B(FE) ¦ US11185924B2 ¦ US10967431B2 ¦ US10610928B2 ¦ US10325693B2 ¦ US10672922B2 | 15560188 | JP2008-053028 ¦ JP5155743B2 ¦ US8377338B2 | 3 | 등록 |  | 2209041004606
JP | JP | P | A1 | 금속제 부재의 접합 방법, 금속제 부재 접합체 및 전기회로 접속용 뱀프의 제조 방법 | 【요약】 (A) 평균 입경이 0.1μm보다 크고 50μm이하이며 비아민계 발수성 유기물로 피복된 가열 소결성 금속 입자와(B) 휘발성 분산매로 구성되는 페이스트형 금속 입자 조성물을 복수의 금속제 부재 사이에 개재시키고 환원성 가스 중에서 70℃이상 400℃이하에서의 가열에 의해 상기 휘발성 분산매를 휘산시켜 상기 금속 입자끼리를 소결해 복수의 금속제 부재끼리를 접합시키는 것을 특징으로 하는 금속제 부재의 접합 방법. 상기 접합 방법을 사용하여 얻어진 금속제 부재 접합체. 전기 회로 접속용 범프 제조 방법. | [ABSTRACT] (A) The heating sintering metal particles by which average particle diameter is below 50μ m more greatly than 0.1μ m, and was covered with the non-amine system water repellence organic matter, (B) Make the paste-like metal particle constituent which consists of volatile carrier fluid intervene among a plurality of metal members, and in reducing gas by heating above 70℃ and below 400℃, A joining method of the metal members vaporizing the volatile carrier fluid, sintering the metal particles, and joining a plurality of metal members. The metal member zygote obtained using the joining method. A manufacturing method of the vamp for electric circuit connection. | 【청구항1】 (A) 평균 입경이 0.1μm보다 크고 50μm이하이며 비아민계 발수성 유기물로 피복된 가열 소결성 금속 입자와(B) 휘발성 분산매로 구성되는 페이스트형 금속 입자 조성물을 복수의 금속제 부재 사이에 개재시키고 환원성 가스 중에서 70℃이상 400℃이하에서의 가열에 의해 상기 휘발성 분산매를 휘산시켜 상기 금속 입자끼리를 소결해 복수의 금속제 부재끼리를 접합시키는 것을 특징으로 하는 금속제 부재의 접합 방법. | [Claim1] (A) The heating sintering metal particles by which average particle diameter is below 50μ m more greatly than 0.1μ m, and was covered with the non-amine system water repellence organic matter, (B) Make the paste-like metal particle constituent which consists of volatile carrier fluid intervene among a plurality of metal members, and in reducing gas by heating above 70℃ and below 400℃, A joining method of the metal members vaporizing the volatile carrier fluid, sintering the metal particles, and joining a plurality of metal members. | 【청구항1】 (A) 평균 입경이 0.1μm보다 크고 50μm이하이며 비아민계 발수성 유기물로 피복된 가열 소결성 금속 입자와(B) 휘발성 분산매로 구성되는 페이스트형 금속 입자 조성물을 복수의 금속제 부재 사이에 개재시키고 환원성 가스 중에서 70℃이상 400℃이하에서의 가열에 의해 상기 휘발성 분산매를 휘산시켜 상기 금속 입자끼리를 소결해 복수의 금속제 부재끼리를 접합시키는 것을 특징으로 하는 금속제 부재의 접합 방법. ¦ 【청구항10】 복수의 금속제 부재 간에서 평균 입경이 0.1μm보다 크고 50μm이하이며 비아민계 발수성 유기물로 피복된 가열 소결성 금속 입자가 환원성 가스 중에서 가열 소결해서 이루어지는 것을 특징으로 하는 금속제 부재 접합체. ¦ 【청구항13】 (A) 평균 입경이 0.1μm보다 크고 50μm이하이며 비아민계 발수성 유기물로 피복된 가열 소결성 금속 입자와(B) 휘발성 분산매로 구성되는 페이스트형 금속 입자 조성물을 반도체 소자상의 전기 회로 접속용 패드부 또는 기판상의 전기 회로 접속용 전극부에 도트상에 도포하고 환원성 가스 중에서 70℃이상 400℃이하에서의 가열에 의해 상기 휘발성 분산매를 휘산시켜 상기 금속 입자끼리를 소결하여 반도체 소자상 또는 기판상에 금속 입자제 범프를 형성하는 것을 특징으로 하는 전기 회로 접속용 범프 제조 방법. | [Claim1] (A) The heating sintering metal particles by which average particle diameter is below 50μ m more greatly than 0.1μ m, and was covered with the non-amine system water repellence organic matter, (B) Make the paste-like metal particle constituent which consists of volatile carrier fluid intervene among a plurality of metal members, and in reducing gas by heating above 70℃ and below 400℃, A joining method of the metal members vaporizing the volatile carrier fluid, sintering the metal particles, and joining a plurality of metal members. ¦ [Claim10] The metal member zygote which the heating sintering metal particles by which average particle diameter is below 50μ m more greatly than 0.1μ m, and was covered with the non-amine system water repellence organic matter among a plurality of metal members carry out heating sintering in reducing gas, and is characterized by things. ¦ [Claim13] (A) The heating sintering metal particles by which average particle diameter is below 50μ m more greatly than 0.1μ m, and was covered with the non-amine system water repellence organic matter, (B) Apply to the pad section for electric circuit connection on a semiconductor device, or the electrode part for electric circuit connection on a substrate the paste-like metal particle constituent which consists of volatile carrier fluid in the shape of a dot, and in reducing gas by heating above 70℃ and below 400℃, A manufacturing method of the vamp for electric circuit connection who vaporizes the volatile carrier fluid, sinters the metal particles, and is characterized by forming the vamp made from a metal particle on a semiconductor device or a substrate. | [기술분야] 본 발명은 페이스트 유사 금속 입자 구성 요소와 접합 방법을 사용하여 금속 부재 접합체를 제조하기 위한 방법, 및 전기 회로 연결을 위한 vamp에 관한 것이다. [해결과제] 본 발명은 페이스트-유사 구성성분에서 증가된 금속 입자 함량으로 인한 감소된 작업성의 문제를 해결하여 개선된 전기 전도성 및 열 전도성을 유도한다. [해결수단] 본 발명은 비 아민계 발수성 유기물 및 휘발성 담체 유체로 덮인 가열 소결 금속 입자를 가진 페이스트 유사 금속 입자 성분을 포함한다. [특징] 여기서 주된 특징은 금속 입자의 가열, 금속 부재의 부식 및 변색을 방지하기 위한 환원 가스의 사용이다. [효과] 따라서, 본 발명은 접합 강도를 향상시키고 가열 소결 동안 금속 부재의 부식 및 변색을 방지한다. | 2010-505047 | 2008-07-30 | WO2009-122467 | 2009-10-08 |  |  | NIPPON HANDA KK | 増田 涼子 ¦ 工藤 康全 ¦ 一色 実 ¦ 浅見 英知 ¦ 山川 君男 ¦ 峯 勝利 | 2008-098693 ¦ 2008-133489 | JP ¦ JP | 2008-04-04 ¦ 2008-05-21 | 0 |  | 0 |  | 20731714 | JP2008-098693 ¦ JP2008-133489 ¦ JPWO2009-122467A1 ¦ WOWO2009-122467A1 | 4 | 취하 |  | 2511030000487
KR | KR | P | A | 구리 나노 입자의 제조방법 | 본 발명은 구리 나노 입자의 제조방법을 제공한다. 본 발명은 구리 나노 입자를 비교적 간단하고, 경제적으로 제조할 수 있으며, 상기 구리 나노 입자의 제조시 이온성 액체를 적용하여 구리 입자의 크기를 나노 크기의 원하는 수준으로 조절 가능하다. | PURPOSE: A method for producing copper nanoparticles is provided to adjust the size of copper nanoparticles to a desired level by using an ionic liquid. CONSTITUTION: A method for producing copper nanoparticles comprises the following steps of: putting micro-sized copper particles into an ionic liquid and obtaining an ionic liquid/micro-sized copper metal composite; and stirring the ionic liquid/micro-sized copper metal composite and obtaining nano-sized copper particles. The size of the micro-sized copper particles is 1 ~ 5μm. 0.001-0.01 part of copper particle reacts to 1 part of ionic liquid. | 마이크로-크기의 구리 입자를 이온성 액체 내로 첨가하여 이온성 액체/마이크로-크기의 구리 금속 복합체를 제조하는 단계; 및 상기 이온성 액체/마이크로-크기의 구리 금속 복합체를 교반시켜 나노-크기의 구리 입자를 제조하는 단계를 포함하는 구리 나노 입자의 제조 방법. | The preparation method of copper nanoparticles including adding within the ionic liquid the copper particle of the micro- size so as to manufacture the copper particle of the nano-size the copper metal complex of the ionic liquid / micro- size and step of manufacturing the copper metal complex of the ionic liquid / micro- size is mixed. | 1. 마이크로-크기의 구리 입자를 이온성 액체 내로 첨가하여 이온성 액체/마이크로-크기의 구리 금속 복합체를 제조하는 단계; 및 상기 이온성 액체/마이크로-크기의 구리 금속 복합체를 교반시켜 나노-크기의 구리 입자를 제조하는 단계를 포함하는 구리 나노 입자의 제조 방법. | 1. The preparation method of copper nanoparticles including adding within the ionic liquid the copper particle of the micro- size so as to manufacture the copper particle of the nano-size the copper metal complex of the ionic liquid / micro- size and step of manufacturing the copper metal complex of the ionic liquid / micro- size is mixed. | [기술분야] 본 발명은 경제적으로 그리고 간단한 공정으로 구리 나노입자를 제조하는 방법에 관한 것이다. [해결과제] 본 발명은 금 및 은과 같은 고가의 금속을 대체하기 위해 금속 나노 입자, 특히 구리 나노 입자를 제조하기 위한 간단하고 비용 효율적인 방법에 대한 필요성을 해결하고자 한다. [해결수단] 본 발명은 구리 입자에 이온성 액체를 첨가하는 것, 상기 구리 입자를 해리시키는 것, 및 20nm 이하의 크기를 갖는 구리 나노입자를 수득하는 것을 포함한다. [특징] 여기서 주된 특징은 구리 입자를 해리하고 20nm 이하의 크기를 갖는 구리 나노입자를 얻기 위한 이온성 액체의 사용이다. [효과] 따라서, 본 발명은 구리 나노입자를 제조하기 위한 간단하고 비용 효율적인 방법을 제공함으로써 금속 나노입자의 제조 공정을 개선한다. | 10-2008-0028264 | 2008-03-27 | 10-2009-0102965 | 2009-10-01 |  |  | 한양대학교 산학협력단 | 강용수 ¦ 강상욱 ¦ 김종호 ¦ 문성현 |  |  |  | 0 |  | 2 | KR10-1496540B1 ¦ KR10-1233447B1(FE) | 23451302 | KR10-0946976B1 | 1 | 소멸(등록료불납) |  | 3509270001140
JP | JP | P | A1 | 동나노 입자 피복동 필러, 그 제조 방법, 동 페이스트 및 금속막을 가지는 물품 | 【요약】 종래의 것보다 체적 저항률이 낮게 억제된 구리의 금속막을 형성할 수 있는 구리 나노 입자 피복 구리 필러, 그 제조 방법, 체적 저항률이 낮게 억제된 구리의 금속막을 형성할 수 있는 구리 페이스트 및 체적 저항률이 낮게 억제된 구리의 금속막을 가지는 물품을 제공한다. 평균 입자 지름이 0.5~20μm인 구리 필러의 표면이 평균 입자 지름이 50~100 nm인 구리 나노 입자로 피복된 구리 나노 입자 피복 구리 필러이며 구리 필러 100 질량부에 대한 구리 나노 입자의 양이5~50질량부인 구리 나노 입자 피복 구리 필러를 이용한다. | [ABSTRACT] The copper paste and volume resistivity in which the copper-nanoparticles covering copper filler in which volume resistivity can form the metal membrane of the copper pressed down low from the conventional thing, its manufacturing method, and volume resistivity can form the metal membrane of the copper pressed down low provide the article which has a metal membrane of the copper pressed down low. The surface of a copper filler whose mean particle size is 0.5~20μ m, A mean particle size is the copper-nanoparticles covering copper filler covered with the copper nanoparticles which are 50~100 nm, and the quantity of the copper nanoparticles to 100 mass parts of copper fillers uses the copper-nanoparticles covering copper filler which is 5~50 mass parts. | 【청구항1】 평균 입자 지름이 0.5~20μm인 구리 필러의 표면이 평균 입자 지름이 50~100 nm인 구리 나노 입자로 피복된 구리 나노 입자 피복 구리 필러이며 구리 필러 100 질량부에 대한 구리 나노 입자의 양이5~50질량부인 구리 나노 입자 피복 구리 필러. | [Claim1] The surface of a copper filler whose mean particle size is 0.5~20μ m, The copper-nanoparticles covering copper filler whose mean particle size is the copper-nanoparticles covering copper filler covered with the copper nanoparticles which are 50~100 nm and whose quantity of the copper nanoparticles to 100 mass parts of copper fillers is 5~50 mass parts. | 【청구항1】 평균 입자 지름이 0.5~20μm인 구리 필러의 표면이 평균 입자 지름이 50~100 nm인 구리 나노 입자로 피복된 구리 나노 입자 피복 구리 필러이며 구리 필러 100 질량부에 대한 구리 나노 입자의 양이5~50질량부인 구리 나노 입자 피복 구리 필러. | [Claim1] The surface of a copper filler whose mean particle size is 0.5~20μ m, The copper-nanoparticles covering copper filler whose mean particle size is the copper-nanoparticles covering copper filler covered with the copper nanoparticles which are 50~100 nm and whose quantity of the copper nanoparticles to 100 mass parts of copper fillers is 5~50 mass parts. | [기술분야] 본 발명은 구리 충전제 및 수지 결합제를 커버하는 구리-나노입자를 함유하는 구리 페이스트, 및 상기 구리 페이스트로부터 형성된 금속 막을 가진 물품에 관한 것이다. [해결과제] 본 발명은 구리 충전제를 커버하는 구리-나노입자를 도입함으로써 종래의 구리 페이스트로부터 형성된 금속 막에서 높은 체적 저항률의 문제를 해결하고자 한다. [해결수단] 본 발명은 평균 입자 크기가 0.5 내지 20 μm인 구리 필러, 평균 입자 크기가 20 내지 50 nm인 수소화 구리 나노 입자, 및 평균 입자 크기가 50 내지 100 nm인 구리 나노 입자를 포함한다. [특징] 여기서 주요 특징은 금속 멤브레인에서의 체적 저항률을 감소시키기 위해 구리 필러를 커버하는 구리-나노입자의 사용이다. [효과] 따라서, 본 발명은 구리 충전제를 커버하는 구리-나노입자를 도입함으로써 낮은 체적 저항률을 갖는 금속 막의 형성을 개선한다. | 2010-503804 | 2009-02-19 | WO2009-116349 | 2009-09-24 |  |  | AGC INC | 中西 啓 ¦ 平社 英之 ¦ 阿部 啓介 ¦ 小林 一志 | 2008-074448 | JP | 2008-03-21 | 5 | JP5080731B2 ¦ JP4848674B2 ¦ JP2006-124814A ¦ JP3827900B2 ¦ JP1998-188671A(BE) | 1 | JP5729335B2(FE) | 92993118 | JP2008-074448 ¦ JPWO2009-116349A1 ¦ TW200946446A ¦ WOWO2009-116349A1 | 4 | 취하 |  | 2511029000491
JP | JP | P | A1 | 도전 재료, 도전 페이스트, 회로 기판 및 반도체 장치 | 【요약】 도전 재료 10은 제1 금속을 주성분으로 하는 제1 금속부 11과 상기 제 1 금속의 융점보다 낮은 융점을 가지며, 상기 제 1 금속과 금속간 화합물을 형성할 수 있는 제2 금속을 주성분으로 하고, 상기 제 1 금속부의 표면에 형성된 제2 금속부 12와 상기 제 2 금속과 공정 반응을 일으킬 수 있는 제3 금속을 주성분으로 하는 제3 금속부 13를 가진다. | [ABSTRACT] The electric conduction material 10 has the melting point lower than the 1st metal department 11 that makes the 1st metal the main ingredients, and the melting point of the 1st above-mentioned metal, The 1st above-mentioned metal and the 2nd metal that can form an intermetallic compound are made into the main ingredients, and it has the 2nd metal department 12 formed in the surface of the 1st above-mentioned metal department, and the 3rd metal department 13 that makes the main ingredients the 2nd above-mentioned metal and the 3rd metal that may produce a eutectic crystal reaction. | 【청구항1】 제1 금속을 주성분으로 하는 제1 금속부와 상기 제 1 금속의 융점보다 낮은 융점을 가지며, 상기 제 1 금속과 금속간 화합물을 형성할 수 있는 제2 금속을 주성분으로 하고, 상기 제 1 금속부의 표면에 형성된 제2 금속부와 상기 제 2 금속과 공정 반응을 일으킬 수 있는 제3 금속을 주성분으로 하는 제3 금속부를 가지는 것을 특징으로 하는 도전 재료. | [Claim1] The 2nd metal department that has the melting point lower than the 1st metal department that makes the 1st metal the main ingredients, and the melting point of the 1st above-mentioned metal, made the main ingredients the 1st above-mentioned metal and the 2nd metal that can form an intermetallic compound, and was formed in the surface of the 1st above-mentioned metal department, Electric conduction material having the 3rd metal department that makes the main ingredients the 2nd above-mentioned metal and the 3rd metal that may produce a eutectic crystal reaction. | 【청구항1】 제1 금속을 주성분으로 하는 제1 금속부와 상기 제 1 금속의 융점보다 낮은 융점을 가지며, 상기 제 1 금속과 금속간 화합물을 형성할 수 있는 제2 금속을 주성분으로 하고, 상기 제 1 금속부의 표면에 형성된 제2 금속부와 상기 제 2 금속과 공정 반응을 일으킬 수 있는 제3 금속을 주성분으로 하는 제3 금속부를 가지는 것을 특징으로 하는 도전 재료. | [Claim1] The 2nd metal department that has the melting point lower than the 1st metal department that makes the 1st metal the main ingredients, and the melting point of the 1st above-mentioned metal, made the main ingredients the 1st above-mentioned metal and the 2nd metal that can form an intermetallic compound, and was formed in the surface of the 1st above-mentioned metal department, Electric conduction material having the 3rd metal department that makes the main ingredients the 2nd above-mentioned metal and the 3rd metal that may produce a eutectic crystal reaction. | [기술분야] 본 발명은 전기 전도 재료, 전도성 페이스트, 회로 기판, 및 반도체 장치에 관한 것이며, 보다 구체적으로는 형성 또는 회로 등의 층간 접속에서 전도체 회로에서 인쇄 배선 기판과 같은 회로 기판에 사용되는 상기도 재료 및 전도성 페이스트를 사용하는 상기 회로 기판 및 반도체 장치와 관련된다. [해결과제] 본 발명은 형성 또는 회로 간의 층간 연결에서 도체 회로 등에서 인쇄 배선 기판과 같은 회로 기판에 사용되는 전기 전도 재료가 화학적으로 안정적일 필요성을 해결하고자 한다. 또한, 도체 회로의 고밀도 다층 형성을 필요로 하면서, 작은 전기 저항을 갖는다. [해결수단] 본 발명은 금속 또는 합금의 입자를 가진 전기 전도 재료, 수지를 가진 전도성 페이스트, 전기 전도 패턴을 가진 회로 기판, 및 전극 단자를 가진 반도체 장치를 포함한다. [특징] 여기서 주요 특징은 절연 보드의 내열 온도보다 높은 융점을 갖는 금속 화합물을 형성하기 위한 금속 반응의 사용이며, 신뢰성 있는 전기 접속 및 충분한 강도를 가능하게 한다. [효과] 따라서, 본 발명은 상기 전기 저항 값을 개선시키고, 저온 용융 및 조합을 가능하게 하고, 회로 기판 및 반도체 장치에서 전기 연결의 신뢰성과 충분한 강도를 향상시킨다. | 2010-501747 | 2008-03-07 | WO2009-110095 | 2009-09-11 |  |  | FUJITSU LTD | 作山 誠樹 ¦ 酒井 泰治 |  |  |  | 7 | JP2007-081141A(BE) ¦ JP2005-302845A(BE) ¦ JP3924552B2(BE) ¦ JP2002-194464A(BE) ¦ JP3721660B2(BE) ¦ WOWO2006-085481A1(BE) ¦ WOWO2004-022663A1(BE) | 0 |  | 20731059 | CN101965617B ¦ JP5212462B2 ¦ KR10-1300384B1 ¦ US8673050B2 ¦ US9402313B2 ¦ WOWO2009-110095A1 | 6 | 소멸(연차료 불납에 의한 말소) |  | 2511028000254
PCT | PCT | P | A1 | COPPER HYDRIDE NANOPARTICLE, PROCESS FOR PRODUCING THE SAME, METALLIC PASTE, AND ARTICLE | Provided are: copper hydride nanoparticles which have excellent oxidation resistance and can be easily sintered together with a metal filler; a process for producing the nanoparticles; a metallic paste capable of forming a metallic film having high conductivity; and an article having a high-conductivity metallic film. The copper hydride nanoparticles have an average particle diameter of 10-100 nm and the surface thereof has been coated with formic acid. The process comprises a step (a) in which a water-soluble copper compound is dissolved in water to prepare an aqueous solution containing copper ions, a step (b) in which formic acid is added to the aqueous solution to regulate the pH to 3 or lower, and a step (c) in which a reducing agent is added to the aqueous solution having a pH of 3 or lower while stirring the aqueous solution to thereby reduce the copper ions and generate copper hydride nanoparticles having an average particle diameter of 10-100 nm. The metallic paste comprises the copper hydride nanoparticle, a metal filler, and a resin binder. The article comprises a base and a metallic film formed thereon by applying the metallic paste and burning the coating. | 내산화성이 우수하고, 금속 필러와 소결되기 쉬운 수소화 구리 나노 입자, 그 제조 방법, 도전성이 높은 금속막을 형성할 수 있는 금속 페이스트 및 도전성이 높은 금속막을 가진 물품을 제공한다. 평균 입자 지름이 10~100nm이며 포름산에 의해 표면이 피복되어 있는 수소화 구리 나노 입자;(a) 수용성 구리 화합물을 물에 용해되고 구리 이온을 포함하는 수용액을 조제하는 공정, (b) 상기 수용액에 포름산을 첨가해 pH를 3이하로 조정하는 공정, (c) pH가 3이하의 수용액을 교반하면서, 상기 수용액으로 환원제를 첨가해 구리 이온을 환원하고 평균 입자 지름이 10~100nm인 수소화 구리 나노 입자를 생성시키는 공정을 가진 제조 방법;본 발명의 수소화 구리 나노 입자와 금속 필러와 수지 바인더를 포함하는 금속 페이스트;기재상에 본 발명의 금속 페이스트를 도포, 소성해서 형성된 금속막을 가진 물품. | Surface is covered with formic acid, and is characterized in that the average particle diameter of 10-100 nm and a hydrogen-copper nano particles. | 포름산에 의해 표면이 피복되고 평균 입자 지름이 10~100nm임을 특징으로 하는 수소화 구리 나노 입자. |  |  | [기술분야] 본 발명은 수소 구리 나노 입자에 관한 것이며, 반도체 패키지에서 인쇄 회로 기판의 배선 패턴 및 리페어, 층간 배선과 같은 다양한 응용에 적용될 수 있다. [해결과제] 본 발명은 종래 기술에서 금속 충전제의 내산화성 및 용이한 소결의 문제를 해결하고자 한다. [해결수단] 본 발명은 수소 구리 나노 입자, 금속 충전제, 및 수지 결합제를 포함한다. [특징] 여기서 주된 특징은 수소 구리 나노-입자의 표면을 덮기 위해 포름산을 사용하여 내산화성을 향상시키고 소결을 용이하게 하는 것이다. [효과] 따라서, 본 발명은 종래 기술에서 금속 필러의 내산화성 및 용이한 소결을 개선한다. | PCT-JP2009-051381 | 2009-01-28 | WO2009-098985 | 2009-08-13 |  |  | ASAHI GLASS COMPANY, LIMITED | HIRAKOSO, Hideyuki ¦ NAKANISHI, Kei ¦ ABE, Keisuke ¦ KOBAYASHI, Kazushi | 2008-027675 | JP | 2008-02-07 |  |  |  |  | 92992873 | JP2008-027675 ¦ JP5593699B2 ¦ TW200938486A ¦ WOWO2009-098985A1 | 4 |  |  | 5509033001076
JP | JP | P | A | 금속 미립자의 생성 방법, 금속 함유 페이스트의 제조 방법 및 금속 박막 배선의 형성 방법 | 【요약】 【과제】염소 가스를 사용하지 않고 금속 미립자를 안전하고 저비용으로 생성하는 방법 등을 제공한다. 【해결 수단】스퍼터링 장치의 챔버 6 내에 구리 타겟 2를 설치해, 챔버 6 내의 압력을 13 Pa 이상으로 한 상태에서 챔버 6 내에 플라스마 100을 생성해 구리 타겟 2를 스퍼터링함으로써, 구리 미립자 101a,101 b를 생성한다. 【선택도】도 1 | [ABSTRACT] [Technical problem] The method of generating metal particulates safely and cheaply, etc. are provided, without using gaseous chlorine. [Means for Solution]The copper particulates 101a and 101b are generated by installing the copper target 2 in the chamber 6 of a sputter device, generating the plasma 100 in the chamber 6, after pressure in the chamber 6 has been 13 Pa or more, and carrying out sputtering of the copper target 2. [Chosen drawing] Drawing 1 | 【청구항1】 금속 재료로 구성되는 타겟을 스퍼터링 장치의 챔버 내에 설치해, 상기 체임버- 안의 압력을 13 Pa 이상으로 한 상태에서 상기 체임버- 안에 플라스마를 생성해 상기 타겟을 스퍼터링함으로써 금속 미립자를 생성하는 것을 특징으로 하는 금속 미립자의 생성 방법. | [Claim1] A generation method of the metal particulates which install the target which consists of a charge of a metallic material in the chamber of a sputter device, and are characterized by generating metal particulates by generating plasma in the above-mentioned chamber after the pressure in the above-mentioned chamber has been 13 Pa or more, and carrying out sputtering of the above-mentioned target. | 【청구항1】 금속 재료로 구성되는 타겟을 스퍼터링 장치의 챔버 내에 설치해, 상기 체임버- 안의 압력을 13 Pa 이상으로 한 상태에서 상기 체임버- 안에 플라스마를 생성해 상기 타겟을 스퍼터링함으로써 금속 미립자를 생성하는 것을 특징으로 하는 금속 미립자의 생성 방법. | [Claim1] A generation method of the metal particulates which install the target which consists of a charge of a metallic material in the chamber of a sputter device, and are characterized by generating metal particulates by generating plasma in the above-mentioned chamber after the pressure in the above-mentioned chamber has been 13 Pa or more, and carrying out sputtering of the above-mentioned target. | [기술분야] 본 발명은 전도성 페이스트 및 금속 박막 배선의 제조에 적용될 수 있는 금속 입자 생성 방법에 관한 것이다. [해결과제] 본 발명은 금속 부품을 부식시키고 비용을 증가시킬 수 있는 기체 염소를 사용하지 않고 안전하고 저렴하게 금속 입자를 생성하는 문제를 해결하고자 한다. [해결수단] 본 발명은 스퍼터 장치 챔버에 금속 재료 타겟을 설치하고, 플라즈마를 생성하고, 13 Pa 이상의 압력에서 상기 타겟의 스퍼터링을 수행함으로써 금속 입자를 생성하는 것을 포함한다. [특징] 여기서 주요 특징은 방전을 위한 비활성 가스의 사용, 부식 방지 및 유지 보수 절차의 단순화이다. [효과] 따라서, 본 발명은 챔버 내의 압력을 제어하고 타겟과 챔버 벽 사이의 거리를 최적화함으로써 금속 입자의 생성을 개선한다. | 2008-011801 | 2008-01-22 | 2009-173975 | 2009-08-06 |  |  | CANON ANELVA CORP ¦ TOKAI NATIONAL HIGHER EDUCATION & RESEARCH SYSTEM | 佐々木 浩一 ¦ 池田 真義 ¦ 佐護 康実 |  |  |  | 0 |  | 2 | JP5802811B1(FE) ¦ JP5733732B2(FE) | 15506841 | JP2009-173975A ¦ US2010-0276275A1 ¦ WOWO2009-093596A1 | 3 | 취하 |  | 2209031004065
JP | JP | P | A | 접합용 재료 및 접합 형성 방법 | 【요약】 【과제】종래의 유기물 피복 금속 입자와 동일한 정도의 분산성을 유지하면서, 저온 접합성이 향상된 유기물 피복 금속 입자를 제공한다. 【해결 수단】유기물로 피복된 금속 입자를 포함한 접합용 재료를 이용하여 재료 사이에 접합을 형성하는 방법으로서, 유기물이 분자량 250 이하의 제 2급 아민이며 금속 입자가 평균 입경 100 nm이하의 은 , 구리 또는 금의 단체 또는 이들의 합금으로 구성되며, 접합용 재료를 피접합 재료에 도포한 후에 50℃~400℃의 온도에서 1초~10 분 가열함으로써 피접합 재료 사이에 금속의 소결체를 형성하는 것을 포함한, 상기 방법. 【선택도】도 1 | [ABSTRACT] [Technical problem] The organic matter covering metal particles whose low-temperature junction nature improved are provided, maintaining dispersibility comparable as the conventional organic matter covering metal particles. [Means for Solution]It is the method of forming junction between materials using a charge of junction material containing metal particles covered with an organic matter, An organic matter is the 250 or less-molecular weight second class amine, and metal particles Silver with an average particle diameter of 100 nm or less, The method including forming a metaled sintered compact between charges of jointed material by heating at temperature of 50℃ - 400℃ for 1 second - 10 minutes after consisting of simple substances or those alloys of copper or gold and applying a charge of junction material to a charge of jointed material. [Chosen drawing] Drawing 1 | 【청구항1】 유기물로 피복된 금속 입자를 포함한 접합용 재료를 이용하여 재료 사이에 접합을 형성하는 방법으로서, 유기물이 분자량 250 이하의 제 2급 아민이며 금속 입자가 평균 입경 100 nm이하의 은 , 구리 또는 금의 단체 또는 이들의 합금으로 구성되며, 접합용 재료를 피접합 재료에 도포한 후에 50℃~400℃의 온도에서 1초~10 분 가열함으로써 피접합 재료 사이에 금속의 소결체를 형성하는 것을 포함한, 상기 방법. | [Claim1] It is the method of forming junction between materials using the charge of junction material containing the metal particles covered with the organic matter, An organic matter is the 250 or less-molecular weight second class amine, and metal particles Silver with an average particle diameter of 100 nm or less, The above-mentioned method including forming a metaled sintered compact between the charges of jointed material by heating at the temperature of 50℃ - 400℃ for 1 second - 10 minutes after consisting of the simple substances or those alloys of copper or gold and applying the charge of junction material to the charge of jointed material. | 【청구항1】 유기물로 피복된 금속 입자를 포함한 접합용 재료를 이용하여 재료 사이에 접합을 형성하는 방법으로서, 유기물이 분자량 250 이하의 제 2급 아민이며 금속 입자가 평균 입경 100 nm이하의 은 , 구리 또는 금의 단체 또는 이들의 합금으로 구성되며, 접합용 재료를 피접합 재료에 도포한 후에 50℃~400℃의 온도에서 1초~10 분 가열함으로써 피접합 재료 사이에 금속의 소결체를 형성하는 것을 포함한, 상기 방법. ¦ 【청구항7】 유기물로 피복된 금속 입자를 포함한 접합용 재료로서, 유기물이 분자량 250 이하의 제 2급 아민이며 금속 입자가 평균 입경 100 nm이하의 은 , 구리 또는 금의 단체 또는 이들의 합금으로 구성되는 상기 접합용 재료. | [Claim1] It is the method of forming junction between materials using the charge of junction material containing the metal particles covered with the organic matter, An organic matter is the 250 or less-molecular weight second class amine, and metal particles Silver with an average particle diameter of 100 nm or less, The above-mentioned method including forming a metaled sintered compact between the charges of jointed material by heating at the temperature of 50℃ - 400℃ for 1 second - 10 minutes after consisting of the simple substances or those alloys of copper or gold and applying the charge of junction material to the charge of jointed material. ¦ [Claim7] The above-mentioned charge of junction material which it is a charge of junction material containing the metal particles covered with the organic matter, an organic matter is the 250 or less-molecular weight second class amine, and metal particles become from the simple substances or those alloys of silver with an average particle diameter of 100 nm or less, copper, or gold. | [기술분야] 본 발명은 유기물로 덮인 평균 입경 100nm 이하의 금속 입자를 이용한 접합 형성 방법 및 이를 포함하는 접합 물질의 전하에 관한 것이다. [해결과제] 본 발명은 높은 융점을 갖는 무연 땜납 재료의 문제 및 신뢰성 있는 저온 접합 방법에 대한 필요성을 해결하고자 한다. [해결수단] 본 발명은 유기물로 덮인, 평균 입경이 100 nm 이하인 금속 입자를 함유하는 접합 재료의 전하를 사용하여 재료들 사이에 접합을 형성하는 방법을 포함한다. [특징] 여기서 주요 특징은 강도가 높은 저온 접합을 달성하기 위해 유기물로 덮인 평균 입경이 100 nm 이하인 금속 입자의 사용이다. [효과] 따라서, 본 발명은 접합 재료의 전하의 접합 강도 및 분산성을 개선하여, 향상된 저온 접합 능력을 유도한다. | 2008-003544 | 2008-01-10 | 2009-167436 | 2009-07-30 |  |  | HITACHI LTD | 飛田 基 ¦ 保田 雄亮 |  |  |  | 2 | JP2005-298921A(BE) ¦ WOWO2005-095040A1(BE) | 5 | CN107570709B ¦ JP6991104B2(FE) ¦ JP4633857B1(FE) ¦ JP5580562B2(FE) ¦ JP5246096B2(FE) | 15501647 | JP2009-167436A ¦ US2009-0180914A1 | 2 | 거절 |  | 2209030004409
JP | JP | P | A | 도전성 금속 페이스트 및 그 제조 방법, 도전성 패턴의 형성 방법 및 도전성 금속 페이스트용 첨가제 및 그 제조 방법 | 【요약】 【과제】본 발명은 안정적인 금속 콜로이드 입자를 함유하고 저온 경화로 양호한 접착성, 도전성을 가지는 도전성 금속 페이스트 및 그 제조 방법, 상기 도전성 금속 페이스트를 이용한 도전성 패턴 형성 방법 및 도전성 금속 페이스트용 첨가제 및 그 제조 방법을 제공한다. 【해결 수단】금속 필러, 에폭시 수지, 경화제, 상기 에폭시 수지와 상용성을 가지는 상용성 분산제 및 평균 입자 지름이 100 nm이하인 금속 콜로이드 입자를 포함하는 것을 특징으로 하는 도전성 금속 페이스트. 【선택도】없음 | [ABSTRACT] [Technical problem] this invention contains stable metal colloid particles, and provides conductive metal paste which has good adhesiveness and conductivity by cold cure, a manufacturing method for the same, a formation method of the conductive pattern using the above-mentioned conductive metal paste, an additive agent for conductive metal paste, and a manufacturing method for the same. [Means for Solution]A metal filler, an epoxy resin, a hardening agent, a compatibility dispersing agent that has the above-mentioned epoxy resin and compatibility, and conductive metal paste containing metal colloid particles whose mean particle sizes are 100 nm or less. [Chosen drawing] Nothing | 【청구항1】 금속 필러, 에폭시 수지, 경화제, 상기 에폭시 수지와 상용성을 가지는 상용성 분산제 및 평균 입자 지름이 100 nm이하인 금속 콜로이드 입자를 포함하는 것을 특징으로 하는 도전성 금속 페이스트. | [Claim1] A metal filler, an epoxy resin, a hardening agent, the compatibility dispersing agent that has the above-mentioned epoxy resin and compatibility, and conductive metal paste containing the metal colloid particles whose mean particle sizes are 100 nm or less. | 【청구항1】 금속 필러, 에폭시 수지, 경화제, 상기 에폭시 수지와 상용성을 가지는 상용성 분산제 및 평균 입자 지름이 100 nm이하인 금속 콜로이드 입자를 포함하는 것을 특징으로 하는 도전성 금속 페이스트. ¦ 【청구항6】 수용성 고분자 안료 분산제의 존재 하에 수용액 중의 금속 이온을 환원함으로써 수계 금속 콜로이드 분산체를 얻는 공정(1) 및 상기 수계 금속 콜로이드 분산체에 에폭시 수지와 상용성을 가지는 상용성 분산제와 탄소수 1~4의 알코올 또는 글리콜 에테르를 더하고 한외여과를 함으로써 평균 입자 지름이 100 nm이하인 금속 콜로이드 입자를 얻는 공정(3)을 포함하는 것을 특징으로 하는 금속 필러, 상기 에폭시 수지, 경화제, 상기 상용성 분산제 및 상기 금속 콜로이드 입자를 포함한 도전성 금속 페이스트 제조 방법. ¦ 【청구항7】 수용성 고분자 안료 분산제의 존재 하에 수용액 중의 금속 이온을 환원함으로써 수계 금속 콜로이드 분산체를 얻는 공정(1), 상기 수계 금속 콜로이드 분산체에 탄소수 1~4의 알코올 또는 글리콜 에테르를 더하고 한외여과를 하는 공정(2) 및 상기 한외여과에 의해 득물에 에폭시 수지와 상용성을 가지는 상용성 분산제와 탄소수 1~4의 알코올 또는 글리콜 에테르를 더하고 한외여과를 함으로써 평균 입자 지름이 100 nm이하인 금속 콜로이드 입자를 얻는 공정(3)을 포함하는 것을 특징으로 하는 금속 필러, 상기 에폭시 수지, 경화제, 상기 상용성 분산제 및 상기 금속 콜로이드 입자를 포함한 도전성 금속 페이스트 제조 방법. ¦ 【청구항8】 에폭시 수지와 상용성을 가지는 상용성 분산제 및 평균 입자 지름이 100 nm이하인 금속 콜로이드 입자를 포함하는 것을 특징으로 하는 도전성 금속 페이스트용 첨가제. ¦ 【청구항11】 수용성 고분자 안료 분산제의 존재 하에 수용액 중의 금속 이온을 환원함으로써 수계 금속 콜로이드 분산체를 얻는 공정(1) 및 상기 수계 금속 콜로이드 분산체에 에폭시 수지와 상용성을 가지는 상용성 분산제와 탄소수 1~4의 알코올 또는 글리콜 에테르를 더하고 한외여과를 함으로써 평균 입자 지름이 100 nm이하인 금속 콜로이드 입자를 얻는 공정(3)을 포함하는 것을 특징으로 한다 상기 상용성 분산제 및 상기 금속 콜로이드 입자를 포함한 도전성 금속 페이스트용 첨가제 제조 방법. ¦ 【청구항12】 수용성 고분자 안료 분산제의 존재 하에 수용액 중의 금속 이온을 환원함으로써 수계 금속 콜로이드 분산체를 얻는 공정(1), 상기 수계 금속 콜로이드 분산체에 탄소수 1~4의 알코올 또는 글리콜 에테르를 더하고 한외여과를 하는 공정(2) 및 상기 한외여과에 의해 득물에 에폭시 수지와 상용성을 가지는 상용성 분산제와 탄소수 1~4의 알코올 또는 글리콜 에테르를 더하고 한외여과를 함으로써 평균 입자 지름이 100 nm이하인 금속 콜로이드 입자를 얻는 공정(3)을 포함하는 것을 특징으로 한다 상기 상용성 분산제 및 상기 금속 콜로이드 입자를 포함한 도전성 금속 페이스트용 첨가제 제조 방법. | [Claim1] A metal filler, an epoxy resin, a hardening agent, the compatibility dispersing agent that has the above-mentioned epoxy resin and compatibility, and conductive metal paste containing the metal colloid particles whose mean particle sizes are 100 nm or less. ¦ [Claim6] The compatibility dispersing agent which has an epoxy resin and compatibility in the process (1) of obtaining a basin system metal colloid dispersing element by returning the metal ion in solution under existence of a water-soluble polymers pigment agent, and the above-mentioned basin system metal colloid dispersing element, It is characterized by a mean particle size including the process (3) of obtaining the metal colloid particles which are 100 nm or less, by adding the alcohol or glycol ether of the carbon numbers 1-4, and performing extra filtration, A manufacturing method of a metal filler, the above-mentioned epoxy resin, a hardening agent, the above-mentioned compatibility dispersing agent, and conductive metal paste containing the above-mentioned metal colloid particles. ¦ [Claim7] The process (1) of obtaining a basin system metal colloid dispersing element by returning the metal ion in solution under existence of a water-soluble polymers pigment agent, The compatibility dispersing agent which has an epoxy resin and compatibility in the process (2) of adding the alcohol or glycol ether of the carbon numbers 1-4 to the above-mentioned basin system metal colloid dispersing element, and performing extra filtration, and ろ物 obtained by the above-mentioned extra filtration, It is characterized by a mean particle size including the process (3) of obtaining the metal colloid particles which are 100 nm or less, by adding the alcohol or glycol ether of the carbon numbers 1-4, and performing extra filtration, A manufacturing method of a metal filler, the above-mentioned epoxy resin, a hardening agent, the above-mentioned compatibility dispersing agent, and conductive metal paste containing the above-mentioned metal colloid particles. ¦ [Claim8] The compatibility dispersing agent which has an epoxy resin and compatibility, and the additive agent for conductive metal paste containing the metal colloid particles whose mean particle sizes are 100 nm or less. ¦ [Claim11] The compatibility dispersing agent which has an epoxy resin and compatibility in the process (1) of obtaining a basin system metal colloid dispersing element by returning the metal ion in solution under existence of a water-soluble polymers pigment agent, and the above-mentioned basin system metal colloid dispersing element, It is characterized by a mean particle size including the process (3) of obtaining the metal colloid particles which are 100 nm or less, by adding the alcohol or glycol ether of the carbon numbers 1-4, and performing extra filtration, A manufacturing method of the above-mentioned compatibility dispersing agent and the additive agent for conductive metal paste containing the above-mentioned metal colloid particles. ¦ [Claim12] The process (1) of obtaining a basin system metal colloid dispersing element by returning the metal ion in solution under existence of a water-soluble polymers pigment agent, The compatibility dispersing agent which has an epoxy resin and compatibility in the process (2) of adding the alcohol or glycol ether of the carbon numbers 1-4 to the above-mentioned basin system metal colloid dispersing element, and performing extra filtration, and ろ物 obtained by the above-mentioned extra filtration, It is characterized by a mean particle size including the process (3) of obtaining the metal colloid particles which are 100 nm or less, by adding the alcohol or glycol ether of the carbon numbers 1-4, and performing extra filtration, A manufacturing method of the above-mentioned compatibility dispersing agent and the additive agent for conductive metal paste containing the above-mentioned metal colloid particles. | [기술분야] 본 발명은 전도성 금속 페이스트, 이의 제조 방법, 전도성 패턴의 형성 방법, 전도성 금속 페이스트용 첨가제 및 이의 제조 방법에 관한 것이다. [해결과제] 본 발명은 전도성 금속 페이스트에서 양호한 전도성 및 저온 경화 특성을 획득하는 문제를 해결하고자 한다. [해결수단] 본 발명은 금속 충전제, 에폭시 수지, 경화제, 상용성 분산제, 및 금속 콜로이드 입자를 함유하는 전도성 금속 페이스트를 포함한다. [특징] 여기서 주요 특징은 전도성 금속 페이스트에 평균 입자 크기가 100 nm 이하인 금속 콜로이드 입자를 포함시키는 것이다. [효과] 따라서, 본 발명은 전도성 금속 페이스트에서 전도성 및 저온 경화 특성을 개선한다. | 2007-334716 | 2007-12-26 | 2009-158273 | 2009-07-16 |  |  | NIPPON PAINT HOLDINGS CO LTD | 中野 隆博 ¦ 石橋 秀夫 ¦ 山本 明 |  |  |  | 0 |  | 11 | EP3157695B1 ¦ JP6037893B2(FE) ¦ JP6018733B2 ¦ JP5723283B2(FE) ¦ JP5632176B2(FE) ¦ JP5558069B2(FE) ¦ JP2009-293126A ¦ KR10-2017-0020861A ¦ KR10-2284027B1(FE) ¦ US10894302B2 ¦ US9497859B2 | 15489085 | JP2009-158273A | 1 | 취하 |  | 2209028001540
JP | JP | P | A | 동 미립자의 제조 방법 및 동 미립자 | 【요약】 【과제】간편하고 생산성이 좋은 화학 합성에 의해 산화에 안정적인 미세 입자 지름의 구리 미립자를 얻는 방법을 제공하는 것이다. 【해결 수단】1가또는 2가의 구리 화합물에 식 1으로 나타나는 화합물의 존재 하에서 하이드라진 화합물, 알루미늄 하이드라이드 화합물, 붕소 하이드라이드 화합물 중 하나를 작용시키는 공정을 포함한 구리 미립자 제조 방법. 【화학식 1】 【선택도】없음 | [ABSTRACT] [Technical problem] It is simple and is providing the method of obtaining the copper particulates of stable detailed particle diameter to oxidization by the good chemical synthesis of productivity. [Means for Solution]A manufacturing method of copper particulates including a process on which a hydrazine compound, an aluminum hydride compound, or a boron hydride compound is made to act under existence of a compound shown in a copper compound of 1 value or 2 values by the formula 1. [Formula 1] [a chosen drawing] Nothing | 【청구항1】 1가또는 2가의 구리 화합물에 식 1으로 나타나는 화합물의 존재 하에서 하이드라진 화합물, 알루미늄 하이드라이드 화합물 또는 붕소 하이드라이드 화합물 중 하나의 환원제를 작용시키는 공정을 포함한 구리 미립자 제조 방법. 【화1】 (식 중, R1는 수소 또는 탄소수 1~8의 알킬기를 나타내며 R2는 수소, 수산기 또는 탄소수 1~50의 유기 기를 나타내며 R3, R4는 각각 독립적으로 수소 또는 탄소수 1~50의 유기 기를 나타내며 또는 R3와 R4는 하나가 되어 축합고리를 나타내며 또는 R2와 R3와 R4가 하나가 되고 축합고리를 나타낸다. ) | [Claim1] A manufacturing method of the copper particulates which include the process on which the reducing agent of either a hydrazine compound, an aluminum hydride compound or a boron hydride compound is made to act under existence of the compound shown in the copper compound of 1 value or 2 values by the formula 1. [FORMULA1] (R1 among a formula hydrogen or the アルキル machine of the carbon numbers 1-8) [ show and ] R2 shows hydrogen, a hydroxyl group, or the organic basis of the carbon numbers 1-50, R3 and R4 show the organic basis of hydrogen or the carbon numbers 1-50 independently, respectively, Or R3 and R4 become together, show a condensed ring, or R2, R3, and R4 become together and they show a condensed ring. ) | 【청구항1】 1가또는 2가의 구리 화합물에 식 1으로 나타나는 화합물의 존재 하에서 하이드라진 화합물, 알루미늄 하이드라이드 화합물 또는 붕소 하이드라이드 화합물 중 하나의 환원제를 작용시키는 공정을 포함한 구리 미립자 제조 방법. 【화1】 (식 중, R1는 수소 또는 탄소수 1~8의 알킬기를 나타내며 R2는 수소, 수산기 또는 탄소수 1~50의 유기 기를 나타내며 R3, R4는 각각 독립적으로 수소 또는 탄소수 1~50의 유기 기를 나타내며 또는 R3와 R4는 하나가 되어 축합고리를 나타내며 또는 R2와 R3와 R4가 하나가 되고 축합고리를 나타낸다. ) ¦ 【청구항7】 표면에 식 1으로 나타나는 화합물이 부착된 구리 미립자. | [Claim1] A manufacturing method of the copper particulates which include the process on which the reducing agent of either a hydrazine compound, an aluminum hydride compound or a boron hydride compound is made to act under existence of the compound shown in the copper compound of 1 value or 2 values by the formula 1. [FORMULA1] (R1 among a formula hydrogen or the アルキル machine of the carbon numbers 1-8) [ show and ] R2 shows hydrogen, a hydroxyl group, or the organic basis of the carbon numbers 1-50, R3 and R4 show the organic basis of hydrogen or the carbon numbers 1-50 independently, respectively, Or R3 and R4 become together, show a condensed ring, or R2, R3, and R4 become together and they show a condensed ring. ) ¦ [Claim7] The copper particulates to which the compound shown in the surface by the formula 1 adhered. | [기술분야] 본 발명은 구리 미립자의 제조 방법에 관한 것이며, 전자 제품에 적용될 수 있다. [해결과제] 본 발명은 대량 생산에 적합한 산화에 대한 간단한 방법으로 안정적이고 상세한 구리 미립자를 얻는 문제를 해결하고자 한다. [해결수단] 본 발명은 하이드라진 화합물, 알루미늄 하이드라이드 화합물, 및 붕소 하이드라이드 화합물의 하나의 환원제가 화학식 1에 의해 1 값 또는 2 값의 구리 화합물에 나타낸 화합물의 존재 하에 작용하도록 제조되는 공정을 포함하는 구리 미립자의 제조 방법을 포함한다. [특징] 여기서 주요 특징은 안정적이고 상세한 구리 미립자를 얻기 위한 분산제로서 강한 환원제 및 특정 화합물의 사용이다. [효과] 따라서, 본 발명은 구리 미립자의 안정성 및 세부 사항을 개선하여, 이들의 산화 저항성 및 대량 생산에 대한 적합성을 향상시킨다. | 2007-326101 | 2007-12-18 | 2009-149918 | 2009-07-09 |  |  | TORAY IND INC | 金森 大典 ¦ 平野 泰亮 ¦ 大背戸 浩樹 |  |  |  | 0 |  | 4 | JP2020-100888A ¦ JP2012-036489A ¦ JP5525301B2(FE) ¦ US5756592A | 15486493 | JP2009-149918A | 1 | 취하 |  | 2209027003468
CN | CN | P | A | Method for preparing antioxidated superfine copper powder | A preparation method of anti-oxidation superfine copper powder belongs to the powder technical field. The process flow of the method is as follows: taking soluble divalent cupric salt as a starting material for making cupric salt solution, adding and evenly mixing a dispersant and a trace additive, then adding NaOH solution to the cupric salt solution with the NaOH/Cu<2+> mol ratio being 2 to cause the Cu<2+> to precipitate as Cu(OH)2, adding a hydrazine hydrate as a reducing agent to obtained jelly with the N2H4/Cu mol ratio being 1.5-2.5 and obtaining pure copper powder by two-stage heat preserving reaction: (1) a first stage: preserving at the temperature of 30-50 DEG C, and converting the Cu(OH)2 into Cu2O after reaction; and (2) a second stage: adjusting pH value of the solution with NaOH to 11-13, heating suspending liquid obtained from the first stage to 60-70 DEG C, keeping the temperature until the reaction is finished to obtain the pure copper powder, and then cleaning and drying the copper powder by centrifugal separation. The raw materials used in the method are cheap and available, and the superfine copper powder with the average particle size below 0.5 micron prepared by the method does not need any anti-oxidation treatment, does not discolor after being kept in the air for more than one year, has anti-oxidation temperature of more than 100 DEG C proved by thermogravimetric analysis and is especially suitable for being used as an electronic material. | 내산화성 초미세동 분말의 제조 방법이, 분체 기술 영역에 속한다. 그 프로세스는: 가용성 이가 구리염을 출발 물질로 하여 구리염 용액을 배치하고 분산제와 미량첨가제를 첨가하고 균일하게 혼합한다. 다음으로 NaOH:Cu2+=2의 몰비로 NaOH 용액을 구리염 용액에 첨가하여 Cu2+을 Cu (OH)2로 침전시키고, 콜로이드는 N2H4:Cu=1.5 내지 2.5의 몰비로 히드라진 수화물을 환원제로서 첨가하고, 두 단계 보온 반응에 의해 반응시킨다. 순동분획득 (1) 제1단계는 30 °C ~50 °C 에서 보온하고, 반응 후 Cu (OH)2을 Cu2O로 전화한다. (2) 제2 단계는, NaOH로 용액의 pH를 11∼13으로 조정하고, 제1 단계에서 얻어지는 현탁액을 60°C∼70 °C 로 승온한다. 반응이 종료될 때까지 보온하여 순수 구리 분말을 얻고, 그 후 원심 분리 방식으로 세척과 건조를 진행한다. 본 발명에 사용되는 원료는 저렴하고 용이하게 입수할 수 있으며, 평균 입경이 0.5μm 이하인 초미세동 분말을 제조하고, 더 이상 산화 방지 처리를 할 필요가 없으며, 1년 이상 공기 중에서 변색되지 않고, 열중량 분석은 100 °C 에 이르는 항산화 온도를 나타내며, 특히 전자 재료로서 사용하기에 적합하다. | 1, a kind of preparation method of antioxidant ultrafine copper powder is characterized in that this method comprises the following steps: (1), dispose copper salt solution and NaOH solution respectively: (a) get mantoquita and be equipped with deionized water, make Cu 2+Concentration be 0.02mol/L~0.2mol/L; (b) get NaOH and be equipped with deionized water, by weight percentage 20~30% preparations; (2), in above-mentioned copper salt solution, add dispersant and trace mineral supplement and mix abundant dissolving, wherein the adding percentage by weight of dispersant is 0.1g/L~1g/L, the adding percentage by weight of additive is 10mg/L~50mg/L; (3), press NaOH:Cu 2+=2 mol ratio slowly adds NaOH solution in the above-mentioned copper salt solution, and with the 300r/min vigorous stirring, makes Cu 2+Be precipitated as the Cu (OH) of sky-blue 2Jelly; (4), in above-mentioned precipitation, N in molar ratio 2H 4: the ratio of Cu=1.5~2.5 slowly adds hydrazine hydrate and makes reducing agent, continues to stir; (5), divide two stage insulation reaction to obtain pure copper powder then; (a) suspension of generation all changes into orange red 30 ℃~50 ℃ insulations the phase I, Cu (OH) 2Be converted into Cu 2O, insulation finishes; (b) second stage with pH to 11~13 of 10~20% NaOH adjusting suspension, is warming up to 60 ℃~70 ℃ earlier, continues insulation reaction, and the bubble in orange red suspension all is converted into colourless i.e. reaction to be finished, and obtains the fine copper powder; (6), the powder of above-mentioned generation is collected in the centrifugation mode: at first be neutral to pH, clean 2 times with absolute ethyl alcohol again, in air, obtain the superfine cupper powder of particle diameter below 0.5 μ m after dry 6~12 hours below 60 ℃ with washed with de-ionized water. | 1, 내산화성 초미세동 분말의 제조방법은 다음의 단계를 포함하는 것을 특징으로 한다. (1)구리염 용액 및 NaOH 용액을 각각 배치한다:(a)구리염에 탈이온수를 배합하고, Cu2+의 농도를 0.02 mol/L 내지 0.2 mol/L로 한다. (b) NaOH는 탈이온수를 배합하고, 중량 백분율로 20~30%제제한다. (2)상기 구리염 용액에 분산제와 미량 첨가제를 첨가하고 혼합하고 균일하게 용해시키며, 상기 분산제의 첨가 중량 백분율은 0.1 g/L∼1 g/L이고, 첨가제의 첨가 중량 백분율은 10mg/L~50mg/L이다; (3)NaOH: Cu2+=2의 몰비로 NaOH 용액을 상기 구리염 용액에 서서히 첨가하고, 300r/min으로 격렬하게 교반하여, Cu2+를 얕은 청색의 Cu (OH)2겔로 석출시킨다. (4)상기 침전에 N2H4:Cu=1.5~2.5의 몰비로 히드라진 수화물을 서서히 첨가하여 환원제로 삼는 것을 특징으로 한다. 지속적 교반 (5), 이어서 두 단계 보온반응으로 순동분말을 얻는다. (a) 제1단계는 30 °C~50 °C 에서 유지되며, 생성되는 현탁액은 모두 오렌지색으로 변환되고, Cu (OH)2은 Cu2O로 변환되며, 보온 종료 (b) 제2단계에서는 우선 10 내지 20%NaOH로 현탁액의 pH를 11 내지 13으로 조정하고, 60°C 내지 70 °C 로 승온한다. 계속 보온반응을 진행하여, 오렌지색 현탁액 중의 기포가 모두 무색으로 변환될 때까지, 즉 반응이 종료되고, 순수 구리 분말을 얻는다. (6)상기 생성된 분말을 원심 분리 방식으로 수집한다: 우선 탈이온수로 pH를 중성으로 한 후, 무수 에탄올로 2회 세정하고, 공기 중 60°C 이하에서 6 내지 12시간 건조시킨 후, 입경이 0.5μm 이하인 초미세동 분말을 얻는다. | 1, a kind of preparation method of antioxidant ultrafine copper powder is characterized in that this method comprises the following steps: (1), dispose copper salt solution and NaOH solution respectively: (a) get mantoquita and be equipped with deionized water, make Cu 2+Concentration be 0.02mol/L~0.2mol/L; (b) get NaOH and be equipped with deionized water, by weight percentage 20~30% preparations; (2), in above-mentioned copper salt solution, add dispersant and trace mineral supplement and mix abundant dissolving, wherein the adding percentage by weight of dispersant is 0.1g/L~1g/L, the adding percentage by weight of additive is 10mg/L~50mg/L; (3), press NaOH:Cu 2+=2 mol ratio slowly adds NaOH solution in the above-mentioned copper salt solution, and with the 300r/min vigorous stirring, makes Cu 2+Be precipitated as the Cu (OH) of sky-blue 2Jelly; (4), in above-mentioned precipitation, N in molar ratio 2H 4: the ratio of Cu=1.5~2.5 slowly adds hydrazine hydrate and makes reducing agent, continues to stir; (5), divide two stage insulation reaction to obtain pure copper powder then; (a) suspension of generation all changes into orange red 30 ℃~50 ℃ insulations the phase I, Cu (OH) 2Be converted into Cu 2O, insulation finishes; (b) second stage with pH to 11~13 of 10~20% NaOH adjusting suspension, is warming up to 60 ℃~70 ℃ earlier, continues insulation reaction, and the bubble in orange red suspension all is converted into colourless i.e. reaction to be finished, and obtains the fine copper powder; (6), the powder of above-mentioned generation is collected in the centrifugation mode: at first be neutral to pH, clean 2 times with absolute ethyl alcohol again, in air, obtain the superfine cupper powder of particle diameter below 0.5 μ m after dry 6~12 hours below 60 ℃ with washed with de-ionized water. | 1, 내산화성 초미세동 분말의 제조방법은 다음의 단계를 포함하는 것을 특징으로 한다. (1)구리염 용액 및 NaOH 용액을 각각 배치한다:(a)구리염에 탈이온수를 배합하고, Cu2+의 농도를 0.02 mol/L 내지 0.2 mol/L로 한다. (b) NaOH는 탈이온수를 배합하고, 중량 백분율로 20~30%제제한다. (2)상기 구리염 용액에 분산제와 미량 첨가제를 첨가하고 혼합하고 균일하게 용해시키며, 상기 분산제의 첨가 중량 백분율은 0.1 g/L∼1 g/L이고, 첨가제의 첨가 중량 백분율은 10mg/L~50mg/L이다; (3)NaOH: Cu2+=2의 몰비로 NaOH 용액을 상기 구리염 용액에 서서히 첨가하고, 300r/min으로 격렬하게 교반하여, Cu2+를 얕은 청색의 Cu (OH)2겔로 석출시킨다. (4)상기 침전에 N2H4:Cu=1.5~2.5의 몰비로 히드라진 수화물을 서서히 첨가하여 환원제로 삼는 것을 특징으로 한다. 지속적 교반 (5), 이어서 두 단계 보온반응으로 순동분말을 얻는다. (a) 제1단계는 30 °C~50 °C 에서 유지되며, 생성되는 현탁액은 모두 오렌지색으로 변환되고, Cu (OH)2은 Cu2O로 변환되며, 보온 종료 (b) 제2단계에서는 우선 10 내지 20%NaOH로 현탁액의 pH를 11 내지 13으로 조정하고, 60°C 내지 70 °C 로 승온한다. 계속 보온반응을 진행하여, 오렌지색 현탁액 중의 기포가 모두 무색으로 변환될 때까지, 즉 반응이 종료되고, 순수 구리 분말을 얻는다. (6)상기 생성된 분말을 원심 분리 방식으로 수집한다: 우선 탈이온수로 pH를 중성으로 한 후, 무수 에탄올로 2회 세정하고, 공기 중 60°C 이하에서 6 내지 12시간 건조시킨 후, 입경이 0.5μm 이하인 초미세동 분말을 얻는다. | [기술분야] 본 발명은 일종의 기술 분야에 관한 것으로, 전자 재료용 산화방지제 초미세 구리 분말의 제조에 적용될 수 있다. [해결과제] 본 발명은 종래 기술 방법에 의해 제조된 초미세 구리 분말의 열악한 항산화 특성을 해결하고자 하며, 이는 전자 재료에서의 그의 적용을 제한한다. [해결수단] 본 발명은 구리 염 용액 및 NaOH 용액을 각각 제조하는 단계, 분산제 및 미량 미네랄 보충제를 첨가하는 단계, Cu (OH)2 젤리로서 Cu2+를 침전시키는 단계, 히드라진 수화물을 첨가하는 단계, 및 두 단계로 절연 반응을 수행하는 단계를 포함한다. [특징] 여기서 주된 특징은 출발 물질로서 제2구리염을 사용하고, 일회용 환원제로서 히드라진 수화물을 사용하여, 구리 분말의 패턴 및 크기 분포를 개선시키고 그의 항산화 특성을 향상시키는 것이다. [효과] 따라서, 본 발명은 구리 분말의 패턴 및 크기 분포를 개선시키고, 그의 항산화 특성을 향상시키고, 분말 제조 비용을 감소시킨다. | 2008-10162684 | 2008-11-28 | 101474678 | 2009-07-08 |  |  | NO.52 INSTITUTE OF CHINA NORTH INDUSTRIES Group Corp. | Wang Shangjun ¦ Fang Xiaozu |  |  |  | 0 |  | 8 | CN118513560B ¦ CN114749677B ¦ CN114378300B ¦ CN110773177B ¦ CN105858710B ¦ CN106328243B ¦ CN101890505B ¦ US9975110B1 | 31339713 | CN101474678B | 1 | 소멸(연차료불납) |  | 6509114003046
JP | JP | P | A | 접합용 재료 | 【요약】 【과제】금속 입자를 포함한 접합용 재료로서, 금속 입자의 분산성과 저온 접합성을 양립하는 접합용 재료를 제공한다. 【해결 수단】본 발명은 유기물로 피복된 금속 입자를 포함한 접합용 재료로서, 유기물이 구조식 X-Y-X'로 표시되고 X 및 X'가 각각 독립적으로 금속 입자의 표면과 결합하는 성질과 수소결합을 형성하는 성질을 겸비하는 관능기이며 Y는 비수소 원자수가 3~7의 스페이서이며 금속 입자가 평균 입경 100나노미터 이하의 금, 은 또는 구리의 단체 또는 이들의 합금으로 구성되는 것을 특징으로 하는 상기 접합용 재료에 관한 것이다. 【선택도】도 1 | [ABSTRACT] [Technical problem] It is a charge of junction material containing metal particles, and provides the charge of junction material which makes compatible the dispersibility and low-temperature junction nature of metal particles. [Means for Solution]this invention is a charge of junction material containing metal particles covered with an organic matter, an organic matter is denoted by structural-formula X-Y-X', and X and X' becomes independent, respectively, It is a functional group having character combined with the surface of metal particles, and character which forms a hydrogen bond, The number of non-hydrogen atoms is a spacer of 3-7, and Y is related with the charge of junction material, wherein metal particles consist of simple substances or those alloys of gold with an average particle diameter of 100 nm or less, silver, or copper. [Chosen drawing] Drawing 1 | 【청구항1】 유기물로 피복된 금속 입자를 포함한 접합용 재료로서, 유기물이 구조식 X-Y-X's로 표시되고 X 및 X's가 각각 독립적으로 금속 입자의 표면과 결합하는 성질과 수소결합을 형성하는 성질을 겸비하는 관능기이며 Y는 비수소 원자수가 3~7의 스페이서이며 금속 입자가 평균 입경 100나노미터 이하의 금, 은 또는 구리의 단체 또는 이들의 합금으로 구성되는 것을 특징으로 한다 상기 접합용 재료. | [Claim1] Are a charge of junction material containing the metal particles covered with the organic matter, an organic matter is denoted by structural-formula X-Y-X's, and X and X's becomes independent, respectively, The above-mentioned charge of junction material to which it is a functional group having the character combined with the surface of metal particles, and the character which forms a hydrogen bond, and the number of non-hydrogen atoms is a spacer of 3-7, and Y is characterized by metal particles consisting of the simple substances or those alloys of gold with an average particle diameter of 100 nm or less, silver, or copper. | 【청구항1】 유기물로 피복된 금속 입자를 포함한 접합용 재료로서, 유기물이 구조식 X-Y-X's로 표시되고 X 및 X's가 각각 독립적으로 금속 입자의 표면과 결합하는 성질과 수소결합을 형성하는 성질을 겸비하는 관능기이며 Y는 비수소 원자수가 3~7의 스페이서이며 금속 입자가 평균 입경 100나노미터 이하의 금, 은 또는 구리의 단체 또는 이들의 합금으로 구성되는 것을 특징으로 한다 상기 접합용 재료. | [Claim1] Are a charge of junction material containing the metal particles covered with the organic matter, an organic matter is denoted by structural-formula X-Y-X's, and X and X's becomes independent, respectively, The above-mentioned charge of junction material to which it is a functional group having the character combined with the surface of metal particles, and the character which forms a hydrogen bond, and the number of non-hydrogen atoms is a spacer of 3-7, and Y is characterized by metal particles consisting of the simple substances or those alloys of gold with an average particle diameter of 100 nm or less, silver, or copper. | [기술분야] 본 발명은 평균 입경이 100 nm 이하인 금속 입자를 함유하는 접합 재료의 전하에 관한 것이며, 반도체 장치 장착을 위한 고온 솔더 대안에 적용될 수 있다. [해결과제] 본 발명은 높은 내열성, 신뢰성, 및 방열을 유지하면서, 반도체 디바이스 장착에서 고온 솔더 대안들에 대한 필요성을 해결하고자 한다. [해결수단] 본 발명은 상기 금속 입자 표면과 결합된 작용기를 가진 주쇄의 양 말단을 구비하고 수소 결합을 형성하는 유기 물질로 덮인 평균 입자 직경이 100 nm 이하인 금속 입자를 포함하는 접합 재료의 전하를 포함한다. [특징] 여기서 주된 특징은 금속 입자 표면과 조합되고 수소 결합을 형성하는 작용기를 갖는 유기물을 사용하여 분산성과 저온 접합 특성 사이의 상용성을 달성하는 것이다. [효과] 따라서, 본 발명은 금속 입자의 분산성 및 접합 강도를 향상시켜, 분산성과 저온 접합 특성 사이의 상용성을 향상시킨다. | 2007-298931 | 2007-11-19 | 2009-120923 | 2009-06-04 |  |  | HITACHI LTD | 飛田 基 ¦ 保田 雄亮 |  |  |  | 2 | JP4674376B2(BE) ¦ JP3716364B2(BE) | 11 | CN102802846B ¦ EP2548678B1 ¦ EP2455179B1 ¦ JP4928639B2(FE) ¦ JP5651113B2(FE) ¦ KR10-1623449B1(FE) ¦ TWI490170B(FE) ¦ US10090275B2 ¦ US10008471B2 ¦ US9240256B2 ¦ US8858700B2 | 15461905 | JP2009-120923A | 1 | 거절 |  | 2209022004012
JP | JP | P | A | 동분 및 그 제조 방법, 동 페이스트, 적층 세라믹 콘덴서 및 동분 판정 방법 | 【요약】 【과제】지방산에 의한 표면 처리에 있어서 충전성이 향상되어 구리 페이스트에 적합한 구리 분말, 이것을 이용한 구리 페이스트, 적층 세라믹 콘덴서를 제공한다. 【해결 수단】구리 분말을 산성 수용액에 분산시켰을 때, 프로톤을 끌어당기는 관능기가 입자 표면에 4.0×1019개/m2 이상 존재하고 pH7에 있어서 관능기에 끌어당겨지고 있는 프로톤이 1.0×1019개/m2 이상의 구리 분말, 당해 구리 분말을 이용한 구리 페이스트, 적층 세라믹 콘덴서를 제공한다. 【선택도】없음 | [ABSTRACT] [Technical problem] In the surface treatment by fatty acid, filling properties improve and it provides the suitable copper powder for copper paste, the copper paste using this, and a lamination ceramic condenser. [Means for Solution]When aqueous acids are made to distribute copper powder, a functional group which draws a proton near, More than 4.0× 10 19 個/m 2 exist in a particle surface, A proton which has been drawn near to a functional group in pH 7 provides copper paste and a lamination ceramic condenser using copper powder 個/more than 1.0× 10 19 m 2, and the copper powder concerned. [Chosen drawing] Nothing | 【청구항1】 산성 수용액에 분산시켰을 때, 당해 산성 수용액 중의 프로톤을 끌어당기는 성질을 가지는 관능기가 표면에 4.0×1019개/m2 이상 존재하고 당해 산성 수용액을 pH7의 수용액으로 했을 때 당해 관능기에 끌어당겨지고 있는 프로톤이 1.0×1019개/m2 이상인 것을 특징으로 하는 구리 분말. | [Claim1] When distributing aqueous acids, in more than 4.0× 10 19 個/m 2, a functional group with the character which draws near the proton in the aqueous acids concerned exists in the surface, And copper powder when the aqueous acids concerned are made into pH 7 solution, wherein the protons which have been drawn near to the functional group concerned are 個/more than 1.0× 10 19 m 2. | 【청구항1】 산성 수용액에 분산시켰을 때, 당해 산성 수용액 중의 프로톤을 끌어당기는 성질을 가지는 관능기가 표면에 4.0×1019개/m2 이상 존재하고 당해 산성 수용액을 pH7의 수용액으로 했을 때 당해 관능기에 끌어당겨지고 있는 프로톤이 1.0×1019개/m2 이상인 것을 특징으로 하는 구리 분말. ¦ 【청구항3】 99.9%이상의 초산동 수용액에 착화제를 혼합한 수용액에 수산화 알칼리를 더해 수산화 구리를 생성시켜 공정과 당해 수산화 구리를 생성한 용액 중으로 순수로 희석한 하이드라진을 더해 산화제일구리의 슬러리를 얻는 공정과 당해 슬러리에 하이드라진을 더하고 구리 분말을 얻는 공정과 당해 구리 분말을 여과수세처리 후, 건조 처리를 실시하는 공정을 가지며, 당해 구리 분말의 여과수세처리에 있어서 수세수와 노액과의 전기전도도가 동등한 값이 되는까지 당해 여과수세처리를 하는 것을 특징으로 하는 구리 분말 제조 방법. ¦ 【청구항6】 산성 수용액 중에 구리 분말을 투입한 후, 당해 산성 수용액을 알칼리성 시약으로 적정하고 각 pH의 구리 분말 표면의 표면 관능기에 끌어당겨지고 있는 프로톤 개수를 산출함으로써, 지방산에 의한 표면 처리에 적합한 구리 분말인지의 여부를 판정하는 것을 특징으로 하는 구리 분말 판정 방법. | [Claim1] When distributing aqueous acids, in more than 4.0× 10 19 個/m 2, a functional group with the character which draws near the proton in the aqueous acids concerned exists in the surface, And copper powder when the aqueous acids concerned are made into pH 7 solution, wherein the protons which have been drawn near to the functional group concerned are 個/more than 1.0× 10 19 m 2. ¦ [Claim3] Add water oxidization alkali to the solution which mixed the complexing agent in 99.9% or more of cupric nitrate solution, make copper hydroxide generate, and A process, The process of adding the hydrazine diluted with pure water into the solution which generated the copper hydroxide concerned, and obtaining the slurry of copper I oxide, A manufacturing method of the copper powder characterized by performing the filtration flush processing concerned until it has the process of adding hydrazine to the slurry concerned and obtaining copper powder, and the process of performing a drying process for the copper powder concerned after filtration flush processing and the degree of electric 電導 of flush water and 濾液 serves as an equivalent value in filtration flush processing of the copper powder concerned. ¦ [Claim6] The copper powder judging method judging whether it is suitable copper powder for the surface treatment by fatty acid by computing the proton number which titrated the aqueous acids concerned with the alkaline reagent, and has been drawn near to the surface functional group on the surface of copper powder in each pH after supplying copper powder in aqueous acids. | [기술분야] 본 발명은 구리 분말의 실제 지방산 침착 효율을 평가하기 위한 방법에 관한 것이며, 구리 분말, 구리 페이스트, 및 라미네이션 세라믹 응축기의 제조에 적용될 수 있다. [해결과제] 본 발명은 구리 분말의 실제 지방산 증착 효율을 평가하는 방법을 제공함으로써 구리 페이스트의 충진 특성을 향상시키는 기술적 문제를 해결하고자 한다. [해결수단] 본 발명은 구리 분말의 실제 지방산 침착 효율을 평가하기 위한 방법과 지방산 침착 효율이 높은 구리 분말을 제조하기 위한 방법을 포함한다. [특징] 여기서 주된 특징은 구리 분말의 실제 지방산 증착 효율을 평가하는 방법 및 지방산 증착 효율이 높은 구리 분말을 제조하는 방법이다. [효과] 따라서, 본 발명은 구리 분말의 실제 지방산 침착 효율을 평가하고 지방산 침착 효율이 높은 구리 분말을 제조하기 위한 방법을 제공함으로써 구리 페이스트에서의 충전 특성을 개선한다. | 2007-253781 | 2007-09-28 | 2009-084614 | 2009-04-23 |  |  | DOWA ELECTRONICS MATERIALS CO LTD | 伊波 興祐 ¦ 藤田 英史 |  |  |  | 3 | JP4843783B2(BE) ¦ JP4894266B2(BE) ¦ JP3890205B2(BE) | 6 | EP2666565A1 ¦ JP7121884B1(FE) ¦ JP2013-136840A(FE) ¦ JPWO2012-099161A1(FE) ¦ JP5839217B2(FE) ¦ JP5622543B2(FE) | 15431822 | JP2009-084614A | 1 | 거절 |  | 2209016004984
JP | JP | P | A | 도전성 페이스트용 동분 및 그 제조 방법 및 도전성 페이스트 | 【요약】 (수정유) 【과제】귀금속보다 저가의 구리를 이용함으로써 비용성이 우수했음과 동시에 소결 개시 온도가 높고 내산화성이 우수하고, 전기적 특성으로의 악영향을 회피하면서 전극의 박막화를 가능하게 하는 도전성 페이스트용 구리 분말을 제공한다. 【해결 수단】도전성 페이스트용 구리 분말의 평균 입경을 0.1μm~1.0μm로 하고, 2.0μm 이상의 조립의 비율을 0.01%이하로 함과 동시에 그 표면에 막 두께가 100 nm이하의 Si 이외의 산화물을 함유하는 SiO2 겔코팅막을 실시한다. 【선택도】없음 | [ABSTRACT] (Correction possession) [Technical problem] While excelling in cost nature by using copper cheaper than the precious metals, sintering start temperature is high and it excels in oxidation resistance, and the copper powder for conductive paste which enables thin film-ization of an electrode is provided, avoiding the bad influence to an electrical property. [Means for Solution]While setting average particle diameter of copper powder for conductive paste to 0.1μ m-1.0μ m and making a rate of a rough grain more than 2.0μ m into 0.01% or less, Film thickness gives a SiO2 gel-coating film containing oxides of 100 nm or less other than Si to the surface. [Chosen drawing] Nothing | 【청구항1】 평균 입경이 0.1μm 이상, 1.0μm이하이며 입자 지름 2.0μm 이상의 조립의 비율이 0.01%이하인 구리 분말로서, 당해 구리 분말의 표면에 무기 코팅막이 실시되어 있는 것을 특징으로 하는 도전성 페이스트용 구리 분말. | [Claim1] Copper powder for conductive paste which is copper powder whose average particle diameter of more than 0.1μ m is below 1.0μ m, and whose percentage of the rough grain more than particle diameter 2.0μ m is 0.01% or less, and is characterized by giving the inorganic coating film to the surface of the copper powder concerned. | 【청구항1】 평균 입경이 0.1μm 이상, 1.0μm이하이며 입자 지름 2.0μm 이상의 조립의 비율이 0.01%이하인 구리 분말로서, 당해 구리 분말의 표면에 무기 코팅막이 실시되어 있는 것을 특징으로 하는 도전성 페이스트용 구리 분말. ¦ 【청구항9】 수용성 유기 용매 중에서 구리 분말, 유기실란 화합물 및 물을 반응시켜 유기실란의 가수분해물을 생성시키고 이 생성물의 현탁액에 겔화제를 연속 첨가해 축합 반응을 하게 함으로써, 상기 구리 분말 표면에 SiO2 겔코팅막을 형성시키고 이어서 고액 분리하여 SiO2 겔코팅막을 가지는 구리 입자를 채취하는 도전성 페이스트용 구리 분말 제조 방법으로서, 상기 유기실란의 가수분해 생성물이 생성한 현탁액 또는 생성 도중 또는 생성 전의 액에 유리형성성 성분을 용해한 수용액을 첨가하는 것을 특징으로 하는 도전성 페이스트용 구리 분말 제조 방법. | [Claim1] Copper powder for conductive paste which is copper powder whose average particle diameter of more than 0.1μ m is below 1.0μ m, and whose percentage of the rough grain more than particle diameter 2.0μ m is 0.01% or less, and is characterized by giving the inorganic coating film to the surface of the copper powder concerned. ¦ [Claim9] By making copper powder, the ORGANO silicon analogue, and water react, making the hydrolysis thing of ORGANO Silang generate, carrying out continuation addition of the gelling agent, and making a condensation reaction perform to the suspension of this output in a water-soluble organic solvent, Make a SiO2 gel-coating film form in the above-mentioned copper powder surface, and it ranks next, It is a manufacturing method of the copper powder for conductive paste which extracts the copper grain child who does solid-liquid separation and has a SiO2 gel-coating film, A manufacturing method of the copper powder for conductive paste adding the solution which dissolved the glass formulation ingredient in the liquid before generation in the middle of the suspension or generation which the hydrolysis product of above-mentioned ORGANO Silang generated. | [기술분야] 본 발명은 라미네이션 세라믹 콘덴서 및 라미네이션 세라믹 인덕터와 같은 라미네이션 세라믹 전자 부품의 내부 전극을 형성하기 위해 사용되는 전도성 페이스트용 구리 분말, 이의 제조 방법, 및 전도성 페이스트에 관한 것이다. [해결과제] 본 발명은 높은 내산화성 및 소결 시작 온도를 갖는 구리 분말을 제공함으로써, 균열 및 불량한 전기적 특성을 야기할 수 있는 적층 세라믹 전자 부품에서의 산화 및 박리 문제를 해결하고자 한다. [해결수단] 본 발명은 평균 입경이 0.1 내지 1.0 μm인 구리 분말, 무기 코팅 필름, 및 상기 코팅 필름을 위한 유리 제형 성분을 포함한다. [특징] 여기서 주된 특징은 내산화성 및 소결 시작 온도를 향상시키는 SiO2 겔-코팅 필름으로 구리 분말을 코팅하기 위한 졸-겔 방법의 사용이다. [효과] 따라서, 본 발명은 내산화성 및 소결 시작 온도를 개선하여 라미네이션 세라믹 전자 부품의 전기적 특성을 향상시킨다. | 2007-250262 | 2007-09-26 | 2009-079269 | 2009-04-16 |  |  | DOWA ELECTRONICS MATERIALS CO LTD | 伊波 興祐 |  |  |  | 10 | JP4843783B2(BE) ¦ JP4409989B2(BE) ¦ JP4208705B2(BE) ¦ JP2004-124257A(BE) ¦ JP4242176B2(BE) ¦ JP2004-217952A ¦ JP3646259B2(BE) ¦ JP2003-253301A(BE) ¦ JP2002-275509A(BE) ¦ JP2001-073007A(BE) | 6 | JP2018-012641A(FE) ¦ JP2017-179428A(FE) ¦ KR10-1444613B1 ¦ KR10-2013-0079315A(FE) ¦ TWI432588B ¦ US9941420B2 | 15426142 | JP2009-079269A | 1 | 거절 |  | 2209015002734
JP | JP | P | A | 동분 제조 방법 및 동분 | 【요약】 【과제】입도 분포폭이 매우 좁고 불순물의 함유량을 억제한 구리 분말 제조 방법과 이것에 의해 얻어져 도전율을 높이고 균질하고 고품질의 구리 분말을 제공하는 것을 목적으로 한다. 【해결 수단】구리염 수용액에 알칼리 용액을 첨가해 얻어진 구리염 화합물 슬러리에 하이드라진계 환원제를 첨가해 아산화 구리 슬러리로 하고, 당해 아산화 구리 슬러리를 수세하고 재슬러리화한 세척 아산화 구리 슬러리에 다시 하이드라진계 환원제를 첨가하는 구리 분말 제조 방법에 있어서 최종 환원 반응이 종료되기까지, 인과 구리의 몰비가 P/Cu=0.0001~0.003이 되도록 인 화합물을 반응 슬러리에 첨가하는 구리 분말 제조 방법 등을 채용했다. 【선택도】도 2 | [ABSTRACT] [Technical problem] Particle-size-distribution width is obtained by this, improves an electric conduction rate, and aims at providing homogeneous and quality copper powder to the manufacturing method of the copper powder which stopped the content of impurities very narrowly. [Means for Solution]To 銅塩 compound slurry produced by adding an alkaline solution in copper salt water solution, In a manufacturing method of copper powder which adds a hydrazine system reducing agent, considers it as cuprous oxide slurry, washes the cuprous oxide slurry concerned, and adds a hydrazine system reducing agent again to washing cuprous oxide slurry formed into re-slurry, A manufacturing method etc. of copper powder which adds phosphorus compounds to reaction slurry were adopted so that a molar ratio of Lynn and copper might be set to P/Cu=0.0001 - 0.003, by the time the last reduction reaction was completed. [Chosen drawing] Drawing 2 | 【청구항1】 구리염 수용액에 알칼리 용액을 첨가해 얻어진 구리염 화합물 슬러리에 하이드라진계 환원제를 첨가해 아산화 구리 슬러리로 하고, 당해 아산화 구리 슬러리를 수세하고 재슬러리화한 세척 아산화 구리 슬러리에 다시 하이드라진계 환원제를 첨가하는 구리 분말 제조 방법에 있어서 최종 환원 반응이 종료되기까지, 인과 구리의 몰비가 P/Cu=0.0001~0.003이 되도록 인 화합물을 반응 슬러리에 첨가하는 것을 특징으로 하는 구리 분말 제조 방법. | [Claim1] To the 銅塩 compound slurry produced by adding an alkaline solution in copper salt water solution, In the manufacturing method of the copper powder which adds a hydrazine system reducing agent, considers it as cuprous oxide slurry, washes the cuprous oxide slurry concerned, and adds a hydrazine system reducing agent again to the washing cuprous oxide slurry formed into re-slurry, A manufacturing method of the copper powder characterized by adding phosphorus compounds to reaction slurry so that the molar ratio of Lynn and copper may be set to P/Cu=0.0001 - 0.003, by the time the last reduction reaction is completed. | 【청구항1】 구리염 수용액에 알칼리 용액을 첨가해 얻어진 구리염 화합물 슬러리에 하이드라진계 환원제를 첨가해 아산화 구리 슬러리로 하고, 당해 아산화 구리 슬러리를 수세하고 재슬러리화한 세척 아산화 구리 슬러리에 다시 하이드라진계 환원제를 첨가하는 구리 분말 제조 방법에 있어서 최종 환원 반응이 종료되기까지, 인과 구리의 몰비가 P/Cu=0.0001~0.003이 되도록 인 화합물을 반응 슬러리에 첨가하는 것을 특징으로 하는 구리 분말 제조 방법. | [Claim1] To the 銅塩 compound slurry produced by adding an alkaline solution in copper salt water solution, In the manufacturing method of the copper powder which adds a hydrazine system reducing agent, considers it as cuprous oxide slurry, washes the cuprous oxide slurry concerned, and adds a hydrazine system reducing agent again to the washing cuprous oxide slurry formed into re-slurry, A manufacturing method of the copper powder characterized by adding phosphorus compounds to reaction slurry so that the molar ratio of Lynn and copper may be set to P/Cu=0.0001 - 0.003, by the time the last reduction reaction is completed. | [기술분야] 본 발명은 습식 공정에 의한 구리 분말의 제조 방법에 관한 것으로, 고순도의 구리 분말이 요구되는 다양한 제품에 적용될 수 있다. [해결과제] 본 발명은 상세 배선 형성에 적합한 매우 좁은 입도-크기-분포 폭 및 낮은 불순물 함량을 갖는 구리 분말을 얻는 기술적 문제를 해결하고자 한다. [해결수단] 본 발명은 P/Cu에 대한 Lynn 및 구리의 몰비를 설정하기 위해 인 화합물을 반응 슬러리에 첨가하는 것을 포함한다. [특징] 여기서 주요 특징은 침전 입자의 축합 성장을 방지하고 좁은 입자 크기-분포 폭을 달성하기 위해 반응 슬러리에 인 화합물을 첨가하는 것이다. [효과] 따라서, 본 발명은 입자 크기-분포 폭을 개선시키고 구리 분말 내의 불순물 함량을 감소시켜, 상세한 배선 형성에 대한 이의 적합성을 향상시킨다. | 2007-246083 | 2007-09-21 | 2009-074152 | 2009-04-09 |  |  | MITSUI MINING & SMELTING CO LTD | 青木 晃 ¦ 中村 芳信 ¦ 坂上 貴彦 |  |  |  | 5 | JP4651533B2(BE) ¦ JP4879473B2(BE) ¦ JP2002-363618A(BE) ¦ JP3570591B2(BE) ¦ JP1987-099406A(BE) | 20 | CN103534049B ¦ EP3345696B1 ¦ JP2018-012641A(FE) ¦ JP6376176B2(FE) ¦ JP2017-179428A(FE) ¦ JP6256616B2(FE) ¦ JP6698367B2(FE) ¦ JP5571053B2(FE) ¦ JP5785433B2(FE) ¦ JP5759688B2(FE) ¦ JP5531691B2(FE) ¦ JP5476631B2(FE) ¦ JP2011-174144A(FE) ¦ KR10-1918323B1 ¦ KR10-2012-0122885A ¦ KR10-1506179B1(FE) ¦ TWI568523B(FE) ¦ TWI487581B(FE) ¦ US10773311B2 ¦ US9221979B2 | 92835212 | CN101801568B ¦ JP5392884B2 ¦ JP5729842B2 ¦ KR10-1510369B1 ¦ TWI455777B ¦ WOWO2009-038207A1 | 6 | 등록 |  | 2209014002091
KR | KR | P | A | 로드 형태를 포함하는 금속 나노입자의 제조방법 | 본 발명은 로드 형태를 포함하는 금속 나노입자의 제조방법에 관한 것으로, 보다 상세하게는, 2차 아민을 포함하는 아민 화합물, 금속 전구체 및 비극성 용매를 포함하는 혼합물을 60 내지 300℃로 가열하여, 적어도 로드 형태를 가지는 금속 산화물 나노입자 중간체를 형성하는 단계; 상기 혼합물에 캐핑 분자 및 환원제를 첨가하여 90 내지 150℃로 가열하여 금속 나노입자를 형성하는 단계; 및 상기 금속 나노입자를 분리하는 단계를 포함하는 로드 형태를 포함하는 금속 나노입자의 제조방법에 관한 것이다. 본 발명에 의하면, 본 발명에 따른 로드 형태를 포함하는 금속 나노입자의 제조방법은 별도의 장치없이 1차 아민 또는 2차 아민을 적절한 비율로 혼합하여 금속 나노입자의 형태를 로드(rod) 형태로 제어하여 제조할 수 있고, 또한 수 nm의 크기로 조절할 수 있다. | PURPOSE: Provided is a method for manufacturing metal nanoparticles having a rod shape by mixing primary amine or secondary amine in a proper mixing rate without any additional apparatuses. CONSTITUTION: A method for manufacturing metal nanoparticles having a rod shape comprises the following steps of: heating a mixture of amine compounds containing primary or secondary amine, a metal precursor and a non-polar solvent up to a temperature of 60-300°C to prepare metal oxide nanoparticle intermediate having rod shapes; adding capping molecule and reducing agents to the mixture and heating the mixture to the temperature of 90-150°C to produce metal nanoparticles; and separating the metal nanoparticles. The metal precursor represents a copper precursor. | 2차 아민을 포함하는 아민 화합물, 금속 전구체 및 비극성 용매를 포함하는 혼합물을 60 내지 300℃로 가열하여, 적어도 로드 형태를 가지는 금속 산화물 나노입자 중간체를 형성하는 단계; 상기 혼합물에 캐핑 분자 및 환원제를 첨가하여 90 내지 150℃로 가열하여 금속 나노입자를 형성하는 단계; 및 상기 금속 나노입자를 분리하는 단계; 를 포함하는, 로드 형태를 포함하는 금속 나노입자의 제조방법. | The step of forming the metal oxide nanoparticle intermediate had at least rod the mixture is heated with 60 through 300℃ which comprise the amine compound including the secondary amine, the metal Precursor, and the Non-polar solvent. With the step of forming the metal nanoparticle the capping molecule and reducing agent are added in the mixture and it heats with 90 through 150℃. The step of separating the metal nanoparticle. The manufacturing method of the metal nanoparticle including the rod implying. | 1. 2차 아민을 포함하는 아민 화합물, 금속 전구체 및 비극성 용매를 포함하는 혼합물을 60 내지 300℃로 가열하여, 적어도 로드 형태를 가지는 금속 산화물 나노입자 중간체를 형성하는 단계; 상기 혼합물에 캐핑 분자 및 환원제를 첨가하여 90 내지 150℃로 가열하여 금속 나노입자를 형성하는 단계; 및 상기 금속 나노입자를 분리하는 단계; 를 포함하는, 로드 형태를 포함하는 금속 나노입자의 제조방법. | 1. The step of forming the metal oxide nanoparticle intermediate had at least rod the mixture is heated with 60 through 300℃ which comprise the amine compound including the secondary amine, the metal Precursor, and the Non-polar solvent. With the step of forming the metal nanoparticle the capping molecule and reducing agent are added in the mixture and it heats with 90 through 150℃. The step of separating the metal nanoparticle. The manufacturing method of the metal nanoparticle including the rod implying. | [기술분야] 본 발명은 1차 및 2차 아민의 사용을 통해 크기 및 형태를 제어함으로써 나노로드를 포함하는 금속 나노입자의 제조 방법에 관한 것이다. [해결과제] 본 발명은 크기 분포 및 형상의 제어를 가능하게 하는 동시에 대량 생산을 가능하게 하고 제조 비용을 감소시키는 방법을 제공함으로써 공침, 스프레이, 졸-겔, 전착, 및 마이크로에멀젼 방법과 같은 종래의 금속 나노 입자 제조 방법의 한계를 해결하고자 한다. [해결수단] 본 발명은 1차 및 2차 아민을 금속 전구체 및 비극성 용매와 혼합한 후 가열, 캡핑, 및 환원 공정에 의해 나노 로드를 포함하는 금속 나노 입자를 제조하기 위한 방법을 포함한다. [특징] 여기서 주요 특징은 제조 공정 동안 나노로드를 포함하는 금속 나노입자의 크기 및 형태를 제어하기 위한 1차 및 2차 아민의 사용이다. [효과] 따라서, 본 발명은 크기 분포 및 형상의 제어를 개선시키고, 대량 생산을 가능하게 하고, 나노로드를 포함하는 금속 나노 입자의 제조에서 제조 비용을 감소시킨다. | 10-2007-0098397 | 2007-09-28 | 10-2009-0032841 | 2009-04-01 |  |  | 삼성전기주식회사 | 전병호 ¦ 정재우 |  |  |  | 4 | JP4821951B2(BE) ¦ JP4665499B2(BE) ¦ KR10-2007-0080467A(BE) ¦ KR10-0753095B1(BE) | 4 | KR10-1819817B1 ¦ KR10-1725315B1(FE) ¦ KR10-2015-0118737A(FE) ¦ KR10-1153516B1 | 15431773 | JP4865743B2 ¦ KR10-2009-0032841A ¦ TW10-2007-0098397 ¦ US7988761B2 | 4 | 거절 |  | 3509097000692
KR | KR | P | A | 티오우레아 착화제를 이용한 구리 분말의 제조방법 | 본 발명은 구리 분말의 제조방법에 관한 것으로서, 더욱 상세하게는 황산구리 5수화물을 증류수에 용해시키고, 착화제로 티오우레아(thiourea)를 투입하여 생성된 구리 착화합물에 환원제로서 차아인산 수용액을 첨가하여 미세 구리 분말을 제조함으로서 기존의 구리 분말 제조방법에 비해 실온에서 환원 가능하며, 계면활성제와 유기용매를 필요로 하지 않는 구리 분말의 제조방법에 관한 것이다. | PURPOSE: A manufacturing method of copper powder using the thiourea complexing agent is provided to manufacture the copper powder without the high reduction temperature, surfactant and organic solvent as the reducing agent can be made from copper sulfate solution. CONSTITUTION: A manufacturing method of copper powder using the thiourea complexing agent comprises: a step of manufacturing copper sulfate solution by dissolving the copper sulfate penta-hydrate in the distilled water at 20-30°C; a step of producing the copper-thiourea complex compound by adding the thiourea as the complexing agent to the copper sulfate solution; a step of manufacturing the copper powder precipitate by adding the reducing agent to the complex compound; a step of filtering, washing and drying the precipitated copper powder. | 황산구리 5수화물을 20 ~ 30 ℃에서 증류수에 용해시켜 황산구리 수용액을 제조하는 단계; 상기 황산구리 수용액에 착화제로서 티오우레아를 첨가하여 구리-티오우레아 착화합물을 생성하는 단계; 상기 착화합물에 환원제를 첨가하여 구리 분말 침전물을 제조하는 단계; 및 상기 침전된 구리 분말을 여과, 세척 및 건조하는 단계 를 포함하여 이루어진 것을 특징으로 하는 구리 분말의 제조방법. | The step of manufacturing the copper sulfate solution it dissolves in the distilled water in 20 ~ 30 ℃. The step of producing the copper - thiourea complex compound it adds. With the step of manufacturing the copper powder precipitate it adds. The manufacturing method of the copper powder wherein the precipitated copper powder as described above is filtered ; and it washes and the dry step is comprised. | 1. 황산구리 5수화물을 20 ~ 30 ℃에서 증류수에 용해시켜 황산구리 수용액을 제조하는 단계; 상기 황산구리 수용액에 착화제로서 티오우레아를 첨가하여 구리-티오우레아 착화합물을 생성하는 단계; 상기 착화합물에 환원제를 첨가하여 구리 분말 침전물을 제조하는 단계; 및 상기 침전된 구리 분말을 여과, 세척 및 건조하는 단계 를 포함하여 이루어진 것을 특징으로 하는 구리 분말의 제조방법. | 1. The step of manufacturing the copper sulfate solution it dissolves in the distilled water in 20 ~ 30 ℃. The step of producing the copper - thiourea complex compound it adds. With the step of manufacturing the copper powder precipitate it adds. The manufacturing method of the copper powder wherein the precipitated copper powder as described above is filtered ; and it washes and the dry step is comprised. | [기술분야] 본 발명은 상기 황산구리 오수화물을 증류수에 용해시키고, 상기 차아인산 수용액을 첨가하고, 계면활성제 및 유기 용매를 사용하지 않고 상기 미세 구리 분말을 제조하는 상기 구리 분말의 제조 방법에 관한 것이다. [해결과제] 본 발명은 구리 분말을 제조하기 위한 비용-효과적이고 환경 친화적인 방법에 대한 필요성을 해결하고, 높은 생산 비용, 호흡기 독성, 및 유해 화학 물질의 사용과 같은 문제를 해결하고자 한다. [해결수단] 본 발명은 상기 황산구리 오수화물을 증류수에 용해시키는 단계, 착화제로서 티오우레아를 첨가하는 단계, 및 환원제로서 차아인산을 사용하는 단계를 포함한다. [특징] 여기서 주요 특징은 환원제로서 차아인산의 사용이며, 이는 다른 환원제에 비해 비용-효과적이고 환경 친화적이다. [효과] 따라서, 본 발명은 생산 비용을 감소시키고, 계면활성제 및 유기 용매의 필요성을 제거하고, 보다 친환경적인 환원제를 사용함으로써 제조 공정을 개선한다. | 10-2007-0090432 | 2007-09-06 | 10-2009-0025515 | 2009-03-11 |  |  | 서강대학교산학협력단 | 구기갑 ¦ 김재경 |  |  |  | 5 | JP4969794B2 ¦ JP3112015B1 ¦ JP1997-241709A(BE) ¦ KR10-2005-0003164A ¦ KR10-0486604B1 | 1 | CN102274979B | 23381896 | KR10-0891746B1 | 1 | 소멸(등록료불납) |  | 3509076000122
CN | CN | P | A | Method for manufacturing superfine copper powder | The invention provides a method for preparing fine copper powder. The method comprises the following: 1. preparing step; 2. addition step; 3. copper oxide generating step; 4. stirring step; 5. dripping reduction step; 6. copper power generation step; and 7. post treatment step, wherein in the preparing step, pure water and copper sulphate are prepared in advance; in the addition step, flaky sodium hydroxide and the pure water are added; in the copper oxide generating step, the copper oxide is generated; in the dripping reduction step, diamine and the pure water are dripped in two places for reduction, the dripping speed is between 50 and 60 drips/minute, the temperature is controlled to between 30 and 80 DEG C, and the copper powder is obtained; and in the post treatment, the fine copper powder is finally obtained; moreover, the low tap density of the powder is less than 3.9 grams/cubic centimeter, so that the fine copper powder has the effects of the smaller particle diameter of copper powder and the lower sticking temperature. | 하기 단계를 포함하는 미세 구리 분말의 제조 방법: 1. 준비 단계, 2. 추가 단계, 3. 산화구리 생성 단계, 4. 교반 단계, 5. 적하 환원 단계, 6. 구리 분말 생성 단계 및 7. 후처리 단계는 준비 단계에서 순수와 황산구리를 준비합니다; 첨가 단계에서 플레이크상의 수산화나트륨과 순수를 첨가한 후 산화구리를 생성하는 단계에서 산화구리가 생성된다; 다시 적하 환원단계에서 아민과 순수를 두 곳에서 적하 환원하고, 적하 속도는 50~60방울/분이며, 온도는 섭씨 30~80도 사이로 제어한 후 구리 분말을 얻을 수 있으며, 후처리 단계를 거쳐 최종적으로 미세 분말 형태의 구리 분말을 얻을 수 있다, 또한, 분말의 저진동 밀도(TD)는 3.9g/cc 미만이며, 이는 구리 분말의 입경이 더 작고, 상대적으로 낮은 소성 온도 등의 효과가 있다. | 1. the manufacture method of a fine copper powder is characterized in that, comprises the following steps: One. preparation process: prepare 50 ℃~70 ℃ pure water and copper sulphate (CuSO 4), its part by weight is about 7:2; Two. add step: add the NaOH (NaOH) and the pure water of sheet, its part by weight is about 2:3, and its gross weight is approximately identical with copper sulphate, drips 70 ℃~75 ℃, about 60 minutes of time; Three. produce the cupric oxide step: can produce cupric oxide (CuO) this moment, and its chemical equation is as follows: CuSO 4+ 2NaOH → Cu (OH) 2+ Na 2SO 4+ other → CuO+H 2O+ other; Four. whipping step: after cupric oxide (CuO) generates, stirred 60 fens with 70 degree approximately Celsius; Five. the reduction step of dripping: the reduction of dripping in two places of the pure water of preparing the diamine of a predetermined weight and a predetermined weight, the speed of dripping is 50~60 droplets/minute, temperature is controlled between 30~80 degree Celsius; Six. produce the copper powder step: produce copper powder; Seven. post-processing step: the copper powder to generation cleans in regular turn, vacuum filtration, clean, and the dry operation of the universe, obtain the copper powder of attritive powder shape at last, and the low ram-jolt density (TD) of its powder is less than 3.9g/cc. | 1. 미세 구리분말의 제조방법은 하기 단계를 포함하는 것을 특징으로 한다: 1 준비 단계 50~70 °C 의 순수와 황산구리 (CuSO4)를 약 7:2의 중량비로 준비한다. 2. 추가 단계: 판상 수산화나트륨 (NaOH)및 순수를 첨가하며, 이의 총중량은 황산구리와 거의 동일하다. 70 °C 내지 75 °C 의 적하시간 약 60분; 3 산화구리 생산공정 이 때, 구리 산화물 (CuO)이 발생하며, 그 화학 반응식은 다음과 같다:CuSO4+2NaOH→Cu (OH)2+Na2SO4+기타→CuO+H2O+기타 4. 교반 단계: 산화구리 (CuO)가 생성된 후 약 70도에서 60분을 교반하는 공정; 5. 적하 환원 단계: 예정된 중량의 디아민과 예정된 중량의 순수를 준비하여 두개의 장소에서 적하 환원하고 적하 속도는 50~60 적하/분이며 온도는 섭씨 30~80°로 제어한다. 6. 구리분말 생산공정 구리분말 생산 7. 후처리 단계: 생성된 구리 분말의 연속적인 세척, 진공 여과, 세정 및 건조 작업, 마지막으로 미세 분말상의 구리 분말을 얻고, 그 분말의 저진실 밀도 (TD)는 3.9g/cc. | 1. the manufacture method of a fine copper powder is characterized in that, comprises the following steps: One. preparation process: prepare 50 ℃~70 ℃ pure water and copper sulphate (CuSO 4), its part by weight is about 7:2; Two. add step: add the NaOH (NaOH) and the pure water of sheet, its part by weight is about 2:3, and its gross weight is approximately identical with copper sulphate, drips 70 ℃~75 ℃, about 60 minutes of time; Three. produce the cupric oxide step: can produce cupric oxide (CuO) this moment, and its chemical equation is as follows: CuSO 4+ 2NaOH → Cu (OH) 2+ Na 2SO 4+ other → CuO+H 2O+ other; Four. whipping step: after cupric oxide (CuO) generates, stirred 60 fens with 70 degree approximately Celsius; Five. the reduction step of dripping: the reduction of dripping in two places of the pure water of preparing the diamine of a predetermined weight and a predetermined weight, the speed of dripping is 50~60 droplets/minute, temperature is controlled between 30~80 degree Celsius; Six. produce the copper powder step: produce copper powder; Seven. post-processing step: the copper powder to generation cleans in regular turn, vacuum filtration, clean, and the dry operation of the universe, obtain the copper powder of attritive powder shape at last, and the low ram-jolt density (TD) of its powder is less than 3.9g/cc. | 1. 미세 구리분말의 제조방법은 하기 단계를 포함하는 것을 특징으로 한다: 1 준비 단계 50~70 °C 의 순수와 황산구리 (CuSO4)를 약 7:2의 중량비로 준비한다. 2. 추가 단계: 판상 수산화나트륨 (NaOH)및 순수를 첨가하며, 이의 총중량은 황산구리와 거의 동일하다. 70 °C 내지 75 °C 의 적하시간 약 60분; 3 산화구리 생산공정 이 때, 구리 산화물 (CuO)이 발생하며, 그 화학 반응식은 다음과 같다:CuSO4+2NaOH→Cu (OH)2+Na2SO4+기타→CuO+H2O+기타 4. 교반 단계: 산화구리 (CuO)가 생성된 후 약 70도에서 60분을 교반하는 공정; 5. 적하 환원 단계: 예정된 중량의 디아민과 예정된 중량의 순수를 준비하여 두개의 장소에서 적하 환원하고 적하 속도는 50~60 적하/분이며 온도는 섭씨 30~80°로 제어한다. 6. 구리분말 생산공정 구리분말 생산 7. 후처리 단계: 생성된 구리 분말의 연속적인 세척, 진공 여과, 세정 및 건조 작업, 마지막으로 미세 분말상의 구리 분말을 얻고, 그 분말의 저진실 밀도 (TD)는 3.9g/cc. | [기술분야] 본 발명은 미세 구리 분말의 제조 방법에 관한 것으로, 다양한 전자 부품에 적용될 수 있다. [해결과제] 본 발명은 전통적인 구리 분말 제조 방법에서 큰 입자 직경 및 높은 연소 온도의 문제를 해결하고자 한다. [해결수단] 본 발명은 제조, 첨가, 산화구리의 제조, 휘핑, 환원, 및 후처리와 같은 단계를 포함한다. [특징] 여기서 주된 특징은 낮은 탭 밀도 및 제어된 결정립 직경을 갖는 미세 구리 분말의 생산이다. [효과] 따라서, 본 발명은 구리 분말 제조의 온도에서 입경 및 연소를 개선한다. | 2007-10143650 | 2007-08-17 | 101367128 | 2009-02-18 |  |  | Lai Qiulang ¦ Lai Zhaorui | Lai Qiulang ¦ Lai Zhaorui |  |  |  | 0 |  | 0 |  | 31267520 | CN101367128A | 1 | 취하 |  | 6509065000527
KR | KR | P | A | 구리 입자 조성물의 제조방법 | 본 발명은 소정의 구리(Ⅱ) 전구체 용액과 환원제를 이용하여 균일성이 우수한 구형(球形)의 Cu2O 응집체 입자들을 제조하고, 이를 환원시켜 구리 입자 조성물을 제조하는 방법을 개시한다. 본 발명의 제조방법에 따르면, 공기 분위기에서 상온에서도 비교적 빠르게 구리 입자들을 제조할 수 있어 경제적이며, 제조된 구리 입자들은 결정성과 산화에 대한 저항력이 양호하다. | PURPOSE: A method for manufacturing copper particle composition is provided to allow a producer to rapidly copper particles with sphere type of Cu2O cohesive material particles. CONSTITUTION: A method for manufacturing copper particle composition comprises a step for preparing copper precursor solution made of copper carboxyl compound or compound containing carboxyl group and the copper compound by dissolving in a solvent, a step for forming Cu2O cohesive material particles of sphere type whose average particle diameter is 0.1~10 μm and a standard deviation about particle diameter is 0~40%, a step for reducing Cu2O cohesive material particles of sphere type to copper particles with the reducing agent and a step for separating copper particles from the outcome. | (스텝. 1) 하기 화학식 1로 표시되는 구리카르복실 화합물 또는 하기 화학식 2로 표시되는 카르복실기 함유 화합물과 구리염을 용매에 용해시켜 구리(Ⅱ) 전구체 용액을 준비하는 단계; <화학식 1> (R1-COO)2Cu 상기 화학식 1에서, R1은 탄소수가 1 내지 18인 알킬기임. <화학식2> R1-COOH 상기 화학식 2에서, R1은 탄소수가 1 내지 18인 알킬기임. (스텝. 2) 상기 구리(Ⅱ) 전구체 용액에 표준환원전위가 -0.2 내지 -0.05 V인 약환원제를 투입하여, 평균입경이 1 내지 100 nm이고 입경에 대한 표준편차가 0 내지 10%인 다수의 Cu2O 초미립자들이 서로 응집되어 형성되며 평균입경이0.1 내지 10 μm이고 입경에 대한 표준편차가 0 내지 40%인 구형(球形)의 Cu2O 응집체 입자들을 형성하는 단계; (스텝. 3) 상기 구형(球形)의 Cu2O 응집체 입자들을 환원제를 이용하여 구리 입자들로 환원시키는 단계; 및 (스텝. 4) 상기 (스텝. 3)의 결과물로부터 상기 구리 입자들을 분리하는 단계를 포함하는 구리 입자 조성물의 제조방법. | ( Step. 1) The copper carboxyl compound indicated as below chemical formula 1 or the compound containing carboxyl group represented by Formula 2 below and step of preparing the copper (II) precursor solution it dissolves in the solvent: <chemical formula 1>. (R1-COO)2Cu In the chemical formula 1, the carbon number as to the R1, is 1 through 18 persons the alkyl radical. <Chemical formula 2> R1-COOH In the chemical formula 2, the carbon number as to the R1, is 1 through 18 persons the alkyl radical. ( Step. 2) A plurality of step : (step where it is the average particle diameter lice 0.1 through 10 μm and the standard deviation about the particle diameter forms 0 through the spherical cu2O cohesive material particles which is 40% while Cu2O ultrafine particles being cohered and formed in which the standard reduction potential in the copper (II) precursor solution injects the pill *** which is -0.2 through -0.05 V. The average particle diameter is 1 through 100 nm and the standard deviation about the particle diameter is 0 through 10%. 3) The step of reducing to copper particles the reducing agent is used: and (step the spherical cu2O cohesive material particles. 4) (step. The manufacturing method of the copper particle composition including the step of separating copper particles from the outcome of 3). | 1. (스텝. 1) 하기 화학식 1로 표시되는 구리카르복실 화합물 또는 하기 화학식 2로 표시되는 카르복실기 함유 화합물과 구리염을 용매에 용해시켜 구리(Ⅱ) 전구체 용액을 준비하는 단계; <화학식 1> (R1-COO)2Cu 상기 화학식 1에서, R1은 탄소수가 1 내지 18인 알킬기임. <화학식2> R1-COOH 상기 화학식 2에서, R1은 탄소수가 1 내지 18인 알킬기임. (스텝. 2) 상기 구리(Ⅱ) 전구체 용액에 표준환원전위가 -0.2 내지 -0.05 V인 약환원제를 투입하여, 평균입경이 1 내지 100 nm이고 입경에 대한 표준편차가 0 내지 10%인 다수의 Cu2O 초미립자들이 서로 응집되어 형성되며 평균입경이0.1 내지 10 μm이고 입경에 대한 표준편차가 0 내지 40%인 구형(球形)의 Cu2O 응집체 입자들을 형성하는 단계; (스텝. 3) 상기 구형(球形)의 Cu2O 응집체 입자들을 환원제를 이용하여 구리 입자들로 환원시키는 단계; 및 (스텝. 4) 상기 (스텝. 3)의 결과물로부터 상기 구리 입자들을 분리하는 단계를 포함하는 구리 입자 조성물의 제조방법. | 1. ( Step. 1) The copper carboxyl compound indicated as below chemical formula 1 or the compound containing carboxyl group represented by Formula 2 below and step of preparing the copper (II) precursor solution it dissolves in the solvent: <chemical formula 1>. (R1-COO)2Cu In the chemical formula 1, the carbon number as to the R1, is 1 through 18 persons the alkyl radical. <Chemical formula 2> R1-COOH In the chemical formula 2, the carbon number as to the R1, is 1 through 18 persons the alkyl radical. ( Step. 2) A plurality of step : (step where it is the average particle diameter lice 0.1 through 10 μm and the standard deviation about the particle diameter forms 0 through the spherical cu2O cohesive material particles which is 40% while Cu2O ultrafine particles being cohered and formed in which the standard reduction potential in the copper (II) precursor solution injects the pill *** which is -0.2 through -0.05 V. The average particle diameter is 1 through 100 nm and the standard deviation about the particle diameter is 0 through 10%. 3) The step of reducing to copper particles the reducing agent is used: and (step the spherical cu2O cohesive material particles. 4) (step. The manufacturing method of the copper particle composition including the step of separating copper particles from the outcome of 3). | [기술분야] 본 발명은 구리 배선 형성 재료 및 구리 접합 재료와 같은 전자 재료에 사용되는 구리 (II)전구체 용액으로부터 구리 입자 조성물을 제조하기 위한 방법에 관한 것이다. [해결과제] 본 발명은 대부분의 구리 입자 제조 방법에서 복잡한 제조 공정 및 감소된 수익성의 문제를 해결하고자 한다. [해결수단] 본 발명은 구리 카르복실 화합물 및 구리 화합물을 용매에 용해시켜 구리 (II)전구체 용액을 제조하는 단계, 환원제를 주입하여 Cu2O 초미세 입자를 형성하는 단계, 및 이들을 구리 입자로 환원시키는 단계를 포함한다. [특징] 여기서 주요 특징은 Cu2O 초미세 입자 및 응집 물질 입자의 크기 및 균일성을 제어하기 위한 온화한 환원 전위의 사용이다. [효과] 따라서, 본 발명은 구리 입자 조성물의 균일성 및 제어를 개선하여, 전자 재료에 적합하게 한다. | 10-2008-0022121 | 2008-03-10 | 10-2009-0012028 | 2009-02-02 |  |  | 주식회사 엘지화학 | 이우람 ¦ 김상호 ¦ 윤성호 | 10-2007-0075341 | KR | 2007-07-26 | 7 | JP2006-096655A(BE) ¦ JP4068440B2(BE) ¦ JP3491508B2 ¦ JP1993-221637A(BE) ¦ KR10-0869026B1 ¦ KR10-2007-0051281A ¦ KR10-0692159B1(BE) | 4 | EP2394973B1 ¦ KR10-0956505B1(FE) ¦ US10141082B2 ¦ US9776928B2 | 4457385 | CN101784352B ¦ EP2190613B1 ¦ JP2010-534280A ¦ KR10-0936623B1 ¦ KR10-2007-0075341 ¦ US8236089B2 ¦ WOWO2009-014392A2 | 7 | 등록 |  | 3509036000183
JP | JP | P | A | 금속 미립자를 함유하는 분산액 및 금속 박막 | 【요약】 【과제】상온에서의 안정성이 우수하고, 은을 주금속으로 하는 박막을 간편하게 제조 가능한 금속 미립자 분산액을 제공한다. 【해결 수단】아민류 및 C1-4 지방족 카르복실산으로 구성된 보호 콜로이드 피복된 은 미립자와 보호 콜로이드로 피복되고 산화 처리된 구리 미립자를 유기 용매 중에 분산시킨다. 상기 은 미립자를 피복하는 보호 콜로이드는 C1-10 지방족 아민 및 C1-3 지방족 카르복실산으로 구성되고 구리 미립자를 피복하는 보호 콜로이드는 C1-10 지방족 아민 및 C1-20 지방족 카르복실산으로 구성되어 있어도 좋다. 상기 은 미립자 및 구리 미립자는 모두 나노 입자라도 좋다. 은 미립자와 구리 미립자와의 비율(중량비)은 금속 환산으로 은 미립자/구리 미립자=90/10~99.95/0.05 정도이다. 상기 분산액을 기판상에 도포하고 200℃이하의 온도에서 소성하면, 금속 박막을 얻을 수 있다. 【선택도】없음 | [ABSTRACT] [Technical problem] It excels in the stability in normal temperature, and provides the metal particulate dispersion liquid which can be manufactured simple for the thin film which uses silver as the main metal. [Means for Solution]Silver particulates which comprised amine and C1-4 aliphatic carboxylic acid and by which protection colloid covering was carried out, and copper particulates by which oxidation treatment was covered and carried out with protection colloid are dispersed in an organic solvent. The protection colloid which covers the above-mentioned silver particulates comprises C1-10 aliphatic amine and C1-3 aliphatic carboxylic acid, And the protection colloid which covers copper particulates may comprise C1-10 aliphatic amine and C1-20 aliphatic carboxylic acid. Each of above-mentioned silver particulates and copper particulates may be nanoparticles. The rate (weight ratio) of silver particulates and copper particulates is metal conversion, and are about silver particulate / copper particulate =90 / ten to 99.95/0.05. If the above-mentioned dispersion liquid are applied on a substrate and calcinated at the temperature of 200℃ or less, a metal thin film can be obtained. [Chosen drawing] Nothing | 【청구항1】 아민류 및 탄소수 1~4의 지방족 카르복실산으로 구성된 제1 보호 콜로이드로 피복된 은 미립자와 제2 보호 콜로이드로 피복된 구리 미립자가 유기 용매 중에 분산한 분산액으로서, 상기 구리 미립자가 산화 처리되어 있는 분산액. | [Claim1] Dispersion liquid in which the silver particulates covered with the 1st protection colloid that comprised aliphatic carboxylic acid of amine and the carbon numbers 1-4, and the copper particulates covered with the 2nd protection colloid are dispersion liquid dispersed in the organic solvent, and oxidation treatment of the above-mentioned copper particulates is carried out. | 【청구항1】 아민류 및 탄소수 1~4의 지방족 카르복실산으로 구성된 제1 보호 콜로이드로 피복된 은 미립자와 제2 보호 콜로이드로 피복된 구리 미립자가 유기 용매 중에 분산한 분산액으로서, 상기 구리 미립자가 산화 처리되어 있는 분산액. | [Claim1] Dispersion liquid in which the silver particulates covered with the 1st protection colloid that comprised aliphatic carboxylic acid of amine and the carbon numbers 1-4, and the copper particulates covered with the 2nd protection colloid are dispersion liquid dispersed in the organic solvent, and oxidation treatment of the above-mentioned copper particulates is carried out. | [기술분야] 본 발명은 주 금속 미립자로서 은 미립자를 함유하는 분산액, 이 분산액을 사용한 금속 박막, 및 동일한 것을 위한 제조 방법에 관한 것이다. [해결과제] 본 발명은 종래 기술에서 상온에서의 분산액의 안정성 문제 및 고온 소성의 필요성을 해결하고자 한다. [해결수단] 본 발명은 은 미립자 및 구리 미립자를 함유하는 금속 미립자 분산액, 이 분산액을 사용한 금속 박막, 및 동일한 것을 위한 제조 방법을 포함한다. [특징] 여기서 주요 특징은 은 미립자 및 구리 미립자를 덮기 위한 특정 보호 콜로이드의 사용이며, 상온에서 분산액의 안정성을 개선한다. [효과] 따라서, 본 발명은 상온에서 분산액의 안정성을 향상시키고 상기 기판에 대한 상기 금속 박막의 접착 특성을 향상시켜, 저온 소성을 가능하게 한다. | 2007-165577 | 2007-06-22 | 2009-001883 | 2009-01-08 |  |  | MITSUBOSHI BELTING LTD | 越智 幸史 |  |  |  | 0 |  | 7 | JP6557317B2(FE) ¦ JP2019-065229A ¦ JP5778494B2(FE) ¦ JP5715851B2(FE) ¦ JP5623861B2(FE) ¦ JP5215914B2(FE) ¦ US8828276B2 | 15359907 | JP2009-001883A | 1 | 취하 |  | 2209001001883
JP | JP | P | A | 금속 나노 입자의 제조 방법 및 은/동 나노 입자 및 도전성 페이스트 | 【요약】 【과제】비교적 용이하게 코어 쉘 구조를 가지는 금속 나노 입자를 얻을 수 있는 제조 방법을 제공하는 것. 【해결 수단】제1 금속 전구체와 유기 용매를 포함한 용액을 가열함으로써, 제1 금속 전구체를 환원시키고 제1 금속 전구체에서 유래하는 제1 금속 성분으로 구성되는 제1 금속 코어를 생성시키는 공정과 제1 금속 코어를 포함한 용액에 제2 금속 전구체를 더해 이 용액을 가열함으로써, 제2 금속 전구체를 환원시키고 제2 금속 전구체에서 유래하는 제2 금속 성분으로 구성되는 제2 금속셀을 제1 금속 코어의 주위에 생성시키는 공정을 가진다. 【선택도】도 5 | [ABSTRACT] [Technical problem] Provide the manufacturing method which can obtain the metal nanoparticle which has core shell structure comparatively easily. [Means for Solution]A process which makes the 1st metal precursor return and makes the 1st metal core which comprises the 1st metallic component originating in the 1st metal precursor generate by heating solution containing the 1st metal precursor and an organic solvent, By adding the 2nd metal precursor to solution containing the 1st metal core, and heating this solution, the 2nd metal precursor is made to return and it has a process which makes the circumference of the 1st metal core generate the 2nd metal shell that comprises the 2nd metallic component originating in the 2nd metal precursor. [Chosen drawing] Drawing 5 | 【청구항1】 제1 금속 전구체와 유기 용매를 포함한 용액을 가열함으로써, 제1 금속 전구체를 환원시키고 제1 금속 전구체에서 유래하는 제1 금속 성분으로 구성되는 제1 금속 코어를 생성시키는 공정과 제1 금속 코어를 포함한 용액에 제2 금속 전구체를 더해 이 용액을 가열함으로써, 제2 금속 전구체를 환원시키고 제2 금속 전구체에서 유래하는 제2 금속 성분으로 구성되는 제2 금속셀을 제1 금속 코어의 주위에 생성시키는 공정를 가지는 것을 특징으로 하는 금속 나노 입자 제조 방법. | [Claim1] The process which makes the 1st metal precursor return and makes the 1st metal core which comprises the 1st metallic component originating in the 1st metal precursor generate by heating the solution containing the 1st metal precursor and an organic solvent, By adding the 2nd metal precursor to the solution containing the 1st metal core, and heating this solution, A manufacturing method of the metal nanoparticle having a process which makes the 2nd metal precursor return and makes the circumference of the 1st metal core generate the 2nd metal shell that comprises the 2nd metallic component originating in the 2nd metal precursor. | 【청구항1】 제1 금속 전구체와 유기 용매를 포함한 용액을 가열함으로써, 제1 금속 전구체를 환원시키고 제1 금속 전구체에서 유래하는 제1 금속 성분으로 구성되는 제1 금속 코어를 생성시키는 공정과 제1 금속 코어를 포함한 용액에 제2 금속 전구체를 더해 이 용액을 가열함으로써, 제2 금속 전구체를 환원시키고 제2 금속 전구체에서 유래하는 제2 금속 성분으로 구성되는 제2 금속셀을 제1 금속 코어의 주위에 생성시키는 공정를 가지는 것을 특징으로 하는 금속 나노 입자 제조 방법. ¦ 【청구항8】 은 코어와 상기 은 코어의 주위를 덮는 구리 쉘과 상기 구리 쉘의 주위를 덮는 피복 유기 성분을 가지는 것을 특징으로 하는 은/구리 나노 입자. | [Claim1] The process which makes the 1st metal precursor return and makes the 1st metal core which comprises the 1st metallic component originating in the 1st metal precursor generate by heating the solution containing the 1st metal precursor and an organic solvent, By adding the 2nd metal precursor to the solution containing the 1st metal core, and heating this solution, A manufacturing method of the metal nanoparticle having a process which makes the 2nd metal precursor return and makes the circumference of the 1st metal core generate the 2nd metal shell that comprises the 2nd metallic component originating in the 2nd metal precursor. ¦ [Claim8] Silver/copper nanoparticles having a silver core, a copper shell which covers the circumference of the above-mentioned silver core, and a covering organic ingredient which covers the circumference of the above-mentioned copper shell. | [기술분야] 본 발명은 제조 방법, 은/구리 나노입자, 및 금속 나노입자의 전도성 페이스트에 관한 것이다. [해결과제] 본 발명은 종래의 제조 방법에 비해 비교적 용이하게 코어 쉘 구조의 금속 나노입자를 수득하는 과제를 해결하고자 한다. [해결수단] 본 발명은 코어 생성 공정 및 쉘 생성 공정을 포함하는 코어 쉘 구조를 가진 금속 나노 입자의 제조 방법을 포함한다. [특징] 여기서 주요 특징은 금속 전구체를 용액에 점진적으로 첨가하여 코어 쉘 구조 나노입자의 형성을 초래하는 것이다. [효과] 따라서, 본 발명은 종래의 방법에 비해 코어 쉘 구조를 갖는 금속 나노입자를 얻는 용이성을 향상시킨다. | 2007-090012 | 2007-03-30 | 2008-248298 | 2008-10-16 |  |  | SUMITOMO RIKO CO LTD ¦ OKAYAMA UNIV | 神戸 由美 ¦ 別所 久美 ¦ 和田 雄二 ¦ 塚原 保徳 ¦ 中村 考志 ¦ 山内 智央 |  |  |  | 4 | JP4428085B2(BE) ¦ JP4248308B2(BE) ¦ JP1998-317022A(BE) ¦ JP1989-017803A(BE) | 13 | CN103328136B ¦ CN102029400B ¦ JP7212370B2(FE) ¦ JP2018-135549A(FE) ¦ JP5873471B2(FE) ¦ JP2014-514451A ¦ JP5077728B1(FE) ¦ JP6008519B2(FE) ¦ JP5999588B2(FE) ¦ JP5787056B2(FE) ¦ KR10-1864513B1(FE) ¦ KR10-1495698B1(FE) ¦ US8110521B2 | 15305724 | JP2008-248298A | 1 | 거절 |  | 2208041004849
JP | JP | P | A | 도전분, 도전 페이스트, 도전 시트, 회로판 및 전자 부품 실장 회로판 | 【요약】 【과제】신규 도전 분말, 도전 혹은 열전도 등에 적합하게 사용 가능한 신규한 도전 페이스트 및 그 용도를 제공한다. 【해결 수단】프레스 밀도가 80%내지 99.5%의 금분, 백금 분말, 팔라듐 분말, 은가루, 구리 분말, 은 도금 구리 분말, 알루미늄 분말 및 이들의 합금가루로 구성되는 도전가루. 프레스 밀도가 80%내지 99.5%의 금분, 백금 분말, 팔라듐 분말, 은가루, 구리 분말, 은 도금 구리 분말, 알루미늄 분말 및 이들의 합금가루로 구성되는 군에서 선택되는 적어도 1종의 도전 분말과 바인더를 포함하는 것을 특징으로 하는 도전 페이스트. 페이스트 중의 상기 도전 분말이 95 내지 99.5 중량%의 범위에 있어 바인더가 0.5 내지 5 중량%의 범위에 있다. 바인더가 열 연화성 수지이며 상온 상압하에서 접착성을 가진다. 【선택도】없음 | [ABSTRACT] [Technical problem] Usable new conductive paste and its use are provided suitably for new electric conduction powder, electric conduction, or heat conduction. [Means for Solution]Electric conduction powder consisting of gold dust and platinum powder whose press densities are 80% thru/or 99.5%, palladium powder, silver dust, copper powder, silver plating copper powder, aluminium powder, and such alloyed powder. Conductive paste containing at least one sort of electric conduction powder chosen from the group which consists of gold dust and platinum powder whose press densities are 80% thru/or 99.5%, palladium powder, silver dust, copper powder, silver plating copper powder, aluminium powder, and such alloyed powder, and a binder. The above-mentioned electric conduction powder under paste is in 95 thru/or 99.5% of the weight of the range, and a binder is in 0.5 thru/or 5% of the weight of the range. A binder is heat softening resin and it has adhesiveness under normal temperature normal pressure. [Chosen drawing] Nothing | 【청구항1】 프레스 밀도가 80%내지 99.5%의 금분, 백금 분말, 팔라듐 분말, 은가루, 구리 분말, 은 도금 구리 분말, 알루미늄 분말 및 이들의 합금가루로 구성되는 것을 특징으로 하는 도전가루. | [Claim1] Electric conduction powder consisting of gold dust and platinum powder whose press densities are 80% thru/or 99.5%, palladium powder, silver dust, copper powder, silver plating copper powder, aluminium powder, and such alloyed powder. | 【청구항1】 프레스 밀도가 80%내지 99.5%의 금분, 백금 분말, 팔라듐 분말, 은가루, 구리 분말, 은 도금 구리 분말, 알루미늄 분말 및 이들의 합금가루로 구성되는 것을 특징으로 하는 도전가루. ¦ 【청구항5】 프레스 밀도가 80%내지 99.5%의 도전 분말과 바인더를 포함하는 것을 특징으로 하는 도전 시트. | [Claim1] Electric conduction powder consisting of gold dust and platinum powder whose press densities are 80% thru/or 99.5%, palladium powder, silver dust, copper powder, silver plating copper powder, aluminium powder, and such alloyed powder. ¦ [Claim5] An electric conduction sheet containing the electric conduction powder whose press densities are 80% thru/or 99.5%, and a binder. | [기술분야] 본 발명은 전기 전도 분말, 전도성 페이스트, 전기 전도 또는 열 전도에 사용되는 전기 전도 시트, 또는 전도성 페이스트를 사용하는 회로 기판, 및 전자 패키징 회로 기판에 관한 것이다. [해결과제] 본 발명은 종래의 전기 전도 분말 및 전도성 페이스트에서 고점도 전도성 페이스트, 불량한 패턴 형성, 및 낮은 전도성 및 열 전도성의 문제를 해결하고자 한다. [해결수단] 본 발명은 높은 프레스 밀도를 갖는 전기 전도 분말, 상기도 분말을 함유하는 전도성 페이스트, 및 상기도 분말을 함유하는 전기 전도 시트를 포함한다. [특징] 여기서 주된 특징은 전도성 페이스트 및 전기 전도 시트에서 전도성 및 열 전도성을 향상시키기 위해 높은 프레스 밀도를 갖는 전기 전도 분말의 사용이다. [효과] 따라서, 본 발명은 높은 프레스 밀도를 가진 전기 전도 분말을 사용함으로써 전도성 페이스트 및 전기 전도 시트에서 전도성 및 열 전도성을 개선한다. | 2007-076945 | 2007-03-23 | 2008-235198 | 2008-10-02 |  |  | ALPHA SCIENTIFIC KK | 永野 豊治 ¦ 大野 欽司 ¦ ▲くわ▼島 尚子 |  |  |  | 4 | JP2006-111807A(BE) ¦ JP2003-331648A(BE) ¦ JP2001-111204A(BE) ¦ WOWO2005-031760A1(BE) | 12 | CN103262172B ¦ JP7711468B2(FE) ¦ JP6389628B2(FE) ¦ JP6300525B2(FE) ¦ JP5632176B2 ¦ KR10-2013-0129965A(FE) ¦ KR10-2114489B1(FE) ¦ KR10-2531070B1(FE) ¦ KR10-2021-0117357A(FE) ¦ KR10-2713298B1(FE) ¦ US12438121B2(FE) ¦ US10535628B2 | 15288152 | JP5059458B2 | 1 | 소멸(연차료 불납에 의한 말소) |  | 2208039001829
JP | JP | P | A | 혼합 도전분 및 그 제조 방법 및 도전 페이스트 및 그 제조 방법 | 【요약】 【과제】도전성 페이스트 혹은 열전도성 페이스트 등에 사용되는 혼합 도전 분말 및 그 제조 방법을 제공한다. 【해결 수단】다면체 형상 입자 및 거의 인편상 입자로 구성되는 거의 단분산 도전 분말과 괴상 일부 응집 미립자로 구성되는 혼합 도전 분말이며 거의 단분산 도전 분말이 구리 분말의 표면이 은으로 피복되고 게다가 구리와 은의비가 구리:은으로95:5내지70:30에 있어 모든 입자의 30%누적 지름 미만인 작은 입자는 그 평균 종횡비가 3 이상이고 작은 입자의 어스펙트비는 30%누적 지름 이상의 큰 입자 평균 종횡비 1.3배 이상 큰 것이며, 괴상 일부 응집 미립자가 구리 분말의 표면이 은으로 피복되고 구리와 은의비가 구리:은으로95:5내지70:30이며 1차 입자 지름이 0.3μm이하이며 거의 단분산 도전 분말과 괴상 일부 응집 미립자의 혼합비가 중량비로99:1내지90:10인 혼합 도전가루. 【선택도】 도 1 | [ABSTRACT] [Technical problem] Mixed electric conduction powder used for conductive paste or a thermally conductive paste and a manufacturing method for the same are provided. [Means for Solution]It is the mixed electric conduction powder which consists of approximately single distribution electric conduction powder which consists of polyhedron shape particles and piece of abbreviated scale-like particles, and partial lump-like condensation particulates, The surface of copper powder is covered with silver, moreover, a ratio of copper to silver is in 95:5 thru/or 70:30 with copper:silver, and approximately single distribution electric conduction powder a granule child who is less than a diameter of 30% accumulation of all the particles, The average aspect ratio is three or more, and and a granule child's aspect ratio, It is 1.3 or more times as large as an average aspect ratio of a large drop child more than a diameter of 30% accumulation, Mixed electric conduction powder whose primary particle diameter the surface of copper powder is covered with silver for partial lump-like condensation particulates, ratios of copper to silver are 95:5 thru/or 70:30 with copper:silver, and is below 0.3μ m and whose mixture ratio of partial condensation particulates of approximately single distribution electric conduction powder and the shape of a lump is 99:1 thru/or 90:10 in a weight ratio. [Chosen drawing] figure 1 | 【청구항1】 다면체 형상 입자 및 거의 인편상 입자로 구성되는 거의 단분산 도전 분말과 괴상 일부 응집 미립자로 구성되는 혼합 도전 분말이며 거의 단분산 도전 분말이 구리 분말의 표면이 은으로 피복되고 게다가 구리와 은의비가 구리:은으로95:5내지70:30에 있어 모든 입자의 30%누적 지름 미만인 작은 입자는 그 평균 종횡비가 3 이상이고 작은 입자의 어스펙트비는 30%누적 지름 이상의 큰 입자 평균 종횡비 1.3배 이상 큰 것이며, 괴상 일부 응집 미립자가 구리 분말의 표면이 은으로 피복되고 구리와 은의비가 구리:은으로95:5내지70:30이며 1차 입자 지름이 0.3μm이하이며 거의 단분산 도전 분말과 괴상 일부 응집 미립자의 혼합비가 중량비로99:1내지90:10인 것을 특징으로 하는 혼합 도전가루. | [Claim1] It is the mixed electric conduction powder which consists of approximately single distribution electric conduction powder which consists of polyhedron shape particles and piece of abbreviated scale-like particles, and partial lump-like condensation particulates, The surface of copper powder is covered with silver, moreover, the ratio of copper to silver is in 95:5 thru/or 70:30 with copper:silver, and approximately single distribution electric conduction powder the granule child who is less than the diameter of 30% accumulation of all the particles, The average aspect ratio is three or more, and and a granule child'ss aspect ratio, It is 1.3 or more times as large as the average aspect ratio of the large drop child more than the diameter of 30% accumulation, The surface of copper powder is covered with silver for partial lump-like condensation particulates, and the ratios of copper to silver are 95:5 thru/or 70:30 with copper:silver, Mixed electric conduction powder, wherein primary particle diameter is below 0.3μ m and the mixture ratio of the partial condensation particulates of approximately single distribution electric conduction powder and the shape of a lump is 99:1 thru/or 90:10 in a weight ratio. | 【청구항1】 다면체 형상 입자 및 거의 인편상 입자로 구성되는 거의 단분산 도전 분말과 괴상 일부 응집 미립자로 구성되는 혼합 도전 분말이며 거의 단분산 도전 분말이 구리 분말의 표면이 은으로 피복되고 게다가 구리와 은의비가 구리:은으로95:5내지70:30에 있어 모든 입자의 30%누적 지름 미만인 작은 입자는 그 평균 종횡비가 3 이상이고 작은 입자의 어스펙트비는 30%누적 지름 이상의 큰 입자 평균 종횡비 1.3배 이상 큰 것이며, 괴상 일부 응집 미립자가 구리 분말의 표면이 은으로 피복되고 구리와 은의비가 구리:은으로95:5내지70:30이며 1차 입자 지름이 0.3μm이하이며 거의 단분산 도전 분말과 괴상 일부 응집 미립자의 혼합비가 중량비로99:1내지90:10인 것을 특징으로 하는 혼합 도전가루. | [Claim1] It is the mixed electric conduction powder which consists of approximately single distribution electric conduction powder which consists of polyhedron shape particles and piece of abbreviated scale-like particles, and partial lump-like condensation particulates, The surface of copper powder is covered with silver, moreover, the ratio of copper to silver is in 95:5 thru/or 70:30 with copper:silver, and approximately single distribution electric conduction powder the granule child who is less than the diameter of 30% accumulation of all the particles, The average aspect ratio is three or more, and and a granule child'ss aspect ratio, It is 1.3 or more times as large as the average aspect ratio of the large drop child more than the diameter of 30% accumulation, The surface of copper powder is covered with silver for partial lump-like condensation particulates, and the ratios of copper to silver are 95:5 thru/or 70:30 with copper:silver, Mixed electric conduction powder, wherein primary particle diameter is below 0.3μ m and the mixture ratio of the partial condensation particulates of approximately single distribution electric conduction powder and the shape of a lump is 99:1 thru/or 90:10 in a weight ratio. | [기술분야] 본 발명은 전도성 페이스트 또는 열 전도성 페이스트에 사용되는 혼합 전기 전도 분말, 및 이를 위한 제조 방법에 관한 것이다. [해결과제] 본 발명은 종래의 전도성 페이스트 및 열 전도성 페이스트에서 낮은 전도성 및 열 전도성, 불량한 충전 특성, 및 높은 점도의 문제를 해결하고자 한다. [해결수단] 본 발명은 특정 입자 크기 분포를 갖는 혼합 전기 전도 분말 및 이를 위한 제조 방법을 포함한다. [특징] 여기서 주된 특징은 특정 입자 크기 분포 및 형상 가공을 갖는 혼합 전기 전도 분말이다. [효과] 따라서, 본 발명은 전도성 및 열 전도성, 충전 특성을 개선시키고, 전도성 페이스트 및 열 전도성 페이스트의 점도를 감소시킨다. | 2007-060416 | 2007-03-09 | 2008-223058 | 2008-09-25 |  |  | ALPHA SCIENTIFIC KK | 永野 豊治 ¦ 大野 欽司 ¦ ▲くわ▼島 尚子 |  |  |  | 3 | JP2005-203304A(BE) ¦ JP4145127B2(BE) ¦ JP3513636B2(BE) | 13 | EP3069353B1 ¦ JP6410064B2(FE) ¦ JP6714440B2(FE) ¦ JP6594156B2(FE) ¦ JP6502345B2(FE) ¦ JP6477483B2(FE) ¦ JP6264731B2(FE) ¦ JP4917668B1(FE) ¦ KR10-2017121B1(FE) ¦ KR10-2012-0004122A ¦ MY189234A ¦ US10201852B2 ¦ US10785900B2 | 15284110 | JP4922793B2 | 1 | 소멸(연차료 불납에 의한 말소) |  | 2208038005519
JP | JP | P | A | 나노 입자 함유 용액의 제조 방법 및 도전성 페이스트 | 【요약】 【과제】금속 나노 입자의 합성 상황을 간편하게 파악할 수 있는 나노 입자 함유 용액 제조 방법을 제공하는 것. 【해결 수단】용액 중의 금속 전구체를 환원해 금속 나노 입자를 합성하고 나노 입자 함유 용액을 제조할 때, 합성 시의 반응 용액의 자외-가시흡수 스펙트럼을 경시적으로 측정하고 얻어진 측정 결과를 이용하여 금속 나노 입자의 합성 상황을 파악한다. 바람직하게는, 상기 측정 결과에서 하기 (1), (2) (3) 및(4)에서 선택되는 하나 또는 2개 이상의 확인을 하면 좋다. (1) 금속 나노 입자 자유전자 유래의 흡수에 의한 흡광도가 증가하는 것(2) 금속 이온에서 유래하는 흡수에 의한 흡광도가 감소하는 것(3) 등 흡수점을 가지면서(1)의 흡광도의 증가(2)의 흡광도의 감소가 발생하는 것(4) 등 흡수점을 갖지 않고, 금속 나노 입자의 표면 플라즈몬 흡수를 가지는 것【선택도】도 1 | [ABSTRACT] [Technical problem] Provide the manufacturing method of the nanoparticle content solution which can grasp the synthetic situation of a metal nanoparticle simple. [Means for Solution]A metal precursor in solution is returned, a metal nanoparticle is compounded, and it is in charge of manufacturing nanoparticle content solution, and grasps a synthetic situation of a metal nanoparticle using a measurement result obtained by measuring temporally - visible absorption spectrum outside purple of reaction solution at the time of composition. It is good to perform preferably one or two checks or more which are chosen from following (1), (2), (3), and (4) from the above-mentioned measurement result. (1), having decreasing [ 吸光度 by absorption originating in increasing / 吸光度 by absorption of the free electron origin of a metal nanoparticle / (2) metal ion ] (3) isosbestic point. (-- one --) -- 吸光度 -- an increase -- (-- two --) -- 吸光度 -- reduction -- producing -- things -- (-- four --) -- an isosbestic point -- not having -- metal -- a nanoparticle -- a surface plasmon -- absorption -- having -- things -- [ -- a chosen drawing -- ] Drawing 1 | 【청구항1】 용액 중의 금속 전구체를 환원해 금속 나노 입자를 합성하고 나노 입자 함유 용액을 제조할 때, 상기 합성 시의 반응 용액의 자외-가시흡수 스펙트럼을 경시적으로 측정하고 얻어진 측정 결과를 이용하여 금속 나노 입자의 합성 상황을 파악하는 순서를 포함하고 있는 것을 특징으로 하는 나노 입자 함유 용액 제조 방법. | [Claim1] Return the metal precursor in solution, compound a metal nanoparticle, and are in charge of manufacturing nanoparticle content solution, A manufacturing method of nanoparticle content solution including the procedure of grasping the synthetic situation of a metal nanoparticle, using the measurement result obtained by measuring temporally - visible absorption spectrum outside purple of the reaction solution at the time of the above-mentioned composition. | 【청구항1】 용액 중의 금속 전구체를 환원해 금속 나노 입자를 합성하고 나노 입자 함유 용액을 제조할 때, 상기 합성 시의 반응 용액의 자외-가시흡수 스펙트럼을 경시적으로 측정하고 얻어진 측정 결과를 이용하여 금속 나노 입자의 합성 상황을 파악하는 순서를 포함하고 있는 것을 특징으로 하는 나노 입자 함유 용액 제조 방법. | [Claim1] Return the metal precursor in solution, compound a metal nanoparticle, and are in charge of manufacturing nanoparticle content solution, A manufacturing method of nanoparticle content solution including the procedure of grasping the synthetic situation of a metal nanoparticle, using the measurement result obtained by measuring temporally - visible absorption spectrum outside purple of the reaction solution at the time of the above-mentioned composition. | [기술분야] 본 발명은 나노 입자 함유 용액의 제조 방법 및 전도성 페이스트에 관한 것으로, 상세 배선과 층의 접합을 위한 전도성 페이스트 재료, 접합 부재, 전기 전도 재료 등의 다양한 용도에 적용될 수 있다. [해결과제] 본 발명은 나노 입자 함량 용액에서 금속 나노 입자의 품질 및 입자 직경을 효과적으로 제어하여, 안정적인 생산을 가능하게 하고 불량품을 감소시키는 과제를 해결하고자 한다. [해결수단] 본 발명은 조성 시 상기 반응 용액의 보라색 외부에서 시간적으로 가시적인 흡수 스펙트럼을 측정함으로써 획득된 상기 측정 결과를 사용하여 금속 나노 입자의 합성 상황을 파악하는 절차를 포함하는 나노 입자 함유 용액 및 전도성 페이스트의 제조 방법을 포함한다. [특징] 여기서 주요 특징은 합성 과정을 모니터링하고 금속 나노입자의 품질 및 입자 직경을 제어하기 위해 보라색 측정 외부에서 가시 흡수 스펙트럼의 사용이다. [효과] 따라서, 본 발명은 상기 합성 공정을 효과적으로 모니터링하고 금속 나노 입자의 입자 직경을 제어함으로써 나노 입자 함량 용액 생산의 안정성 및 품질 제어를 개선한다. | 2007-041921 | 2007-02-22 | 2008-202125 | 2008-09-04 |  |  | SUMITOMO RIKO CO LTD ¦ OKAYAMA UNIV | 神戸 由美 ¦ 別所 久美 ¦ 和田 雄二 ¦ 塚原 保徳 ¦ 中村 考志 ¦ 山内 智央 |  |  |  | 0 |  | 10 | JP7447804B2(FE) ¦ JP7447805B2(FE) ¦ JP6074777B2(FE) ¦ JP6436305B2(FE) ¦ JP6416757B2(FE) ¦ JP5493468B2(FE) ¦ JP5493469B2(FE) ¦ JP5314451B2(FE) ¦ KR10-2139540B1(FE) ¦ US10099291B2 | 15265564 | JP2008-202125A | 1 | 취하 |  | 2208035004271
JP | JP | P | A | 금속 미립자 잉크 페이스트 및 유기산 처리 금속 미립자 | 【요약】 【과제】취급이 용이한 금속 나노 입자보다 큰 입자 지름의 금속 미립자를 이용하여 180℃이하, 10분 이하의 저온 단시간 소성에서도 실용상 문제가 없는 양호한 전기 전도도가 달성 가능한 금속 미립자 잉크 페이스트와 이를 위한 유기산 처리 금속 미립자를 제공한다. 【해결 수단】금속 미립자와 분산매를 포함한 금속 미립자 잉크 페이스트에 있어서 상기 잉크스트를 에폭시실란으로 표면 처리한 유리 기판에 도포한 후, 180℃에서 10분간 소성해서 형성된 막 두께 10μm의 박막 전기 전도도가 104S/cm 이상인 금속 미립자 잉크 페이스트. 금속 미립자를 상압 하 비점이 200℃이하에서 전리 정수 Ka가 1.0×10-5 이상의 유기산으로 처리해서 이루어지는 유기산 처리 금속 미립자. 【선택도】없음 | [ABSTRACT] [Technical problem] Also in calcination, the metal particulate ink paste which can attain the good electrical conductivity which is satisfactory practically, and the organic acid processing metal particulates for it are provided 180℃ or less and for a short time [ low-temperature ] for 10 minutes or less using the metal particulates of the bigger diameter of a particle than a metal nanoparticle with easy handling. [Means for Solution]In a metal particulate ink paste to include, metal particulates and carrier fluid the ink paste, Electrical conductivity of a thin film of film thickness 10 μ m which calcinated for 10 minutes and was formed at 180℃ after applying to a glass substrate which carried out the surface treatment by epoxy シラン is 10. 4 Metal particulate ink paste which is more than S/cm. In the bottom boiling point of normal pressure, the ionization constant Ka is metal particulates below 200℃ 1.0×10 -5 Organic acid processing metal particulates processed with the above organic acid. [Chosen drawing] Nothing | 【청구항1】 금속 미립자와 분산매를 포함한 금속 미립자 잉크 페이스트에 있어서 상기 잉크스트를 에폭시실란으로 표면 처리한 유리 기판에 도포한 후, 180℃에서 10분간 소성해서 형성된 막 두께 10μm의 박막 전기 전도도가 104S/cm 이상인 금속 미립자 잉크 페이스트. | [Claim1] In the metal particulate ink paste to include, metal particulates and carrier fluid the ink paste, The electrical conductivity of the thin film of film thickness 10 μ m which calcinated for 10 minutes and was formed at 180℃ after applying to the glass substrate which carried out the surface treatment by epoxy シラン is 10. 4 Metal particulate ink paste which is more than S/cm. | 【청구항1】 금속 미립자와 분산매를 포함한 금속 미립자 잉크 페이스트에 있어서 상기 잉크스트를 에폭시실란으로 표면 처리한 유리 기판에 도포한 후, 180℃에서 10분간 소성해서 형성된 막 두께 10μm의 박막 전기 전도도가 104S/cm 이상인 금속 미립자 잉크 페이스트. ¦ 【청구항3】 입도 분포의 누적 입도 곡선의 적산량이 90%인 입자 지름 D90가 0.1μm 이상 5μm이하의 금속 미립자와 유기 금속 화합물과 분산매를 포함한 금속 미립자 잉크 페이스트. ¦ 【청구항5】 상압 하 비점이 200℃이하에서 전리 정수 Ka가 1.0×10-5 이상의 유기산으로 처리해서 이루어지는 유기산 처리 금속 미립자와 유기 금속 화합물과 분산매를 포함한 금속 미립자 잉크 페이스트. ¦ 【청구항23】 금속 미립자를 상압 하 비점이 200℃이하에서 전리 정수 Ka가 1.0×10-5 이상의 유기산으로 처리해서 이루어지는 유기산 처리 금속 미립자. | [Claim1] In the metal particulate ink paste to include, metal particulates and carrier fluid the ink paste, The electrical conductivity of the thin film of film thickness 10 μ m which calcinated for 10 minutes and was formed at 180℃ after applying to the glass substrate which carried out the surface treatment by epoxy シラン is 10. 4 Metal particulate ink paste which is more than S/cm. ¦ [Claim3] Diameter D of a particle whose amount of addition in the accumulation particle size curve of particle size distribution is 90% 90 Metal particulate ink paste as for which more than 0.1 μ m contains the metal particulates below 5 μ m, an organic metallic compound, and carrier fluid. ¦ [Claim5] In the bottom boiling point of normal pressure, the ionization constant Ka is 1.0×10 below 200℃. -5 Metal particulate ink paste containing the organic acid processing metal particulates processed with the above organic acid, an organic metallic compound, and carrier fluid. ¦ [Claim23] In the bottom boiling point of normal pressure, the ionization constant Ka is metal particulates below 200℃ 1.0×10 -5 Organic acid processing metal particulates processed with the above organic acid. | [기술분야] 본 발명은 전도성 박막, 전극, 태양 전지, 및 인쇄 배선판에 적용될 수 있는 금속 미립자 잉크 페이스트에 관한 것이다. [해결과제] 본 발명은 효과적인 소결을 위해 더 높은 온도 및 더 긴 지속시간을 필요로 하는 종래 기술의 방법의 한계인 낮은 하소 온도 및 짧은 처리 시간에서 만족스러운 전기 전도도를 달성하는 문제를 해결하고자 한다. [해결수단] 본 발명은 금속 미립자, 유기 금속 화합물, 및 캐리어 유체를 포함하며, 이들 모두는 저온에서 소결 특성을 향상시키기 위해 처리된다. [특징] 여기서 주요 특징은 특정 유기산을 갖는 금속 미립자의 표면 처리이며, 이는 이들의 저온 소결 특성을 상당히 개선시킨다. [효과] 따라서, 본 발명은 더 낮은 온도 및 더 짧은 시간에서 효과적인 소결을 가능하게 함으로써 전도성 재료의 제조 효율을 향상시키고, 이는 제조 공정의 실용성을 향상시킨다. | 2008-004596 | 2008-01-11 | 2008-198595 | 2008-08-28 |  |  | MITSUBISHI CHEMICALS CORP | 浅見 晴洋 ¦ 北代 邦彦 ¦ 小橋 昌浩 ¦ 相京 浩幸 | 2007-007163 | JP | 2007-01-16 | 1 | JP4982640B2(BE) | 29 | CN103081114B ¦ DE11-2012-001862T5 ¦ EP4059634B1 ¦ JP6947280B2(FE) ¦ JP6923063B2(FE) ¦ JP6664640B1(FE) ¦ JP6270587B2(FE) ¦ JP2014-175175A ¦ JP2013-136840A(FE) ¦ JP5875437B2(FE) ¦ JP5729335B2(FE) ¦ JP5848552B2(FE) ¦ JP5852360B2(FE) ¦ JP5834499B2(FE) ¦ JP5713181B2(FE) ¦ JP4743350B1(FE) ¦ JP5525335B2(FE) ¦ JP2011-165805A(FE) ¦ JP5431192B2(FE) ¦ JP5327069B2(FE) ¦ JP2011-080094A ¦ JP5493468B2(FE) ¦ JP5493469B2(FE) ¦ JP2011-515510A ¦ JP2010-135180A(FE) ¦ KR10-1219005B1(FE) ¦ US9578752B2 ¦ US8632700B2 ¦ US8815126B2 | 15257888 | JP2007-007163 ¦ JP2008-198595A | 2 | 거절 |  | 2208034001301
JP | JP | P | A | 납땜 분말 및 그 분말을 이용한 납땜용 페이스트 | 【요약】 【과제】평균 입경이 5μm이하의 미세한 분말로서, 인쇄성이 우수하다고 하는 효과를 가지는, 솔더 분말 및 상기 분말을 이용한 핸더용 페이스트를 제공한다. 【해결 수단】중심핵 및 중심핵을 피포하는 피복층으로 구성되는 구조를 가지는 평균 입경 5μm이하의 솔더 분말로서, 중심핵이 Ag, Cu, Bi, Ge, Ni 또는 In로 구성되며, 피복층이 Sn로 구성되며, Sn의 함유 비율이 90~99.9 질량%이거나 혹은 중심핵이 Bi 또는 In로 구성되며, 피복층이 Sn로 구성되며, Sn의 함유 비율이 40~60 질량%이다. 【선택도】없음 | [ABSTRACT] [Technical problem] Average particle diameter is the detailed powder below 5μ m, and it provides the paste for solder using the solder powder which has the effect of excelling in printability, and the powder. [Means for Solution]It is the solder powder below average-particle-diameter 5μ m which has the structure which comprises an enveloping layer which wraps a central nucleus and a central nucleus entirely, A central nucleus consists of Ag, Cu, Bi, germanium, nickel, or In, an enveloping layer consists of Sn(s), a content rate of Sn is the 90 to 99.9 mass %, or a central nucleus consists of Bi or In, an enveloping layer consists of Sn(s), and a content rate of Sn is the 40 to 60 mass %. [Chosen drawing] Nothing | 【청구항1】 중심핵 및 상기 중심축 방향핵을 피포하는 피복층으로 구성되는 구조를 가지는 평균 입경 5μm이하의 솔더 분말로서, 상기 중심축 방향핵이 은 , 구리, 비스무트, 게르마늄, 니켈 또는 인듐으로 구성되며, 상기 피복층이 주석으로 구성되며, 주석의 함유 비율이 90~99.9 질량%인 것을 특징으로 하는 솔더 분말. | [Claim1] It is the solder powder below average-particle-diameter 5μ m which has the structure which comprises an enveloping layer which wraps a central nucleus and the above-mentioned central nucleus entirely, Solder powder characterized by the content rate of tin being the 90 to 99.9 mass % by the above-mentioned central nucleus'ss consisting of silver, copper, bismuth, germanium, nickel, or indium, and the above-mentioned enveloping layer consisting of tin. | 【청구항1】 중심핵 및 상기 중심축 방향핵을 피포하는 피복층으로 구성되는 구조를 가지는 평균 입경 5μm이하의 솔더 분말로서, 상기 중심축 방향핵이 은 , 구리, 비스무트, 게르마늄, 니켈 또는 인듐으로 구성되며, 상기 피복층이 주석으로 구성되며, 주석의 함유 비율이 90~99.9 질량%인 것을 특징으로 하는 솔더 분말. ¦ 【청구항4】 중심핵 및 상기 중심축 방향핵을 피포하는 피복층으로 구성되는 구조를 가지는 평균 입경 5μm이하의 솔더 분말로서, 상기 중심축 방향핵이 비스무트 또는 인듐으로 구성되며, 상기 피복층이 주석으로 구성되며, 주석의 함유 비율이 40~60 질량%인 것을 특징으로 하는 솔더 분말. | [Claim1] It is the solder powder below average-particle-diameter 5μ m which has the structure which comprises an enveloping layer which wraps a central nucleus and the above-mentioned central nucleus entirely, Solder powder characterized by the content rate of tin being the 90 to 99.9 mass % by the above-mentioned central nucleus'ss consisting of silver, copper, bismuth, germanium, nickel, or indium, and the above-mentioned enveloping layer consisting of tin. ¦ [Claim4] Solder powder characterized by the content rate of tin being the 40 - 60 mass % by being the solder powder below average-particle-diameter 5μ m which has the structure which comprises an enveloping layer which wraps a central nucleus and the above-mentioned central nucleus entirely, the above-mentioned central nucleus'ss consisting of bismuth or indium, and the above-mentioned enveloping layer consisting of tin. | [기술분야] 본 발명은 평균 입경이 5μm 미만인 땜납 분말 및 상기 분말 자체를 사용하는 무연 땜납 페이스트에 관한 것이다. [해결과제] 본 발명은 미세 피치 응용에 사용되는 무연 솔더 페이스트에 결정적인 평균 입자 직경이 5 μm 미만인 상세한 솔더 분말을 달성하는 문제를 해결하고자 한다. [해결수단] 본 발명은 중심 핵 및 상기 중심 핵을 전체적으로 감싸는 포위층으로 구성된 평균 입자 직경이 5 μm 미만인 솔더 분말을 포함한다. [특징] 여기서 주된 특징은 평균 입경이 5μm 미만인 상세한 솔더 분말이며, 이는 무연 솔더 페이스트의 인쇄성 및 기계적 강도를 향상시킨다. [효과] 따라서, 본 발명은 평균 입경이 5μm 미만인 상세한 솔더 분말을 제공함으로써 무연 솔더 페이스트의 인쇄성 및 기계적 강도를 개선한다. | 2006-327180 | 2006-12-04 | 2008-138266 | 2008-06-19 |  |  | MITSUBISHI MATERIALS CORP | 宇野 浩規 |  |  |  | 5 | JP4969794B2(BE) ¦ JP1998-317022A(BE) ¦ JP1994-101056A(BE) ¦ JP1994-155069A(BE) ¦ WOWO2005-053885A1(BE) | 17 | CN109261959B ¦ CN102649201B ¦ JP6136690B2(FE) ¦ JP2013-094836A(FE) ¦ JP5754582B2(FE) ¦ JP5750913B2(FE) ¦ JP5895344B2(FE) ¦ JP2012-115860A(FE) ¦ JP2012-115861A(FE) ¦ JP2012-076086A(FE) ¦ KR10-1451559B1(FE) ¦ KR10-1959084B1(FE) ¦ TWI593493B(FE) ¦ TWI533957B ¦ US9951231B2 ¦ US10325693B2 ¦ US10672922B2 | 15209497 | JP2008-138266A | 1 | 거절 |  | 2208024001911
CN | CN | P | A | Method for preparing superfine copper powder | The invention relates to a process for preparing ultra-fine metal powder and in particular relates to the process for preparing nanometer-grade ultra-fine copper powder. The process which is provided by the invention for preparing the ultra-fine copper powder comprises firstly, using reducing agent solution whose amount is 1-2 times of theoretical amount which is needed to reduce divalent copper compounds to one valence copper compounds to enable solution of the divalent copper compounds to carry out the first reducing reaction, preparing solution which contains the one valence copper compounds, then, using the reducing agent solution whose amount is 1-2 times of the theoretical amount which is needed to reduce the one valence copper compounds to pure copper to enable the solution which contains the one valence copper compounds to carry out the second reducing reaction, and preparing ultra-fine copper powder. According to the process for preparing the ultra-fine copper powder, reaction speed for reducing copper ions into pure copper can be increased greatly, growing speed of nucleations and crystal nucleus of copper powder can be controlled better, and thereby finer, stable, and even nanometer-grade ultra-fine copper powder with narrow distribution of particle diameters can be obtained. | 본 발명은 초미세 금속 분말의 제조 방법, 특히 나노급 초미세 구리 분말의 제조 방법에 관한 것이다. 본 발명이 제공하는 초미세 구리 분말의 제조 방법은 포함한다: 이가 구리 화합물 용액을 1가 구리 화합물로 환원하는데 필요한 이론 용량의 1 내지 2배의 환원제 용액을 사용하여 1차 환원 반응을 수행함으로써 일가 구리 화합물을 함유하는 용액을 제조하고 일가 구리 화합물을 함유하는 용액을 단일 구리로 환원하는데 필요한 이론 용량의 1 내지 2배의 환원제 용액을 사용하여 2차 환원 반응을 수행한다. 초미세 구리 분말을 제조한다. 본 발명의 초미세 구리분말의 제조방법에 따르면, 구리이온을 원소동으로 환원하는 반응속도를 크게 하고, 구리분말의 핵형성과 핵의 성장속도를 더욱 양호하게 제어할 수 있다. 이로 인해 보다 미세하고 입경 분포가 좁은 안정적이고 균일한 나노급 초미세 구리 분말을 얻을 수 있다. | 1. the preparation method of a superfine cupper powder, it is characterized in that, this method comprises: earlier the cupric compound soln using is carried out the reduction reaction first time with 1~2 times the reductant solution that cupric compound is reduced to the required theoretical consumption of monovalence copper compound, make the solution that contains the monovalence copper compound, the soln using that again this is contained the monovalence copper compound carries out the reduction reaction second time with 1~2 times the reductant solution that the monovalence copper compound is reduced to the required theoretical consumption of elemental copper, makes superfine cupper powder. | 1. 하기 단계를 포함하는 것을 특징으로 하는 초미세 구리 분말의 제조방법. 이가 구리 화합물 용액을 1가 구리 화합물로 환원하는데 필요한 이론 용량의 1 내지 2배의 환원제 용액을 사용하여 1차 환원 반응을 수행함으로써 일가 구리 화합물을 함유하는 용액을 제조하고 일가 구리 화합물을 함유하는 용액을 단일 구리로 환원하는데 필요한 이론 용량의 1 내지 2배의 환원제 용액을 사용하여 2차 환원 반응을 수행한다. 초미세 구리 분말을 제조한다. | 1. the preparation method of a superfine cupper powder, it is characterized in that, this method comprises: earlier the cupric compound soln using is carried out the reduction reaction first time with 1~2 times the reductant solution that cupric compound is reduced to the required theoretical consumption of monovalence copper compound, make the solution that contains the monovalence copper compound, the soln using that again this is contained the monovalence copper compound carries out the reduction reaction second time with 1~2 times the reductant solution that the monovalence copper compound is reduced to the required theoretical consumption of elemental copper, makes superfine cupper powder. | 1. 하기 단계를 포함하는 것을 특징으로 하는 초미세 구리 분말의 제조방법. 이가 구리 화합물 용액을 1가 구리 화합물로 환원하는데 필요한 이론 용량의 1 내지 2배의 환원제 용액을 사용하여 1차 환원 반응을 수행함으로써 일가 구리 화합물을 함유하는 용액을 제조하고 일가 구리 화합물을 함유하는 용액을 단일 구리로 환원하는데 필요한 이론 용량의 1 내지 2배의 환원제 용액을 사용하여 2차 환원 반응을 수행한다. 초미세 구리 분말을 제조한다. | [기술분야] 본 발명은 서브미크론 금속의 제조 방법, 특히 나노 수준의 초미세 구리 분말의 제조 방법에 관한 것이다. [해결과제] 본 발명은 직경 분포가 좁고 안정적이고 균일한 나노 수준의 초미세 구리 분말을 얻고 생산 공정에서 구리 산화를 피하는 문제를 해결하고자 한다. [해결수단] 본 발명은 초미세 구리 분말을 제조하기 위한 2-단계 환원 방법을 포함한다. [특징] 여기서 주요 특징은 구리 분말의 핵형성 및 성장 속도를 제어하여 안정적이고 균일한 나노 수준의 초미세 구리 분말을 생성하는 2-단계 감소 방법의 사용이다. [효과] 따라서, 본 발명은 단일 단계 감소 방법에 비해 나노 수준 초미세 구리 분말의 결정립 크기 및 직경 분포를 개선한다. | 2006-10160961 | 2006-12-06 | 101195170 | 2008-06-11 |  |  | BYD Co.,Ltd. | Chen Chunshan ¦ Zhou Yong ¦ Dong Junqing |  |  |  | 6 | CN001299864C ¦ CN001684785A ¦ CN001060108C ¦ JP4496026B2 ¦ US6783569B2 ¦ WOWO2005-105345A1 | 12 | CN114406280B ¦ CN114378300B ¦ CN108971513B ¦ CN104741622B ¦ CN103878388B ¦ CN103143720B ¦ CN103100723B ¦ CN102744399B ¦ CN102601381B ¦ CN102489715B ¦ CN101942679B ¦ TWI450778B(FE) | 31162575 | CN100544861C | 1 | 등록 |  | 6508084000800
JP | JP | P | A1 | 은 도금동 미분 및 은 도금동 미분을 이용하여 제조한 도전 페이스트 및 은 도금동 미분의 제조 방법 | 【요약】 구리 미분을 알칼리성 용액 중에서 구리 미분 표면의 유기물을 제거 수세하고 또한 산성 용액 중에서 구리 미분 표면의 산화물을 산세 수세한 후, 이 구리 미분을 분산시킨 산성 용액 중에 환원제를 첨가해 구리 미분 슬러리를 작성하고 pH를 조정한 후, 이 구리 미분 슬러리에 킬레이트화제로 착화한 은 이온 용액을 연속적으로 첨가함으로써, 무전해 치환 도금과 환원형 도금에 의해 구리 미분 표면에 은 층을 형성하는 것을 특징으로 하는 은 도금 구리 미분 제조 방법. 종래의 은 도금 구리 미분에 있어서의, 은 도금 전의 구리 미분의 산화 상태에 의해 은 도금 반응 후의 색조에 편차가 발생하는 것이나 은 도금에 의한 탭 밀도의 저하 등 문제를 해결하고 도전성과 은 도금 반응 시의 재현성이 우수하고, 원료 구리 미분 같은 수준의 탭 밀도를 가지는 은 도금 구리 미분 및 그 제조 방법을 제공하는 것을 목적으로 한다. | [ABSTRACT] In an alkaline solution, remove and wash the organic matter on the surface of fine copper powder, and fine copper powder further, After doing pickling and the flush of the oxide on the surface of fine copper powder in an acidic solution, in the acidic solution which distributed this fine copper powder, add a reducing agent and it creates fine-copper-powder slurry, A manufacturing method of the silver plating fine copper powder characterized by forming a silver larer in the fine-copper-powder surface by unelectrolyzed substitution plating and returned type plating by adding continuously the silver ion solution 錯-ized by the chelation agent to this fine-copper-powder slurry after adjusting pH. Variation arises to the color tone after a silver plating reaction according to the oxidation state of fine copper powder in front of silver plating in conventional silver plating fine copper powder, Problems, such as a fall of the tap density by silver plating, are solved, and it excels in conductivity and the reproducibility at the time of a silver plating reaction, and aims at providing silver plating fine copper powder which has about the same tap density as materials fine copper powder, and a manufacturing method for the same. | 【청구항1】 평균 입경이 1~30μm, 탭 밀도가 2.4 g/cm3 이상, 비표면적이 0.9 m2/g이하인 것을 특징으로 하는 은 도금 구리 미분. | [Claim1] Silver plating fine copper powder in which average particle diameter is characterized by specific surface area being below 0.9 m2/g by 1 - 30 μ m and tap density as for more than 2.4 g/cm3. | 【청구항1】 평균 입경이 1~30μm, 탭 밀도가 2.4 g/cm3 이상, 비표면적이 0.9 m2/g이하인 것을 특징으로 하는 은 도금 구리 미분. ¦ 【청구항2】 평균 입경이 3~20μm, 탭 밀도가 3.0 g/cm3 이상, 비표면적이 0.6 m2/g이하인 것을 특징으로 하는 은 도금 구리 미분. ¦ 【청구항6】 구리 미분의 표면에 은 층을 형성하는 은 도금 구리 미분 제조 방법에 있어서 구리 미분을 알칼리성 용액 중에서 구리 미분 표면의 유기물을 제거 수세하고 다음에 산성 용액 중에서 구리 미분 표면의 산화물을 산세 수세한 후, 이 구리 미분을 분산시킨 산성 용액 중에 환원제를 첨가해 pH를 조정해 구리 미분 슬러리를 작성하고 이 구리 미분 슬러리에 은 이온 용액을 연속적으로 첨가함으로써, 무전해 치환 도금과 환원형 무전해 도금에 의해 구리 미분 표면에 은 층을 형성하는 것을 특징으로 하는 은 도금 구리 미분 제조 방법. | [Claim1] Silver plating fine copper powder in which average particle diameter is characterized by specific surface area being below 0.9 m2/g by 1 - 30 μ m and tap density as for more than 2.4 g/cm3. ¦ [Claim2] Silver plating fine copper powder in which average particle diameter is characterized by specific surface area being below 0.6 m2/g by 3 - 20 μ m and tap density as for more than 3.0 g/cm3. ¦ [Claim6] In the manufacturing method of the silver plating fine copper powder which forms a silver larer on the surface of fine copper powder, Remove and wash the organic matter on the surface of fine copper powder for fine copper powder in an alkaline solution, and then pickling and a flush the oxide on the surface of fine copper powder in an acidic solution After carrying out, By adding a reducing agent, adjusting pH into the acidic solution which distributed this fine copper powder, creating fine-copper-powder slurry, and adding silver ion solution continuously to this fine-copper-powder slurry, A manufacturing method of the silver plating fine copper powder forming a silver larer in the fine-copper-powder surface by unelectrolyzed substitution plating and returned type electroless deposition. | [기술분야] 본 발명은 은 도금 미세 구리 분말을 이용한 도전성 페이스트의 제조 방법 및 은 도금 미세 구리 분말 자체에 관한 것이다. [해결과제] 본 발명은 미세 구리 분말 표면 상의 불균일한 은 피복의 문제 및 전도성 페이스트 재료에서 전도성 불량의 가능성을 해결하고자 한다. [해결수단] 본 발명은 미세 구리 분말의 표면 상에 실버 래어를 형성하고, 유기물 및 산화물을 제거하고, pH를 조절하고, 균일한 변위 반응을 위해 실버 이온 용액을 연속적으로 첨가하는 것을 포함한다. [특징] 여기서 주요 특징은 유기물을 제거하기 위한 알칼리 용액과 산화물을 제거하기 위한 산성 용액을 사용하여 균일한 은 피복율과 전도도를 보장하는 것이다. [효과] 따라서, 본 발명은 은 도금 반응의 재현성을 향상시키고 은 도금 미세 구리 분말의 전도성 및 탭 밀도를 향상시켜 전도성 페이스트에서 안정적인 높은 복원-화를 유도한다. | 2008-544126 | 2007-11-12 | WO2008-059789 | 2008-05-22 |  |  | NIPPON MINING & METALS CO LTD | 芳賀 隆宏 | 2006-311507 | JP | 2006-11-17 | 8 | JP4660701B2(BE) ¦ JP3879749B2(BE) ¦ JP4223754B2(BE) ¦ JP2003-147316A(BE) ¦ JP4779134B2(BE) ¦ JP4168108B2(BE) ¦ JP3766161B2(BE) ¦ JP1994-240463A(BE) | 0 |  | 92991431 | JP2006-311507 ¦ JPWO2008-059789A1 ¦ TWI349589B ¦ WOWO2008-059789A1 | 4 | 거절 |  | 2510009000435
JP | JP | P | A | 복합 금속분과 그 제조 방법 및 도전성 페이스트 | 【요약】 【과제】도전성에 의해 우수한 도전성 페이스트 및 상기 도전성 페이스트에 이용하는 복합 금속 분말과 그 제조 방법의 제공. 【해결 수단】제1 금속 분말의 표면에 상기 제1 금속 분말과는 다른 제2 금속이 피복한 복합 금속 분말로서, 상기 제2 금속 표면에 융기물이 형성되어 있는 것을 특징으로 하는 복합 금속 분말과 상기 복합 금속 분말을 이용한 도전성 페이스트 및 제1 금속 분말의 표면에 상기 제1 금속 분말과는 다른 제2 금속을 피복한 후, 200℃이상에서 열처리를 실시하는 것을 특징으로 하는 복합 금속 분말 제조 방법. 【선택도】도 1 | [ABSTRACT] [Technical problem] Offer of the compound metal powder used for conductive paste outstanding by conductivity, and the conductive paste, and its manufacturing method. [Means for Solution]Compound metal powder, wherein the first metal powder is the compound metal powder which the second different metal covered and an upheaval thing is formed in the surface of the first metal powder on the surface of the second metal, A manufacturing method of compound metal powder characterized by heat-treating above 200℃ after covering the second metal that is different from the first metal powder on the surface of conductive paste using the compound metal powder, and the first metal powder. [Chosen drawing] Drawing 1 | 【청구항1】 제1 금속 분말의 표면에 상기 제1 금속 분말과는 다른 제2 금속이 피복한 복합 금속 분말로서, 상기 제2 금속 표면에 융기물이 형성되어 있는 것을 특징으로 하는 복합 금속가루. | [Claim1] Compound metal powder, wherein the first metal powder is the compound metal powder which the second different metal covered and the upheaval thing is formed in the surface of the first metal powder on the surface of the second above-mentioned metal. | 【청구항1】 제1 금속 분말의 표면에 상기 제1 금속 분말과는 다른 제2 금속이 피복한 복합 금속 분말로서, 상기 제2 금속 표면에 융기물이 형성되어 있는 것을 특징으로 하는 복합 금속가루. ¦ 【청구항6】 제1 금속 분말의 표면에 상기 제1 금속 분말과는 다른 제2 금속을 피복한 후, 200℃이상에서 열처리를 실시하는 것을 특징으로 하는 복합 금속 분말 제조 방법. | [Claim1] Compound metal powder, wherein the first metal powder is the compound metal powder which the second different metal covered and the upheaval thing is formed in the surface of the first metal powder on the surface of the second above-mentioned metal. ¦ [Claim6] A manufacturing method of the compound metal powder characterized by heat-treating above 200℃ after covering the second metal that is different from the first metal powder on the surface of the first metal powder. | [기술분야] 본 발명은 화합물 금속 분말, 이의 제조 방법, 및 상기 화합물 금속 분말을 사용하는 전도성 페이스트에 관한 것이다. [해결과제] 본 발명은 고가이고 산화되기 쉬운 은 박편 또는 구리 박편을 사용하는 전도성 페이스트에서 낮은 전도성의 문제를 해결하고자 한다. [해결수단] 본 발명은 제 1 금속 분말의 표면을 덮고, 상기 제 2 금속의 상기 표면 상에 격변을 형성하는 제 2 금속을 가진 복합 금속 분말을 포함한다. [특징] 여기서 주된 특징은 제2 금속의 표면에 격변(upheaval)을 형성하여 표면적을 증가시키고 전도성을 향상시키는 것이다. [효과] 따라서, 본 발명은 상기 제 2 금속의 상기 표면 상에 격변물을 가진 복합 금속 분말을 사용함으로써 전도성 페이스트에서 전도성을 개선한다. | 2006-296014 | 2006-10-31 | 2008-111175 | 2008-05-15 |  |  | FUJIKURA KASEI CO LTD | 岡本 航司 ¦ 高橋 茂 |  |  |  | 4 | JP4078410B2(BE) ¦ JP3696429B2(BE) ¦ JP1999-328748A(BE) ¦ JP1978-134759A(BE) | 10 | JP2016-098398A(FE) ¦ JP6165063B2(FE) ¦ JP5837735B2(FE) ¦ KR10-1929750B1(FE) ¦ KR10-2226109B1 ¦ KR10-2021-0027541A ¦ KR10-2021-0104167A ¦ KR10-1315105B1(FE) ¦ US10227496B2 ¦ US10020090B2 | 15186531 | JP2008-111175A | 1 | 거절 |  | 2208019001320
JP | JP | P | A | 동 미분과 그 제조 방법 및 도전성 페이스트 | 【요약】 【과제】 배선 재료용 금속 미분으로서 적합한 구리 미분을 저비용하고 공업적으로 대량생산할 수 있는 제조 방법을 제공한다. 또한 그 구리 미분을 이용해 저온 소성 가능하고, 배선 밀도의 미세 피치화에 대응할 수 있는 도전성 페이스트를 제공한다. 【해결 수단】 아산화 구리 분말의 슬러리를 혼합 시간이 5 분 미만에서 하이드록시카르복실산과 황산의 혼합산과 혼합하고, 그 혼합 용액을 교반 지지함으로써, 평균 입경이 10~50 nm, 결정자 지름과 평균 입경의 비가 0.5 이하의 구리 미분을 얻는다. 이 구리 미분에 유기 용제를 첨가해 바람직하게는 추가로 수지 성분 및 산화 방지제를 첨가함으로써, 배선 재료용 도전성 페이스트를 얻을 수 있다. 【선택도】 도 1 | [ABSTRACT] [Technical problem] The manufacturing method which can mass-produce industrially fine copper powder suitable as metal fine powder for wiring materials at low cost is provided. The conductive paste which low-temperature calcination is possible and can respond to fine pitch-ization of wiring density is provided using the fine copper powder. [Means for Solution]In average particle diameter, a ratio of 10-50 nm and crystal 子径 to average particle diameter obtains 0.5 or less fine copper powder by mixed time's mixing slurry of cuprous oxide powder with hydroxycarboxylic acid and mixed acid of sulfuric acid in less than 5 minutes, and carrying out churning maintenance of the mixed solution. The conductive paste for wiring materials is obtained by adding the organic solvent to this fine copper powder, and adding a resinous principle and an antioxidant further preferably. [Chosen drawing] figure 1 | 【청구항1】 아산화 구리 분말의 슬러리를 하이드록시카르복실산과 황산의 혼합산과 혼합하는 공정과 혼합 용액을 교반 지지하는 공정으로 구성되어, 아산화 구리 분말 슬러리와 혼합산의 혼합 시간이 5 분 미만으로서, 얻어진 구리 미분의 평균 입경이 10~50 nm이며 결정자 지름과 평균 입경의 비가 0.5 이하인 것을 특징으로 하는 구리 미분 제조 방법. | [Claim1] The process of mixing the slurry of cuprous oxide powder with hydroxycarboxylic acid and the mixed acid of sulfuric acid, A manufacturing method of fine copper powder, wherein it consists of a process of carrying out churning maintenance of the mixed solution, and the mixed time of cuprous oxide powder slurry and mixed acid is less than 5 minutes, and the average particle diameter of the fine copper powder obtained is 10-50 nm and the ratio of crystal 子径 to average particle diameter is 0.5 or less. | 【청구항1】 아산화 구리 분말의 슬러리를 하이드록시카르복실산과 황산의 혼합산과 혼합하는 공정과 혼합 용액을 교반 지지하는 공정으로 구성되어, 아산화 구리 분말 슬러리와 혼합산의 혼합 시간이 5 분 미만으로서, 얻어진 구리 미분의 평균 입경이 10~50 nm이며 결정자 지름과 평균 입경의 비가 0.5 이하인 것을 특징으로 하는 구리 미분 제조 방법. | [Claim1] The process of mixing the slurry of cuprous oxide powder with hydroxycarboxylic acid and the mixed acid of sulfuric acid, A manufacturing method of fine copper powder, wherein it consists of a process of carrying out churning maintenance of the mixed solution, and the mixed time of cuprous oxide powder slurry and mixed acid is less than 5 minutes, and the average particle diameter of the fine copper powder obtained is 10-50 nm and the ratio of crystal 子径 to average particle diameter is 0.5 or less. | [기술분야] 본 발명은 저온 소성에 의한 전자 산업 재료의 배선 형성을 위한 대상으로서 적합한 미세 구리 분말의 제조 방법, 이의 미세 구리 분말, 및 상기 미세 구리 분말을 사용한 전도성 페이스트에 관한 것이다. [해결과제] 본 발명은 종래의 제조방법을 이용하여 입경 100nm 이하의 미세 구리 분말을 얻는 어려움을 해결하고자 한다. [해결수단] 본 발명은 산화제2구리 분말의 슬러리를 히드록시카르복실산 및 황산의 혼합산과 혼합하는 공정, 및 상기 수득된 혼합 용액의 교반 유지를 수행하는 공정을 포함한다. [특징] 여기서 주된 특징은 반응 조건을 제어하고 입경이 10-50 nm인 미세 구리 분말을 얻기 위한 특정 구리 화합물 및 산의 사용이다. [효과] 따라서, 본 발명은 입경이 10-50 nm인 미세 구리 분말을 획득하고, 상기 전도성 페이스트의 전도성을 향상시키고, 저온 소성에 의해 전기 전도 필름의 형성을 가능하게 함으로써 미세 구리 분말의 제조 방법을 개선한다. | 2006-202710 | 2006-07-26 | 2008-031491 | 2008-02-14 |  |  | SUMITOMO METAL MINING CO LTD | 森 建作 ¦ 鎌田 啓嗣 |  |  |  | 6 | JP4662760B2(BE) ¦ JP4868329B2(BE) ¦ JP4145166B2(BE) ¦ JP3372256B2(BE) ¦ JP1991-053010A(BE) ¦ JP1986-174301A(BE) | 24 | CN108620581B ¦ CN105705276B ¦ CN102962467B ¦ EP3434398B1 ¦ JP7012630B2(FE) ¦ JP7099867B2(FE) ¦ JP2017-113751A ¦ JP2017-002401A(FE) ¦ JP6967839B2(FE) ¦ JP6651769B2(FE) ¦ JP6278969B2(FE) ¦ JP6232904B2(FE) ¦ JP5960543B2(FE) ¦ JP2014-034697A(FE) ¦ JP2013-072091A(FE) ¦ JP2012-209388A(FE) ¦ JP5387034B2(FE) ¦ JP5176824B2(FE) ¦ KR10-1900500B1(FE) ¦ KR10-1935117B1(FE) ¦ TWI751134B(FE) ¦ US10748866B2 ¦ US9860989B2 ¦ US9420698B2 | 15118629 | JP4687599B2 | 1 | 소멸(연차료 불납에 의한 말소) |  | 2208006002291
JP | JP | P | A | 니켈 피복동 미립자와 그 제조 방법, 그것을 이용한 분산액과 그 제조 방법 및 그것을 이용한 페이스트 | 【요약】 【과제】미세하고 입자 지름의 균일성이 매우 높고 또한 분산성이 우수한 구리 미립자로서, 게다가 내산화성이 높고 특히 도전성 페이스트 필러로서 혹은 금속 광택성 잉크용 안료로서 적합한 니켈 피복 구리 미립자와 그 제조 방법, 그것을 이용한 분산액과 그 제조 방법 및 그것을 이용한 페이스트를 제공한다. 【해결 수단】표면에 유기 화합물 성분을 흡착한 니켈 피막에 의해 피복된 단분산성 구리 미립자로서, 하기 (가)~(다)의 요건을 만족하는 것을 특징으로 한다. (가) 상기 니켈의 피복량은 질량비율로 Ni:Cu=1:100~50:100이다. (나) 상기 구리 미립자의 평균 입경은 10~100 nm이다. (다) 상기 구리 미립자의 입자 지름의 표준 편차(σ)와 평균 입경(d)의 비를 나타내는(σ/d)×100은 10~30%이다. 【선택도】없음 | [ABSTRACT] [Technical problem] They are the copper particulates which it was detailed, and the homogeneity of particle diameter was very high, and were excellent in dispersibility, And nickel covering copper particulates high oxidation resistance and suitable as paints for metallic luster ink especially as a conductive paste filler, the manufacturing method and the dispersion liquid using it, its manufacturing method, and the paste using it are provided. [Means for Solution]It is the copper particulates of single dispersibility covered with a nickel tunic which adsorbed an organic compound ingredient, and is satisfied with the surface of following (b) - requirements for (ハ). (b) The coating volume of the above-mentioned nickel is nickel:Cu=1:100-50:100 in mass proportion. (ロ) The average particle diameter of the above-mentioned copper particulates is 10-100 nm. (ハ) × 100 showing the ratio of the standard deviation (σ) in the particle diameter of the above-mentioned copper particulates to average particle diameter (d) (σ /d) are 10 to 30%. [Chosen drawing] Nothing | 【청구항1】 표면에 유기 화합물 성분을 흡착한 니켈 피막에 의해 피복된 단분산성 구리 미립자로서, 하기 (가)~(다)의 요건을 만족하는 것을 특징으로 하는 니켈 피복 구리 미립자. (가) 상기 니켈의 피복량은 질량비율로 Ni:Cu=1:100~50:100이다. (나) 상기 구리 미립자의 평균 입경은 10~100 nm이다. (다) 상기 구리 미립자의 입자 지름의 표준 편차(σ)와 평균 입경(d)의 비를 나타내는(σ/d)×100은 10~30%이다. | [Claim1] The nickel covering copper particulates which are copper particulates of the single dispersibility covered with the nickel tunic which adsorbed the organic compound ingredient by the surface, and are characterized by satisfying following (b) - the requirements for (ハ). (b) The coating volume of the above-mentioned nickel is nickel:Cu=1:100-50:100 in mass proportion. (ロ) The average particle diameter of the above-mentioned copper particulates is 10-100 nm. (ハ) × 100 showing the ratio of the standard deviation (σ) in the particle diameter of the above-mentioned copper particulates to average particle diameter (d) (σ /d) are 10 to 30%. | 【청구항1】 표면에 유기 화합물 성분을 흡착한 니켈 피막에 의해 피복된 단분산성 구리 미립자로서, 하기 (가)~(다)의 요건을 만족하는 것을 특징으로 하는 니켈 피복 구리 미립자. (가) 상기 니켈의 피복량은 질량비율로 Ni:Cu=1:100~50:100이다. (나) 상기 구리 미립자의 평균 입경은 10~100 nm이다. (다) 상기 구리 미립자의 입자 지름의 표준 편차(σ)와 평균 입경(d)의 비를 나타내는(σ/d)×100은 10~30%이다. | [Claim1] The nickel covering copper particulates which are copper particulates of the single dispersibility covered with the nickel tunic which adsorbed the organic compound ingredient by the surface, and are characterized by satisfying following (b) - the requirements for (ハ). (b) The coating volume of the above-mentioned nickel is nickel:Cu=1:100-50:100 in mass proportion. (ロ) The average particle diameter of the above-mentioned copper particulates is 10-100 nm. (ハ) × 100 showing the ratio of the standard deviation (σ) in the particle diameter of the above-mentioned copper particulates to average particle diameter (d) (σ /d) are 10 to 30%. | [기술분야] 본 발명은 니켈 피복 구리 미립자, 이의 제조 방법, 및 이를 사용하는 페이스트에 관한 것이며, 특히 전도성 페이스트 충전제로서 금속 광택 잉크용 페인트에 적용될 수 있다. [해결과제] 본 발명은 높은 내산화성을 갖고 특히 전도성 페이스트 충전제로서 금속 광택 잉크용 페인트로서 적합한 구리 미립자를 얻는 기술적 문제를 해결하고자 한다. [해결수단] 본 발명은 유기 화합물 성분을 흡착하는 니켈 튜닉으로 덮인 구리 미립자를 포함한다. [특징] 여기서 주요 특징은 높은 내산화성을 갖고 특히 전도성 페이스트 충전제로서 금속 광택 잉크용 페인트로서 적합한 구리 미립자를 덮는 니켈이다. [효과] 따라서, 본 발명은 구리 미립자의 내산화성 및 분산성을 향상시킨다. | 2006-196698 | 2006-07-19 | 2008-024969 | 2008-02-07 |  |  | SUMITOMO METAL MINING CO LTD | 森 建作 ¦ 中田 寛子 |  |  |  | 3 | JP4449676B2(BE) ¦ JP4433743B2(BE) ¦ JP4448962B2(BE) | 9 | CN107249788B ¦ JP6627228B2(FE) ¦ JP5996666B2(FE) ¦ JP5912663B2(FE) ¦ JP5576318B2(FE) ¦ JP5576319B2(FE) ¦ JP5476221B2(FE) ¦ JP5486886B2(FE) ¦ US9339870B2 | 15112989 | JP4853152B2 | 1 | 등록 |  | 2208005002269
JP | JP | P | A | 미소동분 및 그 제조 방법 | 【요약】 【과제】 입자 지름이 미세하고 형상이 구형에 가까워 고탭 밀도이며 수지를 첨가해 경화했을 때 낮은 저항값을 나타내며 도전성 페이스트용으로서 적합한 구리 분말을 제공한다. 【해결 수단】 부피 밀도 0.8~2.0 g/cm3의 수지상 전해 구리 분말을 고압 제트 기류 선회소용돌이 방식 제트밀을 이용하여 분쇄 및 치밀화한다. 얻어진 미소 구리 분말은 평균 입경 1~6μm의 구형 혹은 입자형이며 표면을 유지로 피복한 후의 탭 밀도가 4.5 g/cm3 이상이다. 이 미소 구리 분말에 수지를 첨가해 200℃에서 경화했을 때, 1×10-5~1×10-4Ω·cm의 비저항값을 얻을 수 있다. 【선택도】 도 2 | [ABSTRACT] [Technical problem] particle diameter is detailed, shape is close to a globular form, and it is high tap density, and when resin is added and hardened, low resistance is shown, and copper powder suitable as an object for conductive paste is provided. [Means for Solution]Tree-like electrolysis copper powder of 嵩密度 0.8 - 2.0 g/cm 3 is ground and elaborated using a jet mill of a high-pressure jet stream revolution whirlpool method. The average particle diameter μ 6 [ 1-] m of the minute copper powder obtained is spherical or granular, and the tap density after covering the surface with oil and fats is more than 4.5 g/cm 3. When resin is added to this minute copper powder and it hardens at 200℃, the specific resistance value of 1×10-5 - 1× 10 -4 Ω and cm is acquired. [Chosen drawing] figure 2 | 【청구항1】 부피 밀도 0.8~2.0 g/cm3의 수지상 전해 구리 분말을 대기 분위기 중 또는 불활성 분위기 중에서 고압 제트 기류 선회소용돌이 방식 제트밀을 이용하여 분쇄 및 치밀화하고 평균 입경 1~6μm의 구형 혹은 입자형 미소 구리 분말을 얻는 것을 특징으로 하는 미소 구리 분말 제조 방법. | [Claim1] The tree-like electrolysis copper powder of 0.8-2.0g/cm 嵩密度 3, A manufacturing method of the minute copper powder grinding and elaborating [ be / it / under / air atmosphere or inactive atmosphere / setting ] using the jet mill of a high-pressure jet stream revolution whirlpool method, and obtaining the spherical or granular minute copper powder of the average particle diameter μ 6 [ 1-] m. | 【청구항1】 부피 밀도 0.8~2.0 g/cm3의 수지상 전해 구리 분말을 대기 분위기 중 또는 불활성 분위기 중에서 고압 제트 기류 선회소용돌이 방식 제트밀을 이용하여 분쇄 및 치밀화하고 평균 입경 1~6μm의 구형 혹은 입자형 미소 구리 분말을 얻는 것을 특징으로 하는 미소 구리 분말 제조 방법. | [Claim1] The tree-like electrolysis copper powder of 0.8-2.0g/cm 嵩密度 3, A manufacturing method of the minute copper powder grinding and elaborating [ be / it / under / air atmosphere or inactive atmosphere / setting ] using the jet mill of a high-pressure jet stream revolution whirlpool method, and obtaining the spherical or granular minute copper powder of the average particle diameter μ 6 [ 1-] m. | [기술분야] 본 발명은 전도성 페이스트에 사용되는 구형 또는 입상 미세 구리 분말에 관한 것이며, 전자 회로, 맥주, MLCC 외부 전극 등에 적용될 수 있다. [해결과제] 본 발명은 마이그레이션의 대부분의 영향을 무시할 수 있고 전도성 페이스트에 적합한 낮은 저항 및 높은 탭 밀도를 갖는 미세 구리 분말에 대한 요구를 해결하고자 한다. [해결수단] 본 발명은 고압 제트 스트림 회전 월풀 방법의 제트 밀을 사용하는 미세 구리 분말의 제조 방법을 포함한다. [특징] 여기서 주요 특징은 제조 방법에 사용되는 고압 제트 스트림 회전 와일풀 방법 제트 밀이다. [효과] 따라서, 본 발명은 미세 구리 분말의 탭 밀도 및 저항 값을 개선하여 전도성 페이스트에 적합하게 한다. | 2006-188928 | 2006-07-10 | 2008-013837 | 2008-01-24 |  |  | SUMITOMO METAL MINING CO LTD | 川上 裕二 ¦ 石田 栄治 ¦ 鎌田 啓嗣 |  |  |  | 5 | JP2006-117959A(BE) ¦ JP2005-118725A(BE) ¦ JP2000-297303A(BE) ¦ JP4230017B2(BE) ¦ JP1987-199705A(BE) | 15 | CN107876795B ¦ CN106457382B ¦ CN103817319B ¦ JP7557626B2(FE) ¦ JP7000621B1(FE) ¦ JP6424104B2(FE) ¦ JP6368925B2(FE) ¦ JP5631910B2(FE) ¦ JP5631841B2(FE) ¦ JP2013-053347A(FE) ¦ JP2010-095402A(FE) ¦ KR10-2546162B1 ¦ KR10-2200822B1(FE) ¦ TWI790950B(FE) ¦ TWI648111B(FE) | 15103368 | JP5181434B2 | 1 | 소멸(연차료 불납에 의한 말소) |  | 2208003002137
KR | KR | P | A | 예비-분산된 나트륨 페이스트를 이용한 구리 나노입자의제조방법 | 본 발명은 예비-분산된 나트륨 페이스트를 이용한 구리 나노입자의 제조방법에 관한 것이다. 본 발명에 의해 제조된 금속 나노입자는 입경이 5% 크기 이하의 표준 편차를 갖는 10 ~ 50nm의 범위 내에서 입경을 가지며, 전자기 차폐재료, 나노 규모 전자공학 등에 사용될 수 있다. | PURPOSE: A method for manufacturing a copper nano particle by using pre-dispersed sodium paste is provided to manufacture a mono-dispersed copper nano particle chemically by using the inexpensive pre-dispersed sodium paste. CONSTITUTION: A method for manufacturing a copper nano particle includes a step of removing remained moisture by melting 0.5~3 weight of a copper compound in 100 weight of an ether solvent and by mixing the melted copper compound at temperature of 120~150 degrees in argon gas for two hours; a step of forming a copper precursor solution by adding 0.1~2 weight of surfactant and by mixing the added surfactant at 150~200 degrees for one hour; a step of adding 5~30 weight of metallic sodium and a dispersion agent separately to the 100 weight of the ether solvent, dispersing the added metallic sodium and the dispersion agent by a grinder in a vacuum condition, and forming the pre-dispersed sodium paste; a step of heating the copper precursor solution at 200~260 degrees, dropping the pre-dispersed sodium paste slowly at 100:10~15 weight ratio between the copper precursor solution and the pre-dispersed sodium paste, increasing temperature of the ether solvent at a boiling point and mixing the ether solvent for one hour, and growing a nucleus of the copper nano particle; a step of cooling the obtained solution at room temperature and settling the copper nano particle by adding 10~20 weight of alcohol precipitant; and a step of dispersing the copper nano particle repeatedly by adding the same amount of a non-quantized solvent, and heat-treating and drying the copper nano particle at a hydrogen atmospheric condition by performing a particle-selective settling operation by using 10~20 weight of alcohol. | 단분산상의 구리 나노입자의 제조방법으로, ⅰ) 에테르계 용제 100 중량부에 구리화합물 0.5 ~ 3 중량부를 용해시키고 아르곤 기체하에서 120 ~ 150℃의 온도에서 2시간 정도 교반하여 잔여수분을 제거하는 단계; ⅱ) 결과의 용액에 계면활성제 0.1 ~ 2 중량부를 첨가하여 150 ~ 200℃의 온도에서 1시간 정도 교반하여 구리 전구체 용액을 형성하는 단계; ⅲ) 에테르계 용제에 금속 나트륨 및 분산제를 각각 5 ~ 30 중량부 첨가하고 진공하에서 분쇄기로 분산시켜 예비-분산된 나트륨 페이스트를 형성하는 단계; ⅳ) 상기 구리 전구체 용액을 220 ~ 260℃의 온도로 가열한 후, 상기 예비-분산된 나트륨 페이스트를 5 ~ 10 중량부를 천천히 적하시키고 상기 에테르계 용제의 비점까지 온도를 상승시켜 1시간 정도 교반하여 구리 나노입자의 핵을 성장시키는 단계; ⅴ) 결과의 용액을 실온으로 급냉시킨 후, 알콜계 안정제 10 ~ 20 중량부를 첨가하여 구리 나노입자를 침전시키는 단계; 및 ⅵ) 결과의 용액과 동일 양의 비양자성 용매를 첨가하여 구리 나노입자를 재분산시킨 후, 알콜 10 ~ 20 중량부에 의해 입자선택성 침전을 행하여, 수소 대기하에서 열처리하여 건조시키는 단계로 이루어지는 방법. | To the preparation method of copper nanoparticles of the monodisperse. ⅰ) Step of removing the remaining moisture the cupric compound 0.5 ~ 3 parts by weight is dissolved in the etheres solvent 100 parts by weight and it agitates at 2 hours extent under the argon gas at a temperature of 120 ~ 150℃. ⅱ) About 1 hour the step of forming the copper precursor solution it agitates at a temperature of 150 ~ 200℃ the surfactant 0.1 ~ 2 parts by weight is added in the solution of the result. ⅲ) The respective 5 ~ 30 weight addition and step of forming the sodium paste dispersing into the pulverizing device under the vacuum and is scattered with back up - the metallic natrium in the etheres solvent and dispersing agent. ⅳ) About 1 hour step of growing the nucleus of the copper nanoparticle it agitates 5 ~ 10 parts by weight the copper precursor solution the sodium paste scattered with back up - is loaded in the slowly to the temperature of 220 ~ 260℃ after doing the heating and the temperature is increased to the boiling point of the etheres solvent. ⅴ) With the step of precipitating the copper nanoparticle it adds. ⅵ) The method after it adds the aprotic solvent of the amount such as the solution of the result and the aprotic solvent re-disperses the copper nanoparticle performing the particle beam tackiness precipitate with the alcohol 10 ~ 20 parts by weight and for being made of the step heat-treating under the hydrogen atmosphere and dries. | 1. 단분산상의 구리 나노입자의 제조방법으로, ⅰ) 에테르계 용제 100 중량부에 구리화합물 0.5 ~ 3 중량부를 용해시키고 아르곤 기체하에서 120 ~ 150℃의 온도에서 2시간 정도 교반하여 잔여수분을 제거하는 단계; ⅱ) 결과의 용액에 계면활성제 0.1 ~ 2 중량부를 첨가하여 150 ~ 200℃의 온도에서 1시간 정도 교반하여 구리 전구체 용액을 형성하는 단계; ⅲ) 에테르계 용제에 금속 나트륨 및 분산제를 각각 5 ~ 30 중량부 첨가하고 진공하에서 분쇄기로 분산시켜 예비-분산된 나트륨 페이스트를 형성하는 단계; ⅳ) 상기 구리 전구체 용액을 220 ~ 260℃의 온도로 가열한 후, 상기 예비-분산된 나트륨 페이스트를 5 ~ 10 중량부를 천천히 적하시키고 상기 에테르계 용제의 비점까지 온도를 상승시켜 1시간 정도 교반하여 구리 나노입자의 핵을 성장시키는 단계; ⅴ) 결과의 용액을 실온으로 급냉시킨 후, 알콜계 안정제 10 ~ 20 중량부를 첨가하여 구리 나노입자를 침전시키는 단계; 및 ⅵ) 결과의 용액과 동일 양의 비양자성 용매를 첨가하여 구리 나노입자를 재분산시킨 후, 알콜 10 ~ 20 중량부에 의해 입자선택성 침전을 행하여, 수소 대기하에서 열처리하여 건조시키는 단계로 이루어지는 방법. | 1. To the preparation method of copper nanoparticles of the monodisperse. ⅰ) Step of removing the remaining moisture the cupric compound 0.5 ~ 3 parts by weight is dissolved in the etheres solvent 100 parts by weight and it agitates at 2 hours extent under the argon gas at a temperature of 120 ~ 150℃. ⅱ) About 1 hour the step of forming the copper precursor solution it agitates at a temperature of 150 ~ 200℃ the surfactant 0.1 ~ 2 parts by weight is added in the solution of the result. ⅲ) The respective 5 ~ 30 weight addition and step of forming the sodium paste dispersing into the pulverizing device under the vacuum and is scattered with back up - the metallic natrium in the etheres solvent and dispersing agent. ⅳ) About 1 hour step of growing the nucleus of the copper nanoparticle it agitates 5 ~ 10 parts by weight the copper precursor solution the sodium paste scattered with back up - is loaded in the slowly to the temperature of 220 ~ 260℃ after doing the heating and the temperature is increased to the boiling point of the etheres solvent. ⅴ) With the step of precipitating the copper nanoparticle it adds. ⅵ) The method after it adds the aprotic solvent of the amount such as the solution of the result and the aprotic solvent re-disperses the copper nanoparticle performing the particle beam tackiness precipitate with the alcohol 10 ~ 20 parts by weight and for being made of the step heat-treating under the hydrogen atmosphere and dries. | [기술분야] 본 발명은 값싼 환원제가 산재된 나트륨 페이스트를 사용하여 단분산 구리 나노입자를 화학적으로 제조하는 방법에 관한 것이며, 전자기 차폐 재료 및 나노스케일 전자 장치와 같은 다양한 제품에 적용될 수 있다. [해결과제] 본 발명은 Au, Ag, Pd, Pt와 같은 후기 전이 금속 입자의 제조, 및 입자 크기를 균일하게 제어하고 Cu와 같은 초기 전이 금속 입자에서 응집을 방지하는 과제와 같은 금속 나노입자를 제조하기 위한 종래의 방법의 한계를 해결하고자 한다. [해결수단] 본 발명은 에테르 용매에 구리 화합물을 용해시키는 단계, 구리 전구체 용액을 형성하는 단계, 상기 에테르 용매에 금속 나트륨을 분산시키는 단계, 및 상기 분산된 금속 나트륨으로 상기 구리 전구체 용액을 감소시키는 단계를 포함하는 일련의 단계를 포함한다. [특징] 여기서 주요 특징은 고품질 단분산 구리 나노입자를 효율적으로 생산하기 위해 값싼 환원제, 백업으로 산란된 금속 나트륨 페이스트의 사용이다. [효과] 따라서, 본 발명은 값싼 환원제를 사용하고 상기 합성 공정을 최적화함으로써 단분산 구리 나노 입자 제조의 효율 및 비용 효율성을 개선한다. | 10-2006-0063551 | 2006-07-06 | 10-2008-0004796 | 2008-01-10 |  |  | 에이비씨상사 주식회사 | 김재환 ¦ 홍정훈 ¦ 손태만 |  |  |  | 3 | JP2006-016653A(BE) ¦ KR10-2005-0088675A(BE) ¦ US6521016B2(BE) | 1 | KR10-1801845B1(FE) | 23260117 | KR10-0800586B1 | 1 | 소멸(등록료불납) |  | 3508003002240
KR | KR | P | A | 금속 및 금속 산화물 나노입자의 제조방법 | 본 발명은 금속 나노입자의 제조방법에 관한 것으로, 보다 상세하게는 캐핑분자(capping molecule), 금속촉매, 환원제 및 유기용매를 포함하는 혼합액을 준비하는 단계; 상기 혼합액에 금속전구체를 투입하고 소정의 온도로 승온하여 교반하는 단계; 및 상기 혼합액의 온도를 낮추고 나노입자를 수득하는 단계;를 포함하는 금속 나노입자의 제조방법에 관한 것이다. 본 발명에 의하면, 금속촉매를 이용하여 수계에서 단일금속, 금속합금 또는 금속산화물 등의 나노입자를 고농도로 합성할 수 있다. | PURPOSE: A method of producing metal nanoparticles is provided to synthesize high concentration nanoparticles for a single metal, a metal alloy, or a metal oxide via several steps in use of a metal catalyst. CONSTITUTION: A method of producing metal nanoparticles includes the steps of: (a) preparing a mixed solution consisting of a capping molecule, a metal catalyst powder, a reducing agent, and an organic solvent; (b) putting a metal precursor into the mixed solution, and stirring together at a preset temperature; and (c) lowering the temperature and obtaining nanoparticles. The metal precursor is selected from the group consisting of copper, silver, nickel, iron, gold, platinum, palladium, zinc, titanium, and an alloy thereof. The metal catalyst is selected from the group consisting of zinc, iron, tin, lead, and aluminum. Further, a weight of the metal precursor is 0.001 - 50 wt.% based on 100 wt.% of an organic solvent. | 캐핑분자(capping molecule), 금속촉매, 환원제 및 유기용매를 포함하는 혼합액을 준비하는 단계; 상기 혼합액에 금속전구체를 투입하고 소정의 온도로 승온시켜 교반하는 단계; 및 상기 혼합액의 온도를 낮추고 나노입자를 수득하는 단계; 를 포함하는 금속 나노입자의 제조방법. | The step of preparing the mixed solution which comprises the capping molecule, the metallic catalyst, and the reducing agent, and the organic solvent. With the step that injects the metal Precursor in the mixed solution and that heats to the predetermined temperature and agitated. The step of obtaining the nano particle it lowers. The manufacturing method of the metal nanoparticle implying. | 1. 캐핑분자(capping molecule), 금속촉매, 환원제 및 유기용매를 포함하는 혼합액을 준비하는 단계; 상기 혼합액에 금속전구체를 투입하고 소정의 온도로 승온시켜 교반하는 단계; 및 상기 혼합액의 온도를 낮추고 나노입자를 수득하는 단계; 를 포함하는 금속 나노입자의 제조방법. | 1. The step of preparing the mixed solution which comprises the capping molecule, the metallic catalyst, and the reducing agent, and the organic solvent. With the step that injects the metal Precursor in the mixed solution and that heats to the predetermined temperature and agitated. The step of obtaining the nano particle it lowers. The manufacturing method of the metal nanoparticle implying. | [기술분야] 본 발명은 상기 금속 나노 입자의 제조 방법에 관한 것이며, 구체적으로 상기 금속 촉매를 사용하여 상기 물-염기로부터 상기 고농도로 상기 단일 금속, 상기 금속 합금 또는 상기 금속 산화물 등을 포함하는 상기 나노 입자를 합성할 수 있는 상기 금속 나노 입자의 제조 방법에 관한 것이다. [해결과제] 본 발명은 저농도, 긴 제조 시간, 및 낮은 효율과 같은 기존 방법의 한계를 다루면서, 수계에서 고농도 및 분산 안정성을 갖는 금속 나노입자를 합성하는 문제를 해결하고자 한다. [해결수단] 본 발명은 캡핑 분자, 금속 촉매, 환원제, 및 유기 용매를 가진 혼합 용액을 제조하는 단계, 상기 혼합 용액에 상기 금속 전구체를 주입하는 단계, 및 상기 온도를 낮추어 상기 나노 입자를 획득하는 단계를 포함한다. [특징] 여기서 주요 특징은 수계에서 높은 농도 및 분산 안정성을 갖는 금속 나노입자의 합성을 용이하게 하기 위한 금속 촉매의 사용이다. [효과] 따라서, 본 발명은 수성 시스템에서 고농도 합성 및 안정적인 분산을 가능하게 함으로써 금속 나노 입자 합성의 효율 및 환경 친화성을 개선한다. | 10-2006-0063645 | 2006-07-06 | 10-2008-0004831 | 2008-01-10 |  |  | 삼성전기주식회사 | 심인근 ¦ 정재우 |  |  |  | 5 | JP2003-282078A(BE) ¦ KR10-0740677B1(BE) ¦ US7569508B2(BE) ¦ US2005-0229744A1(BE) ¦ US6090858A(BE) | 22 | EP3127969B1 ¦ EP2634135B1 ¦ KR10-2753779B1 ¦ KR10-2022-0064933A ¦ KR10-2642963B1(FE) ¦ KR10-2391743B1(FE) ¦ KR10-2020-0059011A(FE) ¦ KR10-2020-0049005A(FE) ¦ KR10-2258044B1(FE) ¦ KR10-1682588B1(FE) ¦ KR10-2015-0127888A(FE) ¦ KR10-1533565B1 ¦ KR10-1287938B1 ¦ KR10-1102877B1(FE) ¦ KR10-0869026B1 ¦ KR10-2009-0010477A ¦ KR10-0820231B1(FE) ¦ US10477680B2 ¦ US10477681B2 ¦ US10091875B2 ¦ US9856388B2 ¦ US8894890B2 | 15103377 | CN101100002B ¦ JP2008-013846A ¦ KR10-0836659B1 ¦ US7785392B2 | 4 | 소멸(등록료불납) |  | 3508003002275
KR | KR | P | A | 미립자 구리 분말의 제조 방법 | 본 발명은 구리 모노에탄올아민 착물의 용액을 포함하는 전구체 조성물을 제조하는 단계; 및 상기 전구체 조성물을 소정의 온도로 가열하여 상기 에탄올아민 착물을 구리 분말로 전환시키는 단계를 포함하는, 서브마이크로미터 크기의 구리 분말을 제조하는 방법에 관한 것이다. 또한, 본 발명은 니켈 모노에탄올아민 착물의 용액을 포함하는 전구체 조성물을 제조하는 단계; 및 상기 전구체 조성물을 소정의 온도로 가열하여 상기 니켈 모노에탄올아민 착물을 니켈 분말로 전환시키는 단계를 포함하는, 니켈 분말을 제조하는 방법에 관한 것이다. | A process for producing sub-micron-sized copper powder comprising the steps of: providing a precursor composition comprising a solution of copper monoethanolamine complex; and heating the precursor composition to a temperature wherein copper monoethanolamine complex is converted to copper powder. A process for producing nickel powder comprising the steps of: providing a precursor composition comprising a solution of nickel monoethanolamine complex; and heating the precursor composition to a temperature wherein nickel monoethanolamine complex is converted to nickel powder. | (1) 5 중량% 초과의 구리 이온과 20 중량% 초과의 모노에탄올아민의 용액을 포함하되, 구리 이온 1몰당 저분자량 유기산이 0.8몰 미만으로 존재하는 전구체 조성물을 제공하는 단계; 및 (2) 상기 전구체 조성물을 소정의 온도로 가열하여, 상기 구리 이온을 90 중량% 초과의 구리를 갖고 평균 직경이 약 0.02 ㎛ 내지 약 5 ㎛ 범위인 구리 분말로 전환시키는 단계 를 포함하는, 마이크로미터 크기 내지 서브마이크로미터 크기의 구리 분말을 제조하는 방법. | (1) With step of providing the precursor compound which includes and in which the low molecular organic acid per the copper ion Gram formula weight exists as less than 0.8 mole. (2) The method for manufacturing the copper powder of the micrometer size to the submicron size including it heats with the predetermined temperature the precursor compound so as to have and convert into the copper powder in which the average diameter is about 0.02 ㎛ to about 5 ㎛ range the copper of 90 weight % excess the copper ion. | 1. (1) 5 중량% 초과의 구리 이온과 20 중량% 초과의 모노에탄올아민의 용액을 포함하되, 구리 이온 1몰당 저분자량 유기산이 0.8몰 미만으로 존재하는 전구체 조성물을 제공하는 단계; 및 (2) 상기 전구체 조성물을 소정의 온도로 가열하여, 상기 구리 이온을 90 중량% 초과의 구리를 갖고 평균 직경이 약 0.02 ㎛ 내지 약 5 ㎛ 범위인 구리 분말로 전환시키는 단계 를 포함하는, 마이크로미터 크기 내지 서브마이크로미터 크기의 구리 분말을 제조하는 방법. ¦ 15. (1) 구리 이온과 모노에탄올아민을 포함하되, 에탄올아민 대 구리 이온의 몰비가 1 이상이고, 구리 이온 1몰당 총 0.4몰 미만의 저분자량 유기산과 히드라진이 존재하는 전구체 조성물을 제공하는 단계; 및 (2) 상기 전구체 조성물을 소정의 온도로 가열하여, 상기 구리 이온을 90 중량% 초과의 구리를 갖고 평균 직경이 약 0.02 ㎛ 내지 약 5 ㎛인 구리 분말로 전환시키는 단계 를 포함하는, 마이크로미터 크기 내지 서브마이크로미터 크기의 구리 분말을 제조하는 방법. ¦ 21. (1) 구리 이온, 모노에탄올아민, 무기 반대이온, 임의로 물, 및 임의로 환원당을 주성분으로 포함하고, 이때 모노에탄올아민 대 구리 이온의 몰비는 1:1 이상인 전구체 조성물을 제공하는 단계; 및 (2) 상기 전구체 조성물을 소정의 온도로 가열하여, 상기 구리 이온을 90 중량% 초과의 구리를 갖고 평균 직경이 약 0.02 ㎛ 내지 약 5 ㎛인 구리 분말로 전 환시키는 단계 를 포함하는, 마이크로미터 크기 내지 서브마이크로미터 크기의 구리 분말을 제조하는 방법. ¦ 28. (1) 모노에탄올아민에 의해 환원 가능한 금속 이온과 모노에탄올아민을 포함하고, 상기 모노에탄올아민에 의해 환원 가능한 금속 이온 각각의 표준 환원 전위가 25℃ 수용액중에서 약 -0.30 볼트 내지 약 0.6 볼트이며, 상기 모노에탄올아민 대 모노에탄올아민에 의해 환원가능한 금속 이온의 몰비는 1:1 이상이되, 금속을 환원시키는 유기산과 히드라진을 모노에탄올아민에 의해 환원가능한 금속 이온 1몰당 총 0.8몰 미만의 양으로 포함하는 전구체 조성물을 제공하는 단계; 및 (2) 상기 전구체 조성물을 소정의 온도로 가열하여, 상기 금속 이온을 평균 직경이 약 0.02 ㎛ 내지 약 5 ㎛인 금속 분말로 전환시키는 단계 를 포함하는, 마이크로미터 크기 내지 서브마이크로미터 크기의 금속 분말을 제조하는 방법. ¦ 36. (1) 니켈 이온과 모노에탄올아민을 포함하고, 모노에탄올아민 대 니켈 이온의 몰비가 1:1 이상이되, 니켈을 환원시키는 유기산과 히드라진을 모노에탄올아민에 의해 환원가능한 니켈이온 1몰당 총 0.8몰 미만의 양으로 포함하는 전구체 조성물을 제공하는 단계; 및 (2) 상기 전구체 조성물을 소정의 온도로 가열하여 니켈 모노에탄올아민 착물을 니켈 분말로 전환시키는 단계 를 포함하는, 마이크로미터 크기 내지 서브마이크로미터 크기의 니켈 분말을 제조하는 방법. | 1. (1) With step of providing the precursor compound which includes and in which the low molecular organic acid per the copper ion Gram formula weight exists as less than 0.8 mole. (2) The method for manufacturing the copper powder of the micrometer size to the submicron size including it heats with the predetermined temperature the precursor compound so as to have and convert into the copper powder in which the average diameter is about 0.02 ㎛ to about 5 ㎛ range the copper of 90 weight % excess the copper ion. ¦ 15. (1) With step that the low molecular organic acid less than the total 0.4 mole per the copper ion Gram formula weight and hydrazine it is 1 or greater it provides the precursor compound existing. (2) The method for manufacturing the copper powder of the micrometer size to the submicron size including it heats with the predetermined temperature the precursor compound so as to have and convert into the copper powder in which the average diameter is about 0.02 ㎛ to about 5 ㎛ the copper of 90 weight % excess the copper ion. ¦ 21. (1) With step of providing the precursor compound including to the main component and at this time, the molar ratio of the monoethanolamine large copper ion is 1:1 or greater. (2) The method for manufacturing the copper powder of the micrometer size to the submicron size including it heats with the predetermined temperature the precursor compound so as to have and convert into the copper powder in which the average diameter is about 0.02 ㎛ to about 5 ㎛ the copper of 90 weight % excess the copper ion. ¦ 28. (1) With step of providing the precursor compound which includes to the resolvable amount less than the total 0.8 mole per the metallic ion Gram formula weight the organic acid and the hydrazine which reduces with the monoethanolamine the metal the resolvable molar ratio of the metallic ion is 1:1 or greater with the monoethanolamine large monoethanolamine it includes and it is about 0.6 bolt if about -0.30 bolt the resolvable metallic ion each standard reduction potential makes with the monoethanolamine among 25℃ aqueous solution. (2) The method for manufacturing the metal powder of the micrometer size to the submicron size including it heats with the predetermined temperature the precursor compound so as to convert into the metal powder in which the average diameter is about 0.02 ㎛ to about 5 ㎛ the metallic ion. ¦ 36. (1) With step of providing the precursor compound which includes to the resolvable amount less than the total 0.8 mole per the nickel ion Gram formula weight the organic acid and the hydrazine which reduces with the monoethanolamine nickel the molar ratio of the monoethanolamine large nickel ion is 1:1 or greater it includes. (2) The method for manufacturing the Ni powder of the micrometer size to the submicron size including it heats with the predetermined temperature the precursor compound so as to convert into the Ni powder the nickel monoethanolamine complex. | [기술분야] 본 발명은 알칸올아민, 바람직하게는 모노에탄올아민, 및 물, 염, 및/또는 무기산을 함유하는 전구체 화합물의 열분해를 통해 구리 또는 니켈과 같은 금속 분말을 제조하는 방법에 관한 것이다. [해결과제] 본 발명은 낮은 수율, 불량한 입자 크기 분포, 및 산화 문제와 같은 금속 분말을 제조하기 위한 종래 기술의 방법의 한계를 해결하고자 한다. [해결수단] 본 발명은 알칸올아민을 함유하는 전구체 화합물을 제공하고, 이를 소정의 온도로 가열하고, 금속 이온을 금속 분말로 전환시킴으로써 금속 분말을 제조하기 위한 방법을 포함한다. [특징] 여기서 주요 특징은 금속 분말을 제조하기 위한 열분해 공정에서 환원제로서 모노에탄올아민의 사용이다. [효과] 따라서, 본 발명은 종래 기술의 방법에 비해 금속 분말 제조의 입자 크기 분포 및 수율을 향상시킨다. | 10-2007-7026851 | 2006-01-31 | 10-2008-0000658 | 2008-01-02 |  |  | 피브로-테크, 인코포레이티드 | 짜오, 강 ¦ 폼페오, 마이클 | 60/672979 | US | 2005-04-20 | 1 | SU 1 082 567 A (1984.03.30.)(미포함) | 1 | KR10-1496540B1(FE) | 91290807 | CA2604726C ¦ CN101237952B ¦ JP5048556B2 ¦ JP5064379B2 ¦ KR10-1145566B1 ¦ TWI359708B ¦ TWI373530B ¦ US60/672979 ¦ US7517382B2 ¦ US7566357B2 ¦ WOWO2006-115560A1 | 11 | 소멸(등록료불납) |  | 3508001001795
JP | JP | P | A | 금속 나노 입자의 제조 방법, 금속 나노 입자, 금속 나노 입자 분산체 및 전자 디바이스 | 【요약】 【과제】 본 발명은 나노 사이즈의 금속 미립자, 특히 평균 입자 지름이 10 nm이하로서, 입자 지름 분포가 갖추어진 금속 미립자를 제조하는 방법, 금속 나노 입자, 금속 나노입자 분산체를 제공하는 것이다. 【해결 수단】 본 발명은 유기산 금속염과 아민 화합물을 포함한 용액에 환원제를 작용시켜 금속 나노 입자를 제조할 때, 상기 용액에 환원제를 환원제/유기산 금속염(몰비)이 0.1/1~1/1가 되는 비율로 첨가하고 100℃미만의 온도에서 환원 처리를 하는 것을 특징으로 하는 금속 나노 입자 제조 방법이다. 【선택도】 없음 | [ABSTRACT] [Technical problem] The metal particulates of nano size, especially a mean particle size are 10 nm or less, and this invention provides the method, metal nanoparticle, and metal nanoparticle dispersing element which manufacture the metal particulates to which the diameter distribution of a particle was equal. [Means for Solution]When making a reducing agent act on solution containing organic acid metal salt and an amine compound and manufacturing a metal nanoparticle, this invention, It is a manufacturing method of a metal nanoparticle adding a reducing agent in the above-mentioned solution at a rate that a reducing agent / organic acid metal salt (molar ratio) is set to 0.1 / 1 - 1/1, and performing reduction processing in it at temperature below 100℃. [Chosen drawing] Nothing | 【청구항1】 유기산 금속염과 아민 화합물을 포함한 용액에 환원제를 작용시켜 금속 나노 입자를 제조하는 방법으로서, 상기 용액에 환원제를 환원제/유기산 금속염(몰비)이 0.10/1~1.0/1이 되는 비율로 첨가하고 100℃미만의 온도에서 환원 처리를 하는 것을 특징으로 하는 금속 나노 입자 제조 방법. | [Claim1] It is the method of making a reducing agent acting on the solution containing organic acid metal salt and an amine compound, and manufacturing a metal nanoparticle, A manufacturing method of the metal nanoparticle adding a reducing agent in the above-mentioned solution at a rate that a reducing agent / organic acid metal salt (molar ratio) is set to 0.10 / 1 - 1.0/1, and performing reduction processing in it at the temperature below 100℃. | 【청구항1】 유기산 금속염과 아민 화합물을 포함한 용액에 환원제를 작용시켜 금속 나노 입자를 제조하는 방법으로서, 상기 용액에 환원제를 환원제/유기산 금속염(몰비)이 0.10/1~1.0/1이 되는 비율로 첨가하고 100℃미만의 온도에서 환원 처리를 하는 것을 특징으로 하는 금속 나노 입자 제조 방법. | [Claim1] It is the method of making a reducing agent acting on the solution containing organic acid metal salt and an amine compound, and manufacturing a metal nanoparticle, A manufacturing method of the metal nanoparticle adding a reducing agent in the above-mentioned solution at a rate that a reducing agent / organic acid metal salt (molar ratio) is set to 0.10 / 1 - 1.0/1, and performing reduction processing in it at the temperature below 100℃. | [기술분야] 본 발명은 금속 나노입자를 제조하는 방법에 관한 것이며, 금속 코팅을 갖는 전자 장치에 적용될 수 있다. [해결과제] 본 발명은 기존 방법에 비해 10 nm 이하의 급격한 직경 분포 및 평균 입자 크기를 갖는 금속 나노입자를 효율적으로 제조하는 과제를 해결하고자 한다. [해결수단] 본 발명은 유기산 금속염 및 아민 화합물을 포함하는 용액에 환원제를 첨가하고, 특정 온도 범위에서 환원 처리를 수행함으로써 금속 나노입자를 제조하는 방법을 포함한다. [특징] 여기서 주요 특징은 10 nm 이하의 급격한 직경 분포 및 평균 입자 크기를 갖는 금속 나노입자를 제조하는 능력이다. [효과] 따라서, 본 발명은 기존 방법에 비해 10 nm 이하의 급격한 직경 분포 및 평균 입자 크기를 갖는 금속 나노 입자의 제조 효율을 향상시킨다. | 2006-154513 | 2006-06-02 | 2007-321216 | 2007-12-13 |  |  | NIPPON SHOKUBAI CO LTD | 小野 博信 ¦ 橋本 高明 ¦ 島 昌秀 ¦ 杉尾 暢文 |  |  |  | 1 | JP2006-097116A(BE) | 9 | EP2281646A1 ¦ JP5706931B2(FE) ¦ JP5227828B2(FE) ¦ JP2010-534280A(FE) ¦ JP5234252B2(FE) ¦ JP5556176B2(FE) ¦ KR10-1402010B1(FE) ¦ US10214656B2 ¦ US9217088B2 | 15077952 | JP4995492B2 | 1 | 소멸(연차료 불납에 의한 말소) |  | 2207048002216
JP | JP | P | A | 금속 피막 | 【요약】 【과제】 본 발명은 본 발명은 금속 피막, 상세하게는 특정량의 카본을 함유하는 금속 피막에 관한 것이다. 이 금속 피막은 기판으로의 밀착성이 우수하고, 또한 비저항값이 작은 것으로부터 전극, 배선, 회로 등의 도전성 피막으로서 유용한 것을 제공하는 것이다. 【해결 수단】 본 발명은 금속 나노입자 분산체를 기판에 도포한 후, 소성함으로써 제조되는 금속 피막으로서, 상기 금속 피막 안의 탄소함유량이 10~30000 ppm인 금속 피막이다. 소성은 불활성 분위기 중 또는 환원성 분위기 중에서 100~600℃의 온도에서 소성하는 것이 바람직하다. 【선택도】 없음 | [ABSTRACT] [Technical problem] As for this invention, this invention relates to a metal tunic and the metal tunic which contains a specific quantity of carbon in detail. This metal tunic is excellent in the adhesion nature to a substrate, and since the specific resistance value is small, a thing useful as conductive films, such as an electrode, wiring, and a circuit, is provided. [Means for Solution] this invention is a metal tunic manufactured by calcinating after applying a metal nanoparticle dispersing element to a substrate, and carbon content in the metal tunic is a metal tunic which is 10-30000 ppm. As for calcination, it is preferred to calcinate at the temperature of 100-600℃ in an inactive atmosphere or a reducing atmosphere. [Chosen drawing] Nothing | 【청구항1】 금속 나노입자 분산체를 기판에 도포한 후, 소성함으로써 제조되는 금속 피막으로서, 상기 금속 피막 안의 탄소함유량이 10~30000 ppm인 것을 특징으로 하는 금속 피막. | [Claim1] A metal tunic after applying a metal nanoparticle dispersing element to a substrate, wherein it is a metal tunic manufactured by calcinating and the carbon content in the metal tunic is 10-30000 ppm. | 【청구항1】 금속 나노입자 분산체를 기판에 도포한 후, 소성함으로써 제조되는 금속 피막으로서, 상기 금속 피막 안의 탄소함유량이 10~30000 ppm인 것을 특징으로 하는 금속 피막. | [Claim1] A metal tunic after applying a metal nanoparticle dispersing element to a substrate, wherein it is a metal tunic manufactured by calcinating and the carbon content in the metal tunic is 10-30000 ppm. | [기술분야] 본 발명은 특정 저항값 및 기판에 대한 접착 성질을 갖는 금속 튜닉에 관한 것이며, 전극, 배선, 및 회로와 같은 전도성 필름에 적용될 수 있다. [해결과제] 본 발명은 기존 방법에 의해 획득된 금속 튜닉에서 큰 비저항 값의 문제를 해결하여, 전극, 배선, 및 회로와 같은 전도성 필름에 부적합하게 만든다. [해결수단] 본 발명은 기판에 금속 나노 입자 분산 요소를 적용한 후 소성함으로써 얻어진, 비저항 값 및 기판에 대한 접착 특성을 갖는 금속 튜닉을 포함한다. [특징] 여기서 주된 특징은 기판에 금속 나노 입자 분산 요소를 적용한 후 소성하여 얻어진, 비저항 값 및 기판에 대한 접착 성질을 갖는 금속 튜닉이다. [효과] 따라서, 본 발명은 기판에 대한 접착 특성을 향상시키고 금속 튜닉에서 비저항 값을 감소시켜 전극, 배선, 및 회로와 같은 전도성 필름에 적합하게 만든다. | 2006-154506 | 2006-06-02 | 2007-324025 | 2007-12-13 |  |  | NIPPON SHOKUBAI CO LTD | 小野 博信 ¦ 橋本 高明 ¦ 島 昌秀 ¦ 杉尾 暢文 |  |  |  | 5 | JP4761110B2(BE) ¦ JP2004-006613A(BE) ¦ JP2004-164876A(BE) ¦ JP3764349B2(BE) ¦ JP3630920B2(BE) | 0 |  | 15080468 | JP4995491B2 | 1 | 소멸(연차료 불납에 의한 말소) |  | 2207048005025
JP | JP | P | A | 도전성 페이스트 및 그것을 이용한 프린트 배선 기판 | 【요약】 【과제】 이동 억제효과가 우수하고, 도전성이 우수한 도전성 페이스트 및 그것을 이용한 인쇄 배선 기판을 제공한다. 【해결 수단】 도전성 필러 및 바인더 수지를 필수 성분으로 하는 도전성 페이스트로서, 상기 도전성 필러는 은 분말과 은코팅 구리 분말을 주성분으로 하고, 상기 은코팅 구리 분말의 함유량이 도전성 필러 전체의 1 중량%~40 중량%인 것을 특징으로 하는 도전성 페이스트. 및 상기 도전성 페이스트를 기판상에 인쇄한 것을 특징으로 하는 인쇄 배선 기판. 【선택도】 없음 | [ABSTRACT] [Technical problem] The conductive paste which was excellent in the migration control effect, and excellent in conductivity, and the printed-circuit board using it are provided. [Means for Solution]Conductive paste which it is conductive paste which uses conductive filler and binder resin as an essential ingredient, and the conductive filler makes the main ingredients the end of silver dust, and the end of silver coat copper powder, and is characterized by content in the end of silver coat copper powder being 1 % of the weight - 40% of the weight of the whole conductive filler. And the printed-circuit board printing the above-mentioned conductive paste on a substrate. [Chosen drawing] Nothing | 【청구항1】 도전성 필러 및 바인더 수지를 필수 성분으로 하는 도전성 페이스트로서, 상기 도전성 필러는 은 분말과 은코팅 구리 분말을 주성분으로 하고, 상기 은코팅 구리 분말의 함유량이 도전성 필러 전체의 1 중량%~40 중량%인 것을 특징으로 하는 도전성 페이스트. | [Claim1] Conductive paste which it is conductive paste which uses a conductive filler and binder resin as an essential ingredient, and the above-mentioned conductive filler makes the main ingredients the end of silver dust, and the end of silver coat copper powder, and is characterized by the content in the above-mentioned end of silver coat copper powder being 1 % of the weight - 40% of the weight of the whole conductive filler. | 【청구항1】 도전성 필러 및 바인더 수지를 필수 성분으로 하는 도전성 페이스트로서, 상기 도전성 필러는 은 분말과 은코팅 구리 분말을 주성분으로 하고, 상기 은코팅 구리 분말의 함유량이 도전성 필러 전체의 1 중량%~40 중량%인 것을 특징으로 하는 도전성 페이스트. | [Claim1] Conductive paste which it is conductive paste which uses a conductive filler and binder resin as an essential ingredient, and the above-mentioned conductive filler makes the main ingredients the end of silver dust, and the end of silver coat copper powder, and is characterized by the content in the above-mentioned end of silver coat copper powder being 1 % of the weight - 40% of the weight of the whole conductive filler. | [기술분야] 본 발명은 전자 분야에 사용되는 전도성 페이스트에 관한 것이며, 상세한 배선 형성을 위해 인쇄 회로 기판에 적용될 수 있다. [해결과제] 본 발명은 전도성 및 마이그레이션 제어 효과가 개선된 전도성 페이스트를 제공함으로써 은 및 마이그레이션 현상, 특히 좁은 배선 피치의 시프트를 야기하는 전도성 페이스트의 문제를 해결하고자 한다. [해결수단] 본 발명은 전도성 필러와 바인더 수지를 필수 성분으로 사용하는 전도성 페이스트를 포함하며, 상기 전도성 필러는 은 더스트와 은 코팅 구리 분말을 포함한다. [특징] 여기서 주된 특징은 전도성 및 마이그레이션 제어 효과를 향상시키기 위해 전도성 충전제로서 은 더스트와 은 코트 구리 분말의 조합을 사용하는 것이다. [효과] 따라서, 본 발명은 은 분진과 은 코팅 구리 분말의 특정 조합을 가진 전도성 필러를 사용함으로써 전도성을 향상시키고 마이그레이션 제어 효과를 향상시킨다. | 2006-046967 | 2006-02-23 | 2007-227156 | 2007-09-06 |  |  | SUMITOMO ELECTRIC IND LTD | 岡 良雄 ¦ 八木 成人 |  |  |  | 4 | JP4363340B2(BE) ¦ JP4273399B2(BE) ¦ JP2003-068139A(BE) ¦ JP2001-351436A(BE) | 18 | CN103521945B ¦ CN103098564B ¦ EP2474983A1 ¦ JP7530990B2(FE) ¦ JP6343903B2(FE) ¦ JP4702499B1(FE) ¦ JP2011-084814A(FE) ¦ JP5580562B2(FE) ¦ JP5374788B2(FE) ¦ JP4763813B2(FE) ¦ JP2009-088474A(FE) ¦ JP4825830B2(FE) ¦ JP5152952B2(FE) ¦ KR10-2012-0069671A(FE) ¦ KR10-1133466B1(FE) ¦ KR10-0978099B1 ¦ TWI354690B ¦ US9412487B2 | 14997361 | JP4972955B2 | 1 | 소멸(연차료 불납에 의한 말소) |  | 2207034005156
JP | JP | P | A | 동분 및 그 제조 방법 및 도전성 페이스트 | 【요약】 (수정유) 【과제】구리 페이스트를 제조했을 때, 점도나 건조막 밀도의 특성이 경시적으로 크게 변화하지 않고 안정된 특성을 발휘시킬 수 있는 구리 분말 및 당해 구리 분말을 이용한 도전성 페이스트의 제공. 【해결 수단】구리 분말 중에 포함되는 Fe량이 0.001 질량%이하, S량이 0.001 질량%이하, N량이 0.05 질량%이하이며 분체 ph가 7.0 이하이며 또한 레이저 회절 산란식 입도 분포 측정에 의해 측정한 중량 누적 입자 지름 D50가 0.1μm 이상, 1.5μm이하인 구리 분말 및 상기 구리 분말을 포함한 도전성 페이스트. 구리 분말은 구리 이온을 포함한 구리염 수용액으로 소정량의 착화제를 혼합하고, 또한 소정량의 염기를 첨가해 구리 수산화물을 생성시킨 후, 상기 수용액에 소정량의 하이드라진계 환원제를 혼합(일차 혼합)하고 상기 구리 수산화물을 환원해 아산화 구리를 생성시키고 또한 소정량의 하이드라진계 환원제를 혼합(2차 혼합)해 구리 분말을 석출시키고 제조한다. 【선택도】없음 | [ABSTRACT] (Correction possession) [Technical problem] Offer of the conductive paste using the copper powder which can demonstrate the characteristic stabilized without the characteristic of viscosity or dry film density changing a lot temporally when copper paste was manufactured, and the copper powder concerned. [Means for Solution]In the amount of Fe(s) contained in copper powder, the amount of S Below the 0.001 mass %. [ below the 0.001 mass % ] Conductive paste in which the weight accumulation particle diameter D50 which the amount of N is below the 0.05 mass %, and the granular material ph is 7.0 or less, and also was measured by laser diffraction dispersion type particle-size-distribution measurement contains copper powder which is below 1.5μ m, and the copper powder in more than 0.1μ m. Copper powder is after having mixed the complexing agent of the specified quantity to the copper salt water solution containing a copper ion, and also adding the base of the specified quantity and making copper hydroxide generate. Mix the hydrazine system reducing agent of the specified quantity in the solution (primary mixture), return the above-mentioned copper hydroxide and cuprous oxide is made to generate, and also the hydrazine system reducing agent of the specified quantity is mixed (secondary mixture), copper powder is deposited, and it manufactures. [Chosen drawing] Nothing | 【청구항1】 구리 분말 중에 포함되는 Fe량이 0.001 질량%이하, S량이 0.001 질량%이하, N량이 0.05 질량%이하이며 당해 구리 분말의 분체 pH가 7.0 이하인 것을 특징으로 하는 구리 분말. | [Claim1] Copper powder, wherein the amount of N of below the 0.001 mass % is [ below 0.001 mass % / the amount of S ] below the 0.05 mass % in the amount of Fe(s) contained in copper powder and granular material pH of the copper powder concerned is 7.0 or less. | 【청구항1】 구리 분말 중에 포함되는 Fe량이 0.001 질량%이하, S량이 0.001 질량%이하, N량이 0.05 질량%이하이며 당해 구리 분말의 분체 pH가 7.0 이하인 것을 특징으로 하는 구리 분말. | [Claim1] Copper powder, wherein the amount of N of below the 0.001 mass % is [ below 0.001 mass % / the amount of S ] below the 0.05 mass % in the amount of Fe(s) contained in copper powder and granular material pH of the copper powder concerned is 7.0 or less. | [기술분야] 본 발명은 전자 회로 형성에 적합한 구리 분말을 함유하는 전도성 페이스트 및 이를 위한 제조 방법에 관한 것이다. [해결과제] 본 발명은 종래의 구리 분말을 사용하는 구리 페이스트에서 페이스트의 보존 안정성 문제 및 건조 필름 밀도의 증가 및 하강과 같은 시간적 열화를 해결하고자 한다. [해결수단] 본 발명은 특정 조성 및 입자 직경을 가진 구리 분말, 및 상기 구리 분말을 사용한 전도성 페이스트를 포함한다. [특징] 여기서 주요 특징은 전도성 페이스트에서 점도 및 건조 필름 밀도의 시간적 안정성을 향상시키기 위해 Fe, S의 입상 재료 pH 및 구리 분말 중의 N의 양을 제어하는 것이다. [효과] 따라서, 본 발명은 구리 분말에서 Fe, S의 입상 재료 pH 및 N의 양을 제어함으로써 전도성 페이스트의 안정성을 개선한다. | 2006-027775 | 2006-02-03 | 2007-204837 | 2007-08-16 |  |  | DOWA HOLDINGS CO LTD | 山科 浩之 ¦ 平田 晃嗣 ¦ 藤田 英史 |  |  |  | 2 | JP1993-179317A(BE) ¦ JP2607357B2(BE) | 7 | EP2666565A1 ¦ JP2018-012641A(FE) ¦ JP6106391B2(FE) ¦ JPWO2012-099161A1(FE) ¦ JP5227828B2(FE) ¦ JP2009-084614A(FE) ¦ JP2009-079269A(FE) | 14978166 | JP4843783B2 | 1 | 등록 |  | 2207031002437
JP | JP | P | A | 다성분계 금속입자 슬러리 및 그 슬러리를 이용한 도전성 잉크 또는 도전성 페이스트 | 【요약】 【과제】양호한 입자 분산성을 나타내는 nm오더의 1 차 입자지름을 포함하고 충분한 저온 소결 특성을 나타내는 다성분계 금속 입자 슬러리의 제공을 목적으로 한다. 【해결 수단】상기 과제를 달성하기 때문에, 용매에 나노 입자 지름 사이즈의 성분이 다른 금속 입자를 포함한 다성분계 금속 입자 슬러리로서, 상기 금속 입자는 1차 입자 지름이 30 nm~300 nm의 주석 입자와 1차 입자 지름이 30 nm~300 nm의 구리 입자 및 은 입자 중 어느 일종 또는 2종을 포함한 다성분계 금속 입자 슬러리를 채용한다. 또한 다성분계 금속 입자 슬러리로서의 체적을 100vol%로 했을 때 총 금속 입자를 20vol%~70vol%함유한 다성분계 금속 입자 슬러리 등을 채용한다. 【선택도】없음 | [ABSTRACT] [Technical problem] It aims at offer of the multi-ingredient system metal particle slurry which shows sufficient low-temperature sintering characteristic including the diameter of a primary particle of nm order which shows good particle dispersibility. [Means for Solution]In order to attain the above-mentioned technical problem, are metal particles from which an ingredient of diameter size of a nanoparticle differs in a solvent the included multi-ingredient system metal particle slurry, and the metal particles, Multi-ingredient system metal particle slurry containing any one sort of tin particles whose diameters of a primary particle are 30 nm - 300 nm, and a copper grain child whose diameters of a primary particle are 30 nm - 300 nm and a silver granule child, or two sorts is adopted. the time of making volume as multi-ingredient system metal particle slurry into 100vol% -- the total metal particles -- 20vol% - 70vol% -- the multi-ingredient system metal particle slurry etc. which were contained are adopted. [Chosen drawing] Nothing | 【청구항1】 용매에 나노 입자 지름 사이즈의 성분이 다른 금속 입자를 포함한 다성분계 금속 입자 슬러리로서, 상기 금속 입자는 1차 입자 지름이 30 nm~300 nm의 주석 입자와 1차 입자 지름이 30 nm~300 nm의 구리 입자 및 은 입자 중 어느 일종 또는 2종을 포함한 다성분계 금속 입자 슬러리. | [Claim1] Are the metal particles from which the ingredient of the diameter size of a nanoparticle differs in a solvent the included multi-ingredient system metal particle slurry, and the above-mentioned metal particles, Multi-ingredient system metal particle slurry containing any one sort of the tin particles whose diameters of a primary particle are 30 nm - 300 nm, and the copper grain child whose diameters of a primary particle are 30 nm - 300 nm and a silver granule child, or two sorts. | 【청구항1】 용매에 나노 입자 지름 사이즈의 성분이 다른 금속 입자를 포함한 다성분계 금속 입자 슬러리로서, 상기 금속 입자는 1차 입자 지름이 30 nm~300 nm의 주석 입자와 1차 입자 지름이 30 nm~300 nm의 구리 입자 및 은 입자 중 어느 일종 또는 2종을 포함한 다성분계 금속 입자 슬러리. | [Claim1] Are the metal particles from which the ingredient of the diameter size of a nanoparticle differs in a solvent the included multi-ingredient system metal particle slurry, and the above-mentioned metal particles, Multi-ingredient system metal particle slurry containing any one sort of the tin particles whose diameters of a primary particle are 30 nm - 300 nm, and the copper grain child whose diameters of a primary particle are 30 nm - 300 nm and a silver granule child, or two sorts. | [기술분야] 본 발명은 주석 입자, 구리 입자, 및 은 입자를 포함하는 용매에 상이한 나노 입자 직경을 갖는 금속 입자를 함유하는 전도성 잉크 및 전도성 페이스트를 위한 다중 성분 시스템 금속 입자 슬러리에 관한 것이다. [해결과제] 본 발명은 나노 크기의 은 더스트를 함유하는 전도성 잉크에서 금속 입자의 재응축 문제, 및 금속 분말 전도성 충전제에서 소결을 위한 고온의 필요성을 해결하고자 한다. [해결수단] 본 발명은 용매 및 카르복실기를 갖는 화합물과 함께, 주석 입자, 구리 입자, 및 은 입자를 갖는 다중 성분 시스템 금속 입자 슬러리를 포함한다. [특징] 여기서 주요 특징은 저온 소결 특성을 향상시키기 위해 구리 입자 및 은 입자와 함께, 30 nm 내지 300 nm의 일차 입자 직경을 갖는 주석 입자의 포함이다. [효과] 따라서, 본 발명은 주석 입자, 구리 입자, 및 은 입자를 가진 다중 성분 시스템 금속 입자 슬러리를 사용함으로써 전도성 잉크 및 전도성 페이스트의 저온 소결 특성을 개선한다. | 2006-025036 | 2006-02-01 | 2007-207577 | 2007-08-16 |  |  | MITSUI MINING & SMELTING CO LTD | 坂上 貴彦 ¦ 熊谷 彰記 ¦ 吉丸 克彦 |  |  |  | 2 | JP2005-235533A(BE) ¦ JP4248944B2(BE) | 13 | CN102802846B ¦ DE10-2013-208387A1 ¦ EP2858101A2 ¦ JP6952101B2(FE) ¦ JP7189209B2(FE) ¦ JP6153076B2(FE) ¦ JP6153077B2(FE) ¦ JP5461796B2(FE) ¦ US11965105B2 ¦ US10090275B2 ¦ US10008471B2 ¦ US10086478B2 ¦ US9240256B2 | 14980572 | JP4638825B2 | 1 | 소멸(연차료 불납에 의한 말소) |  | 2207031005177
JP | JP | P | A | 금속 나노 입자의 제조 방법, 금속 나노 입자, 도전성 조성물 및 전자 디바이스 | 【요약】 【과제】 본 발명은 전자 디바이스 등의 도전성 피복층의 형성에 적합한 금속 나노 입자 제조 방법, 금속 나노 입자 및 이 금속 나노 입자를 포함하여 구성되는 도전성 조성물 및 이 조성물을 이용하여 얻어진 전자 디바이스를 제공하는 것이다. 【해결 수단】 본 발명은 유기산 금속염과 아민 화합물을 반응시켜 금속 나노 입자를 제조할 때, 금속핵의 형성 및 그 성장을 100℃미만의 온도에서 수행함으로써, 평균 입자 지름(D)이 10 nm이하이며 σ/D(σ:표준 편차치, D:평균 입자 지름)가 0.2 이하인 금속 나노 입자를 얻을 수 있는 것이다. 【선택도】 없음 | [ABSTRACT] [Technical problem] this invention provides the electronic devide obtained using the manufacturing method, the metal nanoparticle, the conductive constituent containing this metal nanoparticle, and this constituent of the suitable metal nanoparticle for formation of conductive enveloping layers, such as an electronic devide. [Means for Solution]When making organic acid metal salt and an amine compound react and manufacturing a metal nanoparticle, this invention by performing formation and its growth of a metal core at temperature below 100℃, A metal nanoparticle whose mean particle size (D) is 10 nm or less and whose σ / D (σ:standard-deviation value, D: mean particle size) is 0.2 or less is obtained. [Chosen drawing] Nothing | 【청구항1】 유기산 금속염과 아민 화합물을 반응시켜 금속 나노 입자를 제조하는 방법으로서, 금속핵의 형성 및 그 성장을 100℃미만의 온도에서 수행하는 것을 특징으로 하는 금속 나노 입자 제조 방법. | [Claim1] A manufacturing method of the metal nanoparticle which is the method of making organic acid metal salt and an amine compound reacting, and manufacturing a metal nanoparticle, and is characterized by performing formation and its growth of a metal core at the temperature below 100℃. | 【청구항1】 유기산 금속염과 아민 화합물을 반응시켜 금속 나노 입자를 제조하는 방법으로서, 금속핵의 형성 및 그 성장을 100℃미만의 온도에서 수행하는 것을 특징으로 하는 금속 나노 입자 제조 방법. | [Claim1] A manufacturing method of the metal nanoparticle which is the method of making organic acid metal salt and an amine compound reacting, and manufacturing a metal nanoparticle, and is characterized by performing formation and its growth of a metal core at the temperature below 100℃. | [기술분야] 본 발명은 금속 나노입자의 제조 방법에 관한 것으로, 상기 금속 나노입자를 사용하여 형성된 튜닝 가능한 층을 갖는 전자 장치에 적용될 수 있다. [해결과제] 본 발명은 종래의 방법에 의해 수득된 금속 미립자에서 불충분한 입자 크기 및 균질성의 문제를 해결하고자 하며, 저장 중의 응축 및 균일한 막을 형성하는데 어려움과 같은 문제를 초래한다. [해결수단] 본 발명은 유기산 금속염과 아민 화합물의 반응을 포함하는 금속 나노 입자의 제조 방법, 100 °C 미만의 온도에서 금속 코어의 형성 및 성장을 포함한다. [특징] 여기서 주된 특징은 평균 입자 크기가 10 nm 이하이고 표준 편차 값이 낮은 금속 나노입자를 제조하는 능력이며, 이는 개선된 균질성 및 전도도를 유도한다. [효과] 따라서, 본 발명은 입자 크기 및 분포가 제어된 금속 나노 입자에 대한 제조 방법을 제공함으로써 전자 장치의 전도도 및 균일성을 개선한다. | 2006-016568 | 2006-01-25 | 2007-197755 | 2007-08-09 |  |  | NIPPON SHOKUBAI CO LTD | 橋本 高明 ¦ 島 昌秀 ¦ 小野 博信 ¦ 杉尾 暢文 |  |  |  | 6 | JP4822783B2 ¦ JP2005-220435A(BE) ¦ JP2004-285454A(BE) ¦ JP2003-213311A ¦ JP1997-120711A ¦ WOWO2000-076699A1(BE) | 8 | JP7161630B2(FE) ¦ JP5706931B2(FE) ¦ JP5526578B2(FE) ¦ JP2010-095789A(FE) ¦ JP5303880B2(FE) ¦ JP5556176B2(FE) ¦ KR10-2022-0158280A(FE) ¦ KR10-1671049B1(FE) | 14972046 | JP5063003B2 | 1 | 소멸(연차료 불납에 의한 말소) |  | 2207030002355
JP | JP | P | A | 도전분의 표면 처리 방법과 도전분 및 도전성 페이스트 | 【요약】 【과제】 초기 산소 품위가 낮고 우수한 내열 내습성을 가짐과 동시에 탭 밀도가 높은 구리 분말 또는 구리합금 분말을 얻기 위한 표면 처리 방법, 그 방법으로 얻어진 도전성 페이스트용 구리 분말 및 구리합금 분말 및 그 도전성 페이스트를 제공한다. 【해결 수단】 구리 또는 구리합금으로 구성되는 도전 분말을 초산, 포름산에서 선택된 산과 아스코르브산, 포름산에서 선택된 환원제 및 탄소수 8 이상의 지방산의 알칼리 금속염을 동시에 함유하는 수용액으로 처리한다. 얻어진 도전성 페이스트용 도전 분말은 평균 입경이 1~3μm의 소립지름 구형 분말과 평균 입경이 3~10μm의 큰 입경 구형 분말과의 혼합가루로 소립지름 구형 분말이 전체의 1~20 중량%인 것이 바람직하다. 【선택도】 없음 | [ABSTRACT] [Technical problem] The initial oxygen grace of is low, and it has outstanding heat resistance and moisture resistance, and provides the copper powder for conductive paste obtained by the surface treatment method for obtaining copper powder with high tap density, or copper alloy powder, and its method, copper alloy powder, and its conductive paste. [Means for Solution]Alkali metal salt of a reducing agent chosen from acid chosen from acetic acid and formic acid, and ascorbic acid and formic acid in electric conduction powder which consists of copper or a copper alloy, and fatty acid with a carbon number of eight or more is processed in solution contained simultaneously. Average particle diameter is [ the diameter of granule spherical powder and average particle diameter of 1-3μ m ] mixed powder with the diameter of large drop spherical powder of 3-10μ m, and, as for the obtained electric conduction powder for conductive paste, it is preferred that diameter of granule spherical powder is 1 to 20% of the weight of the whole. [Chosen drawing] Make. | 【청구항1】 구리 또는 구리합금으로 구성되는 도전 분말의 표면 처리 방법으로서, 상기 도전 분말을 산과 환원제와 탄소수 8 이상의 지방산의 알칼리 금속염을 동시에 함유하는 수용액으로 처리하는 것을 특징으로 하는 도전 분말의 표면 처리 방법. | [Claim1] A surface treatment method of the electric conduction powder which is a surface treatment method of the electric conduction powder which consists of copper or a copper alloy, and is characterized by processing the electric conduction powder in the solution which contains simultaneously acid, a reducing agent, and the alkali metal salt of fatty acid with the carbon number of eight or more. | 【청구항1】 구리 또는 구리합금으로 구성되는 도전 분말의 표면 처리 방법으로서, 상기 도전 분말을 산과 환원제와 탄소수 8 이상의 지방산의 알칼리 금속염을 동시에 함유하는 수용액으로 처리하는 것을 특징으로 하는 도전 분말의 표면 처리 방법. | [Claim1] A surface treatment method of the electric conduction powder which is a surface treatment method of the electric conduction powder which consists of copper or a copper alloy, and is characterized by processing the electric conduction powder in the solution which contains simultaneously acid, a reducing agent, and the alkali metal salt of fatty acid with the carbon number of eight or more. | [기술분야] 본 발명은 구리 또는 구리 합금으로 이루어진 전도성 페이스트용 전기 전도 분말, 및 낮은 비용으로 높은 탭 밀도를 갖는 낮은 산소 그레이스 분말을 얻기 위한 표면 처리 방법에 관한 것이다. [해결과제] 본 발명은 산화가 용이한 구리 분말 및 구리 합금 분말에서의 내산화성 문제를 해결하고자 한다. 열 및 습기 조건에서 전도성이 낮고 전도성이 낮다. [해결수단] 본 발명은 탄소수 8 이상의 지방산의 산, 환원제, 및 알칼리 금속염을 함유하는 용액에서 구리 또는 구리 합금 분말을 처리하는 것을 포함한다. [특징] 여기서 주된 특징은 구리 분말 또는 구리 합금 분말의 표면에 지방산 코트를 형성하여 내열성 및 내습성을 향상시키는 것이다. [효과] 따라서, 본 발명은 구리 분말 및 구리 합금 분말에서 내산화성 및 전도성을 개선하여, 향상된 특성을 갖는 전도성 페이스트의 제조를 유도한다. | 2006-000995 | 2006-01-06 | 2007-184143 | 2007-07-19 |  |  | SUMITOMO METAL MINING CO LTD | 川上 裕二 ¦ 鎌田 啓嗣 ¦ 石田 栄治 ¦ 佐光 武文石田 栄治 ¦ 上坂 昌弘 |  |  |  | 6 | JP2006-032165A(BE) ¦ JP3879749B2(BE) ¦ JP4164009B2(BE) ¦ JP2003-342605A(BE) ¦ JP1999-111054A(BE) ¦ JP1992-264302A(BE) | 23 | CN115943005B ¦ EP3409729B1 ¦ EP2530683B1 ¦ JP7000621B1(FE) ¦ JP6704083B1(FE) ¦ JP6103126B1(FE) ¦ JP2016-135843A(FE) ¦ JPWO2016-031860A1 ¦ JP6056821B2(FE) ¦ JP2015-018814A(FE) ¦ JP2014-194070A(FE) ¦ JP2013-136840A ¦ JP6089175B2(FE) ¦ JP2013-209682A(FE) ¦ JP5439995B2(FE) ¦ JP5921808B2 ¦ JP2009-084614A(FE) ¦ KR10-2546162B1 ¦ KR10-1960238B1(FE) ¦ KR10-2195144B1 ¦ TWI790950B(FE) ¦ TWI669358B(FE) ¦ US9390829B2 | 14960721 | JP4894266B2 | 1 | 소멸 |  | 2207027002743
US | US | P | A1 | Synthesis of Metallic Nanoparticle Dispersions | Disclosed are compositions comprising metallic nanoparticles suitable for use in cohesive, highly conductive structures on substrates. Also disclosed are methods for synthesizing the compositions and methods for forming cohesive, highly conductive structures from the compositions. | 기판상의 응집성, 고전도성 구조에서 사용에 적합한 금속 나노 입자를 포함하는 조성물이 개시된다. 상기 조성들을 합성하기 위한 방법과 상기 조성물로부터 응집성, 고전도성 구조를 형성하기 위한 방법이 추가로 개시된다. | 1. A composition, comprising: a population of metallic nanoparticles dispersed in an aqueous medium, wherein at least a portion of the population comprising individual metallic nanoparticles characterized as having an average cross-sectional dimension in the range of from about 1 nm to about 100 nm; and, wherein each of the nanoparticles comprise at least one ligand bound to its surface, the ligand comprising a heteroatom head group bound to the nanoparticle surface and a tail bound to the heteroatom head group. | 1. 조성물을 포함하는 조성물. 수성 매질에 분산된 금속 나노 입자의 집단을 포함하며, 여기에서 상기 집단의 적어도 일부는 약 1 nm 내지 약 100 nm의 범위의 평균 단면 치수를 가지는 것으로 특징된 개별 금속 나노 입자를 포함한다. , 여기에서 상기 각 나노 입자는 그것의 표면에 결합된 적어도 하나의 리간드를 포함하며, 상기 리간드는 상기 나노 입자 표면에 결합된 헤테로 원자 헤드 그룹 및 상기 헤테로 원자 헤드 그룹에 결합된 테일을 포함한다. | 1. A composition, comprising: a population of metallic nanoparticles dispersed in an aqueous medium, wherein at least a portion of the population comprising individual metallic nanoparticles characterized as having an average cross-sectional dimension in the range of from about 1 nm to about 100 nm; and, wherein each of the nanoparticles comprise at least one ligand bound to its surface, the ligand comprising a heteroatom head group bound to the nanoparticle surface and a tail bound to the heteroatom head group. ¦ 14. A composition, comprising: a metallic nanoparticle mixture comprising at least one metallic nanoparticles, capable of forming a cohesive structure of less than about 10 μm in thickness following curing at a temperature of less than about 140° C. for less than about 90 seconds, wherein the cohesive structure has a resistivity in the range of from about 2 times to about 15 times the bulk resistivity of the corresponding metal. ¦ 27. A method for synthesizing a metallic nanoparticle dispersion, comprising: reacting in an aqueous medium: at least one ligand, wherein the ligand comprises a heteroatom head group bonded to a tail comprising from 1 to about 20 carbon atoms; at least one reducing agent; and, at least one metallic salt in an aqueous dispersing solution, wherein the metallic salt is present in the dispersion at a concentration in the range of from about 10 grams/liter to about 600 grams/liter based on volume of the dispersing solution, and wherein the metallic salt comprises at least one cation comprising silver, copper, gold, zinc, cadmium, palladium, iridium, ruthenium, osmium, rhodium, platinum, iron, nickel, cobalt, indium, or any combination thereof. ¦ 57. A method for forming a conductive structure on a substrate, comprising: depositing a composition onto the substrate, wherein the composition comprises at least one population of metallic nanoparticles, wherein at least a portion of the population comprising individual metallic nanoparticles characterized as having an average cross-sectional dimension in the range of from about 1 nm to about 30 nm; wherein each of the nanoparticles comprise at least one ligand bound to its surface, the ligand comprising a heteroatom head group bound to the nanoparticle surface and a tail bound to the heteroatom head group; and, curing the deposited composition. ¦ 81. A method for forming a conductive structure, comprising: depositing a metallic nanoparticle composition comprising at least one metallic nanoparticle onto the substrate, wherein the composition is capable of forming after curing at a temperature of less than about 140° C. for less than about 90 seconds a cohesive and conductive structure having a resistivity in the range of from about 2 times to about 15 times the bulk resistivity of the corresponding metal and having a thickness of less than about 20 μm; and, curing the deposited composition. | 1. 조성물을 포함하는 조성물. 수성 매질에 분산된 금속 나노 입자의 집단을 포함하며, 여기에서 상기 집단의 적어도 일부는 약 1 nm 내지 약 100 nm의 범위의 평균 단면 치수를 가지는 것으로 특징된 개별 금속 나노 입자를 포함한다. , 여기에서 상기 각 나노 입자는 그것의 표면에 결합된 적어도 하나의 리간드를 포함하며, 상기 리간드는 상기 나노 입자 표면에 결합된 헤테로 원자 헤드 그룹 및 상기 헤테로 원자 헤드 그룹에 결합된 테일을 포함한다. ¦ 14. 조성물을 포함하는 조성물. 약 90초 동안 약 140°C 미만의 온도에서 경화 후 두께가 약 10 μm 미만인 응집성 구조를 형성할 수 있는 적어도 하나의 금속 나노 입자를 포함하는 금속 나노 입자 혼합물, 여기에서 상기 응집성 구조는 상기 대응하는 금속의 상기 벌크 저항률의 약 2 배에서 약 15 배의 저항을 가진다. ¦ 27. 금속 나노 입자 분산액을 합성하기 위한 방법, 수성 매체에서 반응하는 것. 적어도 하나의 리간드, 여기에서 상기 리간드는 1 내지 20개의 탄소 원자를 포함하는 테일에 결합된 헤테로 원자 헤드 그룹을 포함한다. 적어도 하나의 환원제 , 수성 분산 용액에서 적어도 하나의 금속염, 여기에서 상기 금속염은 상기 분산액의 체적에 기초하여 약 10 그램/리터 내지 약 600 그램/리터의 범위의 농도로 상기 분산에 존재하고, 여기에서 상기 금속염은 은, 구리, 금, 아연, 카드뮴, 팔라듐,이리듐, 루테늄, 이리듐, 철, 니켈, 코발트, 인듐, 또는 이들의 임의의 조합을 포함하는 적어도 하나의 양이온을 포함한다. ¦ 57. 기판 상에 전도성 구조를 형성하기 위한 방법, 상기 기판 상에 조성물을 증착하는 단계, 여기에서 상기 조성물은 적어도 하나의 금속 나노 입자의 집단을 포함하며, 여기에서 상기 집단의 적어도 일부는 약 1 nm 내지 약 30 nm의 범위의 평균 단면 치수를 가지는 것으로 특징된 개별 금속 나노 입자를 포함한다. 여기에서 상기 각 나노 입자는 그것의 표면에 결합된 적어도 하나의 리간드를 포함하며, 상기 리간드는 상기 나노 입자 표면에 결합된 헤테로 원자 헤드 그룹 및 상기 헤테로 원자 헤드 그룹에 결합된 테일을 포함한다. , 상기 증착된 조성물을 경화시킨다. ¦ 81. 전도성 구조를 형성하기 위한 방법, 상기 기판 상에 적어도 하나의 금속 나노 입자를 포함하는 금속 나노 입자 조성물을 증착하는 단계, 여기에서 상기 조성물은 약 140°C 미만의 온도에서 경화된 후 상기 대응하는 금속의 상기 벌크 저항률의 약 2 배에서 약 15 배로 저항률을 가지는 응집성 및 전도성 구조와 약 20μm 미만의 두께를 가지는 전도성 구조를 가진다. , 상기 증착된 조성물을 경화시킨다. | [기술분야] 본 발명은 나노 입자의 분야에 관한 것이며, 전도성 잉크 및 인쇄 가능한 전도성 특징부에 적용될 수 있다. [해결과제] 본 발명은 금속 나노 입자를 소결 보조제로 활용하는 저온 경화 잉크 시스템을 제공함으로써, 높은 가공 온도 및 긴 경화 시간과 같은 기존의 전도성 잉크 시스템의 한계를 해결하고자 한다. [해결수단] 본 발명은 수성 매질에 분산된 금속 나노 입자의 집단을 포함하는 조성물을 포함하며, 상기 집단의 적어도 일부는 약 1 nm 내지 약 100 nm 범위의 평균 단면 치수를 갖는 것을 특징으로 하는 개별 금속 나노 입자를 포함한다. [특징] 여기서 주요 특징은 저온 경화 잉크 시스템에서 소결 보조제로서 금속 나노 입자의 사용이다. [효과] 따라서, 본 발명은 저온 및 짧은 경화 시간에서 전도성 구조를 형성하는 능력을 개선하여, 전자 장치를 위한 제조 공정의 효율 및 비용 효율성을 향상시킨다. | 11/613136 | 2006-12-19 | 2007-0144305 | 2007-06-28 |  |  | PCHEM ASSOCIATES, INC. | Gregory Jablonski A. ¦ Michael Mastropietro A. ¦ Christopher Wargo J. |  |  |  | 0 |  | 45 | AU2010349580B2 ¦ CN101990687B ¦ CN101835557B ¦ DE10-2016-002890A1 ¦ EP3017008B1 ¦ EP2333024B1 ¦ EP2610023B1 ¦ EP2253002B1 ¦ EP2093309A2 ¦ EP2208559B1 ¦ EP3042727B1 ¦ EP2193702A1 ¦ FR3008103B1 ¦ JP5389940B2(FE) ¦ KR10-2013-0050906A(FE) ¦ KR10-2017-0063991A(FE) ¦ KR10-2018-0056811A(FE) ¦ KR10-2010-0038069A(FE) ¦ TWI504693B(FE) ¦ TWI383849B(FE) ¦ TWI402118B(FE) ¦ US12305096B2 ¦ US12163039B2(FE) ¦ US11492547B2 ¦ US10557051B2 ¦ US10703924B2(FE) ¦ US11278958B2(FE) ¦ US11278959B2 ¦ US9951240B2 ¦ US9131610B2 ¦ US9785078B2 ¦ US9598776B2 ¦ US9776928B2(FE) ¦ US8293142B2 ¦ US8486310B2 ¦ US9028724B2 ¦ US8673049B2 ¦ US8422197B2 ¦ US8647979B2 ¦ US9730333B2 ¦ US8404160B2 ¦ US8506849B2 ¦ US8293144B2 ¦ US10231344B2(FE) ¦ US7560052B2(FE) | 846586 | AU2006350054B2 ¦ CA2634457A1 ¦ EP1973682A2 ¦ JP2013-254737A ¦ JP5394749B2 ¦ US2007-0144305A1 ¦ US60/752143 ¦ US60/752144 ¦ US60/752628 ¦ WOWO2008-048316A2 | 10 | 포기 |  | 5407026000402
JP | JP | P | A | 귀금속 미립자의 제조 방법 및 귀금속 박막의 제조 방법 | 【요약】 【과제】유리 기판과의 밀착성과 막 표면의 평활성이 우수한 박막을 성형할 수 있는 귀금속 미립자를 제조하는 방법 및 귀금속 박막을 제조하는 방법을 제공한다. 【해결 수단】탄소수 5~20에서 선택되는 적어도 1 종류의 아민과 탄소수 4~30에서 선택되는 적어도 1 종류의 카르복실산을 포함한 원료를 교반해 얻어진 화합물 및/또는 혼합물을 보호 콜로이드로서 이용해 이 보호 콜로이드와 귀금속 이온을 포함한 용액에 복수회로 나누어 환원제를 첨가해 교반한 후, 여분의 보호 콜로이드 및 용매를 제거하는 것이다. 상기 보호 콜로이드의 조합이면 귀금속 미립자를 유기 용매에 분산한 페이스트를 150~450℃의 온도에서 소성해도, 소성막의 표면에 잔류하기 위해, 귀금속의 입성장을 억제해 표면의 평활성을 유지하고 나아가서는 유리 기판과의 밀착성을 개선한다. 【선택도】없음 | [ABSTRACT] [Technical problem] The method of manufacturing the method of manufacturing the precious-metals particulates which can fabricate the thin film excellent in adhesion nature with a glass substrate and the smooth nature on the surface of a film, and a noble metal thin film is provided. [Means for Solution]A compound and/or a mixture which are produced by agitating materials containing at least one kind of amine chosen from the carbon numbers 5-20 and at least one kind of carboxylic acid chosen from the carbon numbers 4-30 are used as protection colloid, After adding and agitating a reducing agent in two or more steps in this protection colloid and solution containing precious-metals ion, excessive protection colloid and a solvent are removed. In order to remain on the surface of a calcination film even if it calcinates the paste which distributed precious-metals particulates to the organic solvent at the temperature of 150-450℃ if it is the combination of the above-mentioned protection colloid, the grain growth of the precious metals is controlled, and surface smooth nature is maintained, and also adhesion nature with a glass substrate is improved. [Chosen drawing] Nothing | 【청구항1】 귀금속의 표면을 보호 콜로이드로 포위한 귀금속 미립자 제조 방법에 있어서 탄소수 5~20에서 선택되는 적어도 1 종류의 아민과 탄소수 4~30에서 선택되는 적어도 1 종류의 카르복실산을 포함한 원료를 교반해 얻어진 화합물 및/또는 혼합물을 보호 콜로이드로서 이용해 이 보호 콜로이드와 귀금속 이온을 포함한 용액에 환원제를 첨가해 교반한 후, 여분의 보호 콜로이드 및 용매를 제거하는 것을 특징으로 하는 귀금속 미립자 제조 방법. | [Claim1] In the manufacturing method of the precious-metals particulates which surrounded the surface of the precious metals with protection colloid, The compound and/or mixture which are produced by agitating the materials containing at least one kind of amine chosen from the carbon numbers 5-20 and at least one kind of carboxylic acid chosen from the carbon numbers 4-30 are used as protection colloid, A manufacturing method of the precious-metals particulates characterized by removing excessive protection colloid and solvent after adding and agitating a reducing agent in this protection colloid and the solution containing precious-metals ion. | 【청구항1】 귀금속의 표면을 보호 콜로이드로 포위한 귀금속 미립자 제조 방법에 있어서 탄소수 5~20에서 선택되는 적어도 1 종류의 아민과 탄소수 4~30에서 선택되는 적어도 1 종류의 카르복실산을 포함한 원료를 교반해 얻어진 화합물 및/또는 혼합물을 보호 콜로이드로서 이용해 이 보호 콜로이드와 귀금속 이온을 포함한 용액에 환원제를 첨가해 교반한 후, 여분의 보호 콜로이드 및 용매를 제거하는 것을 특징으로 하는 귀금속 미립자 제조 방법. ¦ 【청구항2】 귀금속의 표면을 보호 콜로이드로 포위한 귀금속 미립자 제조 방법에 있어서 귀금속 미립자가 분산되지 않는 용매에 탄소수 5~20에서 선택되는 적어도 1 종류의 아민과 탄소수 4~30에서 선택되는 적어도 1 종류의 카르복실산을 포함한 원료를 교반해 얻어진 화합물 및/또는 혼합물로 구성되는 보호 콜로이드, 귀금속 이온, 환원제를 첨가해 귀금속 미립자의 침전물을 생성시켜 회수하는 것을 특징으로 하는 귀금속 미립자 제조 방법. | [Claim1] In the manufacturing method of the precious-metals particulates which surrounded the surface of the precious metals with protection colloid, The compound and/or mixture which are produced by agitating the materials containing at least one kind of amine chosen from the carbon numbers 5-20 and at least one kind of carboxylic acid chosen from the carbon numbers 4-30 are used as protection colloid, A manufacturing method of the precious-metals particulates characterized by removing excessive protection colloid and solvent after adding and agitating a reducing agent in this protection colloid and the solution containing precious-metals ion. ¦ [Claim2] In the manufacturing method of the precious-metals particulates which surrounded the surface of the precious metals with protection colloid, At least one kind of amine chosen as the solvent which precious-metals particulates do not distribute from the carbon numbers 5-20, A manufacturing method of the precious-metals particulates adding protection colloid, precious-metals ion, and reducing agent which consist of the compound and/or mixture which are produced by agitating the materials containing at least one kind of carboxylic acid chosen from the carbon numbers 4-30, making the sediment of precious-metals particulates generate, and collecting. | [기술분야] 본 발명은 유리 기판과의 접착성 및 필름 표면의 매끄러운 성질이 우수한 박막을 제조할 수 있는 귀금속 미립자 및 귀금속 박막의 제조 방법에 관한 것이다. [해결과제] 본 발명은 귀금속이 안정적이라는 문제를 해결하고자 한다. 제조 공정에서 특정 아민과 카르복실산을 사용함으로써, 기판 물질과의 반응성이 낮고, 기판과의 접착력이 좋지 않다. [해결수단] 본 발명은 특정 아민 및 카르복실산을 사용하는 귀금속 미립자의 제조 방법, 및 귀금속 박막 제조 방법을 포함한다. [특징] 여기서 주요 특징은 유리 기판과의 접착 특성을 향상시키고 표면 평활도를 유지하기 위한 특정 아민 및 카르복실산의 사용이다. [효과] 따라서, 본 발명은 유리 기판과의 접착 특성을 향상시키고 귀금속 박막의 표면 평활도를 향상시킨다. | 2006-017861 | 2006-01-26 | 2007-146271 | 2007-06-14 |  |  | MITSUBOSHI BELTING LTD | 巖本 政博 ¦ 江草 恵美子 ¦ 岡崎 大輔 ¦ 伊勢田 泰助 | 2005-158255 ¦ 2005-189602 ¦ 2005-317147 | JP ¦ JP ¦ JP | 2005-05-31 ¦ 2005-06-29 ¦ 2005-10-31 | 1 | JP2005-060824A(BE) | 17 | CN101835557B ¦ EP2208559B1 ¦ EP3042727B1 ¦ JP6814529B2(FE) ¦ JP2011-195951A(FE) ¦ JP5452036B2(FE) ¦ JP4344001B2(FE) ¦ JP5556176B2(FE) ¦ KR10-2013-0108710A ¦ KR10-1004553B1(FE) ¦ KR10-1239563B1(FE) ¦ KR10-2009-0012605A(FE) ¦ US8293142B2 ¦ US8486310B2 ¦ US9217088B2 ¦ US8728350B2 ¦ US8293144B2 | 14930138 | JP2005-158255 ¦ JP2005-189602 ¦ JP2005-317147 ¦ JP4908002B2 | 4 | 소멸(연차료 불납에 의한 말소) |  | 2207022005121
JP | JP | P | A | 미립 은 입자 부착 은 동 복합분 및 그 미립 은 입자 부착 은 동 복합분 제조 방법 | 【요약】 【과제】 미립화, 균립화되고 저온 소결성이 우수하고, 광범위한 용도로 사용 가능한 미립 은 입자 부착 은 구리 복합분말 및 그 제조 방법을 제공하는 것. 【해결 수단】 상기 과제를 달성하기 때문에, 은 구리 복합분말의 표면에 미립 은 입자를 부착시킨 것을 특징으로 하는 미립 은 입자 부착 은 구리 복합분말을 채용한다. 그리고 그 제조 방법으로서, 은 구리 복합분말과 질산은과 착화제를 혼합해 교반 용해시켜 얻어진 은 착체를 포함한 용액을 접촉시키고 여기에 환원제를 첨가해 미립 은 입자를 은 구리 분말의 분립 표면으로 석출시키는 것을 특징으로 하는 미립 은 입자 부착 은 구리 복합분말 제조 방법을 제공한다. 【선택도】 없음 | [ABSTRACT] [Technical problem] Microatomize, grain uniformation should be carried out, and excel in low-temperature sintering nature, and provide an extensive use with usable particle silver granule child adhesion silver copper composite powder and a manufacturing method for the same. [Means for Solution]In order to attain the above-mentioned technical problem, particle silver granule child adhesion silver copper composite powder making a particle silver granule child adhere to the surface of silver copper composite powder is adopted. And the solution containing the silver complex which is the manufacturing method, and is produced by making mix, stir and dissolve silver copper composite powder, and silver nitrate and a complexing agent is contacted, and the manufacturing method of the particle silver granule child adhesion silver copper composite powder adding a reducing agent here and depositing a particle silver granule child to the powder surface of silver copper powder is provided. [Chosen drawing] Nothing | 【청구항1】 심재 분체의 분립 표면에 미립 은가루를 부착시킨 분립으로 구성된 분체로서, 심재 분체는 은 구리 복합분말인 것을 특징으로 하는 미립 은 부착 은 구리 복합분말. | [Claim1] Particle silver adhesion silver copper composite powder, wherein it is the granular material which comprised a powder which made particle silver dust adhere to the powder surface of a core material granular material and a core material granular material is silver copper composite powder. | 【청구항1】 심재 분체의 분립 표면에 미립 은가루를 부착시킨 분립으로 구성된 분체로서, 심재 분체는 은 구리 복합분말인 것을 특징으로 하는 미립 은 부착 은 구리 복합분말. ¦ 【청구항10】 은 구리 복합분말과 질산은과 착화제를 혼합해 교반 용해시켜 얻어진 은 착체를 포함한 용액을 접촉시키고 여기에 환원제를 첨가해 미립 은 입자를 은 구리 분말의 분립 표면으로 석출시키는 것을 특징으로 하는 미립 은 입자 부착 은 구리 복합분말 제조 방법. | [Claim1] Particle silver adhesion silver copper composite powder, wherein it is the granular material which comprised a powder which made particle silver dust adhere to the powder surface of a core material granular material and a core material granular material is silver copper composite powder. ¦ [Claim10] A manufacturing method of the particle silver granule child adhesion silver copper composite powder contacting the solution containing the silver complex produced by making mix, stir and dissolve silver copper composite powder, and silver nitrate and a complexing agent, adding a reducing agent here, and depositing a particle silver granule child to the powder surface of silver copper powder. | [기술분야] 본 발명은 저온 소결성이 우수한 입자 은 과립 자 부착 은 구리 복합 분말에 관한 것이며, 프린트 배선판의 배선 회로용 접착제 등의 각종 수지 원리에 적용할 수 있다. [해결과제] 본 발명은 은 먼지 자체를 소결하고 수지성 원리의 경화로 전도성을 입증하는 은 잉크 또는 은 페이스트에 대한 요구를 해결하고, 일반적으로 소결 온도를 낮추고자 한다. [해결수단] 본 발명은 특정 입상 재료 특성을 가진 입자 은 과립 자 접착 은 구리 복합 분말과 동일한 것을 위한 제조 방법을 포함한다. [특징] 여기서 주된 특징은 특정 입상 재료 특성을 갖는 입자 은 과립 자 접착 은 구리 복합 분말 및 이의 제조 방법이다. [효과] 본 발명은 은 더스트의 저온 소결 특성을 개선시키고 인쇄 배선 기판의 배선 회로용 접착제의 전도성 및 접착 강도를 향상시킨다. | 2005-289930 | 2005-10-03 | 2007-100155 | 2007-04-19 |  |  | MITSUI MINING & SMELTING CO LTD | 佐々木 卓也 ¦ 坂上 貴彦 ¦ 藤本 卓 ¦ 吉丸 克彦 |  |  |  | 6 | JP2005-060831A(BE) ¦ JP4047304B2(BE) ¦ JP1999-310806A(BE) ¦ JP1995-331360A(BE) ¦ JP1994-128609A(BE) ¦ JP1991-133006A(BE) | 12 | JP2019-206760A(FE) ¦ JP2018-509524A ¦ JP6715588B2(FE) ¦ JP6309758B2(FE) ¦ JP5785532B2(FE) ¦ JP2012-214898A ¦ JP5707133B2(FE) ¦ JPWO2009-116349A1 ¦ JP5305789B2(FE) ¦ JP5415708B2(FE) ¦ KR10-2011166B1 ¦ TWI626098B(FE) | 92819623 | JP5080731B2 ¦ KR10-1301634B1 ¦ TWI304003B ¦ WOWO2007-040195A1 | 4 | 소멸 |  | 2207015004745
JP | JP | P | A1 | 도전분 및 그 제조 방법, 도전분 페이스트, 도전분 페이스트의 제조 방법 | 【요약】 본 발명은 다면체 형상의 큰 입자와 인편상 작은 입자로 구성되는 도전 분말로서, 작은 입자의 어스펙트비는 3 이상이며 작은 입자의 어스펙트비는 큰 입자의 어스펙트비 1.3배 이상 크고 지방산으로 표면 처리되어서 이루어지는 도전 분말에 관한 것이다. 본 발명의 도전 분말은 다면체 형상 및 인편상 큰 입자 및 작은 입자로 구성되므로, 입자끼리의 접촉이 양호하다. 또한 본 발명의 도전 분말을 사용한 도전성 페이스트는 입자가 점과 점으로 접촉하는 것이 아니라, 면 끼리 접촉하기 때문에, 도전성 및 열전도성이 우수하다. 또한 본 발명의 도전성 페이스트는 비아홀로의 충전성이 우수하다. | [ABSTRACT] this invention is electric conduction powder which consists of a polyhedron-shaped large drop child and a piece of scale-like granule child, and a granule child's aspect ratio is three or more, and a granule child's aspect ratio is 1.3 times or more as large as a large drop child's aspect ratio, and it is related with the electric conduction powder which comes to carry out a surface treatment with fatty acid. Since the electric conduction powder of this invention consists of the large drop child and granule child of polyhedron shape and the shape of a piece of a scale, its contact of particles is good. The conductive paste which uses the electric conduction powder of this invention is excellent in conductivity and thermal conductivity, in order that particles may contact in fields rather than may contact at a point and a point. The conductive paste of this invention is excellent in the filling properties to a beer hall. | 【청구항1】 다면체 형상 입자 및 거의 인편상 입자로 구성되는 거의 단분산 도전 분말이며 모든 입자의 30%누적 지름 미만은 작은 입자의 평균 종횡비가 3 이상이며 작은 입자의 평균 종횡비는 30%누적 지름 이상의 큰 입자 평균 종횡비 1.3배 이상 크고 거의 단분산 도전 분말은 상기 도전 분말 중량의 0.5 중량%이하의 지방산으로 표면 처리되어서 이루어지는 것을 특징으로 하는 도전가루. | [Claim1] It is the approximately single distribution electric conduction powder which consists of polyhedron shape particles and piece of abbreviated scale-like particles, and a granule child'ss average aspect ratio of less than the diameter of 30% accumulation of all the particles is three or more, And electric conduction powder characterized by a granule child'ss average aspect ratio being 1.3 times or more as large as the average aspect ratio of the large drop child more than the diameter of 30% accumulation, and coming to carry out the surface treatment of the approximately single distribution electric conduction powder with 0.5% of the weight or less of fatty acid of the electric conduction powder weight. | 【청구항1】 다면체 형상 입자 및 거의 인편상 입자로 구성되는 거의 단분산 도전 분말이며 모든 입자의 30%누적 지름 미만은 작은 입자의 평균 종횡비가 3 이상이며 작은 입자의 평균 종횡비는 30%누적 지름 이상의 큰 입자 평균 종횡비 1.3배 이상 크고 거의 단분산 도전 분말은 상기 도전 분말 중량의 0.5 중량%이하의 지방산으로 표면 처리되어서 이루어지는 것을 특징으로 하는 도전가루. | [Claim1] It is the approximately single distribution electric conduction powder which consists of polyhedron shape particles and piece of abbreviated scale-like particles, and a granule child'ss average aspect ratio of less than the diameter of 30% accumulation of all the particles is three or more, And electric conduction powder characterized by a granule child'ss average aspect ratio being 1.3 times or more as large as the average aspect ratio of the large drop child more than the diameter of 30% accumulation, and coming to carry out the surface treatment of the approximately single distribution electric conduction powder with 0.5% of the weight or less of fatty acid of the electric conduction powder weight. | [기술분야] 본 발명은 전도성 또는 열 전도성 페이스트에 사용되는 전기 전도 분말의 제조 방법, 이를 위한 제조 방법, 전기 전도 분말 페이스트, 및 전기 전도 분말 페이스트에 관한 것이다. [해결과제] 본 발명은 점도 및 충전 특성을 손상시키지 않으면서 전기 전도 분말의 로딩을 향상시킴으로써 전도성 또는 열 전도성 페이스트에서 전도성 및 열 전도성을 개선시키는 문제를 해결하고자 한다. [해결수단] 본 발명은 다면체 형상 입자와 축약된 스케일 유사 입자 조각으로 구성된 대략 단일 분포 전기 전도 분말을 포함한다. [특징] 여기서 주된 특징은 개선된 전도도 및 열 전도도를 위해 높은 탭 밀도 및 낮은 프레스 밀도를 갖는 전기 전도 분말의 사용이다. [효과] 따라서, 본 발명은 점도 및 충전 특성을 손상시키지 않으면서 전기 전도 분말의 로딩을 향상시킴으로써 전도도 및 열 전도도를 개선한다. | 2007-537746 | 2006-09-29 | WO2007-037440 | 2007-04-05 |  |  | ALPHA SCIENTIFIC KK | 永野 豊治 ¦ 大野 欽司 ¦ ▲くわ▼島 尚子 | 2005-285211 ¦ 2006-242032 | JP ¦ JP | 2005-09-29 ¦ 2006-09-06 | 6 | JP2005-082632A(BE) ¦ JP2003-141929A(BE) ¦ JP2002-008444A(BE) ¦ JP1998-163583A(BE) ¦ JP1992-214774A(BE) ¦ WOWO2005-031760A1(BE) | 1 | JP6247069B2(FE) | 4272194 | CN101288133B ¦ EP1947654B1 ¦ JP2005-285211 ¦ JP2006-242032 ¦ JP4954885B2 ¦ KR10-0988298B1 ¦ US9011726B2 ¦ WOWO2007-037440A1 | 8 | 소멸(연차료 불납에 의한 말소) |  | 2509015000452
JP | JP | P | A1 | 납땜용 플럭스, 크림 납땜, 납땜 방법, 식품용 용기 및 전자 부품 | 【요약】 [과제]납땜 후의 플럭스 잔사가 수세 용이하고 배수가 자연 환경 중에서 생 분해 용이하고 사람과 가축에게 무해한 플럭스, 또한 연해가 없는 크림 솔더, 납땜 방법 등을 제공한다. [해결 수단](A) 물과(B)(b1) 수용성 및 생물이분해성이며 탄소 원자, 수소 원자 및 산소 원자로 구성되는 환원성 유기 화합물 또는 페놀계 항산화제 또는(b2) 수용성 및 생물이분해성이며 탄소 원자, 수소 원자 및 산소 원자로 구성되는 환원성 유기산의 알칼리 금속염과(C) 수용성 및 생물이분해성 칙소제로 구성되는 납땜용 플럭스. (D) 무연 땜납 입자와 상기 납땜용 플럭스로 구성되는 크림 솔더 및 상기 크림 솔더에 의한 납땜 방법. | [ABSTRACT] a [technical problem] -- the soldering back -- a flux residue is a flush -- easy -- drainage -- the inside of natural environment -- biological breakdown -- it is easy and provides cream solder, a soldering method, etc. without flux harmless to men and beasts, and also air pollution based on lead particles. Are [Means for Solution] (A) water, and (B) (b1) water solubility and living thing readily decomposable nature, and A carbon atom, Alkali metal salt of reducing organic acid which is a reducing organic compound, a phenol system anti-oxidization agent or (b2) water solubility, and living thing readily decomposable nature which consist of a hydrogen atom and an oxygen atom, and consists of a carbon atom, a hydrogen atom, and an oxygen atom, (C) Flux for soldering which consists of a チクソ agent of water solubility and living thing readily decomposable nature. (D) Soldering method by the cream solder which consists of unleaded solder particles and the above-mentioned flux for soldering, and the cream solder. | 【청구항1】 (A) 물과(B)(b1) 수용성 및 생물이분해성이며 탄소 원자, 수소 원자 및 산소 원자로 구성되는 환원성 유기 화합물 또는 페놀계 항산화제 또는(b2) 수용성 및 생물이분해성이며 탄소 원자, 수소 원자 및 산소 원자로 구성되는 환원성 유기산의 알칼리 금속염과(C) 수용성 및 생물이분해성 칙소제로 구성되는 것을 특징으로 하는 납땜용 플럭스. | [Claim1] Are water, and (B) (b1) water solubility and living thing readily decomposable nature, and (A) A carbon atom, The alkali metal salt of the reducing organic acid which is the reducing organic compound, the phenol system anti-oxidization agent or (b2) water solubility, and living thing readily decomposable nature which consist of a hydrogen atom and an oxygen atom, and consists of a carbon atom, a hydrogen atom, and an oxygen atom, (C) Flux for soldering consisting of a チクソ agent of water solubility and living thing readily decomposable nature. | 【청구항1】 (A) 물과(B)(b1) 수용성 및 생물이분해성이며 탄소 원자, 수소 원자 및 산소 원자로 구성되는 환원성 유기 화합물 또는 페놀계 항산화제 또는(b2) 수용성 및 생물이분해성이며 탄소 원자, 수소 원자 및 산소 원자로 구성되는 환원성 유기산의 알칼리 금속염과(C) 수용성 및 생물이분해성 칙소제로 구성되는 것을 특징으로 하는 납땜용 플럭스. | [Claim1] Are water, and (B) (b1) water solubility and living thing readily decomposable nature, and (A) A carbon atom, The alkali metal salt of the reducing organic acid which is the reducing organic compound, the phenol system anti-oxidization agent or (b2) water solubility, and living thing readily decomposable nature which consist of a hydrogen atom and an oxygen atom, and consists of a carbon atom, a hydrogen atom, and an oxygen atom, (C) Flux for soldering consisting of a チクソ agent of water solubility and living thing readily decomposable nature. | [기술분야] 본 발명은 납땜을 위한 수용성 및 생분해성 플럭스에 관한 것이며, 다양한 납땜 용도에 적용될 수 있다. [해결과제] 본 발명은 납계 솔더에 의한 솔더링시 악취, 유독가스 및 열분해가 발생하여 환경오염 및 건강위험을 초래하는 문제를 해결하고자 한다. [해결수단] 본 발명은 물, 수용성 성분, 및 증점제를 포함하는 납땜용 수용성 및 생분해성 플럭스를 포함한다. [특징] 여기서 주요 특징은 솔더링을 위해 플럭스에 수용성 및 생분해성 성분을 사용하는 것이며, 이는 플럭스 잔류물의 용이한 제거를 허용하고 환경 영향을 감소시킨다. [효과] 본 발명은 따라서 납땜을 위해 수용성 및 생분해성 플럭스를 사용함으로써 납땜의 환경적 영향을 개선하고, 무연 솔더의 접착력을 향상시키고, 납땜 동안 악취 및 독성 가스의 발생을 감소시킨다. | 2007-536478 | 2006-09-15 | WO2007-034758 | 2007-03-29 |  |  | NIPPON HANDA KK | 山川 君男 ¦ 峯 勝利 | 2005-272779 | JP | 2005-09-20 | 8 | JP2005-074484A(BE) ¦ JP3335307B2(BE) ¦ JP3273757B2(BE) ¦ JP1997-192882A(BE) ¦ JP1996-257790A(BE) ¦ JP2641841B2(BE) ¦ JP2637635B2(BE) ¦ JP1991-086389A(BE) | 0 |  | 91942035 | EP1950767B1 ¦ JP2005-272779 ¦ JP2005-274240 ¦ JP2005-276484 ¦ JP2005-309126 ¦ JP2005-309128 ¦ JP4322948B2 ¦ JP4353380B2 ¦ JP4362742B2 ¦ KR10-1046197B1 ¦ TW200724264A ¦ TW200726549A ¦ TW200730290A ¦ US7766218B2 ¦ WOWO2007-034758A1 ¦ WOWO2007-034833A1 ¦ WOWO2007-034893A1 | 17 | 소멸(연차료 불납에 의한 말소) |  | 2509012000167
JP | JP | P | A | 동 초미립자의 제조 방법 및 도전성 페이스트 | 【요약】 【과제】산화되기 어려운 구리 초미립자를 얻을 수 있고, 종래에 비해 저비용으로 생산성이 우수한 구리 초미립자 제조 방법을 제공하는 것. 【해결 수단】(R-A) 2-Cu(단, R는 탄화수소기, A는 COO, OSO3, SO3 또는 OPO3이다. )(으)로 표시되는 구리염을 합성용 유기 용매에 용해 또는 분산해서 이루어지는 용액을 가열함으로써, 구리염에서 유래하는 구리성분으로 구성된 구리 코어와 구리염에서 유래하고 구리 코어의 주위를 덮는 유기 성분을 가지는 구리 초미립자를 생성시키도록 한다. 이 때 가열은 외부 열원 또는 마이크로파 조사에 따르면 좋다. 또한 탄화수소기의 탄소수는 1~40의 범위 내에 있으면 좋고 합성용 유기 용매는 구리염에 대해서 환원성을 나타내는 것을 이용하면 좋다. 【선택도】도 1 | [ABSTRACT] [Technical problem] The copper ultrafine particle which cannot oxidize easily should be obtained and provide the manufacturing method of the copper ultrafine particle which was cheap as compared with the former and excellent in productivity. [Means for Solution](R-A) 2-Cu (however, R is a hydrocarbon group and A is COO, OSO3, SO3, or OPO3.) It is made to make the copper ultrafine particle which has the copper core which comprised a copper ingredient originating in 銅塩, and an organic ingredient which originates in 銅塩 and covers the circumference of a copper core generate by heating the solution which dissolved or distributes 銅塩 expressed to the organic solvent for composition. Under the present circumstances, heating is good to be based on an outside heat source or a microwave exposure. The carbon number of a hydrocarbon group is good to be within the limits of 1-40, and the organic solvent for composition is good to use what shows reduction nature to 銅塩. [Chosen drawing] Drawing 1 | 【청구항1】 하기화학식 1으로 표시되는 구리염을 합성용 유기 용매에 용해 또는 분산해서 이루어지는 용액을 가열함으로써, 상기 구리염에서 유래하는 구리성분으로 구성된 구리 코어와 상기 구리염에서 유래하고 상기 구리 코어의 주위를 덮는 유기 성분을 가지는 구리 초미립자를 생성시키는 것을 특징으로 하는 구리 초미립자 제조 방법. (화학식 1)(R-A) 2-Cu(단, R는 탄화수소기, A는 COO, OSO3, SO3 또는 OPO3이다. ) | [Claim1] By heating the solution which dissolves or distributes 銅塩 denoted by following 化 1 to the organic solvent for composition, A manufacturing method of the copper ultrafine particle making the copper ultrafine particle which has the copper core which comprised a copper ingredient originating in the above-mentioned 銅塩, and an organic ingredient which originates in the above-mentioned 銅塩 and covers the circumference of the above-mentioned copper core generate. (化 1) (R-A) 2-Cu (however, R is a hydrocarbon group and A is COO, OSO3, SO3, or OPO3.) ) | 【청구항1】 하기화학식 1으로 표시되는 구리염을 합성용 유기 용매에 용해 또는 분산해서 이루어지는 용액을 가열함으로써, 상기 구리염에서 유래하는 구리성분으로 구성된 구리 코어와 상기 구리염에서 유래하고 상기 구리 코어의 주위를 덮는 유기 성분을 가지는 구리 초미립자를 생성시키는 것을 특징으로 하는 구리 초미립자 제조 방법. (화학식 1)(R-A) 2-Cu(단, R는 탄화수소기, A는 COO, OSO3, SO3 또는 OPO3이다. ) | [Claim1] By heating the solution which dissolves or distributes 銅塩 denoted by following 化 1 to the organic solvent for composition, A manufacturing method of the copper ultrafine particle making the copper ultrafine particle which has the copper core which comprised a copper ingredient originating in the above-mentioned 銅塩, and an organic ingredient which originates in the above-mentioned 銅塩 and covers the circumference of the above-mentioned copper core generate. (化 1) (R-A) 2-Cu (however, R is a hydrocarbon group and A is COO, OSO3, SO3, or OPO3.) ) | [기술분야] 본 발명은 구리 초미세 입자의 제조 방법 및 전도성 페이스트에 관한 것으로, 전기 전도 재료, 촉매 재료, 착색 재료, 페인트 등과 같은 다양한 용도에 적용될 수 있다. [해결과제] 본 발명은 비교적 저렴한 재료를 사용하고 긴 가열 시간을 필요로 하지 않는 방법을 제공함으로써 구리 초미세 입자의 종래의 제조 방법과 연관된 제조 비용 및 생산성 문제를 해결하고자 한다. [해결수단] 본 발명은 조성물을 위한 유기 용매에서 특정 구리 및 유기 성분을 함유하는 용액을 가열하는 것을 포함하는 구리 초미세 입자의 제조 방법을 포함한다. [특징] 여기서 주된 특징은 비교적 저렴한 재료의 사용과 입자 크기 분포가 좁고 화학적 안정성이 우수한 구리 초미세 입자를 얻을 수 있는 능력이다. [효과] 따라서, 본 발명은 비교적 저렴한 재료를 사용하고 긴 가열 시간을 필요로 하지 않는 방법을 제공함으로써 생산성을 향상시키고 제조 비용을 감소시킨다. | 2005-243767 | 2005-08-25 | 2007-056321 | 2007-03-08 |  |  | SUMITOMO RIKO CO LTD ¦ OSAKA UNIV | 別所 久美 ¦ 神戸 由美 ¦ 佐藤 明生 ¦ 和田 雄二 ¦ 塚原 保徳 ¦ 中村 考志 |  |  |  | 1 | JP3205793B2(BE) | 7 | DE11-2009-001942B4 ¦ JP5119362B2(FE) ¦ JP5519525B2(FE) ¦ JP5707134B2(FE) ¦ JP5089647B2(FE) ¦ JP5085372B2(FE) ¦ US8784702B2 | 14852637 | JP2007-056321A | 1 | 거절 |  | 2207009004571
CN | CN | P | A | Prepn process of superfine W-Cu composite powder | The preparation process of superfine W-Cu composite powder includes compounding 10-35wt% concentration W-Cu salt sol, adding surfactant and acid or alkali to control the pH value of the sol in 3-4, spray drying the sol to obtain compound W-Cu salt precursor powder, and calcining the precursor powder to obtain the superfine W-Cu composite powder. The superfine W-Cu composite powder has high heat conductivity, high electric conductivity and high strength. | 초미세 텅스텐 구리 복합분말의 제조방법에 있어서, 텅스텐 구리 용해성 염 졸을 졸 및 분무건조기술로 분무건조하고, 하소 및 이단계 환원에 의해 초미세 또는 나노 텅스텐 구리의 조성비 조정가능한 분말을 제조한다. 출발 물질을 목적하는 텅스텐 구리에 따라 10 내지 35중량%의 용액으로 공급하고, 계면활성제를 첨가하고, 산 또는 염기 조절 용액 또는 콜로이드를 첨가하고, pH 3 내지 4를 조절한다. 이어서 졸체를 분무 건조하여 텅스텐-구리염 또는 산화물을 얻는 복합 분말 전구체, 전구체 분말을 하소하여 텅스텐-구리 복합 분말을 얻는다. 복합 분말은 높은 열전도성, 도전성 및 연성을 가지며, 강도가 현저히 향상된다. | 1. the preparation method of a superfine W-Cu composite powder adopts colloidal sol and the spray drying technology tungsten copper soluble-salt colloidal sol spray-drying with preparation, goes on foot the powder that the reduction preparation is ultra-fine or the fine/nano tungsten-copper component ratio is adjustable through calcining and two, it is characterized in that: (1) material composition is W and Cu, and wherein copper is 1-99%, and all the other content are W; (2) adopting metatungstate or paratungstate or wolframic acid and copper nitrate or copper sulphate or copper chloride crystal is raw material; (3) raw material is mixed by required tungsten copper component ratio, be mixed with the aqueous solution that crystal concentration is 10-35wt%; (4) adding small amount of acid or alkali adjusting pH is between 3~4 in solution; (5) add the poly-hexylene glycol of surfactant, stir, obtain clear solution or colloid; (6) colloid is carried out spray pyrolysis on spray dryer, make ultra-fine mixed-powder presoma; (7) ultra-fine mixed-powder is calcined 0.5-3h between 150~500 ℃, obtain tungsten copper oxide composite end; (8) the superfines presoma is in reducing atmosphere H2, obtains ultra-fine/nano-class composite W-Cu powder respectively behind 120~400 ℃ and 500-900 ℃ of reduction 30-150min. | 1. 초미세 텅스텐 구리 복합분말의 제조방법에 있어서, 텅스텐 구리 용해성 염 졸을 졸 및 분무건조기술로 분무건조하고, 하소 및 이단계 환원에 의해 초미세 또는 나노 텅스텐 구리의 조성비 조정가능한 분말을 제조한다. 그물 (1) 재료 조성은 W 및 Cu이며, 구리는1-99%, 의 나머지 분량이다. (2) 메타텅스텐산 또는 2차 텅스텐산 또는 텅스텐산과 질산구리 또는 황산구리 또는 염화구리 결정을 원료로서 사용한다. (3) 원료를 원하는 텅스텐 구리 성분의 비율로 혼합하고 10-35 중량%농도의 결정 수용액을 준비한다. (4) 용액에 소량의 산 또는 염기를 첨가하여 pH를 3~4로 조절한다. (5) 계면활성제 폴리헥산디올을 첨가하고, 충분히 교반하여 투명용액 또는 콜로이드를 얻는다. (6) 분무 건조기에서 콜로이드를 분무 열분해하여 초미세 혼합 분말 전구체를 제조한다. (7) 초미세 혼합 분말을 150 내지 500 °C 에서 0.5 내지 3시간 소성하여 텅스텐 구리 산화물 복합 분말을 얻는다. (8) 초미세 분말 전구체는 환원 분위기 H2에서 각각 120~400 °C 및 500~900 °C를 거쳐 30~150min 환원한 후 초미세/나노텅스텐 구리 복합 분말을 얻는다. | 1. the preparation method of a superfine W-Cu composite powder adopts colloidal sol and the spray drying technology tungsten copper soluble-salt colloidal sol spray-drying with preparation, goes on foot the powder that the reduction preparation is ultra-fine or the fine/nano tungsten-copper component ratio is adjustable through calcining and two, it is characterized in that: (1) material composition is W and Cu, and wherein copper is 1-99%, and all the other content are W; (2) adopting metatungstate or paratungstate or wolframic acid and copper nitrate or copper sulphate or copper chloride crystal is raw material; (3) raw material is mixed by required tungsten copper component ratio, be mixed with the aqueous solution that crystal concentration is 10-35wt%; (4) adding small amount of acid or alkali adjusting pH is between 3~4 in solution; (5) add the poly-hexylene glycol of surfactant, stir, obtain clear solution or colloid; (6) colloid is carried out spray pyrolysis on spray dryer, make ultra-fine mixed-powder presoma; (7) ultra-fine mixed-powder is calcined 0.5-3h between 150~500 ℃, obtain tungsten copper oxide composite end; (8) the superfines presoma is in reducing atmosphere H2, obtains ultra-fine/nano-class composite W-Cu powder respectively behind 120~400 ℃ and 500-900 ℃ of reduction 30-150min. | 1. 초미세 텅스텐 구리 복합분말의 제조방법에 있어서, 텅스텐 구리 용해성 염 졸을 졸 및 분무건조기술로 분무건조하고, 하소 및 이단계 환원에 의해 초미세 또는 나노 텅스텐 구리의 조성비 조정가능한 분말을 제조한다. 그물 (1) 재료 조성은 W 및 Cu이며, 구리는1-99%, 의 나머지 분량이다. (2) 메타텅스텐산 또는 2차 텅스텐산 또는 텅스텐산과 질산구리 또는 황산구리 또는 염화구리 결정을 원료로서 사용한다. (3) 원료를 원하는 텅스텐 구리 성분의 비율로 혼합하고 10-35 중량%농도의 결정 수용액을 준비한다. (4) 용액에 소량의 산 또는 염기를 첨가하여 pH를 3~4로 조절한다. (5) 계면활성제 폴리헥산디올을 첨가하고, 충분히 교반하여 투명용액 또는 콜로이드를 얻는다. (6) 분무 건조기에서 콜로이드를 분무 열분해하여 초미세 혼합 분말 전구체를 제조한다. (7) 초미세 혼합 분말을 150 내지 500 °C 에서 0.5 내지 3시간 소성하여 텅스텐 구리 산화물 복합 분말을 얻는다. (8) 초미세 분말 전구체는 환원 분위기 H2에서 각각 120~400 °C 및 500~900 °C를 거쳐 30~150min 환원한 후 초미세/나노텅스텐 구리 복합 분말을 얻는다. | [기술분야] 본 발명은 나노 분말 재료 분야 및 분말 야금 분야에 관한 것이며, 특히 초미세 W-Cu 복합 분말을 제조하기 위해 나노미터 기술을 채택한다. [해결과제] 본 발명은 화학적 콜로이드 졸-스프레이-건조-소성-(저온+고온)2 단계 수소 환원 기술을 도입함으로써, 고온 액체-상 소결 및 침투 방법과 같은 텅스텐-구리 복합 재료에 대한 전통적인 제조 공정의 과제를 해결하고자 한다. [해결수단] 본 발명은 구리 함량이 1 내지 99 중량%범위인 텅스텐 및 구리를 주요 성분으로 포함하고, 중텅스텐산염, 파라텅스텐산염, 울프람산, 염화구리, 황산구리 결정에서 텅스텐 및 질산구리와 같은 특정 원료의 사용을 포함한다. [특징] 여기서 주요 특징은 상기 텅스텐 구리 조성물을 제조하기 위한 화학적 콜로이드 졸-스프레이-건조-하소-(저온+고온)2 단계 수소 환원 기술의 사용이며 상기 다른 조건 하에서 텅스텐-구리 복합체 전도, 열 전도 및 기계적 특성 요구 사항과 다른 경우를 만족시키기 위해 임의의 비율의 상기 초미세 W-Cu 복합체 분말과 함께 가능하다. [효과] 따라서, 본 발명은 상기 제조된 W-Cu 복합 분말의 순도 높이를 99.5%이상으로 개선시키고, 상기 구형 입자의 유동성 및 성형성을 향상시키고, 완전한 미세 및 폐쇄 근처에서 직접 소결함으로써 상기 재료 특성을 보다 양호하게 제어한다. | 2005-10031446 | 2005-04-14 | 001846908 | 2006-10-18 |  |  | CENTRAL SOUTH University | Fan Jinglian ¦ Liu Tao ¦ Cheng Huichao |  |  |  | 4 | CN001257785C ¦ CN001254340C ¦ CN001218804C ¦ JP1996-311510A | 13 | CN114535589B ¦ CN112958778B ¦ CN110961656B ¦ CN108251685B ¦ CN108620600B ¦ CN106077695B ¦ CN103935961B ¦ CN103600087B ¦ CN103223494B ¦ CN102041421B ¦ CN100528422C ¦ CN100589902C ¦ CN100500896C | 30942272 | CN100446899C | 1 | 소멸(연차료불납) |  | 6506066001830
JP | JP | P | A | 동분의 제조법 및 동분 | 【요약】 【과제】전해 아산화 구리를 출발 원료에 이용하여, 평균 입경 1μm이하 혹은 또한 0.5μm이하이며 입자 지름이 갖추어진 도전 페이스트용 필러에 적합한 구리 분말을 저비용으로 제조한다. 【해결 수단】아산화 구리를 보호 콜로이드가 존재하고 수용성 구리염을 첨가한 수중에서 환원제와 혼합하는 구리 분말의 제조법, 혹은 보호 콜로이드가 존재하는 수중에서 수용성 구리염을 환원해 슬러리로 하고, 이 슬러리 존재 하에서 아산화 구리를 환원하는 구리 분말의 제조법을 제공한다. 수용성 구리염으로서는 염화 제1 구리와 같은 1가의 구리염을 예를 들면 아산화 구리 100 mol에 대해 0.1~20 mol 사용할 수 있다. 보호 콜로이드로서 아산화 구리 100 질량부에 대해 수용성 고분자 1~40 질량부를 사용할 수 있다. 【선택도】도 1 | [ABSTRACT] [Technical problem] Electrolysis cuprous oxide is used for a starting material, and below average-particle-diameter 1μ m or the still more suitable copper powder for the filler for conductive paste to which it is below 0.5μ m, and particle diameter was equal is manufactured at low cost. [Means for Solution]Water-soluble 銅塩 is returned by underwater in which a manufacturing process or protection colloid of copper powder mixed with a reducing agent by underwater which protection colloid existed cuprous oxide and added water-soluble 銅塩 exists to make slurry, and a manufacturing process of copper powder which returns cuprous oxide under this slurry existence is provided. As water-soluble 銅塩, 0.1-20 mol of univalent 銅塩 like a cuprous chloride can be used to 100 mol of cuprous oxide. 1-40 mass parts of water-soluble polymers can be used to 100 mass parts of cuprous oxide as protection colloid. [Chosen drawing] Drawing 1 | 【청구항1】 아산화 구리를 보호 콜로이드가 존재하고 수용성 구리염을 첨가한 수중에서 환원제와 혼합하는 구리 분말의 제조법. | [Claim1] A manufacturing process of the copper powder mixed with a reducing agent by underwater which protection colloid existed cuprous oxide and added water-soluble 銅塩. | 【청구항1】 아산화 구리를 보호 콜로이드가 존재하고 수용성 구리염을 첨가한 수중에서 환원제와 혼합하는 구리 분말의 제조법. ¦ 【청구항2】 보호 콜로이드가 존재하는 수중에서 구리염을 환원해 슬러리로 하고, 이 슬러리 존재 하에서 아산화 구리를 환원하는 구리 분말의 제조법. ¦ 【청구항3】 수용성 구리염이 1가의 구리염인 청구항 1또는 2에 기재된 구리 분말의 제조법. ¦ 【청구항4】 수용성 구리염이 염화 제1 구리인 청구항 1또는 2에 기재된 구리 분말의 제조법. ¦ 【청구항5】 아산화 구리 100 mol에 대해, 1가의 수용성 구리염을 0.1~20 mol 사용하는 청구항 1또는 2에 기재된 구리 분말의 제조법. ¦ 【청구항6】 아산화 구리 100 질량부에 대해, 수용성 고분자를 보호 콜로이드로서 1~40 질량부 사용하는 청구항 1또는 2에 기재된 구리 분말의 제조법. ¦ 【청구항7】 아산화 구리가 전해법에 의해 제조된 것인 청구항 1또는 2에 기재된 구리 분말의 제조법. ¦ 【청구항8】 아산화 구리가 전해법에 의해 제조된 평균 입경 3~10μm의 것인 청구항 1또는 2에 기재된 구리 분말의 제조법. ¦ 【청구항9】 평균 입경 DM가 0.2~1μm이며 모든 입자의 80%이상의 입자의 입자 지름이 0.7 DM~1.3 DM의 범위에 있는 도전 페이스트용 구리 분말. | [Claim1] A manufacturing process of the copper powder mixed with a reducing agent by underwater which protection colloid existed cuprous oxide and added water-soluble 銅塩. ¦ [Claim2] A manufacturing process of the copper powder which returns 銅塩 by underwater in which protection colloid exists, considers it as slurry and returns cuprous oxide under this slurry existence. ¦ [Claim3] A manufacturing process of the copper powder according to claim 1 or 2 which is 銅塩 univalent in water-soluble 銅塩. ¦ [Claim4] A manufacturing process of the copper powder according to claim 1 or 2 whose water-soluble 銅塩 is a cuprous chloride. ¦ [Claim5] A manufacturing process of the copper powder according to claim 1 or 2 which uses 0.1-20 mol of univalent water-soluble 銅塩 to 100 mol of cuprous oxide. ¦ [Claim6] A manufacturing process of the copper powder according to claim 1 or 2 which uses water-soluble polymers as protection colloid, and uses them 1-40 mass parts to 100 mass parts of cuprous oxide. ¦ [Claim7] A manufacturing process of the copper powder according to claim 1 or 2 by which cuprous oxide is manufactured by the electrolyzing method. ¦ [Claim8] A manufacturing process of the copper powder according to claim 1 or 2 which is the thing of the average particle diameter μ 10 [ 3-] m by which cuprous oxide was manufactured by the electrolyzing method. ¦ [Claim9] Copper powder for conductive paste whose average particle diameter D M is 0.2-1μ m and which has the particle diameter of 80% or more of particles of all the particles in the range of 0.7D M - 1.3D M. | [기술분야] 본 발명은 전도성 페이스트용 구리 분말의 제조 방법에 관한 것으로, 세라믹 커패시터의 전자 회로 형성 및 외부 전극에 적용될 수 있다. [해결과제] 본 발명은 종래 기술의 방법에 비해 비용-유효 재료 및 단순화된 제조 공정을 사용하여 균일한 입자 크기 분포를 갖는 미세 구리 분말을 수득하는 과제를 해결하고자 한다. [해결수단] 본 발명은 용액에 수용성 및 보호 콜로이드를 첨가하는 단계, 용액과 산화제2구리를 혼합하는 단계, 및 산화제2구리를 환원시켜 미세 구리 분말을 얻는 단계를 포함한다. [특징] 여기서 주요 특징은 미세 구리 분말을 제조하기 위한 비용-효과적이고 광범위하게 적용 가능한 재료로서 전기분해 산화구리의 사용이다. [효과] 본 발명은 상기 단계를 단순화하고 비용을 감소시키고, 입자 크기 분포의 균일성을 향상시키고, 상기 구리 분말의 내후성을 개선함으로써 미세 구리 분말의 제조 공정을 개선한다. | 2005-081871 | 2005-03-22 | 2006-265585 | 2006-10-05 |  |  | DOWA HOLDINGS CO LTD | 山田 智也 ¦ 平田 晃嗣 |  |  |  | 4 | JP4352121B2(BE) ¦ JP4406738B2(BE) ¦ JP1998-317022A(BE) ¦ JP1989-015309A(BE) | 12 | CN112166476B ¦ EP2762450B1 ¦ JP7412714B1(FE) ¦ JP7099867B2(FE) ¦ JP6451679B2(FE) ¦ JP6717289B2(FE) ¦ JP6407850B2(FE) ¦ JP6627228B2(FE) ¦ JP5926644B2(FE) ¦ JP5724801B2(FE) ¦ KR10-2014-0051713A ¦ US9211587B2 | 92814793 | CN101011747B ¦ JP4821014B2 ¦ KR10-1236253B1 ¦ TWI309590B ¦ US7534283B2 | 5 | 소멸(연차료 불납에 의한 말소) |  | 2206039002885
JP | JP | P | A | 동분 | 【요약】 【과제】내후성이 우수한 도전 페이스트용 구리 분말을 제공한다. 【해결 수단】10~20000 ppm, 바람직하게는 100~2000 ppm의 Sn를 함유하는 구리 분말. 특히 평균 입경 DM가 0.1~2μm인 것 그리고 또한 적어도 전입자수의 80%이상의 입자의 입자 지름이 0.5 DM~1.5 DM의 범위에 있는 것이 적합한 대상이 된다. 이 구리 분말은 예를 들면 Sn이온 존재 하에서 Cu이온을 환원함으로써 금속 Cu를 석출시켜 얻어진 것이다. 【선택도】도 2 | [ABSTRACT] [Technical problem] The copper powder for conductive paste excellent in weatherability is provided. [Means for Solution]Copper powder containing Sn (10-20000 ppm, preferably 100-2000 ppm). In particular, the thing whose average particle diameter D M is 0.1-2μ m, and the thing which has the particle diameter of 80% or more of particles of all the particle numbers in the range of 0.5D M - 1.5D M further at least serve as a suitable object. This copper powder is obtained by depositing the metal Cu by returning Cu ion, for example under Sn ion existence. [Chosen drawing] Drawing 2 | 【청구항1】 10~20000 ppm의 Sn를 함유하는 구리 분말. | [Claim1] Copper powder containing 10-20000 ppm Sn. | 【청구항1】 10~20000 ppm의 Sn를 함유하는 구리 분말. ¦ 【청구항2】 100~2000 ppm의 Sn를 함유하는 구리 분말. | [Claim1] Copper powder containing 10-20000 ppm Sn. ¦ [Claim2] Copper powder containing 100-2000 ppm Sn. | [기술분야] 본 발명은 전도성 페이스트용 구리 분말에 관한 것으로, 세라믹 커패시터의 전자 회로 형성 및 외부 전극에 적용될 수 있다. [해결과제] 본 발명은 전자 장비가 장기간 다양한 환경에서 안정적일 것이 요구되는 전도성 페이스트용 구리 분말의 내후성 부족 문제를 해결하고자 한다. [해결수단] 본 발명은 평균 입경이 0.1 내지 2 μm인 Sn(10 내지 2,000 ppm)을 함유하는 구리 분말을 포함한다. [특징] 여기서 주요 특징은 구리 분말을 얻기 위한 제조 공정이며, 이는 재료로서 전기분해 산화구리를 사용하고 Sn 이온 존재 하에 Cu를 증착하는 것을 포함한다. [효과] 따라서, 본 발명은 Sn을 함유하고 입자 크기 분포를 제어하기 위해 상기 제조 공정을 사용함으로써 전도성 페이스트용 구리 분말의 내후성을 개선한다. | 2005-041712 | 2005-02-18 | 2006-225731 | 2006-08-31 |  |  | DOWA HOLDINGS CO LTD | 山田 智也 ¦ 平田 晃嗣 |  |  |  | 8 | JP4195581B2(BE) ¦ JP3991554B2(BE) ¦ JP1999-293307A(BE) ¦ JP3491508B2(BE) ¦ JP1999-080815A(BE) ¦ JP1991-002302A(BE) ¦ JP1990-250935A(BE) ¦ JP1987-140305 A(미포함) | 1 | JP6451679B2(FE) | 92813935 | CN001876281B ¦ JP4490305B2 ¦ KR10-1236246B1 ¦ TWI319341B ¦ US2006-0185474A1 ¦ US7909908B2 | 6 | 소멸(존속 기간 만료) |  | 2206034002631
JP | JP | P | A | 초미립 동분 슬러리 및 초미립 동분 슬러리의 제조 방법 | 【요약】 【과제】 초미분 구리 분말 슬러리로서, 배선용 도전성 잉크나 도전성 페이스트에 이용했을 때, 보다 미세 피치화된 배선부를 기판상에 형성할 수 있도록 하는 것. 【해결 수단】 DTEM(μm)가 0.01~0.1, D50/DTEM가 1.0~1.5 및 결정 입자 지름 /DTEM:0.2~1의 분체 특성을 가지는초미립 구리 분말을 용매에 현탁시켜 제작된초미립 구리 분말 슬러리를 제공한다(TEM사진 관찰상의 사진에서 당해 분말 입자 지름을 직접 측정해 관찰 배율로 환산한 평균1차 입자 지름을 가리켜, D50는 도플러 산란식광 해석법에 의해 측정된 50%의 체적 누적 입자 지름을 가리킨다. ). 【선택도】 도 1 | [ABSTRACT] [Technical problem] Be ultra-fine-powder copper powder slurry, and when you use for conductive ink and conductive paste for wiring, enable it to form on a substrate the wiring section formed more into the fine pitch. [Means for Solution]DTEM (μ m) super-particle copper powder in which D50/0.01 to 0.1 and DTEM have the granular material characteristic of a diameter of crystalline particles /1.0-1.5, and DTEM:0.2 - 1. Super-particle copper powder slurry which made a solvent suspended and was produced is provided (pointing out the first [ an average of ] particle diameter that carried out direct measurement of the diameter of a powder particle concerned from a photograph of a TEM copy observation image, and was converted for observation magnification, D50 points out 50% of volume accumulation particle diameter measured by the Doppler dispersion type light analyzing method.). . [Chosen drawing] figure 1 | 【청구항1】 DTEM(μm) 값이 0.01~0.1 및 D50/DTEM 값이 1~1.5인 것을 특징으로 하는초미립 구리 분말. (여기서 DTEM는 TEM사진 관찰상의 사진에서 당해 분말 입자 지름을 직접 측정해 관찰 배율로 환산한 평균1차 입자 지름을 가리켜, D50는 도플러 산란식광 해석법에 의해 측정된 50%의 체적 누적 입자 지름을 가리킨다. 이하와 같이 표기한다. ) | [Claim1] Super-particle copper powder to which the value of DTEM (μ m) is characterized by the values of 0.01-0.1, and D50/DTEM being 1-1.5. (Here, DTEM points out the first [ an average of ] particle diameter that carried out direct measurement of the diameter of a powder particle concerned from the photograph of the TEM copy observation image, and was converted for observation magnification, and D50 points out 50% of volume accumulation particle diameter measured by the Doppler dispersion type light analyzing method.) It writes like the following. ) | 【청구항1】 DTEM(μm) 값이 0.01~0.1 및 D50/DTEM 값이 1~1.5인 것을 특징으로 하는초미립 구리 분말. (여기서 DTEM는 TEM사진 관찰상의 사진에서 당해 분말 입자 지름을 직접 측정해 관찰 배율로 환산한 평균1차 입자 지름을 가리켜, D50는 도플러 산란식광 해석법에 의해 측정된 50%의 체적 누적 입자 지름을 가리킨다. 이하와 같이 표기한다. ) ¦ 【청구항4】 이하의 공정 a~공정 c를 포함한초미립 구리 분말 슬러리 제조 방법. 공정 a.구리염 화합물 및 착화제를 포함한 수용액에 알칼리 용액을 첨가해 산화 제 2 구리를 포함한 슬러리를 제작하는 공정, 공정 b.공정 a로 제작된 산화 제 2 구리를 포함한 슬러리에 제1 환원제를 첨가해 산화 제 1 구리를 포함한 슬러리를 제작하는 공정, 공정 c.공정 b로 제작된 슬러리에 제2 환원제로서 2종 이상의 환원제를 혼합한 것을 더해 Cu입자를 포함한초미립 구리 분말 슬러리를 제작하는 공정. | [Claim1] Super-particle copper powder to which the value of DTEM (μ m) is characterized by the values of 0.01-0.1, and D50/DTEM being 1-1.5. (Here, DTEM points out the first [ an average of ] particle diameter that carried out direct measurement of the diameter of a powder particle concerned from the photograph of the TEM copy observation image, and was converted for observation magnification, and D50 points out 50% of volume accumulation particle diameter measured by the Doppler dispersion type light analyzing method.) It writes like the following. ) ¦ [Claim4] A manufacturing method of super-particle copper powder slurry including the following processes a - processes c. An alkaline solution is added to solution containing a process a. 銅塩 compound and a complexing agent, The 1st reducing agent is added to the slurry containing the 2nd copper of oxidization produced at the process and process b. process a of producing the slurry containing the 2nd copper of oxidization, The process of producing the super-particle copper powder slurry which adds what mixed two or more sorts of reducing agents as the 2nd reducing agent to the slurry produced at the process and process c. process b of producing the slurry containing the 1st copper of oxidization, and contains Cu particles in it. | [기술분야] 본 발명은 관련되는 초입자 구리 분말 슬러리의 제조 방법 및 초입자 구리 분말 슬러리에 관한 것이다. [해결과제] 본 발명은 종래 기술에서 첨가제의 생존에 의해 상승하는 배선의 비저항 값의 문제를 해결하고자 한다. [해결수단] 본 발명은 초입자 구리 분말 슬러리 및 초입자 구리 분말 슬러리의 제조 방법을 포함한다. [특징] 여기서 주요 특징은 DTEM=0.01-0.1 및 D50/DTEM=1-1.5를 채우는 입상 재료 특성을 갖는 초입자 구리 분말이다. [효과] 따라서, 본 발명은 저온에서 구리 그레인 어린이의 분산성 및 소결 특성을 개선한다. | 2004-371493 | 2004-12-22 | 2006-176836 | 2006-07-06 |  |  | MITSUI MINING & SMELTING CO LTD | 青木 晃 ¦ 中村 芳信 ¦ 坂上 貴彦 ¦ 吉丸 克彦 |  |  |  | 2 | JP4195581B2(BE) ¦ JP1999-140511A(BE) | 3 | JP6316683B2(FE) ¦ JP2013-057128A(FE) ¦ JP4687599B2(FE) | 91905181 | CN101072651B ¦ EP1847344A1 ¦ JP4662760B2 ¦ KR10-1282389B1 ¦ TWI273936B ¦ US2008-0004358A1 ¦ WOWO2006-068061A1 | 7 | 소멸(존속 기간 만료) |  | 2206026002136
JP | JP | P | A | 동합금 미립자와 그 제조 방법 | 【요약】 【과제】도전 페이스트용 재료로서 적합한 BET 지름이 3μm이하에서 높은 내산화성을 가지는 분산성이 좋은 진구형 구리합금 미립자와 그것을 저비용으로 제조하는 방법을 제공한다. 게다가 내산화성이 우수한 결정자 사이즈가 큰 구리 미립자를 초과하는 내산화성을 실현한다. 【해결 수단】BET 지름이 3μm이하, 진구형이고 산화 개시 온도가 190℃이상인 것을 특징으로 하는 구리합금 미립자를 용융 상태의 구리합금 온도를 1120℃이상으로 유지하면서 용융 상태의 구리합금 단위면적 당 적어도 0.015리터/cm2 분의 유량으로 암모니아를 포함한 가스를 불어 대는 것을 특징으로 하는 제조 방법 등으로 제공한다. 【선택도】없음 | [ABSTRACT] [Technical problem] The diameter of BET suitable as a charge of conductive paste material provides the copper alloy particulates of the good shape of a real ball of the dispersibility which has high oxidation resistance below by 3μ m, and the method of manufacturing it cheaply. And oxidation resistance exceeding copper particulates with big crystal child size excellent in oxidation resistance is realized. [Means for Solution]While keeping temperature of a copper alloy of a fusion state at 1120℃ or more, copper alloy particulates, wherein a diameter of BET of below 3μ m is a real ball-like and oxidization start temperature is 190℃ or more, It provides with a manufacturing method playing and hitting gas containing ammonia by a flow of at least 0.015 liter [/cm ] 2 per copper alloy unit area of a molten state, and a part. [Chosen drawing] Nothing | 【청구항1】 BET 지름이 3μm이하, 진구형이고 산화 개시 온도가 190℃이상인 것을 특징으로 하는 구리합금 미립자. | [Claim1] Copper alloy particulates, wherein the diameter of BET of below 3μ m is a real ball-like and oxidization start temperature is 190℃ or more. | 【청구항1】 BET 지름이 3μm이하, 진구형이고 산화 개시 온도가 190℃이상인 것을 특징으로 하는 구리합금 미립자. | [Claim1] Copper alloy particulates, wherein the diameter of BET of below 3μ m is a real ball-like and oxidization start temperature is 190℃ or more. | [기술분야] 본 발명은 구리 합금 미립자 및 이의 제조 방법에 관한 것이며, 회로 형성을 위한 전도성 페이스트 재료 및 다층 커패시터에 적용될 수 있다. [해결과제] 본 발명은 이 온도 범위에서 구리 분말의 내산화성 문제인 150-300°C에서 열처리 동안 구리 분말의 내산화성 문제를 해결하고자 한다. [해결수단] 본 발명은 용융된 구리 합금 표면 상에 암모니아 가스를 분사함으로써 구리 합금 미립자를 제조하는 방법을 포함한다. [특징] 여기서 주요 특징은 3 μm 미만의 BET 직경, 양호한 구형, 및 높은 내산화성을 갖는 구리 합금 미립자이다. [효과] 따라서, 본 발명은 150-300 °C에서 열처리 동안 구리 합금 미립자의 내산화성을 개선하여 회로 형성을 위한 전도성 페이스트 재료 및 다층 커패시터에서의 성능을 향상시킨다. | 2004-360798 | 2004-12-14 | 2006-169559 | 2006-06-29 |  |  | SUMITOMO METAL MINING CO LTD | 高橋 純一 ¦ 石田 栄治 ¦ 森 芳秋 |  |  |  | 3 | JP2004-124257A(BE) ¦ JP4146119B2(BE) ¦ JP3812359B2(BE) | 6 | CN105705276B ¦ JP6043397B2(FE) ¦ JP6258616B2(FE) ¦ JP5839573B2 ¦ JP5839574B2 ¦ JP2010-077501A(FE) | 14643047 | JP2006-169559A | 1 | 거절 |  | 2206025002859
JP | JP | P | A | 복합 금속 분말을 제조하기 위한 전기 화학적 치환 석출 방법 | 【요약】 복합 금속 분말을 제조하기 위한 전기 화학적 치환 석출 방법을 기재한다. 본 방법은 텅스텐 또는 몰리브덴 금속의 입자를 수성 수산화물 용액 중에서 산화은 또는 산화구리의 입자와 혼합함으로써 수행한다. 상기 산화물의 입자를 상기 내열성 금속의 입자에 실질적으로 접착한 은 또는 구리 금속의 입자로 바뀌기 위해 상기 용액이 가열된다. 종래 방법과는 달리 복합 금속 분말을 제조하는데 환원 분위기 하에서 산화물 분말을 매우 고온으로 가열할 필요가 없다. | [ABSTRACT] The electrochemical substitution precipitation method for manufacturing compound metallic powder is indicated. This method is performed by mixing the particles of tungsten or a molybdenum metal with the particles of silver oxide or copper oxide in water hydroxide solution. In order to convert the particles of the above-mentioned oxide to the particles of the silver substantially pasted up on the particles of the above-mentioned refractory metal, or copper metal, the above-mentioned solution is heated. Unlike the conventional method, although compound metallic powder is manufactured, it is not necessary to heat oxide powder very much under a reduction atmosphere at high temperature. | 【청구항1】 (a) 텅스텐 또는 몰리브덴 금속의 입자를 수성 수산화물 용액 중에서 산화은 또는 산화구리의 입자와 혼합하는 것과;(b) 상기 산화은 또는 산화구리의 입자를 은 또는 구리 금속의 입자로 바뀌어, 상기 은 또는 구리 금속의 입자가 상기 텅스텐 또는 몰리브덴 금속의 입자에 실질적으로 접착하는데 충분한 온도 및 시간에 상기 용액을 가열하는 것;을 포함한 복합 금속 분말 제조 방법. | [Claim1] (a) The particles of mixing the particles of tungsten or a molybdenum metal with the particles of silver oxide or copper oxide in water hydroxide solution, the;(b) above-mentioned silver oxide, or copper oxide are converted to the particles of silver or copper metal, A manufacturing method of the compound metallic powder containing heating the above-mentioned solution in a sufficient temperature and time for the particles of the above-mentioned silver or copper metal to paste substantially the particles of the above-mentioned tungsten or a molybdenum metal, and;. | 【청구항1】 (a) 텅스텐 또는 몰리브덴 금속의 입자를 수성 수산화물 용액 중에서 산화은 또는 산화구리의 입자와 혼합하는 것과;(b) 상기 산화은 또는 산화구리의 입자를 은 또는 구리 금속의 입자로 바뀌어, 상기 은 또는 구리 금속의 입자가 상기 텅스텐 또는 몰리브덴 금속의 입자에 실질적으로 접착하는데 충분한 온도 및 시간에 상기 용액을 가열하는 것;을 포함한 복합 금속 분말 제조 방법. ¦ 【청구항11】 (a) 텅스텐 또는 몰리브덴 금속의 입자를 수성 수산화물 용액 중에서 Ag2O 또는 Cu2O의 입자와 혼합하는 것과;(b) 상기 Ag2O 또는 Cu2O의 입자를 은 또는 구리 금속의 입자로 바뀌어, 상기 은 또는 구리 금속의 입자가 상기 텅스텐 또는 몰리브덴 금속의 입자에 실질적으로 접착하는데 충분한 시간만 상기 용액을 약 60℃~ 약 95℃로 가열하는 것;을 포함한 복합 금속 분말 제조 방법. ¦ 【청구항21】 (a) 텅스텐 또는 몰리브덴 금속의 입자( 상기 텅스텐 또는 몰리브덴 금속의 입자는 약 0.5μm~ 약 30μm의 FSSS 입도를 가진다. )(을)를 수성 수산화 암모늄 용액 중에서 Ag2O 또는 Cu2O의 입자( 상기 Ag2O 또는 Cu2O의 입자는 약 1μm~ 약 6μm의 FSSS 입도를 가진다. )(와)과 혼합하는 것과;(b) 상기 Ag2O 또는 Cu2O의 입자를 은 또는 구리 금속의 입자로 전환시키고 상기 은 또는 구리 금속의 입자를 상기 텅스텐 또는 몰리브덴 금속의 입자에 실질적으로 접착시키기 위해 상기 용액을 약 10분 ~ 약 5시간만 약 60℃~ 약 95℃로 가열하는 것;을 포함한 2 중량%~60 중량%의 함유량 은 또는 구리를 가지는 복합 금속 분말 제조 방법. | [Claim1] (a) The particles of mixing the particles of tungsten or a molybdenum metal with the particles of silver oxide or copper oxide in water hydroxide solution, the;(b) above-mentioned silver oxide, or copper oxide are converted to the particles of silver or copper metal, A manufacturing method of the compound metallic powder containing heating the above-mentioned solution in a sufficient temperature and time for the particles of the above-mentioned silver or copper metal to paste substantially the particles of the above-mentioned tungsten or a molybdenum metal, and;. ¦ [Claim11] (a) The particles of tungsten or a molybdenum metal. The particles of mixing with the particles of Ag2 O or Cu 2 O in water hydroxide solution and;(b) above-mentioned Ag2 O or Cu 2 O are converted to the particles of silver or copper metal, A manufacturing method of the compound metallic powder in which only sufficient time for the particles of the above-mentioned silver or copper metal to paste substantially the particles of the above-mentioned tungsten or a molybdenum metal contains heating the above-mentioned solution at about 60℃ - about 95℃, and;. ¦ [Claim21] (a) The particles of tungsten or a molybdenum metal (the particles of the tungsten or a molybdenum metal have a FSSS particle size of about 0.5μ m - about 30μ m.) the inside of water ammonium hydroxide solution -- the particles (the particles of the Ag2 O or Cu 2 O have a FSSS particle size of about 1μ m - about 6μ m.) of Ag2 O or Cu 2 O The particles of mixing and;(b) above-mentioned Ag2 O or Cu 2 O are made to convert to the particles of silver or copper metal. A manufacturing method of the compound metallic powder which has the silver or copper of 2 % of the weight - 60% of the weight of content containing heating the above-mentioned solution at about 60℃ - about 95℃ only for about 10 minutes - about 5 hours in order to paste up substantially the particles of the above-mentioned silver or copper metal on the particles of the above-mentioned tungsten or a molybdenum metal, and;. | [기술분야] 본 발명은 화합물 내화 금속 분말의 제조 방법에 관한 것으로, 전자 산업에서 히트 싱크 및 전기 접점과 같은 다양한 용도에 적용될 수 있다. [해결과제] 본 발명은 침윤 방법에 의해 망상 부품을 제조할 수 없는 결함을 해결하고자 하며, 이에 의해 제조의 복잡성 및 비용이 급격히 증가한다. [해결수단] 본 발명은 텅스텐 또는 몰리브덴 금속의 입자를 수산화물 용액 중의 산화은 또는 산화구리의 입자와 혼합하는 것을 포함한다. [특징] 여기서 주된 특징은 수소 등의 환원 분위기에 의한 환원을 필요로 하지 않고 화합물 금속 분말을 제조하기 위한 전기화학적 치환 침전 방법이다. [효과] 따라서, 본 발명은 제조의 복잡성 및 비용을 감소시키고 히트 싱크에 대한 특성을 향상시킴으로써 제조 방법을 개선한다. | 2006-501035 | 2004-01-20 | 2006-516305 | 2006-06-29 |  |  | OSRAM SYLVANIA INC | ラージ パール シン ガウア ¦ スコット エイ.ブレイミラー ¦ トマス エイ.ウルフ ¦ マイケル アール.ピアス ¦ デイビッド エル.ハウク | 60/441454 | US | 2003-01-21 | 1 | JP1985-243277A | 0 |  | 92969065 | AT500993B1 ¦ AT7708U2 ¦ AT8359U1 ¦ CN100402204C ¦ DE11-2004-000163T5 ¦ JP2006-516305A ¦ US60/441454 ¦ US60/493943 ¦ US7041151B2 ¦ US7461765B2 ¦ WOWO2004-065042A2 ¦ WOWO2005-015114A2 | 12 | 거절 |  | 2406025000124
KR | KR | P | A | 혼합 도전 분말 및 그의 이용 | 본 발명은, 상대 충전 밀도가 68 % 이상인 고충전화된 혼합 도전 분말과 그의 제조 방법, 이 혼합 도전 분말을 사용한 도전 페이스트와 그의 제조 방법, 및 이 혼합 도전 분말을 사용한 시트와 필름 부착 시트를 개시한다. 이 혼합 도전 분말은, 실질적으로 단분산된 도전성의 인편(鱗片)상 입자(A1)과, 도전성의 실질적으로 구상인 입자(B1)을 포함한다. 또는, 이 혼합 도전 분말은, 실질적으로 단분산된 도전성의 실질적으로 구상인 입자(A2)와, 상기 실질적으로 구상인 입자(A2)보다 입경이 작은 도전성의 실질적으로 구상인 입자(B2)를 포함한다. | A mixed conductive powder highly packed so as to exhibit a relative packing density of 68% or higher; a process for producing the same; a conductive paste from the mixed conductive powder; a process for producing the same; and a sheet or sheet with film wherein use is made of the mixed conductive powder. There is provided a mixed conductive powder comprising substantially monodispersed conductive scale-like particles (A1) and conductive substantially spherical particles (B1). There is further provided a mixed conductive powder comprising substantially monodispersed conductive substantially spherical particles (A2) and conductive substantially spherical particles (B2) whose particle diameter is smaller than that of the substantially spherical particles (A2). | 실질적으로 단분산된 도전성의 인편상 입자(A1)과, 도전성의 실질적으로 구상인 입자(B1)을 포함하고, 상대 충전 밀도가 68 % 이상인 혼합 도전 분말. | The mixing electric conduction powder which includes the materially monodispersed conductive flake particle (A1), and the particle (B1) and in which the opposite side charge density is 68 % or greater. The particle (B1) is materially the spherical shape of conductivity. | 1. 실질적으로 단분산된 도전성의 인편상 입자(A1)과, 도전성의 실질적으로 구상인 입자(B1)을 포함하고, 상대 충전 밀도가 68 % 이상인 혼합 도전 분말. ¦ 7. 실질적으로 단분산된 도전성의 실질적으로 구상인 입자(A2)와, 상기 실질적으로 구상인 입자(A2)보다 입경이 작은, 도전성의 실질적으로 구상인 입자(B2)를 포함하고, 상대 충전 밀도가 68 % 이상인 혼합 도전 분말. ¦ 11. 실질적으로 단분산된 도전성 입자(A)와, 응집된 도전성 입자(B)를 준비하는 것: 및 상기 입자(A)와 상기 입자(B)를 혼합하고, 상기 입자(A)로 상기 입자(B)에 충격을 가함으로써 응집된 입자(B)를 해립(解粒, disaggregate)하여 상기 입자(A)와 입자(B)를 분산, 혼합하는 것 을 포함하는 혼합 도전 분말의 제조 방법. ¦ 18. 상대 충전 밀도가 68 % 이상인 혼합 도전 분말과 수지 결합제를 포함하는 도전 페이스트이며, 상기 혼합 도전 분말이, 실질적으로 구상이며 표면이 평활화된 은 피복 구리 분말 60 내지 96 중량%와 은 분말 4 내지 40 중량%를 포함하고, 상기 은 피복 구리 분말이, 은 및 은과 구리와의 합금에 의해 구리 분말의 표면이 부분적으로 피복되고, 은의 합계량이 구리에 대하여 3 내지 30 중량%인 은 피복 구리 분말의 표면에, 은 피복 구리 분말에 대하여 0.02 내지 1.0 중량%의 양의 지방산이 부착된 실질적으로 구상인 지방산 부착 은 피복 구리 분말인 도전 페이스트. ¦ 19. 상대 충전 밀도가 68 % 이상인 혼합 도전 분말과 수지 결합제를 포함하는 도전 페이스트이며, 상기 혼합 도전 분말이, 실질적으로 구상이며 표면이 평활화된 은 피복 구리 분말 60 내지 96 중량%와 은 분말 4 내지 40 중량%를 포함하고, 상기 은 피복 구리 분말이, 실질적으로 구상인 구리 분말의 표면을 구리 분말에 대하 여 3 내지 30 중량%의 양의 은으로 피복하는 것; 얻어진 은 피복 구리 분말에 대하여 0.02 내지 1.0 중량%의 양의 지방산을 은 피복 구리 분말의 표면에 부착시키는 것; 및 피복된 은을 평활화 처리하는 것을 포함하는 방법에 의해 얻어지는 실질적으로 구상인 지방산 부착 은 피복 구리 분말인 도전 페이스트. ¦ 24. 복수종의 도전 분말이 실질적으로 균일하게 혼합된 혼합 도전 분말을 준비하는 것; 및 상기 혼합 도전 분말과 수지 결합제를 혼합하는 것 을 포함하는, 복수종의 도전 분말을 포함하는 도전 페이스트의 제조 방법. ¦ 30. 상대 충전 밀도가 68 % 이상인 혼합 도전 분말과 수지 결합제를 포함하고, 상기 혼합 도전 분말의 배합 비율이 85 내지 96 중량%인 시트. ¦ 38. 상대 충전 밀도가 68 % 이상인 혼합 도전 분말을 준비하는 것; 상기 혼합 도전 분말과 수지 결합제를 혼합하여 상기 혼합 도전 분말을 85 내지 96 중량% 포함하는 페이스트를 제조하는 것; 및 박리 가능한 필름 상에 상기 페이스트를 도공하여 층을 형성하는 것 을 포함하는 필름 부착 시트의 제조 방법. | 1. The mixing electric conduction powder which includes the materially monodispersed conductive flake particle (A1), and the particle (B1) and in which the opposite side charge density is 68 % or greater. The particle (B1) is materially the spherical shape of conductivity. ¦ 7. The mixing electric conduction powder which includes the particle (A2), and the particle (B2) and in which the opposite side charge density is 68 % or greater. The particle (A2) is materially the spherical shape of the materially monodispersed conductivity. As to the particle (B2), the grain size is materially smaller than the particle (A2) which is the spherical shape and which is materially the spherical shape of conductivity. ¦ 11. The materially monodispersed conductive particle (A), and the cohered conductive particle (B) are prepared for: The manufacturing method of the mixing electric conduction powder mixing the particle (A) and particle (B) and does the particle (B) which is cohered to the particle (A) by adding the impact to the particle (B) with the decomposition (解粒, disaggregate) and disperses the particle (A) and particle (B) and includes to mix. ¦ 18. The conductive paste is the mixing electric conduction powder in which the opposite side charge density is 68 % or greater and the conductive paste including the resin binder and in which the mixing electric conduction powder includes the silver coating copper powder 60 through 96 weight % and Ag powder 4 through 40 weight % which is the spherical shape and in which surface is materially smoothed and in which the coating copper powder of the surface of the copper powder is coated as the partly onto as to above statement, with the alloy with silver and silver and copper and which the fatty acid attaching in which the fatty acid of amount of 0.02 through 1.0 weight % of the total amount of silver 3 through 30 weight % phosphorus is adhered to the surface of the coating copper powder about the copper about the silver coating copper powder and which is materially the spherical shape is the coating copper powder. ¦ 19. The conductive paste is the mixing electric conduction powder in which the opposite side charge density is 68 % or greater and the conductive paste including the resin binder and in which the mixing electric conduction powder includes the silver coating copper powder 60 through 96 weight % and Ag powder 4 through 40 weight % which is the spherical shape and in which surface is materially smoothed and which the fatty acid attaching which is obtained with the method for including to be equalized the silver coated onto the coating copper powder materially coats the surface of the copper powder which is the spherical shape on as to above statement, with the silver of amount of 3 through 30 weight % about the copper powder the fatty acid of amount of 0.02 through 1.0 weight % attaches about the obtained silver coating copper powder in the surface of the coating copper powder and is materially the spherical shape is the coating copper powder. ¦ 24. The mixing electric conduction powder in which the electric conduction powder of the plural species is materially uniformly mixed is prepared for. The manufacturing method of the conductive paste including the electric conduction powder which includes to mix the mixing electric conduction powder and resin binder of the plural species. ¦ 30. The sheet which includes the mixing electric conduction powder and the resin binder in which the opposite side charge density is 68 % or greater and in which the mixing ratio of the mixing electric conduction powder is 85 through 96 weight %. ¦ 38. The mixing electric conduction powder in which the opposite side charge density is 68 % or greater is prepared for. The paste mixing the mixing electric conduction powder and resin binder and includes the mixing electric conduction powder with 85 through 96 weight % is manufactured. The manufacturing method of the film sticking sheet which includes to paint paste on the peelable film and form the layer. | [기술분야] 본 발명은 높은 전하 밀도를 가진 전기 전도 분말을 혼합하는 것과 이의 제조 방법, 전도성 페이스트, 이의 제조 방법, 및 시트, 및 필름 부착 시트와 필름 부착 시트의 접착 방법에 관한 것이다. [해결과제] 본 발명은 증가된 전기 전도 분말 함량을 갖는 고점도 전도성 페이스트로 인한 홀의 충전 능력 저하 문제를 해결하고자 한다. [해결수단] 본 발명은 전하 밀도가 높은 전기 전도 분말, 전도성 페이스트, 이의 제조 방법, 및 시트를 혼합하는 것을 포함한다. [특징] 여기서 주된 특징은 전하 밀도가 높은 혼합 전기 전도 분말과 그 제조 방법이다. [효과] 따라서, 본 발명은 낮은 점도를 유지하면서 전도성 페이스트의 전도성 및 이동성을 개선한다. | 10-2006-7007941 | 2004-09-22 | 10-2006-0073642 | 2006-06-28 |  |  | 가부시끼가이샤 레조낙 | 구와지마, 히데지 | 2003-335181 ¦ 2003-335211 ¦ 2004-067152 | JP ¦ JP ¦ JP | 2003-09-26 ¦ 2003-09-26 ¦ 2004-03-10 | 18 | JP4197110B2(BE) ¦ JP2003-045228A(BE) ¦ JP2002-260443A(BE) ¦ JP2002-164632A(BE) ¦ JP3957444B2(BE) ¦ JP2001-297627A(BE) ¦ JP3422613B2(BE) ¦ JP2882951B2(BE) ¦ JP1995-060617B2(BE) ¦ JPJP 2001-214201(미포함) ¦ JPJP 2001-297627(미포함) ¦ JPJP 2002-164632(미포함) ¦ JPJP 2002-260443(미포함) ¦ JPJP 2003-123537(미포함) ¦ JPJP 2003-45228(미포함) ¦ JPJP 3-167713(미포함) ¦ JPJP 6-104152(미포함) ¦ JPJP 9-213739(미포함) | 9 | KR10-2799412B1(FE) ¦ KR10-1837316B1(FE) ¦ KR10-2015-0093177A ¦ KR10-2015-0092193A ¦ KR10-1487267B1(FE) ¦ KR10-1144810B1 ¦ KR10-1098869B1 ¦ KR10-1088631B1(FE) ¦ KR10-1088632B1(FE) | 15632890 | DE11-2004-001768B4 ¦ JP2003-335181 ¦ JP2003-335211 ¦ JP2004-067152 ¦ JP4677900B2 ¦ JP5146419B2 ¦ JP5516672B2 ¦ KR10-0719993B1 ¦ US7790063B2 ¦ US8029701B2 ¦ WOWO2005-031760A1 | 11 | 소멸(등록료불납) |  | 3506029004490
JP | JP | P | A | 은 피복 동분 및 그 제조 방법 및 도전 페이스트 | 【요약】 【과제】구리 분말에 부착하고 있는 소수성 물질을 제거하는 공정을 거치지 않고 직접, 은 피복 처리를 실시해, 균일성이 높은 은 피복층을 형성한 은 피복 구리 분말을 제공한다. 【해결 수단】은 이온이 존재하는 유기 용매 함유 용액 중, 또는 유기 용매상과 수용매상으로 구성되어 은 이온이 존재하는 에멀션 중에서 은 이온과 금속구리와의 치환 반응에 의해 은을 구리 입자의 표면에 피복한다. 은 이온원으로서는 질산은이 적합하게 사용할 수 있고 유기 용매로서는 질산은 등의 은염에 대해서 용해도를 가지는 알코올, 케톤, 알데하이드 및 에테르의 1 이상을 사용할 수 있다. 이 방법에 의해 명도 L*가 50 이상을 나타내는 균일성이 높은 은 피복층을 형성한 은 피복 플레이크형 구리 분말을 얻을 수 있으며, 이것은 도전 페이스트용 필러로서 적합한 대상이 된다. 【선택도】도 1 | [ABSTRACT] [Technical problem] Without passing through the process of removing the hydrophobic substance adhering to copper powder, directly, silver covering processing is performed and the silver covering copper powder in which the silver enveloping layer with high homogeneity was formed is provided. [Means for Solution]Silver is covered with a displacement reaction of a silver ion and metal copper on a copper grain child's surface in organic solvent content solution in which a silver ion exists, or emulsion which it becomes from an organic solvent phase and an aqueous intermediation phase and in which a silver ion exists. As a source of a silver ion, silver nitrate can use it conveniently and it can use one or more [ of the alcohol which has solubility to silver salts, such as silver nitrate, ketone, aldehyde, and ether ] as an organic solvent. Being able to obtain the silver covering flakes-like copper powder which formed the silver enveloping layer with high homogeneity which brightness L* presents 50 or more by this method, this serves as an object suitable as a filler for conductive paste. [Chosen drawing] Drawing 1 | 【청구항1】 은 이온이 존재하는 유기 용매 함유 용액 중에서 은 이온과 금속구리와의 치환 반응에 의해 은을 구리 입자의 표면에 피복하는 은 피복 구리 분말 제조 방법. | [Claim1] A manufacturing method of the silver covering copper powder which covers silver with the displacement reaction of a silver ion and metal copper on a copper grain child'ss surface in the organic solvent content solution in which a silver ion exists. | 【청구항1】 은 이온이 존재하는 유기 용매 함유 용액 중에서 은 이온과 금속구리와의 치환 반응에 의해 은을 구리 입자의 표면에 피복하는 은 피복 구리 분말 제조 방법. ¦ 【청구항2】 유기 용매상과 수용매상으로 구성되며, 은 이온이 존재하는 에멀션 중에서 은 이온과 금속구리와의 치환 반응에 의해 은을 구리 입자의 표면에 피복하는 은 피복 구리 분말 제조 방법. ¦ 【청구항9】 JIS Z8729에 규정되는 명도 L*가 50 이상인 은 피복 구리 분말. ¦ 【청구항10】 은 피복층의 평균 두께 t(nm)와 은 피복 구리 분말의 명도 L*가 하기 (1) 식 관계를 만족하는 은 피복 구리 분말. 39+0.76t-3.5×10-3t2≦L*……(1) | [Claim1] A manufacturing method of the silver covering copper powder which covers silver with the displacement reaction of a silver ion and metal copper on a copper grain child'ss surface in the organic solvent content solution in which a silver ion exists. ¦ [Claim2] A manufacturing method of the silver covering copper powder which covers silver with the displacement reaction of a silver ion and metal copper on a copper grain child'ss surface in the emulsion which it becomes from an organic solvent phase and an aqueous intermediation phase and, in which a silver ion exists. ¦ [Claim9] Silver covering copper powder whose brightness L* specified to JIS Z8729 is 50 or more. ¦ [Claim10] Silver covering copper powder with which brightness L* of average thickness [ of a silver enveloping layer ] t (nm) and silver covering copper powder fills the relation of following the (1) type. 39+0.76t-3.5× 10 -3t2≦ L* .... (1) | [기술분야] 본 발명은 은 피복 구리 분말을 이용한 도전성 페이스트 및 그 제조 방법에 관한 것이다. [해결과제] 본 발명은 금계 페이스트의 고비용 및 불량한 신뢰성, 및 구리 분말 상의 은 코팅의 불균일한 형성의 문제를 해결하고자 한다. [해결수단] 본 발명은 유기 용매 및 에멀젼을 사용하여 구리 분말을 은 피복하기 위한 제조 방법을 포함한다. [특징] 여기서 주된 특징은 은 피복 구리 분말의 제조 방법에서 유기 용매 및 에멀젼의 사용이다. [효과] 따라서, 본 발명은 구리 분말 상의 은 코팅의 균질성을 향상시키고 제조 비용을 감소시킨다. | 2004-352024 | 2004-12-03 | 2006-161081 | 2006-06-22 |  |  | DOWA HOLDINGS CO LTD | 平田 晃嗣 ¦ 山科 浩之 ¦ 原野 純二 |  |  |  | 6 | JP4178374B2(BE) ¦ JP4223754B2(BE) ¦ JP2004-510885A(BE) ¦ JP4779134B2(BE) ¦ JP1989-119602A(BE) ¦ JP1978-134759A(BE) | 33 | CN108022672B ¦ CN105073307B ¦ CN103890966B ¦ CN100448570C ¦ EP2979781B1 ¦ EP1887583A1 ¦ JP7018551B1(FE) ¦ JP7079237B2(FE) ¦ JP2017-150086A ¦ JP2018-509524A ¦ JP6433324B2(FE) ¦ JP6186197B2(FE) ¦ JP6570249B2 ¦ JP6008519B2(FE) ¦ JP5844091B2(FE) ¦ JP5837735B2 ¦ JP5162383B2(FE) ¦ JPWO2008-059789A1(FE) ¦ JP4150935B2(FE) ¦ KR10-2226109B1 ¦ KR10-2021-0027541A ¦ KR10-2021-0104167A ¦ KR10-1403371B1(FE) ¦ KR10-1402437B1(FE) ¦ KR10-1499141B1(FE) ¦ KR10-2013-0044132A ¦ US10486231B2 ¦ US10654101B2 ¦ US10695830B2 ¦ US10227496B2 ¦ US10020090B2 ¦ US10287442B2 ¦ US8617688B2 | 14635540 | JP4660701B2 ¦ JP5453598B2 | 2 | 소멸(존속 기간 만료) |  | 2206024002881
KR | KR | P | A | 은(銀)과 구리의 복합 금속분말 제조방법 | 본 발명은 은(銀)과 구리의 복합 금속분말 제조방법에 관한 것으로, 그 목적은 은-구리 복합금속분말 제조시 수소가스를 사용하지 않음으로 인해 높은 수소가스의 분압발생 및 이를 해결하기 위한 오토클레이브등이 필요치 않아 초기 장치비가 많이 소요되지 않고, 또한 종래와 같이 포름알데히드, 히드라진 수용액 사용시 발생하는 환원력이 강하기 때문에 은과 구리 이온을 환원, 석출시킬 때 생성된 복합금속 분말의 입경이 커지고 응집현상이 매우 심해 페이스트 제조시 균일한 분산이 어렵고 독성이 강해 인체에 해로울 뿐만 아니라 폐수처리 비용이 높아지는 단점이 없도록 아스콜빈산(Ascorbic Acid)을 사용함으로써 환원석출 반응이 빠르지 않아 석출 입자의 입형 및 입경의 제어가 가능하고, 이로 인해 평균입경이 미세하고, 환원석출한 복합 금속분말이 상호 응집하지 않아 페이스트 제조시 균일한 분산이 가능한 은(銀)과 구리의 복합 금속분말 제조방법을 제공하는데 있다. 본 발명의 구성은 은(銀)과 구리의 복합 금속분말 제조방법에 있어서, 질산은(Silver Nitrate)을 순수(純水)에 용해하여 질산은 수용액을 만든 후 교반하면서, 여기에 황산구리(Copper Sulfate)를 순수에 용해한 황산구리 수용액을 가하여 은과 구리의 혼합물(混合物) 수용액을 제조하는 단계와; 상기 혼합 수용액을 교반하면서 용액의 pH가 11 이상으로 조절될 때까지 암모니아수를 첨가하여 은과 구리의 혼합 착화합물(錯化合物)을 형성시키는 단계와; 상기 은과 구리의 혼합 착화합물이 형성된 용액을 가열하여 일정온도로 유지시켜 교반하면서 아스콜빈산 (Ascorbic Acid) 수용액을 서서히 첨가하여 구리와 은이온을 동시에 환원석출시킨 후 이를 여과, 세척 및 건조하는 단계로 이루어져 입자형태가 구상(球狀)이고 평균입경이 1~5㎛인 은과 구리의 복합 금속분말을 제조하는 방법을 특징으로 한다. | PURPOSE: A production method of composite metal powder of silver and copper is provided to obtain merits that initial equipment cost is not high, it is possible to control shape and diameter of precipitated particles, and reduction precipitated composite metal powder is uniformly dispersed during preparation of a paste. CONSTITUTION: A production method of composite metal powder of silver and copper comprises: a step of preparing an aqueous solution of a mixture of silver and copper by adding an aqueous copper sulfate solution obtained by dissolving copper sulfate into deionized water to the aqueous silver nitrate solution while stirring the aqueous silver nitrate solution after preparing an aqueous silver nitrate solution by dissolving silver nitrate into deionized water; a step of forming a complex compound of a mixture of silver and copper by adding ammonia water to the solution until pH of the solution is adjusted to 11 or more while stirring the mixed aqueous solution; and a step of producing composite metal powder of silver and copper consisting of spherical particles having an average particle size of 1 to 5 μm by filtering, cleaning and drying the reduction precipitated copper and silver ions after reduction precipitating copper and silver ions at the same time by slowly adding an aqueous ascorbic acid solution to the solution while stirring the solution after heating a solution in which the mixed complex compound of silver and copper is formed such that the solution maintains a predetermined temperature. | 은(銀)과 구리의 복합 금속분말 제조방법에 있어서, 질산은(Silver Nitrate)을 순수(純水)에 용해하여 질산은 수용액을 만든 후 교반하면서, 여기에 황산구리(Copper Sulfate)를 순수에 용해한 황산구리 수용액을 가하여 은과 구리의 혼합물(混合物) 수용액을 제조하는 단계와; 상기 혼합 수용액을 교반하면서 용액의 pH가 11 이상으로 조절될 때까지 암모니아수를 첨가하여 은과 구리의 혼합 착화합물(錯化合物)을 형성시키는 단계와; 상기 은과 구리의 혼합 착화합물이 형성된 용액의 온도를 가열하여 일정온도로 유지시켜 교반하면서 아스콜빈산(Ascorbic Acid) 수용액을 서서히 첨가하여 구리와 은이온을 동시에 환원석출시킨 후 이를 여과, 세척 및 건조하는 단계로 이루어져 입자형태가 구상(球狀)이고 평균입경이 1~5㎛인 은과 구리의 복합 금속분말을 제조하는 방법을 특징으로 하는 은(銀)과 구리의 복합 금속분말 제조방법. | As to the composite metal powder manufacturing method of the copper and silver. With step of manufacturing the mixture aqueous solution of the copper and silver the copper sulfate solution dissolved at the deionized water is added. With step of forming the mixing complex compound of the copper and silver it adds. The composite metal powder manufacturing method of the copper and the silver which filters this after it gradually adds the ascorbic acid aqueous solution while heating up the temperature of the solution in which the mixing complex compound of the copper and silver is formed and maintaining to the constant temperature and agitating and at the same time reducing and extracting the copper and silver ion and is characterized by the method which washes and which is made of the dry step and in which the particle shape is the spherical shape and in which the average particle diameter manufactures the composite metal powder of the copper with 1~5㎛ persons. | 1. 은(銀)과 구리의 복합 금속분말 제조방법에 있어서, 질산은(Silver Nitrate)을 순수(純水)에 용해하여 질산은 수용액을 만든 후 교반하면서, 여기에 황산구리(Copper Sulfate)를 순수에 용해한 황산구리 수용액을 가하여 은과 구리의 혼합물(混合物) 수용액을 제조하는 단계와; 상기 혼합 수용액을 교반하면서 용액의 pH가 11 이상으로 조절될 때까지 암모니아수를 첨가하여 은과 구리의 혼합 착화합물(錯化合物)을 형성시키는 단계와; 상기 은과 구리의 혼합 착화합물이 형성된 용액의 온도를 가열하여 일정온도로 유지시켜 교반하면서 아스콜빈산(Ascorbic Acid) 수용액을 서서히 첨가하여 구리와 은이온을 동시에 환원석출시킨 후 이를 여과, 세척 및 건조하는 단계로 이루어져 입자형태가 구상(球狀)이고 평균입경이 1~5㎛인 은과 구리의 복합 금속분말을 제조하는 방법을 특징으로 하는 은(銀)과 구리의 복합 금속분말 제조방법. | 1. As to the composite metal powder manufacturing method of the copper and silver. With step of manufacturing the mixture aqueous solution of the copper and silver the copper sulfate solution dissolved at the deionized water is added. With step of forming the mixing complex compound of the copper and silver it adds. The composite metal powder manufacturing method of the copper and the silver which filters this after it gradually adds the ascorbic acid aqueous solution while heating up the temperature of the solution in which the mixing complex compound of the copper and silver is formed and maintaining to the constant temperature and agitating and at the same time reducing and extracting the copper and silver ion and is characterized by the method which washes and which is made of the dry step and in which the particle shape is the spherical shape and in which the average particle diameter manufactures the composite metal powder of the copper with 1~5㎛ persons. | [기술분야] 본 발명은 전자 부품용 전도성 페이스트에서 전도성 필러에 적용될 수 있는 구리와 은의 복합 금속 분말 제조 방법에 관한 것이다. [해결과제] 본 발명은 높은 제조 비용, 불량한 이온 이동, 및 포름알데히드 및 히드라진과 같은 독성 물질에 대한 필요성과 같은 종래의 방법의 한계를 해결하고자 한다. [해결수단] 본 발명은 질산은 및 블루 비트리올을 황산구리 용액과 혼합하고, pH를 조절하고, 환원 및 추출을 위해 아스코르브산을 첨가하는 것을 포함한다. [특징] 여기서 주요 특징은 환원 및 추출을 위해 포름알데히드 및 히드라진과 같은 독성 물질 대신 아스코르브산을 사용하는 것이다. [효과] 따라서, 본 발명은 전도성 페이스트 제조에서 복합 금속 분말의 제조 비용, 이온 이동, 및 분산을 개선한다. | 10-2004-0066884 | 2004-08-24 | 10-2006-0018496 | 2006-03-02 |  |  | 한국지질자원연구원 | 김치권 ¦ 정진기 ¦ 이재천 |  |  |  | 5 | JP2550156B2 ¦ JP1995-107169B2 ¦ JP1988-179012A ¦ KR10-2005-0003164A ¦ US4863510A | 10 | CN113145857B ¦ CN106670501B ¦ CN104353843B ¦ EP3486337B1 ¦ KR10-1685931B1 ¦ KR10-1264964B1 ¦ KR10-1281713B1(FE) ¦ KR10-2009-0081167A(FE) ¦ KR20-0438654Y1(FE) ¦ RU0002556168C1 | 23042308 | KR10-0567444B1 | 1 | 소멸(존속기간만료) |  | 3506009000216
JP | JP | P | A | 니켈 코트 동분 및 니켈 코트 동분 제조 방법 | 【요약】 【과제】 전자 회로용 도전성 배선부를 형성할 수 있는 도전성 페이스트용 내산화성 니켈 코트 구리 분말 및 그 제조 방법을 제공하는 것을 목적으로 한다. 【해결 수단】 심재를 구리 입자로 하고, 이 구리 입자 표면에 도금용 촉매를 환원 반응에 의해 고착시키고 가장 바깥면에 무전해 니켈 도금을 실시한 니켈 코트 구리 입자를 포함하는 것을 특징으로 하는 니켈 코트 구리 분말을 채용했다. 또한 상기 환원 반응은 하이드라진을 환원제로서 사용하는 것을 특징으로 한다. 【선택도】 없음 | [ABSTRACT] [Technical problem] It aims at providing the oxidation-resistant nickel coat copper powder and the manufacturing method concerned for the conductive paste which can form the conductive wiring section for electronic circuits. [Means for Solution] core material was made into a copper grain child, a catalyst for plating was stuck to this copper grain child surface by a reduction reaction, and nickel coat copper powder including a nickel coat copper grain child who gave electroless nickel plating to the outermost side was adopted. The above-mentioned reduction reaction uses hydrazine as a reducing agent. [Chosen drawing] Nothing | 【청구항1】 심재를 구리 입자로 하고, 이 구리 입자 표면에 도금용 촉매를 환원 반응에 의해 고착시키고 가장 바깥면에 무전해 니켈 도금을 실시한 니켈 코트 구리 입자를 포함하는 것을 특징으로 하는 니켈 코트 구리 분말. | [Claim1] Nickel coat copper powder including the nickel coat copper grain child who made the core material the copper grain child, stuck the catalyst for plating to this copper grain child surface by a reduction reaction, and gave electroless nickel plating to the outermost side. | 【청구항1】 심재를 구리 입자로 하고, 이 구리 입자 표면에 도금용 촉매를 환원 반응에 의해 고착시키고 가장 바깥면에 무전해 니켈 도금을 실시한 니켈 코트 구리 입자를 포함하는 것을 특징으로 하는 니켈 코트 구리 분말. ¦ 【청구항8】 심재의 구리 입자 표면에 도금용 촉매 원소를 환원 반응에 의해 고착시키는 공정과 상기 심재의 구리 입자 표면에 도금용 촉매 원소가 환원 반응에 의해 고착하게 된 가장 바깥면에 무전해 니켈 도금을 실시하는 공정를 가지는, 니켈 코트 구리 입자를 포함하는 것을 특징으로 하는 니켈 코트 구리 분말 제조 방법. | [Claim1] Nickel coat copper powder including the nickel coat copper grain child who made the core material the copper grain child, stuck the catalyst for plating to this copper grain child surface by a reduction reaction, and gave electroless nickel plating to the outermost side. ¦ [Claim8] The process which sticks the catalyst element for plating to the surface of the copper grain child of a core material by a reduction reaction, A nickel coat copper powder manufacturing method including the nickel coat copper grain child who has the process of giving electroless nickel plating to the outermost side in which the surface of the copper grain child of the above-mentioned core material was stuck to the catalyst element for plating by the reduction reaction. | [기술분야] 본 발명은 니켈이 상기 구리 그레인 자식 표면에 의해 커버되고 전자 회로에서 배선을 위한 전도성 페이스트에 적용될 수 있는 니켈 코트 구리 분말에 관한 것이다. [해결과제] 본 발명은 내산화성 니켈 코트 구리 분말을 제공함으로써, 전도성을 저하시키고 비저항값 상승을 초래하는 구리 산화 문제를 해결하고자 한다. [해결수단] 본 발명은 코어 재료 구리 그레인 자식, 환원 반응에 의해 상기 구리 그레인 자식 표면에 도금을 위한 부착 촉매, 및 니켈 코트 구리 그레인 자식을 얻기 위한 무전해 니켈 도금을 제공하는 것을 포함한다. [특징] 여기서 주요 특징은 구리 그레인 자식 표면 상에 촉매 요소를 증착하기 위한 환원 반응의 사용이며, 접착성 및 내산화성을 개선한다. [효과] 따라서, 본 발명은 내산화성 니켈 코트 구리 분말을 제공함으로써 구리 그레인 자식의 내산화성 및 전도성을 개선한다. | 2004-213757 | 2004-07-22 | 2006-028630 | 2006-02-02 |  |  | MITSUI MINING & SMELTING CO LTD | 坂上 貴彦 ¦ 古本 啓太 ¦ 吉丸 克彦 |  |  |  | 8 | JP2004-200191A(BE) ¦ JP4261786B2(BE) ¦ JP3696429B2(BE) ¦ JP3447463B2(BE) ¦ JP1995-118866A(BE) ¦ JP1995-106736A(BE) ¦ JP1994-096771B2(BE) ¦ JP1989-000718A(BE) | 4 | JP6587099B2(FE) ¦ JP5912663B2(FE) ¦ JP5612542B2(FE) ¦ KR10-2189367B1(FE) | 1353858 | CA2574173A1 ¦ CN001988973A ¦ EP1795284A1 ¦ JP4494108B2 ¦ KR10-1186945B1 ¦ US2008-0090092A1 ¦ WOWO2006-009097A1 | 7 | 소멸(연차료 불납에 의한 말소) |  | 2206005003030
JP | JP | P | A | 구상 미소 동분 및 구상 미소 동분의 제조 방법 | 【요약】 【과제】효율적으로 제조할 수 있고 도전성 및 유동성이 높은 구형 미소 구리 분말을 제공한다. 【해결 수단】구리를 주로 하는 원료를 가열 용융해 구리의 용탕 6으로 하기 위한 도가니(용기) 2와 구리의 용탕 6을 따르기 위한 노즐(주탕구) 3과 회전해 원심력에 의해 따라진 구리의 용탕 6을 비산시키는, 질화 규소 60~80 질량%, 질화 알루미늄 15~24 질량%, 알루미나 2~8 중량%및 산화이트륨 2~8 중량%을 포함한 배합물을 소결해서 이루어지는 질화 규소질 디스크 4를 구비한 미소 구리 분말 제조 장치를 이용하여 제조된 후, 표면에 부착하는 부착물이 박리된 구형 미소 구리 분말로서, 최대 직경이 15.0μm이하, 진구도가 1.005내지 1.010또한 복수의 구형 미소 구리 분말의 입도 분포 표준 편차가 0.05내지 0.20이다. 【선택도】도 1 | [ABSTRACT] [Technical problem] It can manufacture efficiently and provides spherical minute copper powder with conductivity and high mobility. [Means for Solution]The crucible (container) 2 for carrying out the heating melting of the materials which are mainly concerned with copper to make copper 溶湯 6, The nozzle (pouring spout) 3 for pouring out copper 溶湯 6 and 溶湯 6 of copper which rotated and was poured out by centrifugal force are dispersed, The 60 to silicon nitride 80 mass %, the 15 to alumimium nitride 24 mass %, 2 to 8 % of the weight of alumina, And after being manufactured using a minute copper powder manufacture device provided with the nature disk 4 of silicon nitride which sinters a combination thing containing 2 to 8 % of the weight of it rear, It is the spherical minute copper powder in which an adhesion thing adhering to the surface exfoliated, and sphericity of the maximum diameter is [ standard deviation of particle size distribution of 1.005 thru/or 1.010, and a plurality of spherical minute copper powder of below 15.0μ m ] 0.05 thru/or 0.20. [Chosen drawing] Drawing 1 | 【청구항1】 구리를 주로 하는 원료를 가열 용융해 용탕으로 하기 위한 용기와 상기 용탕을 따르기 위한 주탕구와 회전해 원심력에 의해 상기 따라진 용탕을 비산시키는, 질화 규소 60~80 질량%, 질화 알루미늄 15~24 질량%, 알루미나 2~8 중량%및 산화이트륨 2~8 중량%을 포함한 배합물을 소결해서 이루어지는 질화 규소질 디스크를 구비한 미소 구리 분말 제조 장치를 이용하여 제조된 후, 표면에 부착하는 부착물이 박리된 구형 미소 구리 분말로서, 최대 직경이 15.0μm이하, 진구도가 1.005내지 1.010또한 복수의 상기 구상 미소 구리 분말의 입도 분포 표준 편차가 0.05내지 0.20인 것을 특징으로 하는 구형 미소 구리 분말. | [Claim1] The container for carrying out the heating melting of the materials which are mainly concerned with copper to make 溶湯, and the pouring spout for pouring out the above-mentioned 溶湯, The 60 to silicon nitride 80 mass % which rotates and disperses the poured-out above-mentioned 溶湯 by centrifugal force. After being manufactured using the minute copper powder manufacture device provided with the nature disk of silicon nitride which sinters the 15 to alumimium nitride 24 mass %, 2 to 8 % of the weight of alumina, and the combination thing containing 2 to 8 % of the weight of it rear, Spherical minute copper powder to which it is the spherical minute copper powder in which the adhesion thing adhering to the surface exfoliated, and sphericity is characterized by the standard deviation of the particle size distribution of 1.005 thru/or 1.010, and a plurality of above-mentioned spherical minute copper powder being 0.05 thru/or 0.20 by the maximum diameter below as for 15.0μ m. | 【청구항1】 구리를 주로 하는 원료를 가열 용융해 용탕으로 하기 위한 용기와 상기 용탕을 따르기 위한 주탕구와 회전해 원심력에 의해 상기 따라진 용탕을 비산시키는, 질화 규소 60~80 질량%, 질화 알루미늄 15~24 질량%, 알루미나 2~8 중량%및 산화이트륨 2~8 중량%을 포함한 배합물을 소결해서 이루어지는 질화 규소질 디스크를 구비한 미소 구리 분말 제조 장치를 이용하여 제조된 후, 표면에 부착하는 부착물이 박리된 구형 미소 구리 분말로서, 최대 직경이 15.0μm이하, 진구도가 1.005내지 1.010또한 복수의 상기 구상 미소 구리 분말의 입도 분포 표준 편차가 0.05내지 0.20인 것을 특징으로 하는 구형 미소 구리 분말. ¦ 【청구항4】 구리를 주로 하는 원료를 가열 용융해 용탕하는 원료 가열 용융 단계와, 상기 용탕을 챔버 내에서 회전하는 질화 규소질 디스크상에 따르는 주탕 단계와, 상기 회전하는 질화 규소질 디스크상에 주탕된 상기 용탕을 원심력으로 상기 질화 규소질 디스크의 반경 방향 외측에 비산시키는 용탕 비산 단계와, 상기 비산한 용탕을 냉각해 구형 미소 구리 분말을 형성하는 냉각 단계를 구비하는 구형 미소 구리 분말 제조 방법에 있어서 상기 구상 미소 구리 분말의 표면에 부착하는 부착물을 박리하는 부착물 박리 스텝을 구비하고, 상기 부착물 박리 단계가 상기 냉각한 구형 미소 구리 분말을 산소 농도 1000 ppm 이하의 박리 용기 안에 넣어서 되는 것을 특징으로 하는 구형 미소 구리 분말 제조 방법. | [Claim1] The container for carrying out the heating melting of the materials which are mainly concerned with copper to make 溶湯, and the pouring spout for pouring out the above-mentioned 溶湯, The 60 to silicon nitride 80 mass % which rotates and disperses the poured-out above-mentioned 溶湯 by centrifugal force. After being manufactured using the minute copper powder manufacture device provided with the nature disk of silicon nitride which sinters the 15 to alumimium nitride 24 mass %, 2 to 8 % of the weight of alumina, and the combination thing containing 2 to 8 % of the weight of it rear, Spherical minute copper powder to which it is the spherical minute copper powder in which the adhesion thing adhering to the surface exfoliated, and sphericity is characterized by the standard deviation of the particle size distribution of 1.005 thru/or 1.010, and a plurality of above-mentioned spherical minute copper powder being 0.05 thru/or 0.20 by the maximum diameter below as for 15.0μ m. ¦ [Claim4] The materials heating melting step which carries out the heating melting of the materials which are mainly concerned with copper, and 溶湯 them, The 注湯 step poured out on the nature disk of silicon nitride which rotates the above-mentioned 溶湯 within a chamber, The 溶湯 scattering step which disperses the above-mentioned 溶湯 注湯(ed) on the rotating above-mentioned nature disk of silicon nitride on the radial outside of the above-mentioned nature disk of silicon nitride with centrifugal force, In the manufacturing method of spherical minute copper powder provided with the cooling step which cools 溶湯 which dispersed [ above-mentioned ] and forms spherical minute copper powder, A manufacturing method of spherical minute copper powder which comprises the adhesion thing exfoliation step which exfoliates the adhesion thing adhering to the surface of the above-mentioned spherical minute copper powder, and is characterized by the adhesion thing exfoliation step'ss putting in the spherical minute copper powder which cooled [ above-mentioned ] in an exfoliation container with an oxygen concentration of 1000 ppm or less, and making it. | [기술분야] 본 발명은 이동성 및 전도성이 높은 구형의 미세 구리 분말을 제조하기 위한 용기에 관한 것으로, 전도성 및 미세 피치 배선이 요구되는 전자 제품에 적용될 수 있다. [해결과제] 본 발명은 구 제조 방법에서 전도성 및 높은 이동도를 갖는 구형 미세 구리 분말을 효율적으로 제조하는 문제를 해결하고자 한다. [해결수단] 본 발명은 주로 구리와 관련된 재료의 가열 용융을 수행하기 위한 용기, 상기 재료를 주입하기 위한 주입 스파우트, 및 원심력에 의해 상기 주입된 재료를 분산시키기 위한 실리콘 질화물의 자연 디스크를 포함한다. [특징] 여기서 주된 특징은 용기 회전형 구리 분말 분리 장치를 이용하여 이동성 및 전도성이 높은 구형의 미세 구리 분말을 효율적으로 제조하는 것이다. [효과] 본 발명은 상기 디스크를 고속으로 회전시키고 분사 시 상기 챔버 내의 상기 고순도 비활성 가스의 압력을 1.013×105Pa보다 낮게 함으로써 이동성 및 전도성이 높은 구형 미세 구리 분말의 제조 효율을 개선한다. | 2004-177088 | 2004-06-15 | 2006-002176 | 2006-01-05 |  |  | S SCIENCE:KK | 三嶋 通洋 ¦ 圓尾 忠之 ¦ 織田 晃祐 ¦ 成田 実 |  |  |  | 3 | JP4553521B2(BE) ¦ JP1995-197110A(BE) ¦ JP1995-179912A(BE) | 4 | JP5590501B2(FE) ¦ JP4840097B2(FE) ¦ KR10-1974761B1(FE) ¦ RU0002558804C1 | 14498419 | JP4148521B2 | 1 | 소멸(연차료 불납에 의한 말소) |  | 2206001002176
JP | JP | P | A | 함동 주석분 및 그 함동 주석분의 제조 방법 및 그 함동 주석분을 이용한 도전 페이스트 | 【요약】 【과제】미소 배선 회로 형성 및 미소 비아홀의 보충성이 우수하고, 저온 융착성을 발휘하는 미립의 함 구리 주석 분말을 제공하는 것을 목적으로 한다. 【해결 수단】구리 분말을 출발 원료로서 습식 치환법으로 제조한 함 구리 주석 분말로서, 미치환의 잔류 구리량이 30wt%이하의 것이다. 또한 출발 원료인 구리 분말의 분체 특성을 기준으로 했을 때 얻어진 함 구리 주석 분말의 평균1차 입경 등의 변화율은―20~+5%인 함 구리 주석 분말을 채용한다. 그리고 이 함 구리 주석 분말 제조에는 구리 분말과 주석 치환 도금액을 접촉시키고 구리 분말을 구성하는 구리성분을 용해시켜 주석을 치환 석출시키는 습식 치환법을 채용한다. 【선택도】 없음 | [ABSTRACT] [Technical problem] It excels in minute wiring circuit formation and the stopgap nature of a minute beer hall, and aims at providing the copper-containing tin powder of the particle which demonstrates low-temperature fusion nature. [Means for Solution]It is the copper-containing tin powder manufactured with a wet substitution method by using copper powder as a starting material, and an unsubstituted remains copper quantity is as follows [ 30wt% ]. When based on the granular material characteristic of the copper powder which is a starting material, rates of change, such as the first [ an average of ] particle diameter etc. of the obtained copper-containing tin powder, adopt the copper-containing tin powder which is -20-+5%. And copper powder and tin substitution plating liquid are contacted for manufacture of this copper-containing tin powder, and the wet substitution method which dissolves the copper ingredient which constitutes copper powder and carries out substitution precipitation of the tin is adopted as it. [Chosen drawing] Nothing | 【청구항1】 구리 분말을 출발 원료로서 습식 치환법으로 제조한 함 구리 주석 분말로서, 미치환의 잔류 구리량이 30wt%이하인 것을 특징으로 한 함 구리 주석가루. | [Claim1] Copper-containing tin powder, wherein it is the copper-containing tin powder manufactured with the wet substitution method by using copper powder as a starting material and an unsubstituted remains copper quantity is less than 30wt%. | 【청구항1】 구리 분말을 출발 원료로서 습식 치환법으로 제조한 함 구리 주석 분말로서, 미치환의 잔류 구리량이 30wt%이하인 것을 특징으로 한 함 구리 주석가루. | [Claim1] Copper-containing tin powder, wherein it is the copper-containing tin powder manufactured with the wet substitution method by using copper powder as a starting material and an unsubstituted remains copper quantity is less than 30wt%. | [기술분야] 본 발명은 구리 함유 주석 분말을 사용하는 전도성 페이스트, 상기 구리 함유 주석 분말의 제조 방법, 및 상기 구리 함유 주석 분말 자체에 관한 것이다. [해결과제] 본 발명은 미세 회로 형성에서 넓은 입자 크기 분포 및 불량한 충전 특성과 같은 종래의 분무 방법에 의해 얻어진 땜납 분말의 한계를 해결하고자 한다. [해결수단] 본 발명은 출발 물질로서 구리 분말을 사용하여 습식 치환 방법으로 제조된 구리 함유 주석 분말의 사용을 포함한다. [특징] 여기서 주요 특징은 잔존하는 구리 양 및 날카로운 입자 크기 분포를 갖는 구리 함유 주석 분말의 생산이다. [효과] 따라서, 본 발명은 미세 회로 형성에서의 충전 특성 및 저온에서의 융합 특성을 개선한다. | 2004-181818 | 2004-06-18 | 2006-002234 | 2006-01-05 |  |  | MITSUI MINING & SMELTING CO LTD | 坂上 貴彦 ¦ 古本 啓太 ¦ 吉丸 克彦 |  |  |  | 3 | JP2004-124257A(BE) ¦ JP4144694B2(BE) ¦ JP4178374B2(BE) | 5 | JP2013-094836A(FE) ¦ JP5754582B2(FE) ¦ JP2010-053409A(FE) ¦ KR10-1146410B1(FE) ¦ TWI533957B | 1346070 | CA2571135A1 ¦ CN001960826A ¦ EP1772212A1 ¦ JP4535786B2 ¦ KR10-2007-0018115A ¦ US2008-0042111A1 ¦ WOWO2005-123308A1 | 7 | 소멸(존속 기간 만료) |  | 2206001002234
JP | JP | P | A | 은 화합물 피복 동분, 그 은 화합물 피복 동분의 제조 방법, 그 은 화합물 피복 동분의 보관 방법 및 그 은 화합물 피복 동분을 이용한 도전성 페이스트 | 【요약】 【과제】 구리의 융점보다 낮은 소성 온도로 전자 회로용 도전성 배선부를 형성할 수 있는 도전성 페이스트용 은 화합물 부착 구리 분말 및 이 제조 방법을 제공하는 것. 【해결 수단】 습식법 또는 건식법에 의해 구리 입자 표면에 은 화합물이 피복(고착)된 은 화합물 피복 구리 입자를 포함한 은 화합물 피복 구리 분말 또는 은 입자 표면에 은 화합물이 피복(고착)된 은 화합물 피복 은 입자를 포함한 은 화합물 피복 은코팅 구리 분말로서, 은 화합물 피복 구리 분말 또는 은 화합물 피복 은코팅 구리 분말에 피복(고착)되어 있는 은 화합물에서 열분해한 은에 의해 은 화합물 피복 구리 분말, 은 화합물 고착 구리 분말, 은 화합물 피복 은코팅 구리 분말, 또는 은 화합물 고착 은코팅 구리 분말의 입자끼리가 용착되고 그 후구리 입자가 소결되고, 전자 회로 기판상의 배선부나 비아홀 내의 배선부 등을 형성할 수 있다. 【선택도】 없음 | [ABSTRACT] [Technical problem] Provide the copper powder with a silver compound and this manufacturing method for the conductive paste which can form the conductive wiring section for electronic circuits with calcination temperature lower than the melting point of copper. [Means for Solution]It is silver compound covering silver coat copper powder including a silver compound covering silver granule child from whom a silver compound was covered with wet process or a dry method by silver compound covering copper powder or the silver granule child surface including a silver compound covering copper grain child with whom a silver compound was covered by the copper grain child surface (adherence) (adherence), With silver which carried out thermal decomposition from a silver compound covered by silver compound covering copper powder or silver compound covering silver coat copper powder (adherence), The particles of silver compound covering copper powder, silver compound adherence copper powder, silver compound covering silver coat copper powder, or silver compound adherence silver coat copper powder are welded, a copper grain child is sintered after that, and a wiring section on an electronic circuit card, a wiring section in a beer hall, etc. can be formed. [Chosen drawing] Nothing | 【청구항1】 심재로서의 구리 입자의 표면을 은 화합물로 피복한 은 화합물 피복 구리 분말. | [Claim1] Silver compound covering copper powder which covered the surface of the copper grain child as a core material with the silver compound. | 【청구항1】 심재로서의 구리 입자의 표면을 은 화합물로 피복한 은 화합물 피복 구리 분말. ¦ 【청구항3】 심재로서의 은코팅 구리 입자의 표면을 은 화합물로 피복한 은 화합물 피복 구리 분말. | [Claim1] Silver compound covering copper powder which covered the surface of the copper grain child as a core material with the silver compound. ¦ [Claim3] Silver compound covering copper powder which covered the surface of the silver coat copper grain child as a core material with the silver compound. | [기술분야] 본 발명은 구리 분말을 커버하는 은 화합물과 구리 분말을 커버하는 은 화합물의 제조 방법, 구리 분말을 커버하는 은 화합물의 저장 방법, 및 구리 분말을 커버하는 은 화합물을 사용한 전도성 페이스트에 관한 것이다. [해결과제] 본 발명은 전도성 페이스트의 전도성 재료로서 구리 알갱이 아이를 덮는 은 화합물을 포함하는 구리 분말을 덮는 은 화합물을 사용함으로써 상기 기술적 문제 (1)및 상기 기술적 문제 (2)를 해결하고자 한다. [해결수단] 본 발명은 구리 분말을 커버하는 은 화합물을 포함하며, 상기 은 화합물로 코어 재료로서 상기 구리 그레인 자식의 표면을 커버하였다. [특징] 여기서 주된 특징은 산화 저항성 및 저온 소결 성능을 향상시키기 위해 구리 입자 자식(copper grain child)을 덮는 은 화합물을 코어 재료로서 갖는 구리 분말을 덮는 은 화합물의 사용이다. [효과] 따라서, 본 발명은 상기 구리 그레인 자식의 상기 표면을 상기 은 화합물로 코어 재료로서 커버한 구리 분말을 커버하는 은 화합물을 사용함으로써 내산화성 및 저온 소결 성능을 개선한다. | 2004-149603 | 2004-05-19 | 2005-330535 | 2005-12-02 |  |  | MITSUI MINING & SMELTING CO LTD | 坂上 貴彦 ¦ 吉丸 克彦 ¦ 古本 啓太 |  |  |  | 5 | JP4583063B2(BE) ¦ JP4001438B2(BE) ¦ JP4004675B2(BE) ¦ JP1999-310806A(BE) ¦ JP3396640B2(BE) | 3 | JP7746560B2(FE) ¦ JP5844091B2(FE) ¦ KR10-0781586B1 | 14475347 | JP4149410B2 ¦ JP4666663B2 | 2 | 소멸(존속 기간 만료) |  | 2205047001835
JP | JP | P | A | 플레이크동분 및 그 제조 방법 및 도전성 페이스트 | 【요약】 【과제】 미립으로 입도 분포가 샤프하고 결정자가 크고 내산화성이 우수한 플레이크 동분을 제공하는 것. 【해결 수단】 결정자 지름/DIA가 0.01 이상인 플레이크 동분. 구리염 및 착화제를 포함한 수용액을 조제하는 제1 공정, 상기 수용액에 수산화 알칼리를 첨가하고 산화제이구리를 포함한 제1 슬러리를 조제하는 제2 공정, 상기 제 1 슬러리에 산화제이구리를 산화제일구리에 환원할 수 있는 제1 환원제를 첨가하고 산화제일구리를 포함한 제2 슬러리를 조제하는 제3 공정 및 상기 제 2 슬러리에 산화제일구리를 구리에 환원할 수 있는 제2 환원제를 첨가하고 플레이크 동분을 얻는 제4 공정을 가지며, 상기 제 1 공정~ 제3 공정 중 적어도 하나의 공정 및/또는 제4 공정에서 제2 슬러리에 인산 및 그 염을 첨가하는 플레이크 동분 제조 방법. 【선택도】 없음 | [ABSTRACT] [Technical problem] Provide the flakes copper powder which particle size distribution was sharp, was large as for the crystal child, and excellent in oxidation resistance by the particle. [Means for Solution] Flakes copper powder whose crystal 子径/D IA is 0.01 or more. The 1st process of preparing solution containing 銅塩 and a complexing agent, the 2nd process of preparing the 1st slurry that adds water oxidization alkali in the solution, and contains the second copper of oxidization in it, The 3rd process of preparing the 2nd slurry that adds the 1st reducing agent that may return the second copper of oxidization to copper I oxide to the 1st slurry, and contains copper I oxide in it, And a manufacturing method of the flakes copper powder which has the 4th process of adding the 2nd reducing agent that may return copper I oxide to copper to the 2nd slurry, and obtaining flakes copper powder to it, and adds phosphoric acid and its salt to the 2nd slurry in at least one process of the 1st above-mentioned process - the 3rd process, and/or the 4th process. [Chosen drawing] Nothing | 【청구항1】 P를 포함하는 것을 특징으로 하는 플레이크 동분. | [Claim1] Flakes copper powder containing P. | 【청구항1】 P를 포함하는 것을 특징으로 하는 플레이크 동분. ¦ 【청구항8】 구리염 및 착화제를 포함한 수용액을 조제하는 제1 공정, 상기 수용액에 수산화 알칼리를 첨가하고 산화제이구리를 포함한 제1 슬러리를 조제하는 제2 공정, 상기 제 1 슬러리에 산화제이구리를 산화제일구리에 환원할 수 있는 제1 환원제를 첨가하고 산화제일구리를 포함한 제2 슬러리를 조제하는 제3 공정 및 상기 제 2 슬러리에 산화제일구리를 구리에 환원할 수 있는 제2 환원제를 첨가하고 플레이크 동분을 얻는 제4 공정을 가지는 플레이크 동분 제조 방법으로서, 상기 제 1 공정~ 제3 공정 중 적어도 하나의 공정에서 인산 및 그 염을 첨가하는 것 및/또는 제4 공정에서 상기 제 2 슬러리에 인산 및 그 염을 첨가하는 것을 특징으로 하는 플레이크 동분 제조 방법. | [Claim1] Flakes copper powder containing P. ¦ [Claim8] The 1st process of preparing solution containing 銅塩 and a complexing agent, the 2nd process of preparing the 1st slurry that adds water oxidization alkali in the solution, and contains the second copper of oxidization in it, The 3rd process of preparing the 2nd slurry that adds the 1st reducing agent that may return the second copper of oxidization to copper I oxide to the 1st slurry, and contains copper I oxide in it, And it is a manufacturing method of the flakes copper powder which has the 4th process of adding the 2nd reducing agent that may return copper I oxide to copper to the 2nd slurry, and obtaining flakes copper powder to it, A manufacturing method of the flakes copper powder adding [ adding phosphoric acid and its salt in at least one process of the 1st above-mentioned process - the 3rd process, and/or ] phosphoric acid and its salt to the 2nd above-mentioned slurry in the 4th process. | [기술분야] 본 발명은 박편 구리 분말, 이의 제조 방법, 및 전도성 페이스트에 관한 것이며, 인쇄 배선 기판의 회로 형성의 전기적 연속성 예약 및 세라믹 콘덴서의 외부 전극에 사용되는 구리 페이스트와 같은 제품에 적용될 수 있다. [해결과제] 본 발명은 소성에 의해 전도성 페이스트로부터 페이스트 제거 동안 산화되는 구리 분말의 문제를 해결하여, 형성된 구리 두께 필름에서 높은 저항을 유도한다. [해결수단] 본 발명은 특정 입자 크기 분포, 결정 크기, 및 종횡비를 갖는 박편 구리 분말, 및 이를 위한 제조 방법을 포함한다. [특징] 여기서 주요 특징은 박편 구리 분말의 습식 제조 공정 동안 적어도 하나의 공정에서 특정 인산 및 그의 염의 첨가이다. [효과] 따라서, 본 발명은 전도성 페이스트에서 구리 분말의 내산화성 및 분산성을 개선하여, 더 나은 충전 특성 및 전도성을 유도한다. | 2004-134689 | 2004-04-28 | 2005-314755 | 2005-11-10 |  |  | MITSUI MINING & SMELTING CO LTD | 坂上 貴彦 ¦ 吉丸 克彦 ¦ 中村 芳信 ¦ 島村 宏之 |  |  |  | 9 | JP3984534B2 ¦ JP4178374B2(BE) ¦ JP4195581B2(BE) ¦ JP4061462B2(BE) ¦ JP2002-110444A(BE) ¦ JP4244466B2(BE) ¦ JP1999-264001A(BE) ¦ JP3570591B2(BE) ¦ JP1995-166273A(BE) | 22 | CN100488674C ¦ EP2782102A1 ¦ EP2698827A1 ¦ JP7260991B2(FE) ¦ JP6033485B2(FE) ¦ JP6060225B1(FE) ¦ JP6096143B2(FE) ¦ JP6167060B2(FE) ¦ JP6206491B2(FE) ¦ JP5571053B2(FE) ¦ JP6159505B2(FE) ¦ JP5759688B2(FE) ¦ JP5255580B2(FE) ¦ JP2010-059469A ¦ JP5006081B2(FE) ¦ JP5563732B2 ¦ JP5144022B2(FE) ¦ KR10-2015-0125956A ¦ KR10-1506179B1(FE) ¦ TWI487581B(FE) ¦ US9224517B2 ¦ US9390829B2 | 91873541 | CN001950162B ¦ EP1747830A1 ¦ JP4868716B2 ¦ JP5255580B2 ¦ KR10-1186946B1 ¦ TWI316430B ¦ TWI324953B ¦ US2007-0209475A1 ¦ WOWO2005-105345A1 | 9 | 소멸(존속 기간 만료) |  | 2205044002455
JP | JP | P | A | 동 분말의 제조 방법 및 동 분말 및 도전성 페이스트 | 【요약】 【과제】 소성 후에 다양한 소결 밀도를 발휘할 수 있는 소성형 도전성 페이스트를 신속하게 조제하는 것을 가능하게 하는 구리 분말 및 그 제조 방법 및 당해 구리 분말을 이용한 소성형 도전성 페이스트를 제공한다. 【해결 수단】 평균 입경 1~10μm의 구리 미분말원분을 수소 등의 환원성 분위기 중 단독으로 또는 산화막 구리 분말 등의 소결조제의 존재 하에서 상기 구리 미분말원분 중 적어도 일부가 소결하는 조건(지지 온도가 200~550℃)에서 열처리를 실시하여 각종의 탭 밀도를 가지는 구리 분말을 제조하고, 추가로 당해 구리 분말에서 원하는 탭 밀도를 가지는 것을 선택해, 유리 프릿, 바인더 등과 혼합해 소성형 도전성 페이스트를 제조한다. 【선택도】없음 | [ABSTRACT] [Technical problem] The end of copper powder it makes it possible to prepare quickly the calcinated type conductive paste which can demonstrate various sintered densities after calcination, a manufacturing method for the same, and the calcinated type conductive paste using the end of copper powder concerned are provided. [Means for Solution] The fine-copper-powder former powder of the average particle diameter μ 10 [ 1-] m in independent one in a reducing atmosphere, such as hydrogen, Or it heat-treats on the conditions (retention temperature is 200-550℃) which at least one copy of the above-mentioned fine-copper-powder former powder sinters under existence of sintering aids, such as oxide film copper powder, The end of copper powder it has various kinds of tap densities is manufactured, and what has desired tap density from the end of copper powder concerned further is chosen, and it mixes with glass fritto, a binder, etc., and manufactures calcinated type conductive paste. [Chosen drawing] Nothing | 【청구항1】 평균 입경 1~10μm의 구리 미분말을 환원성 분위기 하에서 단독 또는 소결조제의 존재 하에서 200~550℃의 온도 범위에서 열처리하는 것을 특징으로 하는 구리 분말 제조 방법. | [Claim1] A manufacturing method in the end of copper powder independent or heat-treating fine copper powder of the average particle diameter μ 10 [ 1-] m in [ temperature ] 200-550℃ under existence of a sintering aid under a reducing atmosphere. | 【청구항1】 평균 입경 1~10μm의 구리 미분말을 환원성 분위기 하에서 단독 또는 소결조제의 존재 하에서 200~550℃의 온도 범위에서 열처리하는 것을 특징으로 하는 구리 분말 제조 방법. ¦ 【청구항5】 평균 입경 1~10μm의 구리 미분말의 표면 일부분이 서로 결합한 응집체를 포함하고 그 탭 밀도가 2~5 g/cm3인 것을 특징으로 하는 구리 분말. | [Claim1] A manufacturing method in the end of copper powder independent or heat-treating fine copper powder of the average particle diameter μ 10 [ 1-] m in [ temperature ] 200-550℃ under existence of a sintering aid under a reducing atmosphere. ¦ [Claim5] The end of copper powder it is characterized by the tap density being 2 - 5 g/cm 3 including the condensation object which a part of surface of fine copper powder of the average particle diameter μ 10 [ 1-] m combined mutually. | [기술분야] 본 발명은 원하는 탭 밀도를 갖는 구리 분말을 제조하기 위한 제조 방법에 관한 것이며, 다양한 전자 부품에 적용될 수 있다. [해결과제] 본 발명은 주문 제작된 소성 후 다양한 소결 밀도를 입증할 수 있는 소성형 전도성 페이스트를 신속하게 제조하는 문제를 해결하고자 한다. [해결수단] 본 발명은 원하는 탭 밀도를 갖는 구리 분말을 제조하기 위한 제조 방법을 포함한다. [특징] 여기서 주된 특징은 미세-구리-분말 형성제 분말의 응축 상태를 조절함으로써 구리 분말의 탭 밀도를 제어하는 능력이다. [효과] 따라서, 본 발명은 구리 분말의 탭 밀도를 제어함으로써 원하는 하소 특성을 갖는 전도성 페이스트를 제조하는 능력을 개선한다. | 2004-117103 | 2004-04-12 | 2005-298903 | 2005-10-27 |  |  | DOWA HOLDINGS CO LTD | 堀江 靖 ¦ 平田 晃嗣 |  |  |  | 2 | JP3918036B2(BE) ¦ JP1985-226570A(BE) | 2 | JP7220310B2(FE) ¦ JP7026173B2(FE) | 14448327 | JP4362601B2 | 1 | 소멸(연차료 불납에 의한 말소) |  | 2205042003103
JP | JP | P | A | 플레이크형 동분 및 그 제조법 | 【요약】 【과제】 도전 페이스트의 필러에 적합한 플레이크형 구리 분말을 얻는다. 【해결 수단】 평균 두께(D)가 0.2μm 이상의 플레이크 형상의 구리 입자로 구성되는 플레이크형 구리 분말로서, 입도 분포의 50%지름(D50):1~30μm,어스펙트비(D50/평균 두께 D):5~70,다음식 A값이 0.1 이하, 다음식 B값이 0.5 이하의 플레이크형 구리 분말이다. A값=SD/(D90/D10),B값=SD/D. 단, D:전자현미경 관찰로 측정한 입자 100개의 평균 두께, SD:전자현미경 관찰로 측정한 입자 100개의 두께 표준 편차, D90:입도 분포의 90%지름(D90),D10:입도 분포의 10%지름(D10)을 나타낸다. 【선택도】 없음 | [ABSTRACT] [Technical problem] Flakes-like copper powder suitable for the filler of conductive paste is obtained. [Means for Solution]Average thickness. (D) is flakes-like copper powder which consists of a copper grain child of flakes shape more than 0.2μ m, and A value of diameter [ of 50% ] (D50):1-30μ m [ in particle size distribution ] and aspect ratio (D50-/average thickness D):5-70 and a lower type 0.1 or less. It is flakes-like copper powder whose B value of a lower type is 0.5 or less. A value =SD/(D90/D10), B value =SD/D. However, D: Average thickness of 100 particles measured by electron-microscope observation, SD: The standard deviation of the thickness of 100 particles measured by electron-microscope observation, D90: The diameter (D90) of 90% in particle size distribution, D10: Express the diameter (D10) of 10% in particle size distribution. [Chosen drawing] Nothing | 【청구항1】 평균 두께(D)가 0.2μm 이상의 플레이크 형상의 구리 입자로 구성되는 플레이크형 구리 분말에 있어서 입도 분포의 50%지름(D50):1~30μm,어스펙트비(D50/평균 두께 D):5~70,다음식(1)에 따르는 A값:0.1 이하, 인 것을 특징으로 하는 플레이크형 구리 분말. A값=SD/(D90/D10)··(1) 단, SD:전자현미경 관찰로 측정한 입자 100개의 두께 표준 편차, D90:입도 분포의 90%지름(D90),D10:입도 분포의 10%지름(D10)을 나타낸다. | [Claim1] In the flakes-like copper powder which average thickness (D) becomes from the copper grain child of the flakes shape more than 0.2μ m, The diameter of 50% in particle size distribution (D50): Aspect-ratio (D50-/average thickness D):[ 1-30μ m and ] 5-70, A value according to a lower type (1): Flakes-like copper powder which comes out and is characterized by a certain thing 0.1 or less. A value =SD/(D90/D10) .. the diameter (D90) of 90% in (1) however the standard deviation of the thickness of 100 particles measured by SD:electron microscope observation, and D90:particle size distribution and the diameter (D10) of 10% in D10:particle size distribution are expressed. | 【청구항1】 평균 두께(D)가 0.2μm 이상의 플레이크 형상의 구리 입자로 구성되는 플레이크형 구리 분말에 있어서 입도 분포의 50%지름(D50):1~30μm,어스펙트비(D50/평균 두께 D):5~70,다음식(1)에 따르는 A값:0.1 이하, 인 것을 특징으로 하는 플레이크형 구리 분말. A값=SD/(D90/D10)··(1) 단, SD:전자현미경 관찰로 측정한 입자 100개의 두께 표준 편차, D90:입도 분포의 90%지름(D90),D10:입도 분포의 10%지름(D10)을 나타낸다. ¦ 【청구항7】 청구항 1내지 6 중 어느 한 항에 기재된 플레이크형 구리 분말 제조에 판가름해, 평균 입경 0.5~10μm로 D90/D10가 1~3의 구형 구리 분말에 윤활제를 0.1~3 중량%첨가한 뒤, 기계적 에너지에 의해 플레이크형 구리 분말로 가공하는 것을 특징으로 하는 플레이크형 구리 분말의 제조법. | [Claim1] In the flakes-like copper powder which average thickness (D) becomes from the copper grain child of the flakes shape more than 0.2μ m, The diameter of 50% in particle size distribution (D50): Aspect-ratio (D50-/average thickness D):[ 1-30μ m and ] 5-70, A value according to a lower type (1): Flakes-like copper powder which comes out and is characterized by a certain thing 0.1 or less. A value =SD/(D90/D10) .. the diameter (D90) of 90% in (1) however the standard deviation of the thickness of 100 particles measured by SD:electron microscope observation, and D90:particle size distribution and the diameter (D10) of 10% in D10:particle size distribution are expressed. ¦ [Claim7] manufacture of the flakes-like copper powder according to any one of claims 1 to 6 -- the time -- carrying out -- the average particle diameter μ 10 [ 0.5-] m -- D90/D10 -- the spherical copper powder of 1-3 -- lubricant -- 0.1- it having added 3% of the weight, and also with mechanical energy. A manufacturing process of the flakes-like copper powder processing it into flakes-like copper powder. | [기술분야] 본 발명은 특정 특성을 갖는 박편 유사 구리 분말에 관한 것이며, 전도성 페이스트 충전제에 적용될 수 있다. [해결과제] 본 발명은 종래 기술에 비해 점도, 인쇄성 및 전도성이 더 우수한 전도성 페이스트를 얻는 과제를 해결하고자 한다. [해결수단] 본 발명은 평균 두께, 입자 크기 분포, 및 비표면적을 포함하는 특정 특성을 갖는 박편 유사 구리 분말을 포함한다. [특징] 여기서 주요 특징은 특정 특성을 달성하기 위한 구리 분말과 같은 박편의 형상 특성의 제어이다. [효과] 따라서, 본 발명은 특정 특성을 가진 구리 분말과 같은 박편을 제공함으로써 전도성 페이스트의 점도, 인쇄성 및 전도성을 개선한다. | 2004-010193 | 2004-01-19 | 2005-200734 | 2005-07-28 |  |  | DOWA HOLDINGS CO LTD | 藤田 英史 ¦ 平田 晃嗣 ¦ 原野 純二 |  |  |  | 6 | JP4227373B2(BE) ¦ JP4197110B2(BE) ¦ JP1999-264001A(BE) ¦ JP1997-268301A(BE) ¦ JP1996-325612A(BE) ¦ JP1993-225823A(BE) | 20 | CN107921540B ¦ CN107921541B ¦ EP3348336B1 ¦ EP3348337B1 ¦ EP3348338B1 ¦ EP2405449B1 ¦ JP7550987B2(FE) ¦ JP7208444B1(FE) ¦ JP6654880B2(FE) ¦ JP6162885B2(FE) ¦ JP5497001B2(FE) ¦ JP4652445B2(FE) ¦ JP5563732B2(FE) ¦ JP4362742B2(FE) ¦ TWI895674B(FE) ¦ US12246377B2 ¦ US10654101B2 ¦ US10695830B2 ¦ US9190207B2(FE) ¦ US8926746B2 | 14361965 | JP4296347B2 | 1 | 소멸(존속 기간 만료) |  | 2205029002234
JP | JP | P | A | 이층 코팅 동분 및 그 이층 코팅 동분의 제조 방법 및 그 이층 코팅 동분을 이용한 도전성 페이스트 | 【요약】 【과제】미세한 구리 분말이라도, 소결 가능한 온도 범위에서의 양호한 내산화성, 소결 시의 수축이 작은 내열 수축성이 우수한 구리 분말을 제공한다. 【해결 수단】심재인 구리 분말의 분립 표면에 2층의 무기물 코팅층을 구비하는 2층 코트 구리 분말로서, 심재인 구리 분말의 분립 표면에 산화구리, 아산화 구리 중 어느 일종 혹은 이들의 2종으로 구성되는 제1 무기물 코팅층을 구비하고, 당해 제 1 무기물 코팅층의 외피에 산화 규소, 산화알루미늄, 산화 마그네슘, 산화 지르코늄, 산화티탄, 산화아연 중 어느 일종 또는 2종 이상으로 구성한 무기 산화물로 구성되는 제2 무기물 코팅층을 구비한 것을 특징으로 하는 2층 코트 구리 분말을 채용한다. 【선택도】 없음 | [ABSTRACT] [Technical problem] Even if it is detailed copper powder, copper powder excellent in the good oxidation resistance in the temperature range which can be sintered, and the small heat-resistant contractility of the contraction at the time of sintering is provided. [Means for Solution]It is two-layer coat copper powder which equips with an inorganic substance coated layer of two layers the powder surface of copper powder which is a core material, The powder surface of copper powder which is a core material is equipped with the 1st inorganic substance coated layer which consists of any one sort of copper oxide and cuprous oxide, or these two sorts, Two-layer coat copper powder provided with the 2nd inorganic substance coated layer which becomes an outer shell of the 1st inorganic substance coated layer concerned from an inorganic oxide constituted from any one sort of silicon oxide, an aluminum oxide, magnesium oxide, a zirconium dioxide, titanium oxide, and the zinc oxide or two sorts or more is adopted. [Chosen drawing] Nothing | 【청구항1】 심재인 구리 분말의 분립 표면에 2층의 무기물 코팅층을 구비하는 2층 코트 구리 분말로서, 심재인 구리 분말의 분립 표면에 산화구리, 아산화 구리 중 어느 일종 혹은 이들의 2종으로 구성되는 제1 무기물 코팅층을 구비하고, 당해 제 1 무기물 코팅층의 외피에 산화 규소, 산화알루미늄, 산화 마그네슘, 산화 지르코늄, 산화티탄, 산화아연 중 어느 일종 또는 2종 이상으로 구성한 무기 산화물로 구성되는 제2 무기물 코팅층을 구비한 것을 특징으로 하는 2층 코트 구리 분말. | [Claim1] It is two-layer coat copper powder which equips with the inorganic substance coated layer of two layers the powder surface of the copper powder which is a core material, The powder surface of the copper powder which is a core material is equipped with the 1st inorganic substance coated layer which consists of any one sort of copper oxide and cuprous oxide, or these two sorts, Two-layer coat copper powder provided with the 2nd inorganic substance coated layer which becomes an outer shell of the 1st inorganic substance coated layer concerned from the inorganic oxide constituted from any one sort of silicon oxide, an aluminum oxide, magnesium oxide, a zirconium dioxide, titanium oxide, and the zinc oxide, or two sorts or more. | 【청구항1】 심재인 구리 분말의 분립 표면에 2층의 무기물 코팅층을 구비하는 2층 코트 구리 분말로서, 심재인 구리 분말의 분립 표면에 산화구리, 아산화 구리 중 어느 일종 혹은 이들의 2종으로 구성되는 제1 무기물 코팅층을 구비하고, 당해 제 1 무기물 코팅층의 외피에 산화 규소, 산화알루미늄, 산화 마그네슘, 산화 지르코늄, 산화티탄, 산화아연 중 어느 일종 또는 2종 이상으로 구성한 무기 산화물로 구성되는 제2 무기물 코팅층을 구비한 것을 특징으로 하는 2층 코트 구리 분말. | [Claim1] It is two-layer coat copper powder which equips with the inorganic substance coated layer of two layers the powder surface of the copper powder which is a core material, The powder surface of the copper powder which is a core material is equipped with the 1st inorganic substance coated layer which consists of any one sort of copper oxide and cuprous oxide, or these two sorts, Two-layer coat copper powder provided with the 2nd inorganic substance coated layer which becomes an outer shell of the 1st inorganic substance coated layer concerned from the inorganic oxide constituted from any one sort of silicon oxide, an aluminum oxide, magnesium oxide, a zirconium dioxide, titanium oxide, and the zinc oxide, or two sorts or more. | [기술분야] 본 발명은 저온 소성 세라믹 기판의 전도성 페이스트 및 전도체 형성 재료의 제조에 사용되는 2층 코팅 구리 분말에 관한 것이다. [해결과제] 본 발명은 낮은 점도 및 안정적인 페이스트 품질을 유지하면서, 예리한 입자 크기 분포 및 양호한 내산화성 및 내열성 수축성을 갖는 구리 분말을 제공하는 문제를 해결하고자 한다. [해결수단] 본 발명은 제 1 무기 물질 코팅 층과 제 2 무기 물질 코팅 층을 가진 2 층 코팅 구리 분말을 포함한다. [특징] 여기서 주된 특징은 낮은 점도 및 안정적인 페이스트 품질을 유지하면서 양호한 내산화성 및 내열성 수축성을 제공하는 2층 코팅 구리 분말의 능력이다. [효과] 따라서, 본 발명은 낮은 점도 및 안정적인 페이스트 품질을 유지하면서, 구리 분말의 내산화성 및 내열성 수축성을 개선한다. | 2003-397185 | 2003-11-27 | 2005-154861 | 2005-06-16 |  |  | MITSUI MINING & SMELTING CO LTD | 坂上 貴彦 ¦ 吉丸 克彦 |  |  |  | 5 | JP5044857B2(BE) ¦ JP4480884B2(BE) ¦ JP3945740B2(BE) ¦ JP4150802B2(BE) ¦ JP4001438B2(BE) | 12 | CN113549910B ¦ CN113292837B ¦ CN110430952B ¦ CN105705276B ¦ DKPR178743B1 ¦ JP5826435B1(FE) ¦ JP2013-136840A ¦ KR10-2019-0128173A(FE) ¦ KR10-2115522B1 ¦ TWI806855B(FE) ¦ US11701706B2 ¦ US7357883B2(FE) | 14321989 | JP4197151B2 | 1 | 소멸(존속 기간 만료) |  | 2205023003061
JP | JP | P | A | 도전 페이스트 | 【요약】 【과제】 구리 분말을 필러로 하는 도전 페이스트를 이용하여 소성 전극이나 회로를 제작하는 차이에 바인더 수지를 분해시키는 가열 과정으로 구리 분말이 산화하는 것을 방지하는 것과 동시에, 구리 분말의 소결 시에는 우수한 소결성을 나타내는 도전 페이스트를 얻는다. 【해결 수단】 무기계 산화물층으로 표면이 피복된 구리 입자로 구성되는 구리 분말을 도전 필러로서 이용한 도전 페이스트에 있어서 상기 도전 페이스트의 소결 시에 구리에 고용해 융점을 구리의 그것보다 낮추는 금속 성분을 상기 도전 페이스트 중에 함유시킨 것을 특징으로 하는 도전 페이스트이다. 【선택도】 없음 | [ABSTRACT] [Technical problem] The conductive paste which shows the sintering nature outstanding at the time of sintering of copper powder is obtained at the same time it prevents copper powder from oxidizing in the heating process into which binder resin is made to disassemble, when producing a calcination electrode and a circuit using the conductive paste which makes copper powder a filler. [Means for Solution]In conductive paste using copper powder which consists of a copper grain child by whom the surface was covered by inorganic matter system oxide layer as an electric conduction filler, it is conductive paste making a metallic component which dissolves in copper at the time of sintering of the conductive paste, and lowers the melting point from that copper contain in the conductive paste. [Chosen drawing] Nothing | 【청구항1】 무기계 산화물층으로 표면이 피복된 구리 입자로 구성되는 구리 분말을 도전 필러로서 이용한 도전 페이스트에 있어서 상기 도전 페이스트의 소결 시에 구리에 고용해 융점을 구리의 그것보다 낮추는 금속 성분을 상기 도전 페이스트 중에 함유시킨 것을 특징으로 하는 도전 페이스트. | [Claim1] Conductive paste making the metallic component which dissolves in copper at the time of sintering of the conductive paste, and lowers the melting point from that copper in conductive paste using the copper powder which consists of a copper grain child by whom the surface was covered by the inorganic system oxide layer as an electric conduction filler contain in the conductive paste. | 【청구항1】 무기계 산화물층으로 표면이 피복된 구리 입자로 구성되는 구리 분말을 도전 필러로서 이용한 도전 페이스트에 있어서 상기 도전 페이스트의 소결 시에 구리에 고용해 융점을 구리의 그것보다 낮추는 금속 성분을 상기 도전 페이스트 중에 함유시킨 것을 특징으로 하는 도전 페이스트. | [Claim1] Conductive paste making the metallic component which dissolves in copper at the time of sintering of the conductive paste, and lowers the melting point from that copper in conductive paste using the copper powder which consists of a copper grain child by whom the surface was covered by the inorganic system oxide layer as an electric conduction filler contain in the conductive paste. | [기술분야] 본 발명은 내산화성 및 소결성이 우수한 도전성 페이스트에 관한 것으로, 전기 회로 및 전극을 형성하기 위한 다양한 기판에 적용될 수 있다. [해결과제] 본 발명은 전기 전도 필러로서 구리 분말이 내산화성을 완전히 나타내는 동안 양호한 소결 특성을 유지할 수 있는 납계 페이스트를 얻는 기술적 문제를 해결하고자 한다. [해결수단] 본 발명은 구리 분말의 융점을 낮추기 위해 무기계 산화물 층 및 금속 성분 Me를 갖는 구리 분말을 사용하는 전도성 페이스트를 포함한다. [특징] 여기서 주된 특징은 구리 분말의 표면을 덮고 내산화성을 높이기 위한 SiO2계 겔 코팅막의 사용이다. [효과] 따라서, 본 발명은 무기계 산화물 층 및 금속 성분 Me를 가진 구리 분말을 사용하여 구리 분말의 융점을 낮춤으로써 전도성 페이스트의 내산화성 및 소결 특성을 개선한다. | 2003-365437 | 2003-10-27 | 2005-129424 | 2005-05-19 |  |  | DOWA HOLDINGS CO LTD | 平田 晃嗣 ¦ 藤田 英史 ¦ 山科 浩之 |  |  |  | 5 | JP3646259B2(BE) ¦ JP4081865B2(BE) ¦ JP1999-039944A(BE) ¦ JP3467872B2(BE) ¦ JP1995-093051B2(BE) | 23 | CN107737949B ¦ CN104715807B ¦ CN104008881B ¦ CN101836264B ¦ EP2202755A1 ¦ JP7533502B2(FE) ¦ JP2015-195223A(FE) ¦ JP5833148B2(FE) ¦ JP4352097B2(FE) ¦ JP2009-542006A(FE) ¦ KR10-2785986B1(FE) ¦ KR10-2880981B1(FE) ¦ KR10-2639258B1(FE) ¦ KR10-2014-0106175A(FE) ¦ KR10-1506178B1 ¦ KR10-2011-0041432A(FE) ¦ US12211650B2 ¦ US9980393B2 ¦ US9780236B2 ¦ US9318264B2 ¦ US8377338B2 ¦ US8383015B2 ¦ US8981226B2 | 14299748 | JP4586141B2 | 1 | 소멸(연차료 불납에 의한 말소) |  | 2205019005024
JP | JP | P | A | 동합금 분말 및 그 제조 방법 및 내산화성이 우수한 도전성 페이스트용 동합금 분말 및 그 제조 방법 | 【요약】 【과제】내산화성이 우수한 도전성 페이스트용 구리합금 분말로서 구리와 은의 합금분말이 우수한 특성을 나타내는 것을 지견하고 이것을 제공한다. 【해결 수단】구리를 주체로 하고, 은을 0.1~30 원자%함유하고 평균 입경이 0.1~2μm인 구리합금 분말은 은이 입자의 표면 근방에 편석하고 내산화성이 우수한 도전성 페이스트용 구리합금 분말이다. 이 분말은 구리의 염화물 21 및 은의 염화물 또는 은 22를 반응 용기 11 내에 장입하고 고온 분위기에 지지하면서 캐리어 가스 13 및 환원 가스 12를 송입해 합금가루 생성역 15에서 화학 기상 반응시키고 생성할 수 있다. 【선택도】 도 1 | [ABSTRACT] [Technical problem] The knowledge of the characteristic which was excellent in the alloyed powder end of copper and silver being shown as copper alloy powder for conductive paste excellent in oxidation resistance is carried out, and this is provided. [Means for Solution]Making copper into a subject, about silver, it carries out and copper alloy powder of 0.1-30 atom % content whose average particle diameter is 0.1-2μ m is the copper alloy powder for conductive paste which silver carried out the segregation near the grained surface, and was excellent in oxidation resistance. Inserting in the copper chloride 21 and a silver chloride, or the silver 22 in the reaction vessel 11, and holding to a high temperature atmosphere, this powder feeds the carrier gas 13 and the reducing gas 12, and chemicals gaseous phase reaction can be carried out and it can generate them in the alloyed powder generation region 15. [Chosen drawing] figure 1 | 【청구항1】 구리를 주체로 하고, 은을 0.1~30 원자%함유하고 몰리브덴 및 황의 1종 이상을 합계로 0.005~5 원자%함유하는 것을 특징으로 하는 구리합금 분말. | [Claim1] Copper alloy powder making copper into a subject, doing 0.1-30 atom % content of silver, and doing 0.005-5 atom % content of one or more sorts of molybdenum and sulfur in total. | 【청구항1】 구리를 주체로 하고, 은을 0.1~30 원자%함유하고 몰리브덴 및 황의 1종 이상을 합계로 0.005~5 원자%함유하는 것을 특징으로 하는 구리합금 분말. | [Claim1] Copper alloy powder making copper into a subject, doing 0.1-30 atom % content of silver, and doing 0.005-5 atom % content of one or more sorts of molybdenum and sulfur in total. | [기술분야] 본 발명은 구리 합금 분말 및 이의 제조 방법에 관한 것으로, 적층 세라믹 콘덴서 및 잉크 제트용 도전성 페이스트에 적용될 수 있다. [해결과제] 본 발명은 라미네이션 세라믹 콘덴서의 구리 내부 전극에서의 내산화성 문제를 해결하고자 하며, 라미네이션 세라믹 콘덴서는 그 두께가 얇고 유전체에 근접하여 쉽게 산화 및 단선된다. [해결수단] 본 발명은 특정 은 및 몰리브덴 함량을 갖는 구리 합금 분말, 및 이를 위한 제조 방법을 포함한다. [특징] 여기서 주요 특징은 전도성 페이스트 및 잉크-제트에 대한 특정 내산화성 및 입자 크기를 갖는 구리 합금 분말이다. [효과] 따라서, 본 발명은 전도성 페이스트 및 잉크 제트를 위한 구리 합금 분말에서 내산화성 및 전도성을 개선한다. | 2003-421102 | 2003-12-18 | 2005-097716 | 2005-04-14 |  |  | JFE MINERAL CO LTD ¦ ISHIDA KIYOHITO | 松木 謙典 ¦ 石田 清仁 | 2003-297838 | JP | 2003-08-21 | 5 | JP2002-180159A(BE) ¦ JP4244528B2(BE) ¦ JP4287557B2(BE) ¦ JP2702796B2(BE) ¦ JP2902381B2(BE) | 8 | JP7643921B2(FE) ¦ JP7490528B2(FE) ¦ JP2013-067865A ¦ JP5445659B2(FE) ¦ JP2013-057128A(FE) ¦ JP5452244B2(FE) ¦ JP5176824B2(FE) ¦ JP2010-053409A | 14272659 | JP2003-297838 ¦ JP4085049B2 | 2 | 소멸(연차료 불납에 의한 말소) |  | 2205015002716
JP | JP | P | A | 무기 초미립자 코팅 금속분 및 그 제조 방법 | 【요약】 【과제】저온 소결이 가능하고 전기적 도전성에 영향을 미치지 않는 양호한 내산화성과 내수축성을 겸비한 금속 분말을 제공한다. 【해결 수단】금속 분말의 분립 표면을 무기물의 초미립자로 피복한 금속 분말로서, 상기 무기물의 초미립자는 알루미늄 산화물 혹은 알루미늄 수산화물 또는 알루미늄 산화물과 알루미늄 수산화물과의 복합화합물 중 하나를 주성분으로서 함유하고 이것에 붕소 혹은 인을 2wt%~15wt%함유하고 가열 전에는 겔형을 나타내는 것인 것을 특징으로 하는 무기 초미립자 코트 금속 분말로 한다. 또한 그 최적의 제조 방법을 제공한다. 【선택도】 도 1 | [ABSTRACT] [Technical problem] Low-temperature sintering is possible and it provides the metal powder which combines the good oxidation resistance which does not have on electric conductivity, and contractility-proof. [Means for Solution]Are the powder surface of metal powder the metal powder covered with an ultrafine particle of an inorganic substance, and an ultrafine particle of the inorganic substance, Either of the conjugated compounds of an aluminum oxidation thing, aluminum hydroxide or an aluminum oxidation thing, and aluminum hydroxide is contained as the main ingredients, this -- boron or Lynn -- 2wt% - 15wt% -- it is considered as inorganic ultrafine particle coat metal powder being what contains and presents the shape of gel before heating. The optimal manufacturing method is provided. [Chosen drawing] figure 1 | 【청구항1】 금속 분말의 분립 표면을 무기물의 초미립자로 피복한 금속 분말로서, 상기 무기물의 초미립자는 알루미늄 산화물 혹은 알루미늄 수산화물 또는 알루미늄 산화물과 알루미늄 수산화물과의 복합화합물 중 하나를 주성분으로서 함유하고 붕소 혹은 인을 2wt%~15wt%함유하고 가열 전에는 겔형을 나타내는 것인 것을 특징으로 하는 무기 초미립자 코트 금속가루. | [Claim1] Are the powder surface of metal powder the metal powder covered with the ultrafine particle of the inorganic substance, and the ultrafine particle of the above-mentioned inorganic substance, Either of the conjugated compounds of an aluminum oxidation thing, aluminum hydroxide or an aluminum oxidation thing, and aluminum hydroxide is contained as the main ingredients, boron or Lynn -- 2wt% - 15wt% -- the inorganic ultrafine particle coat metal powder being what contains and presents the shape of gel before heating. | 【청구항1】 금속 분말의 분립 표면을 무기물의 초미립자로 피복한 금속 분말로서, 상기 무기물의 초미립자는 알루미늄 산화물 혹은 알루미늄 수산화물 또는 알루미늄 산화물과 알루미늄 수산화물과의 복합화합물 중 하나를 주성분으로서 함유하고 붕소 혹은 인을 2wt%~15wt%함유하고 가열 전에는 겔형을 나타내는 것인 것을 특징으로 하는 무기 초미립자 코트 금속가루. | [Claim1] Are the powder surface of metal powder the metal powder covered with the ultrafine particle of the inorganic substance, and the ultrafine particle of the above-mentioned inorganic substance, Either of the conjugated compounds of an aluminum oxidation thing, aluminum hydroxide or an aluminum oxidation thing, and aluminum hydroxide is contained as the main ingredients, boron or Lynn -- 2wt% - 15wt% -- the inorganic ultrafine particle coat metal powder being what contains and presents the shape of gel before heating. | [기술분야] 본 발명은 저온 소성 세라믹 용도에 적합한 무기 초미세 입자 코트 금속 분말의 제조 방법 및 이의 무기 초미세 입자 코트 금속 분말에 관한 것이다. [해결과제] 본 발명은 광폭의 입도 분포 및 고정밀 미세 분말의 제조가 어려운 건식 제조 공정에 의해 제조된 금속 분말의 문제, 뿐만 아니라 저온 소성 세라믹 기판에 대한 내산화성 및 내열성 수축성이 우수한 금속 분말에 대한 요구를 해결하고자 한다. [해결수단] 본 발명은 금속 분말을 수중에 분산시키고, 알루미늄 염을 첨가하고, 상기 금속 염을 약산 용액으로 중화시키는 것을 포함하는 무기 초미세 입자 코팅 금속 분말의 제조 방법을 포함한다. [특징] 여기서 주된 특징은 내산화성 및 내열성 수축성이 양호한 무기 초미립자 코팅 금속 분말이며, 이는 전도성 페이스트로 가공되어 저온 소성 세라믹 기판에 사용될 수 있다. [효과] 따라서, 본 발명은 금속 분말의 내산화성 및 내열성 수축성을 개선하여, 저온 소성 세라믹 기판에 적합하다. | 2003-301260 | 2003-08-26 | 2005-068508 | 2005-03-17 |  |  | MITSUI MINING & SMELTING CO LTD | 坂上 貴彦 ¦ 吉丸 克彦 |  |  |  | 4 | JP2001-307944A(BE) ¦ JP4001438B2(BE) ¦ JP3206496B2(BE) ¦ JP3217502B2(BE) | 4 | JP6900570B2(FE) ¦ JP2014-037614A(FE) ¦ JP4807347B2(FE) ¦ JP4957465B2(FE) | 14246621 | JP4164010B2 | 1 | 소멸(존속 기간 만료) |  | 2205011003008
JP | JP | P | A | 동 분말 및 그 제조 방법 및 그것을 이용한 동 페이스트 도료, 전극 | 【요약】 【과제】내산화성이 우수한 구리 분말과 그 제조 방법을 제공한다. 【해결 수단】실리콘 오일과 황 화합물을 구리 입자에 처리하여 각각을 구리의 표면에 존재시킨다. 처리 방법으로서는 황 화합물 및 보호 콜로이드의 존재 하에서 구리 화합물과 환원제를 매 액중에서 반응시켜 황 화합물을 존재시킨 구리 입자를 얻고, 이어서 얻어진 구리 입자와 실리콘 오일을 건식 혹은 습식으로 접촉시키는 방법이 바람직하다. 실리콘 오일로서는 디메틸폴리실록산, 메틸 하이드로겐 폴리실록산, 메르캅토 변성 폴리실록산 등을 이용할 수 있다. 또한 황 화합물로서는 메르캅토프로피온산, 도데칸티올, 헥산티올, 티오글리콜산 메틸, 시스테인 등을 이용할 수 있다. 【선택도】없음 | [ABSTRACT] [Technical problem] The end of copper powder excellent in oxidation resistance and its manufacturing method are provided. [Means for Solution]Silicone oil and a sulfuric compound are processed to a copper grain child, and each is made to exist on the surface of copper. The method of contacting the copper grain child who got the copper grain child who made the copper compound and the reducing agent react in a medium under existence of a sulfuric compound and protection colloid, and made the sulfuric compound exist as the method of processing, and was produced by ranking next, and silicone oil by dry type or a wet type is preferred. As silicone oil, dimethylpolysiloxane, methil hydrogen polysiloxane, Mel Caputo denaturation Pori Shiroki Sun, etc. can be used. As a sulfuric compound, all [ ドデカンチ / mercaptopropionic acid and ], hexane チオール, methyl thioglycolate, cystein, etc. can be used. [Chosen drawing] Nothing | 【청구항1】 구리 입자의 표면에 실리콘 오일과 황 화합물이 처리되어 있는 것을 특징으로 하는 구리 분말. | [Claim1] The end of copper powder, wherein silicone oil and a sulfuric compound are processed on a copper grain child'ss surface. | 【청구항1】 구리 입자의 표면에 실리콘 오일과 황 화합물이 처리되어 있는 것을 특징으로 하는 구리 분말. ¦ 【청구항7】 황 화합물 및 보호 콜로이드의 존재 하에서 구리 화합물과 환원제를 반응시켜 황 화합물을 처리한 구리 입자를 얻는 공정, 얻어진 구리 입자와 실리콘 오일을 접촉시키는 공정으로 구성되는 것을 특징으로 하는 구리 입자의 표면에 실리콘 오일과 황 화합물이 처리된 구리 분말 제조 방법. | [Claim1] The end of copper powder, wherein silicone oil and a sulfuric compound are processed on a copper grain child'ss surface. ¦ [Claim7] The process of obtaining the copper grain child who made the copper compound and the reducing agent reacting under existence of a sulfuric compound and protection colloid, and processed the sulfuric compound, A manufacturing method in the end of copper powder with which silicone oil and a sulfuric compound were processed on the surface of the copper grain child consisting of a process at which the obtained copper grain child and silicone oil are contacted. | [기술분야] 본 발명은 내산화성이 우수한 구리 분말의 말단에 관한 것으로, 외부 전극의 회로, 커패시터 등의 내부 전극, 프린트 배선판 등의 전극 부재에 적용할 수 있다. [해결과제] 본 발명은 산화되지 않는 분위기에서 열처리를 하더라도 산화되기 쉽고 원하는 성능을 얻지 못하는 구리 분말에서의 내산화성 문제를 해결하고자 한다. [해결수단] 본 발명은 전도성을 손상시키지 않으면서 내산화성을 향상시키기 위해 구리 그레인 자식의 표면 상에 실리콘 오일 및 황산 화합물을 처리하는 것을 포함한다. [특징] 여기서 주요 특징은 구리 분말에서 내산화성을 향상시키기 위한 실리콘 오일 및 황산 화합물의 사용이다. [효과] 따라서, 본 발명은 전도성을 손상시키지 않으면서 구리 분말에서 내산화성을 개선한다. | 2003-292861 | 2003-08-13 | 2005-060778 | 2005-03-10 |  |  | ISHIHARA SANGYO KAISHA LTD | 友成 雅則 |  |  |  | 2 | JP2002-249803A(BE) ¦ JP2052-011907 A(미포함) | 2 | EP2587899B1 ¦ JP5958749B2(FE) | 14239843 | JP4164008B2 | 1 | 소멸(연차료 불납에 의한 말소) |  | 2205010002778
JP | JP | P | A | 동 분말 및 그것을 이용한 동 페이스트 도료, 전극 | 【요약】 【과제】내산화성이 우수한 구리 분말을 제공한다. 【해결 수단】메르캅토기, 아미노기, 아미드기, 에폭시기, 카르복실기, 카르비놀기, 메타크릴기, 페놀기에서 선택되는 적어도 1종의 관능기를 포함한 실리콘 오일을 구리 입자에 처리하여 구리의 표면에 존재시킨다. 상기의 변성 실리콘 오일은 구리 입자에 대해서 0.2~20 중량%의 범위에서 처리하는 것이 바람직하고 처리량이 이 범위 내이면 구리 입자의 도전성을 유지하면서 원하는 내산화성을 얻을 수 있다. 【선택도】없음 | [ABSTRACT] [Technical problem] The end of copper powder excellent in oxidation resistance is provided. [Means for Solution]Silicone oil containing at least one sort of functional groups chosen from a mercapto group, an amino group, an amide machine, an epoxy group, a carboxyl group, a carbinol machine, an methacrylic machine, and a phenol machine is processed to a copper grain child, and is made to exist on the surface of copper. As for the above-mentioned denaturation silicone oil, it is preferred to process in 0.2 to 20% of the weight of the range to a copper grain child, and if a throughput is this within the limits, desired oxidation resistance will be acquired, holding a copper grain child's conductivity. [Chosen drawing] Nothing | 【청구항1】 구리 입자의 표면에 메르캅토기, 아미노기, 아미드기, 에폭시기, 카르복실기, 카르비놀기, 메타크릴기, 페놀기에서 선택되는 적어도 1종의 관능기를 포함한 실리콘 오일이 처리되어 있는 것을 특징으로 하는 구리 분말. | [Claim1] The end of copper powder, wherein the silicone oil containing at least one sort of functional groups chosen as a copper grain child'ss surface from a mercapto group, an amino group, an amide machine, an epoxy group, a carboxyl group, a carbinol machine, an methacrylic machine, and a phenol machine is processed. | 【청구항1】 구리 입자의 표면에 메르캅토기, 아미노기, 아미드기, 에폭시기, 카르복실기, 카르비놀기, 메타크릴기, 페놀기에서 선택되는 적어도 1종의 관능기를 포함한 실리콘 오일이 처리되어 있는 것을 특징으로 하는 구리 분말. | [Claim1] The end of copper powder, wherein the silicone oil containing at least one sort of functional groups chosen as a copper grain child'ss surface from a mercapto group, an amino group, an amide machine, an epoxy group, a carboxyl group, a carbinol machine, an methacrylic machine, and a phenol machine is processed. | [기술분야] 본 발명은 내산화성이 우수한 구리 분말을 이용한 구리 페이스트 및 도료, 및 상기 구리 분말 자체에 관한 것이다. [해결과제] 본 발명은 효율적인 전극 및 커패시터를 제조하는 데 중요한 구리 분말에서의 내산화성 문제를 해결하고자 한다. [해결수단] 본 발명은 그 표면 상에 가공된 특정 작용기를 함유하는 실리콘 오일을 갖는 구리 분말을 포함한다. [특징] 여기서 주된 특징은 표면에 특정 실리콘 오일의 가공을 통해 달성되는 내산화성 및 전도성이 우수한 구리 분말이다. [효과] 따라서, 본 발명은 구리 분말에서 내산화성 및 전도성을 개선하여, 고효율 전극 및 커패시터의 제조를 유도한다. | 2003-292862 | 2003-08-13 | 2005-060779 | 2005-03-10 |  |  | ISHIHARA SANGYO KAISHA LTD | 友成 雅則 |  |  |  | 5 | JP4142358B2(BE) ¦ JP2003-147090A(BE) ¦ JP1985-217272A(BE) ¦ JP1980-085602A(BE) ¦ JP1975-093855 A(미포함) | 6 | CN115353788B ¦ EP2587899B1 ¦ JP6914999B2(FE) ¦ JP2021-014634A ¦ JP4894266B2(FE) ¦ US11920215B2(FE) | 14239844 | JP4164009B2 | 1 | 소멸(연차료 불납에 의한 말소) |  | 2205010002779
JP | JP | P | A | 합금 미립자의 제조 방법 및 합금 박막의 제조 방법 | 【요약】 【과제】 용매에 재분산 가능한 고농도의 합금 미립자 제조 방법을 제공한다. 【해결 수단】 적어도 일종이 귀금속인 복수종의 금속으로 구성되는 합금의 미립자를 제조하는 방법에 관한 것이다. 이들 각 금속의 이온 일종씩을 함유하는 각각의 수용액에 물과 상용하지 않는 유기 용매 및 상간 이동제를 첨가해 교반함으로써 금속 이온을 유기 용매에 상간 이동시킨다. 그리고 이 각 금속 이온을 함유하는 복수의 유기 용매를 혼합하고 혼합 유기 용매를 조제하고 이 혼합 유기 용매에 환원제를 첨가해 교반한 후, 침전물을 제거한 여과액을 농축한다. 【선택도】 없음 | [ABSTRACT] [Technical problem] solvent is provided with the manufacturing method of the high-concentration alloy particulates in which re-distribution is possible. [Means for Solution] At least one sort is related with a method of manufacturing particulates of an alloy consisting of two or more sorts of metal which is the precious metals. By adding and agitating water, an incompatible organic solvent, and a phase move agent in each solution containing every [ of the ion of each of these metal / a kind ], a metal ion is moved to an organic solvent between phases. And a plurality of organic solvents containing each of this metal ion are mixed, a mixed organic solvent is prepared, and after adding and agitating a reducing agent to this mixed organic solvent, the filtrate from which the sediment was removed is condensed. [Chosen drawing] Nothing | 【청구항1】 적어도 일종이 귀금속인 복수종의 금속으로 구성되는 합금의 미립자를 제조함에 있어서 이들 각 금속의 이온 일종씩을 함유하는 각각의 수용액에 물과 상용하지 않는 유기 용매 및 상간 이동제를 첨가해 교반함으로써 금속 이온을 유기 용매에 상간 이동시키고 이 각 금속 이온을 함유하는 복수의 유기 용매를 혼합하고 혼합 유기 용매를 조제하고 이 혼합 유기 용매에 환원제를 첨가해 교반한 후, 침전물을 제거한 여과액을 농축하는 것을 특징으로 하는 합금 미립자 제조 방법. | [Claim1] In at least one sort manufacturing the particulates of the alloy consisting of two or more sorts of metal which is the precious metals, By adding and agitating water, an incompatible organic solvent, and a phase move agent in each solution containing every [ of the ion of each of these metal / a kind ], A manufacturing method of the alloy particulates condensing the filtrate from which the sediment was removed after moving a metal ion to an organic solvent between phases, mixing a plurality of organic solvents containing each of this metal ion, preparing a mixed organic solvent and adding and agitating a reducing agent to this mixed organic solvent. | 【청구항1】 적어도 일종이 귀금속인 복수종의 금속으로 구성되는 합금의 미립자를 제조함에 있어서 이들 각 금속의 이온 일종씩을 함유하는 각각의 수용액에 물과 상용하지 않는 유기 용매 및 상간 이동제를 첨가해 교반함으로써 금속 이온을 유기 용매에 상간 이동시키고 이 각 금속 이온을 함유하는 복수의 유기 용매를 혼합하고 혼합 유기 용매를 조제하고 이 혼합 유기 용매에 환원제를 첨가해 교반한 후, 침전물을 제거한 여과액을 농축하는 것을 특징으로 하는 합금 미립자 제조 방법. ¦ 【청구항4】 적어도 일종이 귀금속인 복수종의 금속으로 구성되는 합금의 미립자를 제조함에 있어서 이들 각 금속의 이온 일종씩을 함유하는 각각의 수용액에 물과 상용하지 않는 유기 용매 및 상간 이동제를 첨가해 교반함으로써 금속 이온을 유기 용매에 상간 이동시키고 이 각 금속 이온을 함유하는 복수의 유기 용매 중 적어도 하나의 유기 용매에 환원제를 첨가해 교반하고 이것에 다른 유기 용매를 혼합해 교반한 후, 침전물을 제거한 여과액을 농축하는 것을 특징으로 하는 합금 미립자 제조 방법. ¦ 【청구항7】 적어도 일종이 귀금속인 복수종의 금속으로 구성되는 합금의 미립자를 제조함에 있어서 이들 복수종의 금속 이온과 금속 미립자 보호제와 환원제를 함유하는 유기 용매를 교반한 후, 침전물을 제거한 여과액을 농축하는 것을 특징으로 하는 합금 미립자 제조 방법. ¦ 【청구항10】 적어도 일종이 귀금속인 복수종의 금속으로 구성되는 합금의 미립자를 제조함에 있어서 이들 각 금속의 이온 일종씩을 함유하는 유기 용매를 따로 따로 준비하고 이 금속 이온을 함유하는 복수의 유기 용매 중 적어도 하나의 유기 용매에 환원제를 첨가해 교반하고 이것에 다른 유기 용매를 혼합해 교반한 후, 침전물을 제거한 여과액을 농축하는 것을 특징으로 하는 합금 미립자 제조 방법. | [Claim1] In at least one sort manufacturing the particulates of the alloy consisting of two or more sorts of metal which is the precious metals, By adding and agitating water, an incompatible organic solvent, and a phase move agent in each solution containing every [ of the ion of each of these metal / a kind ], A manufacturing method of the alloy particulates condensing the filtrate from which the sediment was removed after moving a metal ion to an organic solvent between phases, mixing a plurality of organic solvents containing each of this metal ion, preparing a mixed organic solvent and adding and agitating a reducing agent to this mixed organic solvent. ¦ [Claim4] In at least one sort manufacturing the particulates of the alloy consisting of two or more sorts of metal which is the precious metals, By adding and agitating water, an incompatible organic solvent, and a phase move agent in each solution containing every [ of the ion of each of these metal / a kind ], A manufacturing method of the alloy particulates condensing the filtrate from which the sediment was removed after moving a metal ion to an organic solvent between phases, adding and agitating a reducing agent to at least one organic solvent among a plurality of organic solvents containing each of this metal ion and mixing and agitating other organic solvents to this. ¦ [Claim7] A manufacturing method of the alloy particulates condensing the filtrate from which the sediment was removed after agitating the organic solvent containing the ion, metal particulate protecting agent, and reducing agent of two or more of these sorts of metal, when at least one sort manufactures the particulates of the alloy consisting of two or more sorts of metal which is the precious metals. ¦ [Claim10] In at least one sort manufacturing the particulates of the alloy consisting of two or more sorts of metal which is the precious metals, The organic solvent containing every [ of the ion of each of these metal / a kind ] is prepared separately, A manufacturing method of the alloy particulates condensing the filtrate from which the sediment was removed after adding and agitating a reducing agent to at least one organic solvent among a plurality of organic solvents containing this metal ion and mixing and agitating other organic solvents to this. | [기술분야] 본 발명은 상기 귀금속을 적어도 포함하고, 전도성 페이스트, 촉매 등에 적용될 수 있는 상기 합금의 미립자의 제조 방법에 관한 것이다. [해결과제] 본 발명은 콜로이드 보호제로서 중합체를 사용함으로써 고농도 화합물 금속 미립자를 수득하는 어려움 및 용매 중의 재-분배 문제를 해결하고자 한다. [해결수단] 본 발명은 각 금속의 모든 이온을 포함하는 각 용액에 물, 비호환성 유기 용매, 및 상 이동제를 첨가하고 교반하는 단계, 금속 이온을 상 사이에서 유기 용매 상으로 이동시키는 단계, 두 가지 이상의 금속 이온 함량 유기 용매를 혼합하는 단계, 상기 혼합 용액에 환원제를 첨가하고 교반하는 단계, 및 여과 후 상기 여과액을 응축시키는 단계를 포함한다. [특징] 여기서 주요 특징은 금속 이온을 동시에 복귀시키고 유기 용매에서 합금 미립자를 생성하기 위한 환원제의 사용이다. [효과] 본 발명은 따라서 re-분포가 가능한 고농도 합금 미립자의 제조 방법과 이 합금 미립자를 사용하여 전기 저항 값이 낮은 합금 박막을 제조하는 방법을 개선한다. | 2003-342065 | 2003-09-30 | 2005-060816 | 2005-03-10 |  |  | MITSUBOSHI BELTING LTD | 江草 恵美子 ¦ 黒田 浩太郎 ¦ 生武 範子 ¦ 巖本 政博 ¦ 林 茂彦 | 2003-185700 ¦ 2003-185699 ¦ 2003-281996 ¦ 2002-346617 ¦ 2002-378835 ¦ 2003-280875 | JP ¦ JP ¦ JP ¦ JP ¦ JP ¦ JP | 2003-06-27 ¦ 2003-06-27 ¦ 2003-07-29 ¦ 2002-11-29 ¦ 2002-12-27 ¦ 2003-07-28 | 2 | JP2000-504374A(BE) ¦ JP1972-042367 A (미포함) | 8 | JP2015-129351A ¦ JP6140634B2(FE) ¦ JP4787231B2(FE) ¦ JP5120929B2(FE) ¦ JP5556176B2(FE) ¦ JP4852751B2(FE) ¦ JP2009-501786A ¦ US9217088B2 | 14239879 | JP2002-346617 ¦ JP2002-378835 ¦ JP2003-185699 ¦ JP2003-185700 ¦ JP2003-280875 ¦ JP2003-281996 ¦ JP2005-060816A ¦ JP2005-060824A | 8 | 거절 |  | 2205010002816
JP | JP | P | A | 함금속 페이스트 및 층간 접속 방법 | 【요약】 【과제】도전성 부여, 특히 프린트 기판의 층간 도통을 얻는데 적합한 도포면이 양호하고 체적 수축에 따른 불편이 없다 고신뢰성 함금속 페이스트를 제공한다. 【해결 수단】체적 입자 지름 분포에 있어서 최소의 입자 지름에서 세어 누적 입자수가 10%에 도달하는 입자 지름(A)이 2μm이하이며 90%에 도달하는 입자 지름(B)이 3μm 이상이며 또한 B와 A와의 차이를 누적 입자수가 50%에 도달하는 입자 지름(중앙치 :M)으로 나눈 값((B-A) /M)가 1.5 이상인 함금속 입자를 이용하여 페이스트를 제작한다. 【선택도】 없음 | [ABSTRACT] [Technical problem] A suitable application side conductive grant and to especially obtain the electrical connection between layers of a printed circuit board is good, and provides the inconvenient highly reliable metal-containing paste accompanying volume contraction which is not. [Means for Solution]A diameter of a particle (A) to which it counts from the minimum diameter of a particle in diameter distribution of a volume particle, and an accumulation particle number reaches to 10% is below 2μ m, And a diameter of a particle (B) which reaches to 90% is more than 3μ m, and a value (B-A) (/M) which broke a difference of B and A by a diameter of a particle (median: M) to which an accumulation particle number reaches to 50% further produces a paste using metal-containing particles which are 1.5 or more. [Chosen drawing] Nothing | 【청구항1】 체적 입자 지름 분포에 있어서 최소의 입자 지름에서 세어 누적 입자수가 10%에 도달하는 입자 지름(A)이 2μm이하이며 90%에 도달하는 입자 지름(B)이 3μm 이상인 입자 지름 분포를 가지는 함금속 입자를 포함한 페이스트. | [Claim1] The paste containing the metal-containing particles which have the diameter distribution of a particle whose diameter of a particle (A) to which it counts from the minimum diameter of a particle in the diameter distribution of a volume particle, and an accumulation particle number reaches to 10% is below 2μ m and, whose diameter of a particle (B) which reaches to 90% is more than 3μ m. | 【청구항1】 체적 입자 지름 분포에 있어서 최소의 입자 지름에서 세어 누적 입자수가 10%에 도달하는 입자 지름(A)이 2μm이하이며 90%에 도달하는 입자 지름(B)이 3μm 이상인 입자 지름 분포를 가지는 함금속 입자를 포함한 페이스트. | [Claim1] The paste containing the metal-containing particles which have the diameter distribution of a particle whose diameter of a particle (A) to which it counts from the minimum diameter of a particle in the diameter distribution of a volume particle, and an accumulation particle number reaches to 10% is below 2μ m and, whose diameter of a particle (B) which reaches to 90% is more than 3μ m. | [기술분야] 본 발명은 전도성 그랜트를 위한 특정 형태의 금속 성분을 함유하는 페이스트 및 이 페이스트를 사용하여 인쇄 회로 기판의 층들 사이의 전기 접속을 획득하기 위한 층간 접속 방법에 관한 것이다. [해결과제] 본 발명은 특히 크랙이 발생하지 않는 분야에서 스트라이크가 적용될 때 도포면의 접착성 문제를 해결하고, 인쇄 회로 기판에서 층간 접속을 위한 신뢰성이 높은 페이스트를 제공하고자 한다. [해결수단] 본 발명은 금속 함유 입자의 특정 직경 분포, 도포면의 형상, 및 라미네이션 시의 신뢰성을 향상시키기 위해 가열 동안 부피 수축의 억제를 포함한다. [특징] 여기서 주요 특징은 라미네이션 시 신뢰성을 향상시키기 위해 금속-함유 입자의 특정 직경 분포를 사용하는 것이다. [효과] 따라서, 본 발명은 금속 함유 입자의 특정 직경 분포를 사용함으로써 인쇄 회로 기판에서 층간 연결의 신뢰성을 개선한다. | 2003-183490 | 2003-06-26 | 2005-019248 | 2005-01-20 |  |  | MITSUBISHI PAPER MILLS LTD | 井上 智明 ¦ 兵頭 建二 |  |  |  | 0 |  | 10 | CN108022672B ¦ JP7639955B2(FE) ¦ JP2022-032970A ¦ JP7599976B2(FE) ¦ JP7447804B2(FE) ¦ JP2008-108539A(FE) ¦ JP3990712B1(FE) ¦ JP4662829B2(FE) ¦ TWI860315B(FE) ¦ US12100530B2 | 14204019 | JP2005-019248A | 1 | 취하 |  | 2205003006248
KR | KR | P | A | 도전성 분말 및 그 제조 방법 | 본 발명은 충진 밀도가 상대값으로서 68 체적 % 이상인 도전성 분말이며, 양호하게, 구리와 은의 합금 부분의 표면을 노출시킨 상태로 대략 구상인 은 도금 구리 분말의 표면의 일부가 대략 구상인 구리 분말의 양에 대하여 3 내지 30 중량 %의 은으로 코팅되고, 대략 구상인 은 도금 구리 분말의 양에 대하여 0.02 내지 1.0 중량 %의 지방산으로 그 표면이 코팅되고, 대략 구상인 은 도금 구리 분말 60 내지 92 중량 %와, 은 분말 8 내지 40 중량 %를 포함하는 도전성 분말 및 그 제조 방법이다. | PURPOSE: Provided is conductive powder useful for forming circuits and electrodes, and for adhesives, which has excellent reliability in conductivity and migration resistance and is cost-efficient. CONSTITUTION: The conductive powder has a filling density of 68 vol% or more as a relative value. The conductive powder comprises 60-92 wt% of substantially spherical silver-coated copper powder and 8-40 wt% of silver powder. The silver-coated copper powder is obtained as follows. At least a part of substantially spherical copper powder is coated with silver in an amount of 3-30 wt% based on the substantially spherical copper powder while exposing at least the portion of copper-silver alloy. The silver-coated copper powder is surface-coated with 0.02-1.0 wt% of a fatty acid based on the substantially spherical silver-coated copper powder. Then, surface leveling of the silver coated on the powder is carried out. | 충진 밀도가 상대값으로서 68 체적 % 이상인 도전성 분말. | The conductive powder in which the packing density is 68 volume % or greater as the relative value. | 1. 충진 밀도가 상대값으로서 68 체적 % 이상인 도전성 분말. ¦ 5. 대략 구상인 은 도금 구리 분말을 제조하기 위해 은과 구리의 합금 부분을 노출시키면서 대략 구상인 구리 분말의 표면의 적어도 일부를 구리 분말의 양에 대하여 3 내지 30 중량 %의 양의 은으로 코팅하는 단계와, 대략 구상인 은 도금 구리 분말의 표면을 대략 구상인 은 도금 구리 분말의 양에 대하여 0.02 내지 1.0 중량 %의 양의 지방산으로 더 코팅하는 단계와, 은의 코팅된 층을 표면 평활화 처리하는 단계와, 은과 지방산으로 코팅된 대략 구상인 구리 분말 60 내지 92 중량 %와 은 분말 8 내지 40 중량 %를 균일하게 혼합하는 단계를 포함하는 도전성 분말을 제조하는 방법. | 1. The conductive powder in which the packing density is 68 volume % or greater as the relative value. ¦ 5. Approximately, with the step of coating to the silver of amount of 3 about amount of the copper powder through 30 weight% at least a part of the surface of the copper powder which is approximately, the spherical shape to produce the spherical shape phosphorus is the plating copper powder, while exposing the alloy part of the copper and silver. Approximately, with the step of more coating the spherical shape phosphorus on the approximately in the fatty acid of amount of 0.02 through 1.0 weight% about amount of the plating copper powder the spherical shape phosphorus is the surface of the plating copper powder. With the surface flattening processing is the step the layer which the debt of gratitude is coated. The method for manufacturing the conductive powder including step of uniformly mixing the copper powder 60 through 92 weight% and Ag powder 8 through 40 weight% which is the spherical shape of being coated with silver and fatty acid. | [기술분야] 본 발명은 배선 기판의 회로 형성, 전극 형성에 사용되는 전도성 분말, 전자 부품 전극 형성, 및 전도성 접착제 및 이의 제조 방법에 관한 것이다. [해결과제] 본 발명은 전도성 접착제에서 높은 전도성 및 신뢰성의 문제를 해결하고, 종래의 전도성 페이스트의 높은 가격 및 높은 열 전도성 및 개선된 이동성에 대한 필요성을 해결하고자 한다. [해결수단] 본 발명은 패킹 밀도가 68%이상인 전도성 분말, 도금 구리 분말 및 Ag 분말을 가진 전도성 분말, 및 상기 전도성 분말을 제조하기 위한 방법을 포함한다. [특징] 여기서 주요 특징은 패킹 밀도가 68%이상인 전도성 분말을 사용하여 전도성 접착제의 전도성 및 신뢰성을 향상시키는 것이다. [효과] 따라서, 본 발명은 전도성 접착제의 전도성 및 신뢰성을 향상시켜, 사용된 은의 양을 감소시킴으로써 가격 경쟁력을 향상시킨다. | 10-2004-0052522 | 2004-07-07 | 10-2005-0006056 | 2005-01-15 |  |  | 가부시끼가이샤 레조낙 | 구와지마히데지 | 2003-193527 | JP | 2003-07-08 | 4 | JP2002-008444A(BE) ¦ JP4264768B2(BE) ¦ JP1999-096833A(BE) ¦ JP1987-179566A(BE) | 3 | CN106148926B ¦ CN101653826B ¦ KR10-2197711B1(FE) | 92800789 | CN001278337C ¦ DE10-2004-032903B4 ¦ JP2003-193527 ¦ JP3879749B2 ¦ KR10-0678533B1 ¦ TWI317953B ¦ US7083859B2 ¦ US7294289B2 | 8 | 소멸(등록료불납) |  | 3505002005226
KR | KR | P | A | 계면활성제를 이용한 구리분말 제조방법 | 본 발명은 전자부품 소재용 구리분말을 제조하는 기술로서 입자 크기가 최소 0.3㎛ 이상, 최대 4.0㎛ 이하 범위인 용량적층 세라믹 콘덴서의 전극소재로 사용이 적합한 구리분말을 제조하는 기술에 관한 것이다. 구리염 수용액에 암모니아수를 혼합하여 구리염 착화합물 수용액으로 만들고, 이를 아스코빅산(L-ascorbic Aicd)으로 환원시켜 구리 분말을 제조함에 있어 중간 단계에서 계면활성제를 첨가하여 구리 입자 핵의 크기 및 성장을 제어하고 반응온도와 교반속도를 조절하여 입자의 직경이 4.0㎛ 이하이면서 크기 분포가 매우 균일한 구리 분말을 제조하는 것을 특징으로 하는 구리분말 제조방법에 관한 것이다. 본 발명은 구리염 수용액과 암모니아수, 계면활성제를 혼합하여 구리 착화합물 수용액을 제조하는 1단계, 1단계 수용액에 아스코빅 산 (L-ascorbic acid) 을 투입하여 계면활성제가 흡착된 콜로이드 상태의 구리 용액를 제조하는 2단계, 2단계 콜로이드 구리 용액의 온도와 교반속도를 제어하여 입자 크기가 0.3㎛이상, 4.0㎛ 이하인 구리분말로 성장시켜 분리 회수하는 3단계로 이루어진 것을 특징으로 하는 용량적층 세라믹 콘덴서 전극소재용 구리분말 제조방법에 관한 것이다. | PURPOSE: To provide a method for economically mass-producing copper powder, the method capable of controlling particle size distribution of copper powder by adding surfactant and adsorbing surfactant onto the surface of copper particles, thereby controlling growth of particles, reaction temperature and agitation speed. CONSTITUTION: The method for preparing copper powder using surfactant In a method for preparing copper powder from the complex compound using L-ascorbic acid as a reducing agent after preparing a complex compound from a copper compound using ammonia water, the method comprises first step of preparing a copper complex compound aqueous solution by mixing a copper salt aqueous solution, ammonia water and surfactant; second step of preparing a surfactant adsorbed copper aqueous solution in the colloid state by mixing L-ascorbic acid with the copper complex compound aqueous solution; and third step of preparing copper powder having particle size from 0.3 to 4.0 μm by controlling reaction temperature and agitation speed of the colloid copper solution. | 구리 화합물을 암모니아수를 사용하여 착화합물로 만들고 이를 아스코빅산 (L-ascorbic Aicd)을 환원제로 사용하여 구리분말을 제조하는 방법에 있어서, 구리염 수용액과 암모니아수, 계면활성제를 혼합하여 구리 착화합물 수용액을 제조하는 1단계, 상기 구리 착화합물 수용액에 아스코빅 산 (L-ascorbic acid) 을 혼합하여 계면활성제가 흡착된 콜로이드 상태의 구리 수용액을 제조하는 2단계, 상기 콜로이드 구리 용액의 반응온도와 교반속도를 제어하여 입자 크기가 0.3㎛ 이상, 4.0㎛ 이하인 구리분말을 제조하는 3단계로 이루어진 것을 특징으로 하는 구리분말 제조방법 | As to the method it makes the cupric compound the complex compound by using the ammonia solution and for manufacturing the copper powder by using the ascorbic acid (L-ascorbic Aicd) this as the reducing agent. The copper powder manufacturing method in which 1 step, and the surfactant mixing with the copper salt solution and ammonia solution, and the surfactant and manufactures the copper complex aqueous solution the ascorbic acid (L-ascorbic acid) is mixed with the copper complex aqueous solution comprise 2 step, manufacturing the copper aqueous solution of the absorbed colloidal state 3 step controlling the reaction temperature and stirring speed of the colloid copper solution and manufactures the copper powder in which the particle size is 4.0㎛ or less over 0.3㎛ | 1. 구리 화합물을 암모니아수를 사용하여 착화합물로 만들고 이를 아스코빅산 (L-ascorbic Aicd)을 환원제로 사용하여 구리분말을 제조하는 방법에 있어서, 구리염 수용액과 암모니아수, 계면활성제를 혼합하여 구리 착화합물 수용액을 제조하는 1단계, 상기 구리 착화합물 수용액에 아스코빅 산 (L-ascorbic acid) 을 혼합하여 계면활성제가 흡착된 콜로이드 상태의 구리 수용액을 제조하는 2단계, 상기 콜로이드 구리 용액의 반응온도와 교반속도를 제어하여 입자 크기가 0.3㎛ 이상, 4.0㎛ 이하인 구리분말을 제조하는 3단계로 이루어진 것을 특징으로 하는 구리분말 제조방법 | 1. As to the method it makes the cupric compound the complex compound by using the ammonia solution and for manufacturing the copper powder by using the ascorbic acid (L-ascorbic Aicd) this as the reducing agent. The copper powder manufacturing method in which 1 step, and the surfactant mixing with the copper salt solution and ammonia solution, and the surfactant and manufactures the copper complex aqueous solution the ascorbic acid (L-ascorbic acid) is mixed with the copper complex aqueous solution comprise 2 step, manufacturing the copper aqueous solution of the absorbed colloidal state 3 step controlling the reaction temperature and stirring speed of the colloid copper solution and manufactures the copper powder in which the particle size is 4.0㎛ or less over 0.3㎛ | [기술분야] 본 발명은 구리 입자의 성장을 제어하고 반응 온도 및 교반 속도를 제어하여, 경제적이고 전자 부품 재료에 적합한 입자 크기 분포를 갖는 구리 분말을 생성할 수 있는 구리 분말 제조 기술에 관한 것이다. [해결과제] 본 발명은 입도 분포가 제어되고 수확되지 않은 작물이 낮은 구리 분말을 경제적으로 생산하는 어려움을 해결하고자 하며, 이는 기존 제조 방법의 문제점이다. [해결수단] 본 발명은 2단계를 제어하는 3단계, 및 2단계의 온도 및 교반 속도를 포함하여, 제어된 입자 크기 분포를 갖는 구리 분말을 제조한다. [특징] 여기서 주요 특징은 구리 입자의 성장을 제어하고 반응 온도 및 교반 속도를 제어하여 경제적인 입도 분포를 갖는 구리 분말을 제조하는 능력이다. [효과] 따라서, 본 발명은 입자 크기 분포 및 수확되지 않은 작물을 제어함으로써 제조 공정을 개선하여, 전자 부품 재료용 구리 분말의 품질을 향상시킨다. | 10-2003-0043314 | 2003-06-30 | 10-2005-0003169 | 2005-01-10 |  |  | 나노솔루션주식회사 | 김대봉 ¦ 김응조 ¦ 임정빈 |  |  |  | 8 | JP7204493B2 ¦ JP1997-165606A ¦ JP2834400B2(BE) ¦ JP1994-318684A ¦ JP1993-271721A ¦ JP1995-107168B2 ¦ KR10-0436523B1 ¦ US4863510A(BE) | 7 | CN100586616C ¦ CN100506439C ¦ KR10-2288667B1(FE) ¦ KR10-2007856B1 ¦ KR10-2009-0081167A ¦ KR10-0768004B1(FE) ¦ KR10-0804029B1(FE) | 22891305 | KR10-2005-0003169A | 1 | 거절 |  | 3505001004756
KR | KR | P | A | 구리분말 제조방법 | 본 발명은 구리염 수용액을 암모니아수를 사용하여 구리 착화합물 수용액으로 만들고 이를 아스코빅 산(L-Ascorbic Aicd) 으로 환원시켜 구리분말을 제조하는 방법에 있어서, 반응온도와 교반속도를 조절하여 입자 크기가 0.7㎛ 이상, 6.0㎛ 이하 범위인 용량적층 세라믹 콘덴서의 전극소재용 구리분말 제조기술에 관한 것이다. 본 발명은 구리염 수용액과 암모니아수를 혼합하여 구리 착화합물 수용액을 제조하는 1단계, 1단계 수용액에 아스코빅 산 (L-ascorbic acid) 을 투입하여 콜로이드 상태의 구리 용액를 제조하는 2단계, 2단계 콜로이드 구리 용액의 온도와 교반 속도를 제어하여 입자 크기가 0.7㎛ 이상, 6.0㎛ 이하인 구리분말로 성장시켜 분리 회수하는 3단계로 이루어진 것을 특징으로 하는 용량적층 세라믹 콘덴서 전극소재용 구리분말 제조방법에 관한 것이다. | PURPOSE: To provide a method for economically mass-producing copper powder by a general facility, wherein the produced copper powder is suitably used as copper powder for multilayer ceramic condenser electrodes by having particle size from 0.7 to 6.0 μm, specific surface area of 0.16 to 0.55 m^2/g and tap density of 4.5 g/cc or more. CONSTITUTION: In a method for preparing copper powder from the complex compound using L-ascorbic acid as a reducing agent after preparing a complex compound from a copper compound using ammonia water, the method comprises first step of preparing a copper complex compound aqueous solution by mixing a copper salt aqueous solution with ammonia water; second step of preparing a copper aqueous solution in the colloid state by mixing L-ascorbic acid with the copper complex compound aqueous solution; and third step of preparing copper powder having particle size from 0.7 to 6.0 μm by controlling reaction temperature and agitation speed of the colloid copper solution. | 구리 화합물을 암모니아수를 사용하여 착화합물로 만들고 이를 아스코빅산 (L-Ascorbic Aicd)을 환원제로 사용하여 구리분말을 제조하는 방법에 있어서, 구리염 수용액과 암모니아수를 혼합하여 구리 착화합물 수용액을 제조하는 1단계, 상기 구리 착화합물 수용액에 아스코빅 산 (L-ascorbic acid) 을 혼합하여 콜로이드 상태의 구리 수용액을 제조하는 2단계, 상기 콜로이드 구리 용액의 반응 온도와 교반 속도를 제어하여 입자 크기가 0.7㎛ 이상, 6.0㎛ 이하인 구리분말을 제조하는 3단계로 이루어진 것을 특징으로 하는 구리분말 제조방법 | As to the method it makes the cupric compound the complex compound by using the ammonia solution and for manufacturing the copper powder by using the ascorbic acid (L-Ascorbic Aicd) this as the reducing agent. The copper powder manufacturing method in which the particle size 1 step, 2 step, and the reaction temperature and the stirring speed of mixing the ascorbic acid (L-ascorbic acid) with the copper complex aqueous solution and manufacturing the copper aqueous solution of the colloidal state of mixing the copper salt solution and ammonia solution and manufacturing the copper complex aqueous solution of the colloid copper solution are controlled comprise 3 step manufacturing the copper powder which is 6.0㎛ or less over 0.7㎛ | 1. 구리 화합물을 암모니아수를 사용하여 착화합물로 만들고 이를 아스코빅산 (L-Ascorbic Aicd)을 환원제로 사용하여 구리분말을 제조하는 방법에 있어서, 구리염 수용액과 암모니아수를 혼합하여 구리 착화합물 수용액을 제조하는 1단계, 상기 구리 착화합물 수용액에 아스코빅 산 (L-ascorbic acid) 을 혼합하여 콜로이드 상태의 구리 수용액을 제조하는 2단계, 상기 콜로이드 구리 용액의 반응 온도와 교반 속도를 제어하여 입자 크기가 0.7㎛ 이상, 6.0㎛ 이하인 구리분말을 제조하는 3단계로 이루어진 것을 특징으로 하는 구리분말 제조방법 | 1. As to the method it makes the cupric compound the complex compound by using the ammonia solution and for manufacturing the copper powder by using the ascorbic acid (L-Ascorbic Aicd) this as the reducing agent. The copper powder manufacturing method in which the particle size 1 step, 2 step, and the reaction temperature and the stirring speed of mixing the ascorbic acid (L-ascorbic acid) with the copper complex aqueous solution and manufacturing the copper aqueous solution of the colloidal state of mixing the copper salt solution and ammonia solution and manufacturing the copper complex aqueous solution of the colloid copper solution are controlled comprise 3 step manufacturing the copper powder which is 6.0㎛ or less over 0.7㎛ | [기술분야] 본 발명은 제2 구리 화합물의 환원 반응에서 제어된 반응 온도 및 교반 속도를 가진 구리 분말을 제조하기 위한 기술에 관한 것이며, 이는 0.7 μm를 초과하는 6.0 μm 이하의 입자 크기 및 층 세라믹 커패시터에서 전극 재료에 적합한 특성을 초래한다. [해결과제] 본 발명은 제어된 입자 크기 분포 및 낮은 불순물을 갖는 구리 분말을 경제적으로 제조하는 과제를 해결하는 동시에, 기존 제조 방법에서 입자 크기 분포 및 불순물을 제어하는 어려움을 해결하고자 한다. [해결수단] 본 발명은 구리 염 용액과 암모니아 용액을 혼합하여 구리 복합 수용액을 생성하는 단계, 상기 용액을 안정화시키기 위해 아스코르브산을 첨가하는 단계, 및 특정 입자 크기 범위를 가진 구리 분말을 생성하기 위한 온도 및 교반 속도의 제어를 포함하는 3 단계 공정을 포함한다. [특징] 여기서 주된 특징은 3단계 공정 및 범용 설비를 사용하여 제어된 입도 분포 및 낮은 불순물을 갖는 구리 분말을 생산하여, 층 세라믹 커패시터 전극 재료에 적합한 제품을 생성하는 능력이다. [효과] 따라서, 본 발명은 제어된 입자 크기 분포 및 낮은 불순물을 가진 구리 분말의 생산을 개선하여, 상기 제품의 품질을 향상시키고 범용 설비를 사용하여 대량 생산에 적합하게 만든다. | 10-2003-0043307 | 2003-06-30 | 10-2005-0003164 | 2005-01-10 |  |  | 나노솔루션주식회사 | 김대봉 ¦ 김응조 ¦ 임정빈 |  |  |  | 5 | JP1997-165606A(BE) ¦ JP1994-318684A ¦ JP1993-271721A ¦ JP1995-107168B2 ¦ US4863510A(BE) | 5 | KR10-1397980B1 ¦ KR10-2009-0081167A(FE) ¦ KR10-0891746B1 ¦ KR10-0710123B1(FE) ¦ KR10-0567444B1 | 22891309 | KR10-2005-0003164A | 1 | 거절 |  | 3505001004761
JP | JP | P | A | 이형 동분 및 그 이형 동분의 제조 방법 및 그 이형 동분을 이용한 도전성 페이스트 | 【요약】 【과제】종래의 물리적 수법을 이용하여 제조한 플레이크 동분보다 저비용으로 제조하는 것이 가능하며 분체 특성이 우수한 플레이크형 등의 이형 구리 분말을 제공한다. 【해결 수단】본건 발명은 습식법으로 직접 얻어진 플레이크형 혹은 드롭형을 한 이형 구리 분말을 제공한다. 그리고 그 이형 구리 분말 제조 방법으로서 황산구리 용액에 암모늄 이온 또는 암모늄 이온과 아미노산을 첨가해 용액 pH를 조제해 구리 암민 착체를 생성하고 이것에 수산화 알칼리 금속염 함유 용액을 첨가해 반응시키고 이것에 환원제를 일정 조건 하에서 첨가해 구리를 창출시키고 여별 세척, 세척, 건조하는 것을 특징으로 한 이형 구리 분말 제조 방법을 채택한다. 【선택도】 없음 | [ABSTRACT] [Technical problem] Rather than the flakes copper powder manufactured using the conventional physical technique, manufacturing cheaply is possible and it provides variant copper powder, such as the shape of flakes excellent in the granular material characteristic. [Means for Solution]This invention provides variant copper powder which carried out the shape of flakes or the shape of drops directly acquired by wet process. And as a manufacturing method of the variant copper powder, add ammonium ion or ammonium ion, and amino acid to a copper sulfate solution, prepare solution pH, and it generates a copper ammine complex, The manufacturing method of the variant copper powder filtration-washing, washing, and making [ make water oxidization alkali-metal-salt content solution add and react to this, add a reducing agent under fixed conditions to this, and ] 晶出 copper and drying is adopted. [Chosen drawing] Nothing | 【청구항1】 물리적 수법을 이용하지 않고 습식법으로 직접 얻어진 이형 구리 분말로서, 당해 이형 구리 분말은 미립 분말이 평면적으로 연결하고 그 분립 표면에 미세한 요철을 구비하는 플레이크 형상인 것을 특징으로 한 이형 구리 분말. | [Claim1] Variant copper powder, wherein it is variant copper powder directly obtained by wet process, without using the physical technique and the variant copper powder concerned is flakes-shaped which particle powder connects superficially and equips the powder surface with detailed unevenness. | 【청구항1】 물리적 수법을 이용하지 않고 습식법으로 직접 얻어진 이형 구리 분말로서, 당해 이형 구리 분말은 미립 분말이 평면적으로 연결하고 그 분립 표면에 미세한 요철을 구비하는 플레이크 형상인 것을 특징으로 한 이형 구리 분말. ¦ 【청구항5】 물리적 수법을 이용하지 않고 습식법으로 직접 얻어진 이형 구리 분말로서, 당해 이형 구리 분말은 분립 표면에 미세한 요철을 구비하는 드롭 형상인 것을 특징으로 한 이형 구리 분말. | [Claim1] Variant copper powder, wherein it is variant copper powder directly obtained by wet process, without using the physical technique and the variant copper powder concerned is flakes-shaped which particle powder connects superficially and equips the powder surface with detailed unevenness. ¦ [Claim5] Variant copper powder, wherein it is variant copper powder directly obtained by wet process, without using the physical technique and the variant copper powder concerned is drops-shaped which equips the powder surface with detailed unevenness. | [기술분야] 본 발명은 플레이크 또는 드롭의 형상으로 평탄화된 변형 구리 분말을 사용하는 전도성 페이스트, 상기 변형 구리 분말의 제조 방법, 및 이의 변형 구리 분말에 관한 것이다. [해결과제] 본 발명은 물리적 가공에 의해 얻어지고 넓은 입자 크기 분포를 갖는 종래의 박편 구리 분말의 높은 생산 비용 및 품질 안정성 문제를 해결하고자 한다. [해결수단] 본 발명은 물리적 기술을 사용하지 않고 습식 공정에 의해 수득되는 변이 구리 분말의 제조 방법, 및 날카로운 입자 크기 분포를 갖는 변이 구리 분말을 포함한다. [특징] 여기서 주된 특징은 습식 공정 제조 방법에 의해 얻어진 변이체 구리 분말의 날카로운 입자 크기 분포이다. [효과] 따라서, 본 발명은 급격한 입자 크기 분포를 갖는 상기 변이 구리 분말을 사용함으로써 로트 대 로트 페이스트 점도의 안정성 및 전도성 페이스트의 품질을 개선한다. | 2003-106979 | 2003-04-10 | 2004-315835 | 2004-11-11 |  |  | MITSUI MINING & SMELTING CO LTD | 上住 義明 ¦ 田中 順一郎 ¦ 豊島 義治 ¦ 石元 豊二 |  |  |  | 4 | JP4342746B2(BE) ¦ JP4012961B2(BE) ¦ JP2638271B2(BE) ¦ JP2728727B2(BE) | 9 | CN113976881B ¦ CN100455387C ¦ JP6911804B2(FE) ¦ JP6398718B2(FE) ¦ JP2014-037614A(FE) ¦ JP2014-049191A ¦ JP5563732B2 ¦ JP4840097B2(FE) ¦ JP4651533B2(FE) | 14144812 | JP4163987B2 ¦ JP4756652B2 | 2 | 소멸(연차료 불납에 의한 말소) |  | 2204044002835
JP | JP | P | A | 동 분말 및 그 제조 방법 및 그 동 분말을 이용한 동 페이스트, 동 도료, 전극 | 【요약】 【과제】콘덴서 등의 전극 등에 이용되는, 내산화성이 개선된 구리 분말을 제공한다. 【해결 수단】구리 미립자의 표면에 메르캅토프로피온산, 도데칸티올, 헥산티올, 티오글리콜산 메틸, 티오글리콜산 에틸, 시스테인 등의 황 화합물을 0.1~20 중량%수식한다. 이러한 구리 분말은 예를 들면 매 액중에서 구리 화합물과 환원제를 반응시켜 구리 미립자를 얻고, 이어서 얻어진 구리 미립자와 황 화합물을 접촉시켜 구리 미립자의 표면에 황 화합물을 수식시켜 제조된다. 【선택도】 없음 | [ABSTRACT] [Technical problem] The end of copper powder it is used for electrodes, such as a capacitor, etc. and oxidation resistance has been improved is provided. [Means for Solution]On the surface of copper particulates, sulfuric compounds, such as all [ ドデカンチ / mercaptopropionic acid and ], hexane チオール, methyl thioglycolate, thioglycolic acid ethyl, and cystein, are embellished 0.1 to 20% of the weight. The copper particulates and sulfuric compound which made the copper compound and the reducing agent react in a medium, obtained copper particulates, for example, and were produced by ranking next are contacted, and the surface of copper particulates is made to embellish a sulfuric compound, and it is manufactured such the end of copper powder. [Chosen drawing] Make. | 【청구항1】 구리 미립자의 표면에 0.1~20 중량%의 범위 황 화합물이 처리되고 비산화성 분위기 하 60℃의 온도에서 10 시간 가열 후의 중량(W1)에 대해, 또한 산화성 분위기 하 500℃의 온도에서 20분간 가열 후의 중량(W2) 증가율((W2-W1) /W1×100)가 최대로 15%인 것을 특징으로 하는 구리 분말. | [Claim1] The sulfuric compound of 0.1 to 20% of the weight of the range is processed on the surface of copper particulates, The weight (W 1) after 10-hour heating is received at the temperature of 60℃ under non-oxidizing atmosphere, The end of copper powder it is characterized by the rate of increase (W2-W 1) (/W 1 and × 100) of the weight (W 2) after heating being 15% at the maximum for 20 minutes at the temperature of 500℃ under oxidizing atmosphere. | 【청구항1】 구리 미립자의 표면에 0.1~20 중량%의 범위 황 화합물이 처리되고 비산화성 분위기 하 60℃의 온도에서 10 시간 가열 후의 중량(W1)에 대해, 또한 산화성 분위기 하 500℃의 온도에서 20분간 가열 후의 중량(W2) 증가율((W2-W1) /W1×100)가 최대로 15%인 것을 특징으로 하는 구리 분말. ¦ 【청구항3】 매 액중에서 구리 화합물과 환원제를 반응시켜 구리 미립자를 얻는 공정, 얻어진 구리 미립자와 황 화합물을 접촉시켜 구리 미립자의 표면에 황 화합물을 처리하는 공정으로 구성되는 것을 특징으로 하는 구리 분말 제조 방법. | [Claim1] The sulfuric compound of 0.1 to 20% of the weight of the range is processed on the surface of copper particulates, The weight (W 1) after 10-hour heating is received at the temperature of 60℃ under non-oxidizing atmosphere, The end of copper powder it is characterized by the rate of increase (W2-W 1) (/W 1 and × 100) of the weight (W 2) after heating being 15% at the maximum for 20 minutes at the temperature of 500℃ under oxidizing atmosphere. ¦ [Claim3] A manufacturing method in the end of copper powder consisting of a process of making a copper compound and a reducing agent reacting in a medium, and obtaining copper particulates, and a process of contacting the copper particulates and sulfuric compound which were obtained and processing a sulfuric compound on the surface of copper particulates. | [기술분야] 본 발명은 구리 페이스트, 구리 도료 및 전극에 적용될 수 있는 내산화성이 우수한 구리 분말의 말단 및 그 제조 방법에 관한 것이다. [해결과제] 본 발명은 비활성 가스를 사용하여 비산화 분위기하에서 가열 소성을 실시하더라도, 보존, 페이스트-라이징 및 페인트-라이징 단계에서 점진적으로 진행되는 산화 문제를 해결하고자 한다. [해결수단] 본 발명은 매질에서 반응하는 구리 화합물 및 환원제를 제조하는 공정, 구리 미립자를 수득하는 공정, 및 구리 미립자의 표면 상에 황산 화합물을 처리하는 공정을 포함한다. [특징] 여기서 주된 특징은 구리 미립자의 표면에 황 화합물을 가공함으로써 내산화성을 향상시키는 것이다. [효과] 따라서, 본 발명은 내산화성을 향상시키고 상기 구리 분말을 사용하여 제조된 전극의 전기적 특성을 향상시킨다. | 2003-108106 | 2003-04-11 | 2004-315853 | 2004-11-11 |  |  | ISHIHARA SANGYO KAISHA LTD | 友成 雅則 |  |  |  | 4 | JP2002-249803A(BE) ¦ JP1998-195505A(BE) ¦ JP1993-112804A(BE) ¦ JP1984-116303A(BE) | 19 | CN114516654B ¦ EP2479227B1 ¦ EP2452767B1 ¦ EP1787742B1 ¦ JP6644461B2(FE) ¦ JP2014-129609A(FE) ¦ JP2013-235806A(FE) ¦ JP5782885B2(FE) ¦ JP5839217B2(FE) ¦ JP2011-252194A(FE) ¦ JP5293292B2(FE) ¦ JPWO2007-007518A1(FE) ¦ JP5144022B2 ¦ KR10-2013-0125944A(FE) ¦ KR10-2012-0049026A(FE) ¦ KR10-1242966B1(FE) ¦ TWI368232B ¦ US8908351B2 ¦ US7828872B2 | 14144829 | JP4252349B2 | 1 | 소멸(연차료 불납에 의한 말소) |  | 2204044002853
JP | JP | P | A | 금속 분말의 제조 방법 및 도전성 페이스트 | 【요약】 【과제】제1 금속으로 구성되는 금속 입자에 대해서 산화 억제 및 소결 억제의 효과를 부여하기 때문에, 제1 금속과는 다른 제2 금속을 포함한 금속 화합물에 의해 금속 입자의 표면을 피복한, 금속 분말로서, 금속 화합물에 의한 산화 억제 및 소결 억제의 효과를 충분히 발휘시킬 수 있는, 금속 분말 제조 방법을 제공한다. 【해결 수단】응집체 12 상태에 있는 금속 입자 11을 최대 입경이 6μm이하, 바람직하게는 3μm이하가 되도록 해쇄한 후, 금속 입자 11이 분산되는 용매 중에서 금속 입자 11의 표면을 산화 억제 및 소결 억제를 위한 금속 화합물 13에 의해 피복하도록 한다. 【선택도】 도 1 | [ABSTRACT] [Technical problem] In order to give the effect of oxidization control and sintering control to the metal particles which consist of the 1st metal, The 1st metal is the metallic powder which covered the surface of metal particles with the metallic compounds containing the 2nd different metal, and it provides the manufacturing method of metallic powder which may fully demonstrate the effect of the oxidization control and sintering control by metallic compounds. [Means for Solution]After cracking the metal particles 11 in a state of the condensation object 12 so that the maximum particle diameter may become in below 6μ m, preferably below 3μ m, in a solvent which the metal particles 11 distribute, The surface of the metal particles 11 is covered with the metallic compounds 13 for oxidization control and sintering control. [Chosen drawing] figure 1 | 【청구항1】 제1 금속으로 구성되는 금속 입자의 표면이 상기 제 1 금속과는 다른 제2 금속을 포함한 금속 화합물에 의해 피복된, 금속 분말을 제조하는 방법으로서, 응집한 상기 금속 입자를 최대 입경이 6μm이하가 되도록 해쇄하는 공정과 해쇄 후의 상기 금속 입자가 분산되는 용매 중에서 상기 금속 입자의 표면을 상기 금속 화합물에 의해 피복하는 공정을 구비하는, 금속 분말 제조 방법. | [Claim1] The surface of the metal particles which consist of the 1st metal was covered with the metallic compounds containing the 2nd different metal from the 1st above-mentioned metal, A manufacturing method of metallic powder provided with the process of cracking the above-mentioned metal particles which manufacture metallic powder and which are methods and were condensed so that the maximum particle diameter may become below in 6μ m, and the process that the above-mentioned metallic compounds cover the surface of the above-mentioned metal particles in the solvent which the above-mentioned metal particles after a crack distribute. | 【청구항1】 제1 금속으로 구성되는 금속 입자의 표면이 상기 제 1 금속과는 다른 제2 금속을 포함한 금속 화합물에 의해 피복된, 금속 분말을 제조하는 방법으로서, 응집한 상기 금속 입자를 최대 입경이 6μm이하가 되도록 해쇄하는 공정과 해쇄 후의 상기 금속 입자가 분산되는 용매 중에서 상기 금속 입자의 표면을 상기 금속 화합물에 의해 피복하는 공정을 구비하는, 금속 분말 제조 방법. | [Claim1] The surface of the metal particles which consist of the 1st metal was covered with the metallic compounds containing the 2nd different metal from the 1st above-mentioned metal, A manufacturing method of metallic powder provided with the process of cracking the above-mentioned metal particles which manufacture metallic powder and which are methods and were condensed so that the maximum particle diameter may become below in 6μ m, and the process that the above-mentioned metallic compounds cover the surface of the above-mentioned metal particles in the solvent which the above-mentioned metal particles after a crack distribute. | [기술분야] 본 발명은 금속 분말 및 상기 금속 분말을 함유하는 전도성 페이스트의 제조 방법에 관한 것이며, 라미네이션 세라믹 전자 부품의 제조에 적용될 수 있다. [해결과제] 본 발명은 적층 세라믹 전자 부품에 사용되는 전도성 페이스트용 금속 분말의 제조에서 산화 제어 및 소결 제어의 문제를 해결하고자 한다. [해결수단] 본 발명은 응축된 금속 입자를 6 μm 미만의 최대 입자 직경으로 분해하는 공정, 및 용매 중 금속 화합물로 금속 입자의 표면을 덮는 공정을 포함한다. [특징] 여기서 주요 특징은 금속 화합물로 금속 입자의 표면을 균일하게 덮어, 개선된 산화 제어 및 소결 제어를 유도하는 것이다. [효과] 따라서, 본 발명은 적층 세라믹 전자 부품에 사용되는 전도성 페이스트용 금속 분말의 제조에서 산화 제어 및 소결 제어 효과를 개선한다. | 2003-101596 | 2003-04-04 | 2004-307912 | 2004-11-04 |  |  | MURATA MFG CO LTD | 中野 清 |  |  |  | 3 | JP3903374B2(BE) ¦ JP2001-107103A(BE) ¦ JP4150802B2(BE) | 3 | JP5725566B2(FE) ¦ JP2012-226830A(FE) ¦ KR10-1383253B1(FE) | 14137938 | JP2004-307912A | 1 | 거절 |  | 2204043002912
JP | JP | P | A | 동 페이스트용 동분 및 그 동분의 제조 방법 | 【요약】 【과제】인쇄 배선 기판의 비아홀 등 충전성을 향상시킬 수 있는, 저점도의 구리 페이스트를 얻기 위한 구리 분말 및 그 제조 방법을 제공한다. 【해결 수단】카르복실산 함유 유기 용매로 표면 처리를 실시한 구리 분말이며 ▲1▼~▲4▼의 각 분체 특성(▲1▼상기 구리 분말의 레이저 회절 산란식 입도 분포 측정법에 의한 평균 입경 D50가 4.3μm~6.9μm. ▲2▼상기 구리 분말의 레이저 회절 산란식 입도 분포 측정법에 의한 평균 입경 D50와 화상 해석에 의해 얻어진 평균 입경 DIA를 이용하여 D50/DIA로 표시되는 응집도 값이 1.2~1.7. ▲3▼상기 구리 분말의 비표면적이 0.17 m2/g~0.22m2/g. ▲4▼탭 충전밀도가 4.8 g/cm3 이상. ) 것을 채용한다. 제조 방법은 구리 분말에 표면 처리를 실시해, 추가로 해알갱이 처리를 하는 것에 의한 제조 방법을 개시한다. 【선택도】 없음 | [ABSTRACT] [Technical problem] Copper powder for obtaining the copper paste of hypoviscosity which can raise the filling properties of the beer hall of a printed wiring board, etc., and a manufacturing method for the same are provided. [Means for Solution]it being the copper powder which performed a surface treatment with a carboxylic acid containing organic solvent, and, ▲1▼ - ▲4▼ each granular material characteristic (average-particle-diameter D50 by a laser diffraction dispersion type particle-size-distribution measuring method of the ▲1▼ above-mentioned copper powder are 4.3μ m-6.9μ m.) ▲2▼ the values of the degree of condensation denoted by D50/DIA using average-particle-diameter D50 by the laser diffraction dispersion type particle-size-distribution measuring method of the above-mentioned copper powder and average-particle-diameter DIA which are obtained by image analysis are 1.2-1.7. ▲3▼ the specific surface area of the above-mentioned copper powder is 0.17m2/g-0.22m2/g. ▲4▼ tap restoration densities are 00007 or more 4.8 g/cmA thing is adopted. The manufacturing method by a manufacturing method performing a surface treatment to copper powder, and also pulverizing is indicated. [Chosen drawing] Nothing | 【청구항1】 카르복실산 함유 유기 용매로 표면 처리를 실시한 구리 페이스트용 구리 분말에 있어서 상기 구리 분말은 다음에 나타내는▲1▼~▲4▼의 각 분체 특성을 구비한 것인 것을 특징으로 하는 구리 페이스트용 구리 분말. ▲1▼ 상기 구리 분말의 레이저 회절 산란식 입도 분포 측정법에 의한 평균 입경 D50가 4.3μm~6.9μm. ▲2▼ 상기 구리 분말의 레이저 회절 산란식 입도 분포 측정법에 의한 평균 입경 D50와 화상 해석에 의해 얻어진 평균 입경 DIA를 이용하여 D50/DIA로 표시되는 응집도 값이 1.2~1.7. ▲3▼ 상기 구리 분말의 비표면적이 0.17 m2/g~0.22m2/g. ▲4▼ 탭 충전밀도가 4.8 g/cm3 이상. | [Claim1] Copper powder for copper paste characterized by the thing possessing each granular material characteristic of ▲1▼ which shows the above-mentioned copper powder below in the copper powder for copper paste which performed the surface treatment with the carboxylic acid containing organic solvent - ▲4▼. ▲1▼ Average-particle-diameter D50 by the laser diffraction dispersion type particle-size-distribution measuring method of the above-mentioned copper powder are 4.3μ m-6.9μ m. ▲2▼ By average-particle-diameter D50 and image analysis by the laser diffraction dispersion type particle-size-distribution measuring method of the above-mentioned copper powder. The values of the degree of condensation denoted by D50/DIA using average-particle-diameter DIA obtained are 1.2-1.7. ▲3▼ The specific surface area of the above-mentioned copper powder is 0.17m2/g-0.22m2/g. ▲4▼ Tap restoration densities are 00151 or more 4.8 g/cm | 【청구항1】 카르복실산 함유 유기 용매로 표면 처리를 실시한 구리 페이스트용 구리 분말에 있어서 상기 구리 분말은 다음에 나타내는▲1▼~▲4▼의 각 분체 특성을 구비한 것인 것을 특징으로 하는 구리 페이스트용 구리 분말. ▲1▼ 상기 구리 분말의 레이저 회절 산란식 입도 분포 측정법에 의한 평균 입경 D50가 4.3μm~6.9μm. ▲2▼ 상기 구리 분말의 레이저 회절 산란식 입도 분포 측정법에 의한 평균 입경 D50와 화상 해석에 의해 얻어진 평균 입경 DIA를 이용하여 D50/DIA로 표시되는 응집도 값이 1.2~1.7. ▲3▼ 상기 구리 분말의 비표면적이 0.17 m2/g~0.22m2/g. ▲4▼ 탭 충전밀도가 4.8 g/cm3 이상. | [Claim1] Copper powder for copper paste characterized by the thing possessing each granular material characteristic of ▲1▼ which shows the above-mentioned copper powder below in the copper powder for copper paste which performed the surface treatment with the carboxylic acid containing organic solvent - ▲4▼. ▲1▼ Average-particle-diameter D50 by the laser diffraction dispersion type particle-size-distribution measuring method of the above-mentioned copper powder are 4.3μ m-6.9μ m. ▲2▼ By average-particle-diameter D50 and image analysis by the laser diffraction dispersion type particle-size-distribution measuring method of the above-mentioned copper powder. The values of the degree of condensation denoted by D50/DIA using average-particle-diameter DIA obtained are 1.2-1.7. ▲3▼ The specific surface area of the above-mentioned copper powder is 0.17m2/g-0.22m2/g. ▲4▼ Tap restoration densities are 00151 or more 4.8 g/cm | [기술분야] 본 발명은 구리 페이스트용 구리 분말 및 상기 구리 분말의 제조 방법에 관한 것이다. [해결과제] 본 발명은 표면 처리 및 유기 제제와 같은 인자를 관리함으로써 구리 페이스트의 불완전한 점도 제어 문제를 해결하고자 한다. [해결수단] 본 발명은 특정 입상 재료 특성을 가진 구리 페이스트용 구리 분말 및 제조 방법을 포함한다. [특징] 여기서 주요 특징은 구리 분말의 응축 정도 및 비표면적의 제어이다. [효과] 따라서, 본 발명은 구리 페이스트의 충전 특성 및 전도성을 개선한다. | 2003-015443 | 2003-01-23 | 2004-225122 | 2004-08-12 |  |  | MITSUI MINING & SMELTING CO LTD | 坂上 貴彦 ¦ 佐々木 卓也 ¦ 上住 義明 ¦ 吉丸 克彦 ¦ 島村 宏之 |  |  |  | 8 | JP2002-348115A(BE) ¦ JP2001-316701A(BE) ¦ JP3934869B2(BE) ¦ JP1999-310806A ¦ JP2911429B2(BE) ¦ JP1998-030103A ¦ JP1995-331360A ¦ JP1990-182809A(BE) | 4 | JP4961587B2(FE) ¦ JP4078990B2(FE) ¦ KR10-2023-0008044A(FE) ¦ US10357825B2 | 14065523 | JP4530617B2 | 1 | 소멸(연차료 불납에 의한 말소) |  | 2204031002622
JP | JP | P | A | 표면 처리 동분 및 그 표면 처리 동분의 제조 방법 및 그 표면 처리 동분을 이용한 도전성 페이스트 | 【요약】 【과제】제조 프로세스가 간편하고 생산 비용의 감소를 도모할 수 있는 표면 처리 구리 분말로서, 종래의 유기층 코트 구리 분말 이상의 내산화성을 가지는 제품을 공급한다. 【해결 수단】유기층 코트 구리 분말 이상의 내산화성을 얻기 위해, 「표면 처리층을 구비한 구리 분말로서, 당해 표면 처리층은 수용성 규소 화합물염, 수용성 알루미늄 화합물염, 수용성 주석 화합물염, 수용성 아연 화합물염, 수용성 지르코늄 화합물염, 수용성 티타늄 화합물염의 일종 이상을 이용하여 피막을 형성하고 건조한 표면 처리 구리 분말. 」(을)를 채용한다. 그리고 최적 제조 방법으로서 구리 분말 슬러리에 상술한 화합물염에서 선택되는 일종 이상의 성분을 첨가하고 용액 pH를 8~11의 범위에 조정하여 구리 분말의 분립 표면에 목적의 성분 일종 이상을 함유한 피막을 형성시키고 당해 분립을 여별 채취하고 세척하고 건조시키는 방법 등을 제공한다. 【선택도】 없음 | [ABSTRACT] [Technical problem] A manufacturing process is simple, and it is surface treatment copper powder which can aim at reduction of a production cost, and supplies a product with the oxidation resistance more than conventional organic layer coat copper powder. [Means for Solution]"In order to acquire oxidation resistance more than organic layer coat copper powder, are a surface treatment layer the copper powder which it had, and the surface treatment layer concerned, Surface treatment copper powder which formed a tunic and was dried using more than a kind of water-soluble silicon compound salt, water-soluble aluminium compound salt, water-soluble tin compound salt, water-soluble zinc compound salt, water-soluble zirconium compound salt, and water-soluble titanium compound salt. " -- it adopts. And add the ingredient more than a kind chosen as copper powder slurry from above-mentioned compound salt as optimal manufacturing method, and it adjusts solution pH to the range of 8-11, The tunic containing more than a kind of the target ingredient is made to form in the powder surface of copper powder, and the method of carrying out filtration extraction, washing the powder concerned, and drying it etc. are provided. [Chosen drawing] Nothing | 【청구항1】 표면 처리층을 분립 표면에 구비한 구리 분말로서, 당해 표면 처리층은 수용성 규소 화합물염을 이용하여 얻어진 피막을 형성하고 건조시킨 것인 것을 특징으로 하는 표면 처리 구리 분말. | [Claim1] Surface treatment copper powder which it is the copper powder which equipped the powder surface with the surface treatment layer, and the surface treatment layer concerned forms the tunic obtained using water-soluble silicon compound salt, and is characterized by making it dry. | 【청구항1】 표면 처리층을 분립 표면에 구비한 구리 분말로서, 당해 표면 처리층은 수용성 규소 화합물염을 이용하여 얻어진 피막을 형성하고 건조시킨 것인 것을 특징으로 하는 표면 처리 구리 분말. ¦ 【청구항2】 표면 처리층을 분립 표면에 구비한 구리 분말로서, 당해 표면 처리층은 수용성 알루미늄 화합물염을 이용하여 얻어진 피막을 형성하고 건조시킨 것인 것을 특징으로 하는 표면 처리 구리 분말. ¦ 【청구항3】 표면 처리층을 분립 표면에 구비한 구리 분말로서, 당해 표면 처리층은 수용성 주석 화합물염을 이용하여 얻어진 피막을 형성하고 건조시킨 것인 것을 특징으로 하는 표면 처리 구리 분말. ¦ 【청구항4】 표면 처리층을 분립 표면에 구비한 구리 분말로서, 당해 표면 처리층은 수용성 아연 화합물염을 이용하여 얻어진 피막을 형성하고 건조시킨 것인 것을 특징으로 하는 표면 처리 구리 분말. ¦ 【청구항5】 표면 처리층을 분립 표면에 구비한 구리 분말로서, 당해 표면 처리층은 수용성 지르코늄 화합물염을 이용하여 얻어진 피막을 형성하고 건조시킨 것인 것을 특징으로 하는 표면 처리 구리 분말. ¦ 【청구항6】 표면 처리층을 분립 표면에 구비한 구리 분말로서, 당해 표면 처리층은 수용성 티타늄 화합물염을 이용하여 얻어진 피막을 형성하고 건조시킨 것인 것을 특징으로 하는 표면 처리 구리 분말. ¦ 【청구항7】 표면 처리층을 분립 표면에 구비한 구리 분말로서, 당해 표면 처리층은 수용성 규소 화합물염, 수용성 알루미늄 화합물염, 수용성 주석 화합물염, 수용성 아연 화합물염, 수용성 지르코늄 화합물염, 수용성 티타늄 화합물염에서 선택되는 2종 이상의 성분을 이용하여 얻어진 피막을 형성하고 건조시킨 것인 것을 특징으로 하는 표면 처리 구리 분말. | [Claim1] Surface treatment copper powder which it is the copper powder which equipped the powder surface with the surface treatment layer, and the surface treatment layer concerned forms the tunic obtained using water-soluble silicon compound salt, and is characterized by making it dry. ¦ [Claim2] Surface treatment copper powder which it is the copper powder which equipped the powder surface with the surface treatment layer, and the surface treatment layer concerned forms the tunic obtained using water-soluble aluminium compound salt, and is characterized by making it dry. ¦ [Claim3] Surface treatment copper powder which it is the copper powder which equipped the powder surface with the surface treatment layer, and the surface treatment layer concerned forms the tunic obtained using water-soluble tin compound salt, and is characterized by making it dry. ¦ [Claim4] Surface treatment copper powder which it is the copper powder which equipped the powder surface with the surface treatment layer, and the surface treatment layer concerned forms the tunic obtained using water-soluble zinc compound salt, and is characterized by making it dry. ¦ [Claim5] Surface treatment copper powder which it is the copper powder which equipped the powder surface with the surface treatment layer, and the surface treatment layer concerned forms the tunic obtained using water-soluble zirconium compound salt, and is characterized by making it dry. ¦ [Claim6] Surface treatment copper powder which it is the copper powder which equipped the powder surface with the surface treatment layer, and the surface treatment layer concerned forms the tunic obtained using water-soluble titanium compound salt, and is characterized by making it dry. ¦ [Claim7] Are a surface treatment layer the copper powder with which the powder surface was equipped, and the surface treatment layer concerned, Water-soluble silicon compound salt, water-soluble aluminium compound salt, water-soluble tin compound salt, Surface treatment copper powder which forms the tunic obtained using two or more sorts of ingredients chosen from water-soluble zinc compound salt, water-soluble zirconium compound salt, and water-soluble titanium compound salt, and is characterized by making it dry. | [기술분야] 본 발명은 전도성 페이스트용 표면 처리 구리 분말, 이의 제조 방법, 및 상기 표면 처리 구리 분말에 관한 것이다. [해결과제] 본 발명은 전기 전도 회로 응용에 사용되는 구리 분말에서 불충분한 산-방지-화 성능의 문제를 해결하고자 한다. [해결수단] 본 발명은 수용성 규소 화합물 염, 수용성 알루미늄 화합물 염, 수용성 주석 화합물 염, 수용성 아연 화합물 염, 수용성 지르코늄 화합물 염, 및 수용성 티타늄 화합물 염을 사용하여 형성된 표면 처리 층을 가진 표면 처리 구리 분말을 포함한다. [특징] 여기서 주된 특징은 표면 처리 구리 분말의 우수한 내산화성 및 산-프루프-화 성능이다. [효과] 따라서, 본 발명은 전기 전도 회로 응용에 사용되는 구리 분말의 내산화성 및 내산성-화 성능을 개선한다. | 2003-003173 | 2003-01-09 | 2004-217952 | 2004-08-05 |  |  | MITSUI MINING & SMELTING CO LTD | 坂上 貴彦 ¦ 安成 邦彦 ¦ 吉丸 克彦 |  |  |  | 0 |  | 15 | EP2782102A1 ¦ EP2698827A1 ¦ JP7109222B2(FE) ¦ JP5854248B1(FE) ¦ JP5892282B1(FE) ¦ JP6206491B2(FE) ¦ JP5003668B2(FE) ¦ JP5003648B2(FE) ¦ JP4807347B2(FE) ¦ JP2009-079269A ¦ JP4957465B2(FE) ¦ KR10-1780684B1 ¦ KR10-2015-0125956A ¦ US9224517B2 ¦ US9390829B2 | 14059164 | JP2004-217952A | 1 | 취하 |  | 2204030002452
JP | JP | P | A | 폴리아닐린계 수지 코팅 동분 및 그 폴리아닐린계 수지 코팅 동분의 제조 방법 및 그 폴리아닐린계 수지 코팅 동분을 이용한 도전성 페이스트 | 【요약】 【과제】종래에 없는 우수한 내열 특성을 구비한 폴리아닐린계 수지층으로 분립을 피복한 구리 분말 및 그 제조 방법을 제공한다. 【해결 수단】분립의 표면에 폴리아닐린계 수지층을 구비한 구리 분말에 있어서 당해 구리 분말의 분립 표면과 폴리아닐린계 수지층 사이에 폴리아닐린계 수지층을 균일하고 안정적으로 지지하기 위한 안정화층을 구비한 것인 것을 특징으로 하는 폴리아닐린계 수지 코트 구리 분말을 채용한다. 그리고 그 제조 방법은 구리 분말의 분립 표면에 안정화층을 형성해 안정화층 부착 구리 분말로 하고, 용액법으로 그 분립 표면에 폴리아닐린계 수지층의 형성을 충분히 수행하게 해 폴리아닐린계 수지 코트 구리 분말로 하는 제조 방법을 채택한다. 【선택도】 없음 | [ABSTRACT] [Technical problem] Copper powder which covered the powder with the poly aniline system resin layer provided with the outstanding heat-resistant characteristic which is not in the former, and a manufacturing method for the same are provided. [Means for Solution]In copper powder provided with a poly aniline system resin layer on the surface of a powder, poly aniline system resin coat copper powder provided with a stabilization layer for holding a poly aniline system resin layer uniformly and stably between the powder surface of the copper powder concerned and a poly aniline system resin layer is adopted. And the manufacturing method forms a stabilization layer in the powder surface of copper powder, and makes it copper powder with a stabilization layer, it is a solution technique and the manufacturing method which is made to fully form a poly aniline system resin layer in the powder surface, and is made into poly aniline system resin coat copper powder is used for it. [Chosen drawing] Nothing | 【청구항1】 분립의 표면에 폴리아닐린계 수지층을 구비한 구리 분말에 있어서 당해 구리 분말의 분립 표면과 폴리아닐린계 수지층 사이에 폴리아닐린계 수지층을 균일하고 안정적으로 지지하기 위한 안정화층을 구비한 것인 것을 특징으로 하는 폴리아닐린계 수지 코트 구리 분말. | [Claim1] Poly aniline system resin coat copper powder having a stabilization layer for holding a poly aniline system resin layer uniformly and stably between the powder surface of the copper powder concerned, and a poly aniline system resin layer in the copper powder provided with the poly aniline system resin layer on the surface of the powder. | 【청구항1】 분립의 표면에 폴리아닐린계 수지층을 구비한 구리 분말에 있어서 당해 구리 분말의 분립 표면과 폴리아닐린계 수지층 사이에 폴리아닐린계 수지층을 균일하고 안정적으로 지지하기 위한 안정화층을 구비한 것인 것을 특징으로 하는 폴리아닐린계 수지 코트 구리 분말. | [Claim1] Poly aniline system resin coat copper powder having a stabilization layer for holding a poly aniline system resin layer uniformly and stably between the powder surface of the copper powder concerned, and a poly aniline system resin layer in the copper powder provided with the poly aniline system resin layer on the surface of the powder. | [기술분야] 본 발명은 인쇄 배선 기판 및 저온 소성 세라믹 기판과 같은 전자 부품에 적용될 수 있는 폴리 아닐린계 수지 코팅된 구리 분말을 이용하는 전도성 페이스트에 관한 것이다. [해결과제] 본 발명은 전도성 페이스트에 사용되는 종래의 구리 분말에서 불충분한 산-방지-화 성능 및 내산화성 문제를 해결하고자 하며, 이는 전자 부품의 제조 공정 동안 점도 관리 및 전기 저항의 합병증을 초래한다. [해결수단] 본 발명은 상기 구리 분말 표면에 대한 상기 수지 층의 균일하고 안정적인 접착을 보장하는 안정화 층을 포함하는 구리 분말 상의 폴리 아닐린 시스템 수지 코팅 층을 포함한다. [특징] 여기서 주요 특징은 구리 분말 상의 폴리 아닐린계 수지 층의 접착성 및 안정성을 향상시켜, 그의 내산화성을 상당히 개선시키는 안정화 층의 혁신적인 사용이다. [효과] 따라서, 본 발명은 구리 분말의 내산성화 성능 및 내산화성을 개선하여, 전자 응용에 사용되는 전도성 페이스트에서 더 나은 점도 관리 및 안정성을 유도한다. | 2002-352646 | 2002-12-04 | 2004-183060 | 2004-07-02 |  |  | MITSUI MINING & SMELTING CO LTD | 坂上 貴彦 ¦ 吉丸 克彦 |  |  |  | 0 |  | 6 | JP6297018B2(FE) ¦ JP6285185B2(FE) ¦ JP5630596B2(FE) ¦ TWI505293B(FE) ¦ US10388423B2 ¦ US10141082B2(FE) | 14028908 | JP2004-183060A | 1 | 취하 |  | 2204025002560
JP | JP | P | A | 도전 페이스트용 동분 및 도전성 페이스트 및 도전 페이스트용 동분의 제조 방법 | 【요약】 【해결 과제】매우 점성이 낮은 도전 페이스트를 제조할 수 있는 구리 분말 및 이 구리 분말을 이용한 점성이 낮은 도전 페이스트 및 이러한 구리 분말을 효율적으로 제조 가능한 방법을 제공하는 것을 목적으로 한다. 【해결 수단】본 발명은 입자 형상이 평활하고 거의 구형으로 산소 함유량이 2000 ppm 이하인 전자재료용 도전 페이스트용 구리 분말이다. 여기서 구리 분말 표면의 산소 내, 점성에 크게 영향을 주는 것은 물 , 수산기인 것에서 이들의 함유량은 더욱 낮은 것이 바람직한 것으로부터 본 발명에 따른 구리 분말은 열 질량-시차열 분석의 감량값 및 질량 분석의 프로파일로부터 구한 강도 적분값의 감량 성분 분배비에서 구한, 600℃까지 가열했을 때의 수분자 발생으로 인한 감량값(대 구리 분말 중량)이 0.15 중량%이하인 것이 바람직하다. 또한, 본 발명에 따른 산소 함유량이 낮고 미세하고 평활한 구리 분말을 제조하기 위해서는 소정의 조건의 고압수 아토마이즈법을 적용할 수 있다. 【선택도】 도 2 | [ABSTRACT] [Problem(s) to be Solved]The copper powder which can manufacture conductive paste with very low viscosity, and the viscosity using this copper powder aim at providing the method of manufacturing for low conductive paste and this copper powder efficiently. [Means for Solution]this invention is copper powder that particle shape is smooth and for conductive paste for electronic industry materials whose oxygen contents it is an approximate sphere form and are 2000 ppm or less. The copper powder which starts this invention since it is preferred that such content is still lower since it is water and a hydroxyl group that affect viscosity greatly in oxygen on the surface of copper powder here, It is desirable for the loss-in-quantity value (weight for copper powder) resulting from generating of the moisture child who asked from the loss-in-quantity ingredient distribution ratio of the intensity integral value calculated from the loss-in-quantity value of amount of thermal quality-differential thermal analysis and the profile of mass spectrometry when it heats to 600℃ to be 0.15 % of the weight or less. The oxygen content concerning this invention is low, and in order to manufacture detailed and smooth copper powder, the high-pressure-water atomizing method of a predetermined condition is applicable. [Chosen drawing] figure 2 | 【청구항1】 입자 형상이 평활하고 거의 구형으로 산소 함유량이 2000 ppm 이하인 전자재료용 도전 페이스트용 구리 분말. | [Claim1] Copper powder for conductive paste for electronic industry materials whose oxygen content particle shape is smooth and is 2000 ppm or less in an approximate sphere form. | 【청구항1】 입자 형상이 평활하고 거의 구형으로 산소 함유량이 2000 ppm 이하인 전자재료용 도전 페이스트용 구리 분말. ¦ 【청구항4】 전자재료용 도전 페이스트의 원료가 되는 구리 분말 제조 방법으로서, 구리를 용융시켜 유하하고 이 구리의 흐름에 꼭지각 20~25°의 역원추 형상의 워터제트 흐름을 유량 300~1000 l/min, 수압 80~100 MPa에서 분사하는 도전 페이스트용 구리 분말 제조 방법. | [Claim1] Copper powder for conductive paste for electronic industry materials whose oxygen content particle shape is smooth and is 2000 ppm or less in an approximate sphere form. ¦ [Claim4] Are a manufacturing method in the end of copper powder used as the materials of conductive paste for electronic industry materials, and carry out the melting of the copper and it flows down, A manufacturing method of the copper powder for conductive paste which injects the water jet style of the reverse conical shape of 頂角 20-25 ° with the flow of this copper by the flow 300 - 1000 l/min, the water pressure 80 - 100MPa. | [기술분야] 본 발명은 전자 산업 재료용 도전성 페이스트의 재료로서 사용되는 구리 분말에 관한 것이며, 다양한 수지 경화형 도전성 페이스트 및 서멧형 도전성 페이스트에 적용될 수 있다. [해결과제] 본 발명은 산소 함량을 감소시키고 구리 분말의 표면 형상을 개선시킴으로써 전도성 페이스트의 점성 문제를 해결하고자 한다. [해결수단] 본 발명은 매끄러운 구형 형상 및 낮은 산소 함량을 갖는 구리 분말, 및 이 구리 분말을 사용하는 전도성 페이스트를 포함한다. [특징] 여기서 주된 특징은 산소 함량이 낮고, 물 분무법에 의한 구형의 세부적인 형상을 갖는 구리 분말의 제조 방법이다. [효과] 따라서, 본 발명은 전도성 페이스트의 점도를 향상시키고 구리 분말의 전기적 특성을 향상시킨다. | 2002-332861 | 2002-11-15 | 2004-169056 | 2004-06-17 |  |  | MITSUI MINING & SMELTING CO LTD | 中原 邦朗 ¦ 島村 宏之 |  |  |  | 8 | JP4342746B2(BE) ¦ JP4701426B2(BE) ¦ JP3932336B2(BE) ¦ JP1998-030103A(BE) ¦ JP1997-256005A(BE) ¦ JP1993-206600A(BE) ¦ JP1993-302105A(BE) ¦ JP1989-004401A(BE) | 7 | CN105903974B ¦ JP7328796B2(FE) ¦ JP7081064B2(FE) ¦ JP5209248B2(FE) ¦ JP5209249B2(FE) ¦ KR10-2665528B1(FE) ¦ US10892242B2 | 14016656 | JP2004-169056A | 1 | 거절 |  | 2204023002556
JP | JP | P | A | 금속분 및 그 제조 방법 | 【요약】 (수정유) 【과제】평균 입경이 작으면서 형상의 편차가 적어서 함유 산소 농도가 낮은 금속 분말 및 그 제조 방법을 제공한다. 【해결 수단】응(P)을 10~300 ppm 함유하는 구리 또는 구리합금으로 구성되는 금속 분말을 제조하는데 있어서 냉매로서 물을 고압으로 분사하는 고압수 아토마이즈법을 이용해 얻어진 분말을 150~300℃의 온도에서 환원한다. 【선택도】 없음 | [ABSTRACT] (Correction possession) [Technical problem] Though average particle diameter is small, metal powder with low content oxygen concentration which has little variation in shape, and a manufacturing method for the same are provided. [Means for Solution]It sets to manufacture metallic powder which consists of copper or a copper alloy containing 10-300 ppm of rins (P), and returns obtained powder at temperature of 150-300℃ using the high-pressure-water atomizing method which injects water by high pressure as a refrigerant. [Chosen drawing] Make. | 【청구항1】 응(P)을 10~300 ppm 함유하는 구리 또는 구리합금으로 구성되는 것을 특징으로 하는 금속가루. | [Claim1] Metal powder consisting of copper or the copper alloy containing 10-300 ppm of rins (P). | 【청구항1】 응(P)을 10~300 ppm 함유하는 구리 또는 구리합금으로 구성되는 것을 특징으로 하는 금속가루. | [Claim1] Metal powder consisting of copper or the copper alloy containing 10-300 ppm of rins (P). | [기술분야] 본 발명은 구리 또는 구리 합금으로 구성된 금속 분말에 관한 것이고 스크린-스텐실 첨가제 공정, 라미네이션 세라믹 커패시터의 외부 전극, 및 접촉 부재의 전기 포인트를 위한 전도성 페이스트의 전기 전도 재료에 의해 전도체 회로 형성에 적용될 수 있다. [해결과제] 본 발명은 전도성 페이스트의 전기 전도 재료에 사용될 때 고압 분무 방법에 의해 제조된 금속 분말의 분산성의 어려움을 해결하고자 한다. [해결수단] 본 발명은 10 내지 300 ppm의 인을 함유하는 구리 또는 구리 합금으로 이루어진 금속 분말을 포함한다. [특징] 여기서 주된 특징은 고압 분무법을 이용한 금속 분말의 제조 방법이다. [효과] 따라서, 본 발명은 금속 분말의 분산성을 향상시키고 작은 평균 입자 직경을 유지하면서 함량 산소 농도를 감소시킨다. | 2002-334664 | 2002-11-19 | 2004-169081 | 2004-06-17 |  |  | MITSUI MINING & SMELTING CO LTD | 関口 誠 ¦ 中原 邦朗 ¦ 大前賢二 ¦ 島村 宏之 |  |  |  | 4 | JP1999-310806A(BE) ¦ JP1995-166273A(BE) ¦ JP2643520B2(BE) ¦ JP1978-137006A(BE) | 30 | CN105983690B ¦ CN102015164B ¦ EP3345696B1 ¦ EP3115481B1 ¦ EP3029686B1 ¦ EP1747830A1 ¦ JP2021-107577A(FE) ¦ JP6807681B2(FE) ¦ JP6006846B1(FE) ¦ JP6433351B2(FE) ¦ JP5756887B1(FE) ¦ JP2013-095908A(FE) ¦ JP5785433B2(FE) ¦ JP2012-067327A ¦ JP5747447B2(FE) ¦ JP2010-037653A(FE) ¦ JP2010-196105A(FE) ¦ JP5405814B2(FE) ¦ JP5155743B2(FE) ¦ JP4906258B2(FE) ¦ JP4868716B2 ¦ JP4158713B2(FE) ¦ KR10-2404788B1(FE) ¦ KR10-2012-0021704A ¦ KR10-2010-0096111A(FE) ¦ TWI442984B ¦ TWI316430B ¦ US10773311B2 ¦ US10435792B2(FE) ¦ US10533098B2 | 14016678 | JP3984534B2 | 1 | 소멸(존속 기간 만료) |  | 2204023002581
JP | JP | P | A | 플레이크 동분 및 그 플레이크 동분의 제조 방법 및 그 플레이크 동분을 이용한 도전성 페이스트 | 【요약】 【과제】두께가 얇고 파인의 전극 또는 회로 등의 형성에 이용하는 도전성 페이스트용 플레이크 동분을 플레이크 동분 및 그 제조 방법의 제공을 주목적으로 한다. 【해결 수단】구리 분말의 분립을 소성 변형시켜 플레이크화한 플레이크 동분에 있어서 레이저 회절 산란식 입도 분포 측정법에 의한 중량 누적 입자 지름 D50가 10μm이하이며 레이저 회절 산란식 입도 분포 측정법에 의한 중량 누적 입자 지름 D10, D50, D90, 레이저 회절 산란식 입도 분포 측정법에 의해 측정한 입도 분포의 표준 편차 SD를 이용하여 표시되는 SD/D50 값이 0.55 이하이며 D90/D10로 표시되는 값이 4.5 이하인 것을 특징으로 하는 플레이크 동분 등을 채용한다. 이 플레이크 동분은 미세한 입자 지름을 가지는 미디어 비즈를 이용하여 고에너지 볼 밀로 압축해 소성 변형시킴으로써, 플레이크형으로 함으로써 안정적으로 생산 가능해진다. 【선택도】 없음 | [ABSTRACT] [Technical problem] Thickness offers a key objective flakes copper powder and a manufacturing method for the same for the flakes copper powder for conductive paste used for formation of an electrode thin and ファイン or a circuit. [Means for Solution]The weight accumulation particle diameter D 50 according [ on flakes copper powder which carried out plastic deformation of the powder of copper powder, and flakes-ized it, and ] to a laser diffraction dispersion type particle-size-distribution measuring method is below 10μ m, Weight accumulation particle diameter D by a laser diffraction dispersion type particle-size-distribution measuring method 10, A value of SD/D 50 expressed using the standard deviation SD of particle size distribution measured with a D50 D90 laser-diffraction dispersion type particle-size-distribution measuring method is 0.55 or less, And flakes copper powder, wherein a value denoted by D90 / D 10 is 4.5 or less etc. are adopted. This flakes copper powder is compressing and carrying out plastic deformation by a high energy ball mill using a media bead with detailed particle diameter, is stabilized by using the shape of flakes, and becomes producible. [Chosen drawing] Nothing | 【청구항1】 구리 분말의 분립을 소성 변형시켜 플레이크화한 플레이크 동분에 있어서 레이저 회절 산란식 입도 분포 측정법에 의한 중량 누적 입자 지름 D50가 10μm이하이며 레이저 회절 산란식 입도 분포 측정법에 의한 중량 누적 입자 지름 D10, D50, D90, 레이저 회절 산란식 입도 분포 측정법에 의해 측정한 입도 분포의 표준 편차 SD를 이용하여 표시되는 SD/D50 값이 0.55 이하이며 D90/D10로 표시되는 값이 4.5 이하인 것을 특징으로 하는 플레이크 동분. | [Claim1] The weight accumulation particle diameter D 50 according [ on the flakes copper powder which carried out plastic deformation of the powder of copper powder, and flakes-ized it, and ] to a laser diffraction dispersion type particle-size-distribution measuring method is below 10μ m, Weight accumulation particle diameter D by a laser diffraction dispersion type particle-size-distribution measuring method 10, The value of SD/D 50 expressed using the standard deviation SD of the particle size distribution measured with the D50 D90 laser-diffraction dispersion type particle-size-distribution measuring method is 0.55 or less, And flakes copper powder, wherein the value denoted by D90 / D 10 is 4.5 or less. | 【청구항1】 구리 분말의 분립을 소성 변형시켜 플레이크화한 플레이크 동분에 있어서 레이저 회절 산란식 입도 분포 측정법에 의한 중량 누적 입자 지름 D50가 10μm이하이며 레이저 회절 산란식 입도 분포 측정법에 의한 중량 누적 입자 지름 D10, D50, D90, 레이저 회절 산란식 입도 분포 측정법에 의해 측정한 입도 분포의 표준 편차 SD를 이용하여 표시되는 SD/D50 값이 0.55 이하이며 D90/D10로 표시되는 값이 4.5 이하인 것을 특징으로 하는 플레이크 동분. | [Claim1] The weight accumulation particle diameter D 50 according [ on the flakes copper powder which carried out plastic deformation of the powder of copper powder, and flakes-ized it, and ] to a laser diffraction dispersion type particle-size-distribution measuring method is below 10μ m, Weight accumulation particle diameter D by a laser diffraction dispersion type particle-size-distribution measuring method 10, The value of SD/D 50 expressed using the standard deviation SD of the particle size distribution measured with the D50 D90 laser-diffraction dispersion type particle-size-distribution measuring method is 0.55 or less, And flakes copper powder, wherein the value denoted by D90 / D 10 is 4.5 or less. | [기술분야] 본 발명은 박편 구리 분말을 사용한 전도성 페이스트, 상기 박편 구리 분말의 제조 방법, 및 이의 박편 구리 분말에 관한 것이다. [해결과제] 본 발명은 큰 거친 결정립을 함유하고, 전도성 페이스트의 점도 조절 및 요변성 특성의 불안정성을 야기하는 비-균일 입자 직경 또는 두께를 갖는 종래의 박편 구리 분말의 문제를 해결하고자 한다. [해결수단] 본 발명은 0.5 mm 이하의 매질 비드를 갖는 고에너지 볼 밀을 사용하는 박편 구리 분말의 제조 방법을 포함한다. [특징] 여기서 주된 특징은 예리한 입도 분포 및 높은 분산성을 갖는 박편 구리 분말이다. [효과] 따라서, 본 발명은 전도성 페이스트의 요변성 성능 및 필름 두께 제어를 개선하여, 도체 회로의 향상된 안정성 및 전기 저항을 유도한다. | 2002-338990 | 2002-11-22 | 2004-169155 | 2004-06-17 |  |  | MITSUI MINING & SMELTING CO LTD | 坂上 貴彦 ¦ 安成 邦彦 ¦ 吉丸 克彦 |  |  |  | 8 | JP4227373B2(BE) ¦ JP4168116B2(BE) ¦ JP3932336B2(BE) ¦ JP4136106B2(BE) ¦ JP1999-264001A(BE) ¦ JP1996-325612A(BE) ¦ JP1992-314802A(BE) ¦ JP1992-056701A(BE) | 15 | CN103273056B ¦ JP7208444B1(FE) ¦ JP7396398B2(FE) ¦ JP6060225B1(FE) ¦ JP2015-034309A(FE) ¦ JP2015-034310A(FE) ¦ JP4652445B2(FE) ¦ JP4922793B2(FE) ¦ JP5563732B2(FE) ¦ JP5144022B2(FE) ¦ JP4859362B2(FE) ¦ JP4879473B2(FE) ¦ JP4540945B2(FE) ¦ KR10-2014-0015942A(FE) ¦ US8926746B2 | 91227189 | CA2506367A1 ¦ CN001292861C ¦ DE10393768T5 ¦ JP4145127B2 ¦ KR10-0613033B1 ¦ TWI236393B ¦ US2006-0137488A1 ¦ WOWO2004-048017A1 | 8 | 소멸(존속 기간 만료) |  | 2204023002655
JP | JP | P | A | 도전 페이스트용 동분 및 그 제조 방법 | 【요약】 【과제】도전 페이스트의 도체 필러로서 사용되는 구리 분말에 Ni나 Ni합금 피복을 실시해 내산화성을 향상시키는 차이에 적은 피막량으로 균일한 피막으로 함으로써 도전 페이스트를 가열 소성하는 차이의 소결성을 향상시킨다. 【해결 수단】표면에 막 두께 0.5 nm 이상 20 nm이하의 Ni도금, Ni합금 도금 또는 Co도금이 실시된 구리 입자로 구성되는 도전 페이스트용 구리 분말이다. 이 도전 페이스트용 구리 분말은 다음에 정의하는 산화 개시 온도가 250℃이상이다. 산화 개시 온도(℃):금속 분말 시료를 대기 중 5℃/분의 승온 속도하고 연속적으로 승온했을 때, 산화에 의한 중량 증가율이 0.5%가 될 때의 온도(℃). 【선택도】 없음 | [ABSTRACT] [Technical problem] When giving nickel and nickel alloy covering to the copper powder used as a conductor filler of conductive paste and raising oxidation resistance, the sintering nature at the time of carrying out heating calcination of the conductive paste is raised by considering it as a uniform tunic in the small amount of tunics. [Means for Solution]It is copper powder for conductive paste which consists of a copper grain child to whom nickel plating of film 0.5-nm or more thickness [ 20 nm or less ], nickel alloy plating, or Co plating was given on the surface. The oxidization start temperature which defines this copper powder for conductive paste below is 250℃ or more. Oxidization start temperature(℃): Temperature when the temperature rising of the metal powder sample is continuously carried out with the heating rate of 5℃/minute among the atmosphere, in case the rate of a weight increment by oxidization will be 0.5%(℃). [Chosen drawing] Nothing | 【청구항1】 표면에 막 두께 0.5 nm 이상 20 nm이하의 니켈 도금이 실시된 구리 입자로 구성되는 도전 페이스트용 구리 분말. | [Claim1] Copper powder for conductive paste which consists of a copper grain child to whom the film thickness [ 0.5 nm or more / 20 nm or less ] nickel plate was given on the surface. | 【청구항1】 표면에 막 두께 0.5 nm 이상 20 nm이하의 니켈 도금이 실시된 구리 입자로 구성되는 도전 페이스트용 구리 분말. ¦ 【청구항2】 표면에 막 두께 0.5 nm 이상 20 nm이하의 니켈 합금 도금 또는 코발트 도금이 실시된 구리 입자로 구성되는 도전 페이스트용 구리 분말. | [Claim1] Copper powder for conductive paste which consists of a copper grain child to whom the film thickness [ 0.5 nm or more / 20 nm or less ] nickel plate was given on the surface. ¦ [Claim2] Copper powder for conductive paste which consists of a copper grain child to whom nickel alloy plating or cobalt plating of film 0.5-nm or more thickness [ 20 nm or less ] was given on the surface. | [기술분야] 본 발명은 내산화성 및 소결성이 우수한 도전성 페이스트용 구리 분말에 관한 것으로, 전기 회로 및 전극을 형성하기 위한 다양한 기판에 적용될 수 있다. [해결과제] 본 발명은 칩 부품에서 전극을 형성할 때 쉽게 산화되는 전도성 페이스트에서 구리 분말의 내산화성 및 소결성의 문제를 해결하고자 한다. [해결수단] 본 발명은 표면 상에 10 nm 이하, 바람직하게는 20 nm 이하의 균일한 니켈 도금을 갖는 구리 분말을 포함한다. [특징] 여기서 주된 특징은 구리 분말 표면에 10 nm 이하의 균일한 니켈 도금이며, 이는 내산화성을 향상시키고 소결성을 유지한다. [효과] 따라서, 본 발명은 전도성 페이스트용 구리 분말의 내산화성 및 소결성을 개선한다. | 2003-091778 | 2003-03-28 | 2004-162164 | 2004-06-10 |  |  | DOWA HOLDINGS CO LTD | 平田 晃嗣 ¦ 岡田 美洋 ¦ 三好 宏昌 ¦ 原野 純二 ¦ 坂根 堅之 | 2002-274499 | JP | 2002-09-20 | 4 | JP1995-118866A(BE) ¦ JP1994-096771B2(BE) ¦ JP1989-000718A(BE) ¦ JP2602495B2(BE) | 17 | CN104801709B ¦ JP7245165B2(FE) ¦ JPWO2018-062527A1 ¦ JP6530709B2(FE) ¦ JP6408696B2(FE) ¦ JP5859046B2(FE) ¦ JP6265789B2(FE) ¦ JP2014-005531A(FE) ¦ JP5912663B2(FE) ¦ JP2011-124571A(FE) ¦ JP5832731B2(FE) ¦ KR10-2195144B1 ¦ KR10-2013-0111081A(FE) ¦ US10388423B2 ¦ US10639713B2(FE) ¦ US10325693B2 ¦ US10672922B2 | 14010769 | JP2002-274499 ¦ JP4182234B2 | 2 | 소멸(연차료 불납에 의한 말소) |  | 2204022002664
JP | JP | P | A | 이층 코팅 동분 및 그 이층 코팅 동분의 제조 방법 및 그 이층 코팅 동분을 이용한 도전성 페이스트 | 【요약】 【과제】미립이며 분산성이 우수하고, 저온 소결성, 내산화성이 우수한 특징을 구비하고, 또한 전기 저항이 낮은 인쇄 배선 기판 등의 회로 형성 등의 도체 형성용 금속 분말을 제공한다. 【해결 수단】구리 분말의 분립을 코어재로서 이용해 당해 분립의 표면에 주석 피복층 및 은 피복층을 구비한 2층 코트 구리 분말을 이용한다. 그 2층 코트 구리 분말은 레이저 회절 산란식 입도 분포 측정 장치를 이용하여 측정한 중량 누적 입자 지름 D50 값이 0.1μm~10μm의 구리 분말 분립을 코어재로 하고, 당해 구리 분말의 분립 표면에 0.1wt%~5.0wt%의 주석 피복층을 구비하고, 당해 주석 피복층의 표면에 0.1wt%~3.0wt%의 은 피복층을 구비하는 것을 특징으로 한다. 【선택도】 없음 | [ABSTRACT] [Technical problem] It is a particle, and it has the feature which is excellent in dispersibility and excellent in low-temperature sintering nature and oxidation resistance, and provides the metal powder for conductor formation of circuit formation of the printed wiring board etc. in which electrical resistance is still lower, etc. [Means for Solution]Two-layer coat copper powder which equipped the surface of the powder concerned with a tin enveloping layer and a silver enveloping layer is used, using a powder of copper powder as a core material. The value of weight accumulation particle diameter D 50 which measured the two-layer coat copper powder using the laser diffraction scatter type particle size distribution measuring device uses the powder of the copper powder of 0.1μ m-10μ m as a core material, The powder surface of the copper powder concerned is equipped with 0.1wt% - 5.0wt% of a tin enveloping layer, and the surface of the tin enveloping layer concerned is equipped with 0.1wt% - 3.0wt% of a silver enveloping layer. [Chosen drawing] Nothing | 【청구항1】 구리 분말의 분립을 코어재로서 이용해 당해 분립의 표면에 주석 피복층 및 은 피복층을 구비한 2층 코트 구리 분말. | [Claim1] Two-layer coat copper powder which equipped the surface of the powder concerned with the tin enveloping layer and the silver enveloping layer using the powder of copper powder as a core material. | 【청구항1】 구리 분말의 분립을 코어재로서 이용해 당해 분립의 표면에 주석 피복층 및 은 피복층을 구비한 2층 코트 구리 분말. | [Claim1] Two-layer coat copper powder which equipped the surface of the powder concerned with the tin enveloping layer and the silver enveloping layer using the powder of copper powder as a core material. | [기술분야] 본 발명은 상기 주석 포위 층과 상기 은 포위 층이 제공된 2 층 코트 구리 분말의 제조 방법과 이의 2 층 코트 구리 분말을 사용한 전도성 페이스트에 관한 것이다. [해결과제] 본 발명은 땜납 분말 및 구리 분말을 사용하여 도체 형성에서 형상 왜곡 및 위치 갭의 문제를 해결하고자 한다. [해결수단] 본 발명은 상기 주석 포위 층과 상기 은 포위 층이 제공된 2 층 코트 구리 분말의 제조 방법을 포함한다. [특징] 여기서 주된 특징은 2층 코팅 구리 분말의 제조 방법을 위한 코어 재료로서 입자 구리 분말의 사용이다. [효과] 따라서, 본 발명은 전도체 형성의 저온 소결 특성, 내산화성 및 전기 저항 특성을 개선한다. | 2002-319881 | 2002-11-01 | 2004-156062 | 2004-06-03 |  |  | MITSUI MINING & SMELTING CO LTD | 坂上 貴彦 ¦ 吉丸 克彦 ¦ 島村 宏之 |  |  |  | 2 | JP4175857B2(BE) ¦ JP3396640B2(BE) | 18 | JP6486280B2(FE) ¦ JP2014-037537A ¦ JP5785532B2(FE) ¦ JP5421523B2(FE) ¦ JP4826453B2(FE) ¦ JP4863988B2(FE) ¦ JP4583164B2(FE) ¦ KR10-2383625B1 ¦ KR10-1381876B1 ¦ KR10-2009-0125771A(FE) ¦ KR10-0838295B1(FE) ¦ TWI726557B(FE) ¦ TWI592514B ¦ US10388423B2 ¦ US9982144B2 ¦ US9951231B2 ¦ US10325693B2 ¦ US10672922B2 | 14005651 | JP4144695B2 | 1 | 소멸(존속 기간 만료) |  | 2204021002062
JP | JP | P | A | 내산화성 및 소결성이 우수한 도전 페이스트용 동분 및 그 제조법 | 【요약】 【과제】도전 필러로서 구리 분말을 사용한 도전 페이스트에 있어서 도전 페이스트의 소결에 이를 때까지의 동안의 탈바인더 공정으로 구리 분말이 산화하는 것을 방지하는 것과 동시에, 소성된 소결체의 품질을 개선한다. 【해결 수단】도전 페이스트의 도전 필러에 이용하는 구리 분말에 있어서 5 중량%이하의 Si를 함유하고 그 Si의 실잘상 전체가 SiO2계 겔코팅막으로서 구리 입자 표면에 피착하고 있어, 이 SiO2계 겔코팅막에 적어도 1종의 유리형성성 성분이 포함되어 있는 것을 특징으로 하는 내산화성 및 소결성이 우수한 도전 페이스트용 구리 분말이다. 【선택도】 없음 | [ABSTRACT] [Technical problem] In the conductive paste which uses copper powder as an electric conduction filler, the quality of the calcinated sintered compact is improved at the same time it prevents copper powder from oxidizing at a 脱 binder process until it results in sintering of conductive paste. [Means for Solution]In copper powder used for an electric conduction filler of conductive paste, contain 5% of the weight or less of Si, and all on substance of the Si as a SiO2 system gel coating film. It is the copper powder for conductive paste excellent in oxidation resistance and sintering nature, wherein it has covered the copper grain child surface and at least one sort of glass formulation ingredients are contained in this SiO2 system gel coating film. [Chosen drawing] Nothing | 【청구항1】 도전 페이스트의 도전 필러에 이용하는 구리 분말에 있어서 5 중량%이하의 Si를 함유하고 그 Si의 실잘상 전체가 SiO2계 겔코팅막으로서 구리 입자 표면에 피착하고 있어, 이 SiO2계 겔코팅막에 적어도 1종의 유리형성성 성분이 포함되어 있는 것을 특징으로 하는 내산화성 및 소결성이 우수한 도전 페이스트용 구리 분말. | [Claim1] In the copper powder used for the electric conduction filler of conductive paste, contain 5% of the weight or less of Si, and all on the substance of the Si as a SiO2 system gel coating film. Copper powder for conductive paste excellent in oxidation resistance and sintering nature, wherein it has covered the copper grain child surface and at least one sort of glass formulation ingredients are contained in this SiO2 system gel coating film. | 【청구항1】 도전 페이스트의 도전 필러에 이용하는 구리 분말에 있어서 5 중량%이하의 Si를 함유하고 그 Si의 실잘상 전체가 SiO2계 겔코팅막으로서 구리 입자 표면에 피착하고 있어, 이 SiO2계 겔코팅막에 적어도 1종의 유리형성성 성분이 포함되어 있는 것을 특징으로 하는 내산화성 및 소결성이 우수한 도전 페이스트용 구리 분말. ¦ 【청구항9】 수용성 유기 용매 중에서 구리 분말, 유기실란 화합물 및 물을 반응시켜 유기실란의 가수분해 생성물을 생성시키고 얻어진 현탁액에 겔화제를 첨가해 구리 분말의 입자 표면에 SiO2계 겔코팅막을 형성시키고 이어서 고액 분리해 SiO2계 겔코팅막을 가지는 구리 입자를 채취하는 구리 분말의 제조법에 있어서 유리형성성 성분을 용해한 수용액을 당해 유기실란의 가수분해 생성물이 생성한 현탁액 혹은 생성 도중 또는 생성 전의 액에 첨가하는 것을 특징으로 하는 내산화성 및 소결성이 우수한 도전 페이스트용 구리 분말의 제조법. ¦ 【청구항10】 겔화제로서 암모니아수를 이용하는 청구항 9에 기재된 제조법. | [Claim1] In the copper powder used for the electric conduction filler of conductive paste, contain 5% of the weight or less of Si, and all on the substance of the Si as a SiO2 system gel coating film. Copper powder for conductive paste excellent in oxidation resistance and sintering nature, wherein it has covered the copper grain child surface and at least one sort of glass formulation ingredients are contained in this SiO2 system gel coating film. ¦ [Claim9] A gelling agent is added to the suspension which made copper powder, the ORGANO silicon analogue, and water react, made generate the hydrolysis product of ORGANO Silang, and was obtained in the water-soluble organic solvent. Make a SiO2 system gel coating film form in the particle surface of copper powder, and it ranks next, In the manufacturing process of the copper powder which extracts the copper grain child who does solid-liquid separation and has a SiO2 system gel coating film, A manufacturing process of the copper powder for conductive paste excellent in the oxidation resistance and sintering nature adding the solution which dissolved the glass formulation ingredient in the liquid before generation in the middle of the suspension or generation which the hydrolysis product of the ORGANO Silang concerned generated. ¦ [Claim10] The manufacturing process according to claim 9 using an ammonia solution as a gelling agent. | [기술분야] 본 발명은 전도성 페이스트의 전기 전도 필러에 사용되는 내산화성 및 소결 특성을 가진 구리 분말에 관한 것이다. [해결과제] 본 발명은 내산화성 및 소결성이 동시에 우수한 도전성 페이스트용 구리 분말을 얻는 과제를 해결하고자 한다. [해결수단] 본 발명은 5%이하의 Si를 갖는 구리 분말, 및 상기 구리 그레인 표면을 커버하는 SiO2 시스템 겔 코팅 필름을 포함한다. [특징] 여기서 주요 특징은 구리 분말 표면 상에 SiO2 시스템 겔 코팅 필름을 형성하기 위한 졸-겔 방법의 사용이다. [효과] 따라서, 본 발명은 양호한 내산화성을 유지하면서 소결 특성을 개선한다. | 2002-313345 | 2002-10-28 | 2004-149817 | 2004-05-27 |  |  | DOWA HOLDINGS CO LTD | 岡田 美洋 ¦ 平田 晃嗣 ¦ 坂根 堅之 |  |  |  | 4 | JP4670164B2(BE) ¦ JP2001-307944A(BE) ¦ JP3206496B2(BE) ¦ JP2508847B2(BE) | 7 | CN104754876B ¦ JP6524780B2(FE) ¦ JP6347104B2(FE) ¦ JP4551750B2(FE) ¦ US10299376B2 ¦ US10388423B2 ¦ US8885312B2 | 14000297 | JP4128424B2 ¦ JP4977041B2 | 2 | 소멸(존속 기간 만료) |  | 2204020002317
KR | KR | P | A | 습식환원법에 의한 극미세 구리분말의 제조방법 | 본 발명은 염화구리(CuCl2) 수용액에 수산화나트륨(NaOH) 및 히드라진(Hydrazine; N2H4)을 적절히 첨가하여 중간체 및 복화합물을 생성한 다음, 최종적으로 100㎚(0.1㎚)급의 Cu 분말을 합성하는 습식환원법에 의한 극미세 구리분말의 제조방법에 관한 것으로서, 염화구리(CuCl2) 수용액에 수산화나트륨(NaOH)을 투입하여 구리산화물 및 구리수산화물을 용액 중에 생성시키는 단계와; 상기 생성된 구리산화물 및 구리수산화물에 히드라진(N2H4)을 투입하여 극미세 구리분말로 환원 침전시키는 단계와; 상기 환원 침전된 극미세 구리분말을 여과하여 건조하는 단계로 구성되는 것을 특징으로 하는 습식환원법에 의한 극미세 구리분말의 제조방법과, 염화구리(CuCl2) 수용액에 히드라진(N2H4)을 투입하여 구리 복화합물(Cu n-(N2H4)m-(Cl)n)을 용액 중에 생성시키는 단계와; 상기 생성된 구리 복화합물에 수산화나트륨(NaOH)을 투입하여 상기 구리 복화합물로부터 극미세 구리분말을 분리하는 단계와; 상기 분리된 극미세 구리분말을 여과하여 건조하는 단계로 구성되는 것을 특징으로 하는 습식환원법에 의한 극미세 구리분말의 제조방법을 제공한다. | PURPOSE: A method for manufacturing nano-scale copper powder by wet reduction process is provided to finally synthesize copper powder having a particle size of about 100 nm after producing intermediate and composite compound by properly adding sodium hydroxide and hydrazine to copper chloride aqueous solution. CONSTITUTION: The method comprises a step of producing copper oxide and copper hydroxide in the solution by injecting sodium hydroxide (NaOH) into a copper chloride (CuCl2) aqueous solution; a step of precipitating nano-scale copper powder by injecting hydrazine (N2H4) into the produced copper oxide and copper hydroxide; and a step of drying the filtered nano-scale copper powder after filtering the precipitated nano-scale copper powder, wherein 2 to 33 moles of the sodium hydroxide (NaOH) per mole of the copper chloride aqueous solution are injected into the copper chloride aqueous solution when the copper chloride aqueous solution is in the temperature range of 30 to 80 deg.C, and 0.5 to 12 moles of the hydrazine per mole of the copper chloride are injected into the solution when the solution for producing the copper oxide and a composite compound of copper hydroxide is in the temperature range of 40 to 80 deg.C, and wherein the sodium hydroxide is injected into the solution after adding silver nitrate into the copper chloride aqueous solution in the amount range of 1/1,000 to 1/10,000 of mole of the copper chloride in the step of producing the copper oxide and copper hydroxide. | 염화구리(CuCl2) 수용액에 수산화나트륨(NaOH)을 투입하여 구리산화물 및 구리수산화물을 용액 중에 생성시키는 단계와; 상기 생성된 구리산화물 및 구리수산화물에 히드라진(N2H4)을 투입하여 극미세 구리분말로 환원 침전시키는 단계와; 상기 환원 침전된 극미세 구리분말을 여과하여 건조하는 단계로 구성되는 것을 특징으로 하는 습식환원법에 의한 극미세 구리분말의 제조방법. | With step of creating among the solution the copper oxide and copper hydroxide it injects. With the generated copper oxide as described above and step of precipitating as the reduction to the ultrafine copper powder the hydrazine (N2H4) is injected in the copper hydroxide. The manufacturing method of the ultrafine copper powder by the wet reduction process filtering the ultrafine copper powder precipitated reduction as described above and is comprised of the dry step. | 1. 염화구리(CuCl2) 수용액에 수산화나트륨(NaOH)을 투입하여 구리산화물 및 구리수산화물을 용액 중에 생성시키는 단계와; 상기 생성된 구리산화물 및 구리수산화물에 히드라진(N2H4)을 투입하여 극미세 구리분말로 환원 침전시키는 단계와; 상기 환원 침전된 극미세 구리분말을 여과하여 건조하는 단계로 구성되는 것을 특징으로 하는 습식환원법에 의한 극미세 구리분말의 제조방법. ¦ 4. 염화구리(CuCl2) 수용액에 히드라진(N2H4)을 투입하여 구리 복화합물(Cu n-(N2H4)m-(Cl)n)을 용액 중에 생성시키는 단계와; 상기 생성된 구리 복화합물에 수산화나트륨(NaOH)을 투입하여 상기 구리 복화합물로부터 극미세 구리분말을 분리하는 단계와; 상기 분리된 극미세 구리분말을 여과하여 건조하는 단계로 구성되는 것을 특징으로 하는 습식환원법에 의한 극미세 구리분말의 제조방법. | 1. With step of creating among the solution the copper oxide and copper hydroxide it injects. With the generated copper oxide as described above and step of precipitating as the reduction to the ultrafine copper powder the hydrazine (N2H4) is injected in the copper hydroxide. The manufacturing method of the ultrafine copper powder by the wet reduction process filtering the ultrafine copper powder precipitated reduction as described above and is comprised of the dry step. ¦ 4. The copper *** (Cu the hydrazine (N2H4) is injected in the cupric chloride (CuCl2) aqueous solution. With the step of creating among the solution n - (N2H4) m - (Cl) n). With the step of separating the ultrafine copper powder from the copper *** it injects in the generated copper *** as described above. The manufacturing method of the ultrafine copper powder by the wet reduction process filtering the separated ultrafine copper powder as described above and is comprised of the dry step. | [기술분야] 본 발명은 습식 환원 공정에 의한 초미세 구리 분말의 제조 방법에 관한 것으로, 적층 수동 부품((e.g., MLCC))과 같은 전극 재료에 적용될 수 있다. [해결과제] 본 발명은 응집력, 불규칙한 형태, 및 입자 크기를 제어하는데 어려움과 같은 0.1 μm(100 nm)등급의 초미세 구리 분말을 제조하는 것의 과제를 해결하고자 한다. [해결수단] 본 발명은 산화구리 및 수산화구리를 생성하는 단계, 상기 수산화구리를 침전시키는 단계, 및 상기 초미세 구리 분말을 여과하는 단계와 같은 단계를 포함하는, 습식 환원 공정에 의해 초미세 구리 분말을 제조하기 위한 방법을 포함한다. [특징] 여기서 주요 특징은 청색 유리질(CuSO4)대신에 구리 분말을 제조하기 위한 전구체로서 염화제2구리(CuCl2)의 사용이다. [효과] 따라서, 본 발명은 합성된 초미세 구리 분말의 입자 크기 분포 및 분산성을 향상시키고, 입자 크기 및 분포의 제어를 향상시킨다. | 10-2002-0066481 | 2002-10-30 | 10-2004-0037824 | 2004-05-07 |  |  | (주)창성 | 김영식 ¦ 이병윤 ¦ 김윤현 ¦ 정병석 ¦ 이문수 ¦ 정인범 |  |  |  | 6 | JP3161271B2(BE) ¦ JP1995-278619A ¦ JP1987-099406A ¦ KR10-0436523B1 ¦ KR10-2002-0026019A ¦ KR10-0330459B1 | 11 | CN100586616C ¦ KR10-1922807B1(FE) ¦ KR10-1308889B1(FE) ¦ KR10-1314990B1(FE) ¦ KR10-1109117B1(FE) ¦ KR10-0962214B1 ¦ KR10-0891746B1 ¦ KR10-2008-0018300A(FE) ¦ KR10-2008-0018302A(FE) ¦ KR10-0545403B1 ¦ KR10-0490678B1 | 22929585 | KR10-0486604B1 ¦ US2004-0221685A1 ¦ WOWO2004-039524A1 | 3 | 소멸(등록료불납) |  | 3804022000542
JP | JP | P | A | 금속동 미립자 및 그 제조 방법 | 【요약】 【과제】도전 페이스트용 재료로서 적합한 BET 지름이 3μm이하에서 큰 결정자 사이즈를 가지는 분산성이 좋은 진구형 금속구리 미립자의 제공과 그 제조 방법의 제공을 과제로 한다. 【해결 수단】BET 지름이 3μm이하, 진구형이고 결정자 사이즈가 0.1~10μm인 것을 특징으로 하는 금속구리 미립자, 혹은 또한 산소 함유량이 0.3 중량%이하인 것을 특징으로 하는 금속구리 미립자를 창출함으로써 달성된다. 또한 이들 금속구리 미립자는 용융 상태의 구리 온도를 11200℃이상으로 하고, 이것에 암모니아를 포함한 가스를 불어 맞힘으로써 안정적이고 효율적으로 제조된다. 또한 불어 맞히는 암모니아량을 용융 상태의 구리 단위면적 당 0.015 리터/cm2 분 이상으로 하면 보다 한층 안정적이고 효율적으로 제조할 수 있다. 【선택도】없음 | [ABSTRACT] [Technical problem] The diameter of BET suitable as a charge of conductive paste material makes a technical problem offer and offer of a manufacturing method of the metal copper particulates of the good shape of a real ball of dispersibility which have big crystal child size below by 3μ m. [Means for Solution]It is attained by creating metal copper particulates, wherein a diameter of BET of below 3μ m is a real ball-like and crystal child size is 0.1-10μ m, or metal copper particulates which are further characterized by an oxygen content being 0.3 % of the weight or less. These metal copper particulates make temperature of copper of a molten state 11200℃ or more, and are manufactured stably and efficiently by playing and applying the gas which contains ammonia in this. If it blows and the amount of ammonia to apply is carried out more than 0.015 l. [/cm ] 2 per copper unit area of a molten state, and a part, it can manufacture much more stably and efficiently. [Chosen drawing] Nothing | 【청구항1】 BET 지름이 3μm이하, 진구형이고 결정자 사이즈가 0.1~10μm인 것을 특징으로 하는 금속구리 미립자. | [Claim1] Metal copper particulates, wherein the diameter of BET of below 3μ m is a real ball-like and crystal child size is 0.1-10μ m. | 【청구항1】 BET 지름이 3μm이하, 진구형이고 결정자 사이즈가 0.1~10μm인 것을 특징으로 하는 금속구리 미립자. | [Claim1] Metal copper particulates, wherein the diameter of BET of below 3μ m is a real ball-like and crystal child size is 0.1-10μ m. | [기술분야] 본 발명은 금속 구리 미립자 및 이의 제조 방법에 관한 것이며, 회로 형성을 위한 전도성 페이스트 재료 및 적층 커패시터에 적용될 수 있다. [해결과제] 본 발명은 종래의 가스 미립화 기술 및 증발 분해 방법의 문제를 해결하면서, 3 μm 미만의 BET 직경, 양호한 구형, 및 큰 결정 자식 크기를 갖는 금속 구리 미립자를 제조하는 문제를 해결하고자 한다. [해결수단] 본 발명은 1120 °C 이상의 온도에서 용융 구리 상에 암모니아 가스를 송풍함으로써 얻어진, 3 μm 미만의 BET 직경, 구형 형상, 및 큰 결정 자식 크기를 갖는 금속 구리 미립자를 포함한다. [특징] 여기서 주요 특징은 1120 °C 이상의 온도에서, 3 μm 미만의 BET 직경, 구형 형상, 큰 결정 자식 크기를 갖는 금속 구리 미립자를 제조하기 위한 암모니아 가스의 사용이다. [효과] 따라서, 본 발명은 1120 °C 이상의 온도에서, 3 μm 미만의 BET 직경, 구형, 및 큰 결정 자식 크기를 갖는 입자의 제조를 가능하게 함으로써 금속 구리 미립자의 제조 방법을 개선하여, 상기 제조 공정에서 효율성 및 실용성을 향상시킨다. | 2003-288481 | 2003-08-07 | 2004-124257 | 2004-04-22 |  |  | SUMITOMO METAL MINING CO LTD | 服部 靖匡 ¦ 紀井 伸之 ¦ 金坂 淳 | 2002-265851 | JP | 2002-09-11 | 0 |  | 13 | EP1772212A1 ¦ JP7302487B2(FE) ¦ JP6704083B1(FE) ¦ JP7260991B2(FE) ¦ JP6788974B2(FE) ¦ JP2013-131459A ¦ JP2009-079269A(FE) ¦ JP2006-169559A(FE) ¦ JP4535786B2(FE) ¦ US12049684B2 ¦ US11628501B2 ¦ US11692241B2 ¦ US9827613B2 | 13978568 | JP2002-265851 ¦ JP2004-124257A ¦ US6869461B2 | 3 | 취하 |  | 2204016003257
JP | JP | P | A | 은 코팅 플레이크 동분 및 그 은 코팅 플레이크 동분의 제조 방법 및 그 은 코팅 플레이크 동분을 이용한 도전성 페이스트 | 【요약】 【과제】분립 자체가 너겟형 플레이크 동분을 심재로 하고, 또한 저전기 저항이 되도록 분립 표면에 은 층을 구비한 은코팅 플레이크 동분의 제공을 목적으로 한다. 【해결 수단】입자 지름이 10μm이하의 플레이크 동분 표층에 은코팅층을 구비한 은코팅 플레이크 동분으로서, 심재인 플레이크 동분은 레이저 회절 산란식 입도 분포 측정법에 의한 중량 누적 입자 지름 D10, D50, D90, 레이저 회절 산란식 입도 분포 측정법에 의해 측정한 입도 분포의 표준 편차 SD를 이용하여 표시되는 SD/D50 값이 0.5 이하이며 D90/D10로 표시되는 값이 4.0 이하의 분체 특성을 구비하고, 당해 플레이크 동분의 분립 표면에 은코팅층을 구비한 것을 특징으로 하는 은코팅 플레이크 동분 등을 이용한다. 【선택도】 없음 | [ABSTRACT] [Technical problem] The powder itself makes nugget-like flakes copper powder a core material, and it aims at offer of the silver coat flakes copper powder which equipped the powder surface with the silver larer so that it might become low electrical resistance further. [Means for Solution]Flakes copper powder which particle diameter is the silver coat flakes copper powder which equipped a surface of flakes copper powder below 10μ m with a silver coated layer, and is a core material, Weight accumulation particle diameter D by a laser diffraction dispersion type particle-size-distribution measuring method 10, A value of SD/D 50 expressed using the standard deviation SD of particle size distribution measured with a D50 D90 laser-diffraction dispersion type particle-size-distribution measuring method is 0.5 or less, And silver coat flakes copper powder etc. having had the granular material characteristic that a value denoted by D90 / D 10 is 4.0 or less, and equipping the powder surface of the flakes copper powder concerned with a silver coated layer are used. [Chosen drawing] Nothing | 【청구항1】 입자 지름이 10μm이하의 플레이크 동분 표층에 은코팅층을 구비한 은코팅 플레이크 동분으로서, 플레이크 동분은 레이저 회절 산란식 입도 분포 측정법에 의한 중량 누적 입자 지름 D10, D50, D90, 레이저 회절 산란식 입도 분포 측정법에 의해 측정한 입도 분포의 표준 편차 SD를 이용하여 표시되는 SD/D50 값이 0.5 이하이며 D90/D10로 표시되는 값이 4.0 이하의 분체 특성을 구비하고, 당해 플레이크 동분의 분립 표면에 은코팅층을 구비한 것을 특징으로 하는 은코팅 플레이크 동분. | [Claim1] Particle diameter is the silver coat flakes copper powder which equipped the surface of the flakes copper powder below 10μ m with the silver coated layer, and flakes copper powder, Weight accumulation particle diameter D by a laser diffraction dispersion type particle-size-distribution measuring method 10, The value of SD/D 50 expressed using the standard deviation SD of the particle size distribution measured with the D50 D90 laser-diffraction dispersion type particle-size-distribution measuring method is 0.5 or less, And silver coat flakes copper powder having had the granular material characteristic that the value denoted by D90 / D 10 is 4.0 or less, and equipping the powder surface of the flakes copper powder concerned with a silver coated layer. | 【청구항1】 입자 지름이 10μm이하의 플레이크 동분 표층에 은코팅층을 구비한 은코팅 플레이크 동분으로서, 플레이크 동분은 레이저 회절 산란식 입도 분포 측정법에 의한 중량 누적 입자 지름 D10, D50, D90, 레이저 회절 산란식 입도 분포 측정법에 의해 측정한 입도 분포의 표준 편차 SD를 이용하여 표시되는 SD/D50 값이 0.5 이하이며 D90/D10로 표시되는 값이 4.0 이하의 분체 특성을 구비하고, 당해 플레이크 동분의 분립 표면에 은코팅층을 구비한 것을 특징으로 하는 은코팅 플레이크 동분. | [Claim1] Particle diameter is the silver coat flakes copper powder which equipped the surface of the flakes copper powder below 10μ m with the silver coated layer, and flakes copper powder, Weight accumulation particle diameter D by a laser diffraction dispersion type particle-size-distribution measuring method 10, The value of SD/D 50 expressed using the standard deviation SD of the particle size distribution measured with the D50 D90 laser-diffraction dispersion type particle-size-distribution measuring method is 0.5 or less, And silver coat flakes copper powder having had the granular material characteristic that the value denoted by D90 / D 10 is 4.0 or less, and equipping the powder surface of the flakes copper powder concerned with a silver coated layer. | [기술분야] 본 발명은 은 코팅된 박편 구리 분말의 제조 방법 및 인쇄 배선 기판용 전도성 페이스트에서의 이의 적용에 관한 것이다. [해결과제] 본 발명은 저항을 높이고 전도체 형성 정확도를 개선하지 않으면서, 인쇄 배선판용 전도성 페이스트에서 낮은 전기 저항 및 개선된 충전 특성을 달성하는 과제를 해결하고자 한다. [해결수단] 본 발명은 산성 용액에 플레이크 구리 분말을 분배하는 단계, 킬레이트제를 첨가하는 단계, pH 조절을 수행하는 단계, 및 상기 분말 표면 상에 은 코팅 층을 형성하는 단계를 포함하는 은 코팅 플레이크 구리 분말의 제조 방법을 포함한다. [특징] 여기서 주요 특징은 전도성 페이스트에서 낮은 전기 저항 및 개선된 충전 특성을 위해 특정 입자 직경 분포 및 종횡비를 갖는 박편 구리 분말의 사용이다. [효과] 따라서, 본 발명은 상기 전도성 페이스트를 사용하여 형성된 상기 전도체 회로의 상기 충전 특성 및 전기 저항을 개선시키고, 미세 패턴 회로 형상의 형성을 가능하게 한다. | 2002-231347 | 2002-08-08 | 2004-068111 | 2004-03-04 |  |  | MITSUI MINING & SMELTING CO LTD | 坂上 貴彦 ¦ 吉丸 克彦 ¦ 古本 啓太 ¦ 安成 邦彦 |  |  |  | 4 | JP4227373B2(BE) ¦ JP3934869B2(BE) ¦ JP1998-204697A(BE) ¦ JP1994-108102A(BE) | 26 | CN108022672B ¦ CN107052327B ¦ CN100578685C ¦ EP2297262B1 ¦ EP1887583A1 ¦ EP1772212A1 ¦ JP6911804B2(FE) ¦ JP6264731B2(FE) ¦ JP5756694B2(FE) ¦ JP5255580B2(FE) ¦ JP2011-526309A(FE) ¦ JP5563732B2 ¦ JP5141249B2(FE) ¦ JP4583164B2(FE) ¦ JP4660701B2(FE) ¦ JP4535786B2(FE) ¦ JP4868716B2(FE) ¦ KR10-2017121B1(FE) ¦ KR10-1462865B1 ¦ KR10-1483733B1 ¦ KR10-1101359B1(FE) ¦ KR10-0838295B1(FE) ¦ TWI413474B(FE) ¦ US10388423B2 ¦ US9676060B2 ¦ US8617688B2 | 13929322 | JP4178374B2 | 1 | 소멸(존속 기간 만료) |  | 2204009003111
JP | JP | P | A | 은 코팅 동분 및 그 제조 방법 | 【요약】 【과제】도전성이 우수하고, 대기 분위기 중에 방치해도, 그 도전성 경시 변화가 적은 은코팅 구리 분말 및 그 제조 방법을 제공한다. 【해결 수단】구리 분말의 표면에 은 층을 형성한 은코팅 구리 분말에 있어서 은코팅 구리 분말의 은의 중량퍼센트와 레이저 회절 산란식 입도 분포 측정에 의한 중량 누적 입자 지름 D50와의 곱X(단 0.1≦X≦150) 및 은코팅 구리 분말의 색차 측정에 의한 L*의 관계가 (63+0.35X-2×10-3X2)-L*≦0이 되는 것을 특징으로 하는 것으로 했다. 【선택도】 없음 | [ABSTRACT] [Technical problem] Even if it excels in conductivity and neglects it in air atmosphere, silver coat copper powder with few the conductive variation per hour and a manufacturing method for the same are provided. [Means for Solution]weight accumulation particle diameter D by silver mass percent and laser diffraction dispersion type particle-size-distribution measurement 50 the product X (however, 0.1≦X≦150) -- and, [ in / on silver coat copper powder in which a silver larer was formed on the surface of copper powder, and / silver coat copper powder ] L by color difference measurement of silver coat copper powder * A relation, (63+0.35X-2 × 10 -3 X 2)-L * It is set to ≦ 0. [Chosen drawing] Nothing | 【청구항1】 구리 분말의 표면에 은 층을 형성한 은코팅 구리 분말에 있어서 은코팅 구리 분말의 은의 중량퍼센트와 레이저 회절 산란식 입도 분포 측정에 의한 중량 누적 입자 지름 D50와의 곱X(단 0.1≦X≦150) 및 은코팅 구리 분말의 색차 측정에 의한 L*의 관계가 다음 식이 되는 것을 특징으로 하는 은코팅 구리 분말. 【수1】 | [Claim1] weight accumulation particle diameter D by silver mass percent and laser diffraction dispersion type particle-size-distribution measurement 50 the product X (however, 0.1≦X≦150) -- and, [ in / on the silver coat copper powder in which the silver larer was formed on the surface of copper powder, and / silver coat copper powder ] L by color difference measurement of silver coat copper powder * Silver coat copper powder, wherein the relation to a following formula becomes. [EQUATION1] | 【청구항1】 구리 분말의 표면에 은 층을 형성한 은코팅 구리 분말에 있어서 은코팅 구리 분말의 은의 중량퍼센트와 레이저 회절 산란식 입도 분포 측정에 의한 중량 누적 입자 지름 D50와의 곱X(단 0.1≦X≦150) 및 은코팅 구리 분말의 색차 측정에 의한 L*의 관계가 다음 식이 되는 것을 특징으로 하는 은코팅 구리 분말. 【수1】 ¦ 【청구항4】 구리 분말의 표면에 은 층을 형성하는 은코팅 구리 분말 제조 방법에 있어서 산성 용액 중에 구리 분말을 분산해, 상기 구리 분말 분산액에 킬레이트화제를 첨가해 구리 분말 슬러리를 제작한 후에 완충제를 첨가해 pH조정을 하고, 상기 구리 분말 슬러리에 은 이온 용액을 연속적으로 첨가함으로써 치환 반응에 의해 구리 분말 표면으로 은 층을 형성하는 것을 특징으로 하는 은코팅 구리 분말 제조 방법. | [Claim1] weight accumulation particle diameter D by silver mass percent and laser diffraction dispersion type particle-size-distribution measurement 50 the product X (however, 0.1≦X≦150) -- and, [ in / on the silver coat copper powder in which the silver larer was formed on the surface of copper powder, and / silver coat copper powder ] L by color difference measurement of silver coat copper powder * Silver coat copper powder, wherein the relation to a following formula becomes. [EQUATION1] ¦ [Claim4] In the manufacturing method of the silver coat copper powder which forms a silver larer on the surface of copper powder, copper powder is distributed in an acidic solution, A manufacturing method of the silver coat copper powder forming a silver larer in the copper powder surface by a displacement reaction by adding a buffer, performing pH control and adding silver ion solution continuously to the copper powder slurry after adding a chelation agent to the copper powder dispersion liquid and producing copper powder slurry. | [기술분야] 본 발명은 은 코팅 구리 분말의 제조 방법 및 이의 은 코팅 구리 분말에 관한 것이며, 전자 부품용 전도성 페이스트에 적용될 수 있다. [해결과제] 본 발명은 전자 부품용 전도성 페이스트에 사용되는 은 코팅 구리 분말에서 시간에 따른 전도성 저하 문제를 해결하고자 한다. [해결수단] 본 발명은 산성 용액에 구리 분말을 분배하는 단계, 킬레이트제를 첨가하는 단계, pH 조절을 수행하는 단계, 및 상기 구리 분말 슬러리에 은 이온 용액을 연속적으로 첨가하는 단계를 포함하는 은 코팅 구리 분말을 위한 제조 방법을 포함한다. [특징] 여기서 주된 특징은 구리 분말 표면 상의 은 라어의 균일한 피복으로, 공기 분위기에서 시간당 안정적인 전도성 및 적은 전도성 변화를 유도한다. [효과] 따라서, 본 발명은 은 코팅 구리 분말의 전도성 및 안정성을 개선하여 전도성 페이스트 응용에서 이의 성능을 향상시킨다. | 2002-211458 | 2002-07-19 | 2004-052044 | 2004-02-19 |  |  | MITSUI MINING & SMELTING CO LTD | 坂上 貴彦 ¦ 古本 啓太 ¦ 吉丸 克彦 |  |  |  | 4 | JP3832938B2(BE) ¦ JP1989-119602A(BE) ¦ JP1986-279684A(BE) ¦ JP1988-081706 A(미포함) | 19 | CN102133636B ¦ JP2020-153010A(FE) ¦ JP7335768B2(FE) ¦ JP7029341B2(FE) ¦ JP6846969B2(FE) ¦ JP5892282B1(FE) ¦ JP5695879B2(FE) ¦ JP5453598B2(FE) ¦ JP2009-253080A(FE) ¦ JPWO2008-059789A1(FE) ¦ JP4660701B2(FE) ¦ KR10-2226109B1 ¦ KR10-2021-0027541A ¦ KR10-2021-0104167A ¦ KR10-2011166B1(FE) ¦ KR10-1307238B1 ¦ TWI609381B(FE) ¦ US10227496B2 ¦ US10020090B2 | 13915080 | JP4223754B2 | 1 | 소멸(존속 기간 만료) |  | 2204007003044
CN | CN | P | A | Preparing method for conductive composite bronze powder and composite bronze conductive sizing agent | An electrically conductive composite copper powder and composite slurry for copper conductor is prepared through preparing superfine copper powder, depositing a silver alloy layer on the surface of copper particle for modifying its surface, preparing electronic slurry by adding reducing agent, and direct sintering without protective atmosphere. Its advantages are good electric conductivity and low cost. | 전도성 복합 구리 분말 및 복합 구리 도체 페이스트의 제조 방법, 공정 흐름은: 본 발명은 초미세동 분말 →동 분말 표면 개질→전자 페이스트 조제→소결 슬러리→완제품을 제조하고, 초미세동 분말 표면에 은합금층을 적층하여 복합분말로 하고, 슬러리 조제에 환원제를 첨가한다. 복합 펄프 본 발명은 종래의 은 페이스트와 비교하면, 공기 중에서 직접 소결하여 산화 문제를 일으키지 않고, 질소 가스 보호 분위기를 필요로 하지 않으며, 전형적으로 사용할 수 있는 소결로에서 질소가스발생장치 및 부속설비투자를 생략할 수 있으며 전기전도성이 상당한다. 투자는 적고, 효과가 빨리 나타나며, 방법은 간단하고 쉽다 대규모 생산이 가능하며, 현저하게 생산 원가를 절감한다. | 1, a kind of conduction is with the preparation method of compound copper powder and compound copper conductor slurry, and preparation technology'ss flow process is gone on foot by preparation superfine cupper powder → copper powder surface modification → preparation conductor paste → sintering slurry → manufacture a finished product five to be formed. | 1, 전도성용 복합 구리 분말 및 복합 구리 도체 슬러리의 제조 방법, 제조 공정 흐름이 초미세 구리 분말을 제조하는데→구리 분말 표면 개질→도체 슬러리 조제→소결 슬러리→완제품 5 단계로 구성된다. | 1, a kind of conduction is with the preparation method of compound copper powder and compound copper conductor slurry, and preparation technology'ss flow process is gone on foot by preparation superfine cupper powder → copper powder surface modification → preparation conductor paste → sintering slurry → manufacture a finished product five to be formed. | 1, 전도성용 복합 구리 분말 및 복합 구리 도체 슬러리의 제조 방법, 제조 공정 흐름이 초미세 구리 분말을 제조하는데→구리 분말 표면 개질→도체 슬러리 조제→소결 슬러리→완제품 5 단계로 구성된다. | [기술분야] 본 발명은 마이크로 전자 및 전기 화학 및 화학 산업과 같은 기술 분야에 관한 것이며, 화합물 구리 분말 및 화합물 구리 전도체 슬러리의 제조에 적용될 수 있다. [해결과제] 본 발명은 화합물 구리 분말 및 화합물 구리 도체 슬러리의 제조 방법을 제공함으로써 산화 및 전기 전도율의 손실과 같은 기존의 구리 도체 슬러리의 결함을 해결하고자 한다. [해결수단] 본 발명은 초미세 구리 분말의 제조, 상기 구리 분말의 표면 개질, 도체 페이스트의 제조, 상기 슬러리의 소결, 및 완성된 제품의 제조를 포함한다. [특징] 여기서 주요 특징은 화합물 구리 분말 및 화합물 구리 전도체 슬러리의 제조에서 환원제의 사용이다. [효과] 따라서, 본 발명은 복합 구리 분말 및 복합 구리 도체 슬러리의 제조 방법을 제공함으로써 구리 도체 슬러리의 전기 전도도 및 성능을 개선한다. | 2003-10035246 | 2003-06-16 | 001472367 | 2004-02-04 |  |  | KUNMING HENDERA SCIENCE AND TECHNOLOGY Co.,Ltd. | Guo Zhongcheng ¦ Zhu Xiaoyun ¦ Han Xiayun ¦ Xue Fangqin ¦ Xu Ruidong |  |  |  | 8 | CN001401819A ¦ CN001074331C ¦ CN001060982C ¦ CN001192165A ¦ CN001022468C ¦ JP1991-002379A ¦ JP1995-107168B2 ¦ US4122232A | 6 | CN115488330B ¦ CN102133636B ¦ CN101818365B ¦ CN101339821B ¦ CN100493781C ¦ CN100429727C | 30780137 | CN001300381C | 1 | 소멸(연차료불납) |  | 6504031002139
JP | JP | P | A | 도전 페이스트용 동분 및 그 제조 방법 | 【요약】 【과제】폴리머형 구리 페이스트 및 소성형 구리 페이스트용으로서 고충전 가능하며 게다가 파인 패턴 인쇄에도 대응할 수 있는 미세한 도전 페이스트용 구리 분말을 제공한다. 【해결 수단】1차 입자 지름이 3μm이하의 전해 구리 분말 혹은 환원 구리 분말에 물리적 응력을 가한 미세반형 구리 분말로서, 평균 입자 지름이 0.5~4μm, 어스펙트비가 1.2~2인 것을 특징으로 하는 도전 페이스트용 구리 분말. 그 바람직한 제조 방법으로서 전해 구리 분말 혹은 환원 구리 분말을 볼 밀에 투입하고1/4~5/64인치 지름의 스틸 볼을 매체로 하고, 구리 분말에 대해서 지방산을 0.02~0.5wt%첨가하고 공기 중 혹은 불활성 분위기 중에서 구리 분말을 분산하면서 가공하는 것을 특징으로 하는 도전 페이스트용 구리 분말 제조 방법. 【선택도】 없음 | [ABSTRACT] [Technical problem] The detailed copper powder for conductive paste which high restoration is possible and can moreover respond also to fine pattern printing as polymer type copper paste and an object for a calcination ingot copper paste is provided. [Means for Solution]Copper powder for conductive paste, wherein a diameter of a primary particle is the detailed board-like copper powder which applied physical stress to electrolysis copper powder or reduction copper powder below 3μ m, a mean particle size is 0.5-4μ m and aspect ratios are 1.2-2. As the desirable manufacturing method, electrolysis copper powder or reduction copper powder is supplied to a ball mill, receiving copper powder through the steel ball of 1/4 - 5 / 64 inch diameters -- fatty acid -- 0.02 - 0.5wt% -- the manufacturing method of the copper powder for conductive paste processing it while adding and distributing copper powder in air or an inactive atmosphere. [Chosen drawing] Nothing | 【청구항1】 1차 입자 지름이 3μm이하의 전해 구리 분말 혹은 환원 구리 분말에 물리적 응력을 가한 미세반형 구리 분말로서, 평균 입자 지름이 0.5~4μm, 어스펙트비가 1.2~2인 것을 특징으로 하는 도전 페이스트용 구리 분말. | [Claim1] Copper powder for conductive paste, wherein the diameter of a primary particle is the detailed board-like copper powder which applied physical stress to the electrolysis copper powder or reduction copper powder below 3μ m, a mean particle size is 0.5-4μ m and aspect ratios are 1.2-2. | 【청구항1】 1차 입자 지름이 3μm이하의 전해 구리 분말 혹은 환원 구리 분말에 물리적 응력을 가한 미세반형 구리 분말로서, 평균 입자 지름이 0.5~4μm, 어스펙트비가 1.2~2인 것을 특징으로 하는 도전 페이스트용 구리 분말. ¦ 【청구항2】 전해 구리 분말 혹은 환원 구리 분말을 볼 밀에 투입하고1/4~5/64인치 지름의 스틸 볼을 매체로 하고, 구리 분말에 대해서 지방산을 0.02~0.5wt%첨가하고 공기 중 혹은 불활성 분위기 중에서 구리 분말을 분산하면서 가공하는 것을 특징으로 하는 도전 페이스트용 구리 분말 제조 방법. | [Claim1] Copper powder for conductive paste, wherein the diameter of a primary particle is the detailed board-like copper powder which applied physical stress to the electrolysis copper powder or reduction copper powder below 3μ m, a mean particle size is 0.5-4μ m and aspect ratios are 1.2-2. ¦ [Claim2] Supply electrolysis copper powder or reduction copper powder to a ball mill, and it carries out through the steel ball of 1/4 - 5 / 64 inch diameters, as opposed to copper powder -- fatty acid -- 0.02 - 0.5wt% -- the manufacturing method of the copper powder for conductive paste processing it while adding and distributing copper powder in air or an inactive atmosphere. | [기술분야] 본 발명은 전자 부품의 실장 분야에서 전도성 페이스트용 금속 분말로서 사용되는 구리 분말에 관한 것이며, 관통 구멍용 폴리머 타입 구리 페이스트 또는 소성 잉곳 구리 페이스트에 적용될 수 있다. [해결과제] 본 발명은 페이스트로 쉽게 고충전되고 전자 부품의 장착 분야에서 미세 패턴 인쇄에 반응할 수 있는 구리 분말을 개발하는 과제를 해결하고자 한다. [해결수단] 본 발명은 전도성 페이스트를 위한 구리 분말을 포함하며, 여기에서 일차 입자의 직경은 상기 전기 분해 구리 분말 또는 3 μm 미만의 환원 구리 분말에 물리적 응력을 가한 상기 상세 기판 유사 구리 분말이고, 평균 입자 크기는 0.5-4 μm이고 종횡비는 1.2-2이다. [특징] 여기서 주요 특징은 전자 부품의 실장 분야에서 전도성 페이스트를 위한 평균 입자 크기가 0.5 내지 4 μm이고 종횡비가 1.2 내지 2인 구리 분말의 사용이다. [효과] 따라서, 본 발명은 구리 페이스트의 인쇄성 및 이동성을 개선하여, 전자 부품의 실장 분야에서 고충전 페이스트 및 미세 패턴 인쇄를 가능하게 한다. | 2002-181171 | 2002-06-21 | 2004-027246 | 2004-01-29 |  |  | FUKUDA METAL FOIL & POWDER CO LTD | 吉武 正義 ¦ 森川 和政 |  |  |  | 3 | JP1999-264001A(BE) ¦ JP1999-134935A(BE) ¦ JP1993-005108A(BE) | 13 | CN103862030B ¦ EP2851907B1 ¦ EP1947654B1 ¦ JP7785909B1(FE) ¦ JP6060225B1(FE) ¦ JP5671105B2(FE) ¦ JP5598739B2(FE) ¦ JP5700194B2(FE) ¦ JP4859362B2(FE) ¦ JP4879473B2(FE) ¦ US9941420B2 ¦ US9011726B2 ¦ US7618475B2 | 13893885 | JP2004-027246A | 1 | 거절 |  | 2204004003246
KR | KR | P | A | 내산화성이 우수한 전기전도 페이스트용 구리 분말 및이의 제법 | 5중량% 이하의 Si를 함유하는 구리 분말이며 이러한 Si의 실질상 전체가 SiO2계 겔 코팅막으로서 구리 입자 표면에 피착되어 있음을 특징으로 하는, 내산화성이 우수한 전기전도 페이스트용 구리 분말이다. | A copper powder for an electroconductive paste excellent in the resistance to oxidation, characterized in that it contains Si in an amount of 5 wt %, and substantially the whole of the Si is attached on the surface of copper particles as an SiO2 based gel coating film. | 전기전도 페이스트의 전기전도 충전제에 사용되고, 5중량% 이하의 Si를 함유하며 이러한 Si의 실질상 전체가 SiO2계 겔 코팅막으로서 구리 입자 표면에 피착되어 있음을 특징으로 하는, 내산화성이 우수한 전기전도 페이스트용 구리 분말. | The copper powder for the electric conduction paste excellent in terms of oxidation resistance which is used for the electric conduction filler of the electric conduction paste and is characterized while containing the Si less than 5 weight% that the practically whole of such Si is deposited as the SiO2 system gel coating film in the copper particle'ss surface. | 1. 전기전도 페이스트의 전기전도 충전제에 사용되고, 5중량% 이하의 Si를 함유하며 이러한 Si의 실질상 전체가 SiO2계 겔 코팅막으로서 구리 입자 표면에 피착되어 있음을 특징으로 하는, 내산화성이 우수한 전기전도 페이스트용 구리 분말. ¦ 8. 5중량% 이하의 Si를 함유하며 이러한 Si의 실질상 전체가 SiO2계 겔 코팅막으로서 구리 입자 표면에 피착되어 있는 구리 분말 100중량부에 대해 유리 플릿을 10중량부 이하의 비율로 배합하여 이루어진 내산화성 및 소결성이 우수한 전기전도 페이스트용 구리 분말. ¦ 10. 수용성 유기 용매 속에서 구리 분말, 오가노실란 화합물 및 물을 반응시켜 오가노실란의 가수분해 생성물을 생성시키고, 수득된 현탁액에 겔화제를 첨가하여 구리 분말의 입자 표면에 SiO2계 겔 코팅막을 형성시킨 다음, 고액(solid-liquid) 분리하여 SiO2계 겔 코팅막을 갖는 구리 입자를 채취하는, 내산화성이 우수한 구리 분말의 제법. | 1. The copper powder for the electric conduction paste excellent in terms of oxidation resistance which is used for the electric conduction filler of the electric conduction paste and is characterized while containing the Si less than 5 weight% that the practically whole of such Si is deposited as the SiO2 system gel coating film in the copper particle'ss surface. ¦ 8. The copper powder for the electric conduction paste excellent in terms of oxidation resistance and the sinterability which the practically whole of such Si mixes the glass frit about the copper powder 100 parts by weight deposited as the SiO2 system gel coating film in the copper particle'ss surface at a ratio of 10 parts by weight or less and is made while containing the Si less than 5 weight%. ¦ 10. The manufacturing process of the copper powder excellent in terms of oxidation resistance collected copper particle having the SiO2 system gel coating film it divides the solid-liquid the copper powder, and the organosilane compound and water are reacted in the water-soluble organic solvent and the hydrolysate of the organosilane is created and the gelling agent is added in the obtained suspension and the SiO2 system gel coating film is formed in the particle'ss surface of the copper powder. | [기술분야] 본 발명은 전기 전도 페이스트, 특히 구리 분말에 사용되는 전기 전도 필러용 내산화성에 관한 것으로, 전기 전도 페이스트, 적층 세라믹 커패시터 등 다양한 제품에 적용될 수 있다. [해결과제] 본 발명은 전기 전도 페이스트에서 디커플링 공정 동안 구리 분말 산화 문제를 해결하여 소결성 감소 및 전기 저항 증가를 유도한다. [해결수단] 본 발명은 내산화성 및 소결성을 향상시키기 위해 구리 분말의 표면 상에 침착된 SiO2 시스템 겔 코팅 필름을 포함한다. [특징] 여기서 주된 특징은 전기 전도 페이스트를 위한 구리 분말의 내산화성 및 소결성을 향상시키기 위한 SiO2 시스템 겔 코팅 필름의 사용이다. [효과] 따라서, 본 발명은 전기 전도 페이스트용 구리 분말의 내산화성 및 소결성을 개선한다. | 10-2002-7017645 | 2002-04-22 | 10-2003-0097629 | 2003-12-31 |  |  | 도와 홀딩스 가부시끼가이샤 | 오카다요시히로 ¦ 에바라아쓰시 | 2001-132159 | JP | 2001-04-27 | 2 | JP2582034B2(BE) ¦ JP1990-014258A(BE) | 6 | KR10-2389258B1(FE) ¦ KR10-1769337B1(FE) ¦ KR10-1792322B1(FE) ¦ KR10-1264964B1 ¦ KR10-0978737B1 ¦ KR10-0567234B1 | 92785136 | JP2001-132159 ¦ JP3646259B2 ¦ KR10-0877115B1 ¦ TW567103B ¦ US7393586B2 ¦ WOWO2002-087809A1 | 6 | 소멸(등록료불납) |  | 3503050007884
JP | JP | P | A | Cu·In계 금속 분체 및 그 제조법 | 【요약】 【과제】 내산화성이 우수한 도전 페이스트용 구리계 금속 분체를 간이한 제법으로 얻는다. 【해결 수단】 Cu의 입자 표면을 In로 피복해서 이루어지는 내산화성이 우수한 Cu In계 금속 분체이다. 이 Cu In계 금속 분체는 금속구리 분말을 현탁한 인듐염 용액 중에 인듐보다 비의 금속을 투입함으로써 상기 금속구리 분말의 표면에 인듐 금속을 석출시키고 얻어진 인듐 피착 구리 분말을 액에서 분리한다고 하는 방법에 의해 유리하게 제조할 수 있다. | [Abstract] [Technical problem] The outstanding copper system metal powder object for conductive paste of oxidation resistance is acquired by a simple process. [Means for Solution]It is the outstanding Cu-In system metal powder object of oxidation resistance which covers a particle surface of Cu with In. By investing a metal more base than indium in the indium salt solution suspended in metal copper powder, this Cu-In system metal powder object can deposit an indium metal on the surface of the metal copper powder, and it can manufacture it advantageously by the method of separating the obtained indium covering copper powder from liquid. | 【청구항 1】 Cu의 입자 표면을 In로 피복해서 이루어지는 Cu In계 금속 분체. | [Claim 1]A Cu-In system metal powder object which covers a particle surface of Cu with In. | 【청구항 1】 Cu의 입자 표면을 In로 피복해서 이루어지는 Cu In계 금속 분체. ¦ 【청구항 7】 금속구리 분말을 현탁한 인듐염 용액 중에 인듐보다 비의 금속을 투입함으로써 상기 금속구리 분말의 표면에 인듐 금속을 석출시키고 얻어진 인듐 피착 구리 분말을 액에서 분리하는 Cu In계 금속 분체의 제법. | [Claim 1]A Cu-In system metal powder object which covers a particle surface of Cu with In. ¦ [Claim 7]A process of a Cu-In system metal powder object which separates from liquid indium covering copper powder which deposited an indium metal on the surface of the metal copper powder, and was obtained by investing a metal more base than indium in indium salt solution suspended in metal copper powder. | [기술분야] 본 발명은 전도성 페이스트 또는 왁스 재료의 충전제에 적합한 Cu-In 시스템 금속 분말 물체에 관한 것이다. [해결과제] 본 발명은 용이한 장소 방법에 의해 내산화성 양호한 페이스트 충전제 또는 왁스 재료로서 금속 분말을 얻는 문제를 해결하고자 한다. [해결수단] 본 발명은 In으로 Cu의 입자 표면을 커버하는 Cu-In 시스템의 금속 분말 물체를 포함한다. [특징] 여기서 주요 특징은 Cu-In계 금속 분말 물체를 제조하기 위한 습식 환원법의 사용이다. [효과] 따라서, 본 발명은 내산화성을 향상시키고 낮은 소결 온도를 갖는 전도성 페이스트를 얻을 수 있다. | 2002-126877 | 2002-04-26 | 2003-321701 | 2003-11-14 |  |  | DOWA HOLDINGS CO LTD | 正地 吉行 ¦ 仁科 正行 |  |  |  | 4 | JP3721660B2(BE) ¦ JP3180116B2(BE) ¦ JP1994-128751A(BE) ¦ JP1986-077278 A(미포함) | 4 | CN115070031B ¦ JP5763585B2(FE) ¦ RU0002396615C2 ¦ RU0002396616C2 | 13847621 | JP4154491B2 | 1 | 소멸(연차료 불납에 의한 말소) |  | 2203111000197
JP | JP | P | A | 박편형 동분 및 이것을 이용한 도전 페이스트 | 【요약】 【과제】 두께가 얇고 입자 지름이 작은 도전 페이스트용 구리 분말을 얻는다. 【해결 수단】 평균 두께가 20 nm미만으로 평균긴지름이 40μm이하의 박편 상 구리 입자로 구성되며, 하기에 정의하는 D10,D50 및 D90 값 사이에서 다음식(1)에 따르는 A값이 1 이상의 입도 분포를 가지는 박편 상 구리 분말이다. A값=(D90-D10) /D50···(1) 단, D10,D50 및 D90는 횡축에 입자 지름 D(μm),세로축에 Q%(그 입자 지름 이하의 입자가 존재하는 비율 단위는 입자의 용적%)를 취한 누적 입도 곡선에 있어서 Q%=10%,50%및 90%에 대응하는 각각의 입자 지름 D 값을 말한다. | [Abstract] [Technical problem] The copper powder for conductive paste with small particle diameter whose thickness is thin is obtained. [Means for Solution] average thickness is a foil flake copper powder in which the average major axis has the particle size distribution whose A value which follows a lower type (1) between values of D10, D50, and D90 which are defined below by consisting of a copper grain child of the shape of a piece of foil below 40μ m is one or more at less than 20 nm. A value =(D90-D10)/D50 ... (1), however D10, D50 and D90, In the accumulation particle size curve which took the particle diameter D (μ m) along the horizontal axis, and took Q % (the rate and unit in which the particles below the particle diameter exist are the capacity % of particles) along the vertical axis, the value of each particle diameter D corresponding to Q % = 10%, 50%, and 90% is said. | 【청구항 1】 평균 두께가 20 nm미만으로 평균긴지름이 40μm이하의 박편 상 구리 입자로 구성되며, 하기에 정의하는 D10,D50 및 D90 값 사이에서 다음식(1)에 따르는 A값이 1 이상의 입도 분포를 가지는 박편 상 구리 분말. A값=(D90-D10) /D50···(1) 단, D10,D50 및 D90는 횡축에 입자 지름 D(μm),세로축에 Q%(그 입자 지름 이하의 입자가 존재하는 비율 단위는 입자의 용적%)를 취한 누적 입도 곡선에 있어서 Q%=10%,50%및 90%에 대응하는 각각의 입자 지름 D 값을 말한다. | [Claim 1]A foil flake copper powder in which average thickness has the particle size distribution whose A value which follows a lower type (1) between values of D10, D50, and D90 which are defined below by the average major axis consisting of a copper grain child of the shape of a piece of foil below 40μ m is one or more at less than 20 nm. A value =(D90-D10)/D50 ... (1), however D10, D50 and D90, In the accumulation particle size curve which took the particle diameter D (μ m) along the horizontal axis, and took Q % (the rate and unit in which the particles below the particle diameter exist are the capacity % of particles) along the vertical axis, the value of each particle diameter D corresponding to Q % = 10%, 50%, and 90% is said. | 【청구항 1】 평균 두께가 20 nm미만으로 평균긴지름이 40μm이하의 박편 상 구리 입자로 구성되며, 하기에 정의하는 D10,D50 및 D90 값 사이에서 다음식(1)에 따르는 A값이 1 이상의 입도 분포를 가지는 박편 상 구리 분말. A값=(D90-D10) /D50···(1) 단, D10,D50 및 D90는 횡축에 입자 지름 D(μm),세로축에 Q%(그 입자 지름 이하의 입자가 존재하는 비율 단위는 입자의 용적%)를 취한 누적 입도 곡선에 있어서 Q%=10%,50%및 90%에 대응하는 각각의 입자 지름 D 값을 말한다. | [Claim 1]A foil flake copper powder in which average thickness has the particle size distribution whose A value which follows a lower type (1) between values of D10, D50, and D90 which are defined below by the average major axis consisting of a copper grain child of the shape of a piece of foil below 40μ m is one or more at less than 20 nm. A value =(D90-D10)/D50 ... (1), however D10, D50 and D90, In the accumulation particle size curve which took the particle diameter D (μ m) along the horizontal axis, and took Q % (the rate and unit in which the particles below the particle diameter exist are the capacity % of particles) along the vertical axis, the value of each particle diameter D corresponding to Q % = 10%, 50%, and 90% is said. | [기술분야] 본 발명은 구리 분말을 이용한 도전성 페이스트에 관한 것으로 라미네이션 세라믹 커패시터의 외부전극에 적용될 수 있다. [해결과제] 본 발명은 구리의 높은 연성으로 인해 어려운 기계적 가공에 의해 얇은 두께 및 작은 장축을 갖는 구리 분말을 얻는 문제를 해결하고자 한다. [해결수단] 본 발명은 전도성 페이스트에 사용하기에 적합한, 특정 입자 크기 분포 및 특정 표면적을 갖는 구리 분말을 포함한다. [특징] 여기서 주된 특징은 전도성 페이스트에 적합한 두께 20 nm 이하 및 작은 입경을 갖는 호일 조각 형상의 구리 분말이다. [효과] 본 발명은 라미네이션 세라믹 커패시터의 외부 전극의 표면 평활도 및 전도성을 개선한다. | 2002-060729 | 2002-03-06 | 2003-257245 | 2003-09-12 |  |  | DOWA HOLDINGS CO LTD | 三好 宏昌 ¦ 岡田 美洋 |  |  |  | 3 | JP2002-015622A(BE) ¦ JP4136106B2(BE) ¦ JP1983-221206A(BE) | 8 | JP6654880B2(FE) ¦ JP2015-034309A(FE) ¦ JP2015-034310A(FE) ¦ JP2011-208278A(FE) ¦ JP5563732B2 ¦ JP4879473B2(FE) ¦ JP4145127B2(FE) ¦ TWI546823B | 13790390 | JP4168116B2 | 1 | 소멸(연차료 불납에 의한 말소) |  | 2203089000945
JP | JP | P | A | 도전 페이스트용 동합금분 | 【요약】 【과제】소결 개시 온도의 상승을 도모하고, 내산화성 향상을 도모한, 내열성이 우수한 도전 페이스트용 구리합금 분말을 제공한다. 【해결 수단】Cu:80~99.9 질량%및 Ta,W로 구성되는 군에서 선택된 1 또는 2의 원소:0.1~20질량%으로 구성되고 평균 입경이 0.1~1μm인 도전 페이스트용 구리합금 분말이다. | [Abstract] [Technical problem] The copper alloy powder for conductive paste excellent in heat resistance which aimed at the rise of sintering start temperature and aimed at oxidation-resistant improvement is provided. [Means for Solution]Cu: Comprise the element:0.1~20 mass % of 1 or 2 chosen from a group which comprises the 80~99.9 mass %, Ta, and W, and average particle diameter is the copper alloy powder for conductive paste which is 0.1~1μ m. | 【청구항 1】 Cu:80~99.9 질량%및 Ta,W로 구성되는 군에서 선택된 1 또는 2의 원소:0.1~20질량%으로 구성되고 평균 입경이 0.1~1μm인 것을 특징으로 하는 도전 페이스트용 구리합금가루. | [Claim 1] Cu: Copper alloy powder for conductive paste which comprises the element:0.1~20 mass % of 1 or 2 chosen from a group which comprises the 80~99.9 mass %, Ta, and W, and is characterized by average particle diameter being 0.1~1μ m. | 【청구항 1】 Cu:80~99.9 질량%및 Ta,W로 구성되는 군에서 선택된 1 또는 2의 원소:0.1~20질량%으로 구성되고 평균 입경이 0.1~1μm인 것을 특징으로 하는 도전 페이스트용 구리합금가루. | [Claim 1] Cu: Copper alloy powder for conductive paste which comprises the element:0.1~20 mass % of 1 or 2 chosen from a group which comprises the 80~99.9 mass %, Ta, and W, and is characterized by average particle diameter being 0.1~1μ m. | [기술분야] 본 발명은 전도성 페이스트용 구리 합금 분말에 관한 것이며, 적층 세라믹 콘덴서 내부 전극에 적용될 수 있다. [해결과제] 본 발명은 전도성 페이스트용 구리 합금 분말에서 낮은 소결 시작 온도, 산화 및 불량한 전기 저항의 문제를 해결하고자 한다. [해결수단] 본 발명은 전도성 페이스트를 위한 특정 조성 및 입자 크기를 갖는 구리 합금 분말을 포함한다. [특징] 여기서 주요 특징은 내산화성 및 소결 시작 온도를 개선하기 위한 특정 원소의 포함이다. [효과] 따라서, 본 발명은 낮은 전기 저항을 유지하면서 내산화성 및 소결 시작 온도를 개선한다. | 2001-370132 | 2001-12-04 | 2003-168321 | 2003-06-13 |  |  | JFE MINERAL CO LTD | 松木 謙典 |  |  |  | 2 | JP4287557B2(BE) ¦ JP1990-194137A(BE) | 3 | CN101719392B ¦ JP5977267B2(FE) ¦ JP2006-169559A(FE) | 92532883 | CN100397530C ¦ EP1454688A1 ¦ JP4146119B2 ¦ KR10-0917080B1 ¦ TWI229137B ¦ US2007-0193410A1 ¦ US7244286B2 ¦ WOWO2003-047793A1 | 8 | 소멸(연차료 불납에 의한 말소) |  | 2203058002320
JP | JP | P | A | 동 분말의 제조 방법, 동 분말, 도전성 페이스트 및 적층 세라믹 전자 부품 | 【요약】 【과제】 분산성이 우수하고, 소결 개시 온도가 높고 열수축 특성이 우수한 구리 분말 제조 방법, 상기 제조 방법에 의해 제조된 구리 분말, 상기 구리 분말을 이용한 도전성 페이스트 및 상기 도전성 페이스트를 이용하여 형성한 전극을 구비한 적층 세라믹 전자 부품을 제공한다. 【해결 수단】 구리염과 칼슘 화합물과 물을 함유하는 원료액을 하이드라진계 환원제에 의해 환원하여 칼슘분을 포함한 구리 분말을 석출시킨다. 원료액중의 구리(Cu)에 대한 칼슘(Ca)의 비율(Ca/(Cu+Ca))를 0.05~1.0 중량%의 범위로 한다. | [Abstract] [Technical problem] It excels in dispersibility, and sintering start temperature is high and it provides lamination ceramic electronic parts provided with the electrode formed using the conductive paste using the end of copper powder, and the conductive paste in the end of copper powder it was manufactured by the manufacturing method in the end of copper powder excellent in the thermal contraction characteristic, and the manufacturing method. [Means for Solution]Materials liquid containing 銅塩, a calcium compound, and water is returned with a hydrazine system reducing agent, and the end of copper powder containing a part for calcium is deposited. Let the rate (Ca/(Cu+Ca)) of the calcium (Ca) to copper (Cu) in materials liquid be 0.05~1.0% of the weight of a range. | 【청구항 1】주성분인 구리염과 부성분인 칼슘 화합물과 물을 함유하는 원료액을 조제하는 공정과 하이드라진 및/또는 하이드라진 화합물을 함유하는 환원제 수용액을 조제하는 공정과 상기 원료액과 상기 환원제 수용액을 혼합하고, 환원 반응을 하게 함으로써, 구리 분말을 석출시키는 공정을 구비하는 것을 특징으로 하는 구리 분말 제조 방법. | [Claim 1]A process of preparing materials liquid containing 銅塩 which is the main ingredients, a calcium compound which is accessory ingredients, and water, A manufacturing method possessing a process which deposits the end of copper powder by mixing a process of preparing reducing agent solution containing hydrazine and/or a hydrazine compound, said materials liquid, and said reducing agent solution, and making a reduction reaction perform in the end of copper powder. | 【청구항 1】주성분인 구리염과 부성분인 칼슘 화합물과 물을 함유하는 원료액을 조제하는 공정과 하이드라진 및/또는 하이드라진 화합물을 함유하는 환원제 수용액을 조제하는 공정과 상기 원료액과 상기 환원제 수용액을 혼합하고, 환원 반응을 하게 함으로써, 구리 분말을 석출시키는 공정을 구비하는 것을 특징으로 하는 구리 분말 제조 방법. | [Claim 1]A process of preparing materials liquid containing 銅塩 which is the main ingredients, a calcium compound which is accessory ingredients, and water, A manufacturing method possessing a process which deposits the end of copper powder by mixing a process of preparing reducing agent solution containing hydrazine and/or a hydrazine compound, said materials liquid, and said reducing agent solution, and making a reduction reaction perform in the end of copper powder. | [기술분야] 본 발명은 구리 분말을 함유하는 전도성 페이스트를 사용하여 형성된 전극을 가진 적층 세라믹 전자 부품, 및 높은 분산성 및 소결 시작 온도를 가진 상기 구리 분말을 제조하기 위한 방법에 관한 것이다. [해결과제] 본 발명은 소형화된 라미네이션 세라믹 전자 부품에서 얇고 균일한 내부 전극을 형성하는 문제, 및 세라믹과 구리 전극 사이의 소결 온도의 불일치를 해결하고자 한다. [해결수단] 본 발명은 높은 분산성 및 소결 시작 온도를 가진 구리 분말을 제조하기 위한 방법, 및 상기 제조된 구리 분말을 포함하는 전도성 페이스트를 사용하여 형성된 전극을 가진 적층 세라믹 전자 부품을 포함한다. [특징] 여기서 주된 특징은 높은 분산성 및 소결 시작 온도를 갖는 구리 분말을 제조하기 위한 방법, 및 향상된 신뢰성 및 균일한 내부 전극을 갖는 결과적인 라미네이션 세라믹 전자 부품의 사용이다. [효과] 본 발명은 상기 전도성 페이스트에서 높은 분산성 및 소결 시작 온도를 가진 구리 분말을 사용함으로써 적층 세라믹 전자 부품의 신뢰성 및 균일성을 개선한다. | 2001-357429 | 2001-11-22 | 2003-160804 | 2003-06-06 |  |  | MURATA MFG CO LTD | 中村 武治 |  |  |  | 0 |  | 1 | KR10-2016-0113012A | 13706565 | JP3922001B2 | 1 | 소멸(연차료 불납에 의한 말소) |  | 2203056000104
JP | JP | P | A | 접착용 수지 페이스트 조성물 및 이것을 이용한 반도체 장치 | 【요약】 【과제】 저가의 구리를 주성분으로서 사용하는도 마이그레이션성, 접착 강도, 작업성이 우수한 접착용 수지 페이스트 조성물을 제공한다. 【해결 수단】 (1) 에폭시 수지, (2) 경화제 및 (3) 도전성 필러를 함유해 이루어지며 상기 도전성 필러의 필수 성분이 구리 분말 또는 구리합금 분말의 일부를 노출되어 대략 은으로 피복된, 형상이 구형 또는 거의 구형 은 피복 구리 분말 또는 은 피복 구리합금 분말로서, 상기 은 피복 구리 분말 또는 은 피복 구리합금분(a) 은의 피복량이5~25중량%, (b) 비중이 8.99~9.31 및 (c) 구리 또는 구리합금의 노출 면적이10~60%중 적어도(a)~(c)의 하나를 충족하는 것인 접착용 수지 페이스트 조성물 및 이것을 이용하여 반도체 소자와 기판을 접착한 후, 밀봉해서 이루어지는 반도체 장치. | [Abstract] [Technical problem] -- cheap copper -- as the main ingredients -- also using -- the bonding resin paste constituent which is excellent in migration nature, adhesive strength, and workability is provided. [Means for Solution](1) An epoxy resin, (2) hardening agents, and (3) conductive fillers are contained, An essential ingredient of the conductive filler exposed some of copper powder or copper alloy powder, and was covered with outline silver, Shape is spherical or approximately spherical silver covering copper powder or silver covering copper alloy powder, and coating volume of the silver covering copper powder or silver covering copper alloy powder (a) silver 5~25 % of the weight, (b) A semiconductor device closed after specific gravity pastes up a semiconductor device and a substrate using a bonding resin paste constituent which is what fills one of the (a)~ (c) at least while 8.99~9.31 and (c) copper, or exposure area of a copper alloy measures 10~60%, and this. | 【청구항 1】 (1) 에폭시 수지, (2) 경화제 및 (3) 도전성 필러를 함유해 이루어지며 상기 도전성 필러의 필수 성분이 구리 분말 또는 구리합금 분말의 일부를 노출되어 대략 은으로 피복된, 형상이 구형 또는 거의 구형 은 피복 구리 분말 또는 은 피복 구리합금 분말로서, 상기 은 피복 구리 분말 또는 은 피복 구리합금분(a) 은의 피복량이5~25중량%, (b) 비중이 8.99~9.31 및 (c) 구리 또는 구리합금의 노출 면적이10~60%중 적어도(a)~(c)의 하나를 충족하는 것인 접착용 수지 페이스트 조성물. | [Claim 1](1) An epoxy resin, (2) hardening agents, and (3) conductive fillers are contained, An essential ingredient of said conductive filler exposed some of copper powder or copper alloy powder, and was covered with outline silver, Shape is spherical or approximately spherical silver covering copper powder or silver covering copper alloy powder, and coating volume of said silver covering copper powder or silver covering copper alloy powder (a) silver 5~25 % of the weight, (b) A bonding resin paste constituent which is that with which specific gravity fills one of the (a)~ (c) at least while 8.99~9.31 and (c) copper, or exposure area of a copper alloy measures 10~60%. | 【청구항 1】 (1) 에폭시 수지, (2) 경화제 및 (3) 도전성 필러를 함유해 이루어지며 상기 도전성 필러의 필수 성분이 구리 분말 또는 구리합금 분말의 일부를 노출되어 대략 은으로 피복된, 형상이 구형 또는 거의 구형 은 피복 구리 분말 또는 은 피복 구리합금 분말로서, 상기 은 피복 구리 분말 또는 은 피복 구리합금분(a) 은의 피복량이5~25중량%, (b) 비중이 8.99~9.31 및 (c) 구리 또는 구리합금의 노출 면적이10~60%중 적어도(a)~(c)의 하나를 충족하는 것인 접착용 수지 페이스트 조성물. | [Claim 1](1) An epoxy resin, (2) hardening agents, and (3) conductive fillers are contained, An essential ingredient of said conductive filler exposed some of copper powder or copper alloy powder, and was covered with outline silver, Shape is spherical or approximately spherical silver covering copper powder or silver covering copper alloy powder, and coating volume of said silver covering copper powder or silver covering copper alloy powder (a) silver 5~25 % of the weight, (b) A bonding resin paste constituent which is that with which specific gravity fills one of the (a)~ (c) at least while 8.99~9.31 and (c) copper, or exposure area of a copper alloy measures 10~60%. | [기술분야] 본 발명은 반도체 소자에 사용하기에 적합한 접합 수지 페이스트 구성 요소에 관한 것이며, IC, LSI, 리드 프레임, 및 유리 에폭시 보드와 같은 다양한 제품에 적용될 수 있다. [해결과제] 본 발명은 접착제로서 은 더스트 또는 황금-실리콘 공융 결정 물체를 사용하는 종래의 접합 수지 페이스트 구성성분에서 고비용 및 불량한 가공성의 문제를 해결하고자 한다. [해결수단] 본 발명은 에폭시 수지, 경화제, 및 전도성 충전제를 포함하며, 상기 전도성 충전제는 은 피복 구리 분말 또는 은 피복 구리 합금 분말을 포함한다. [특징] 여기서 주된 특징은 전도성 충전제로서 은 피복 구리 분말 또는 은 피복 구리 합금 분말의 사용이며, 이는 접착 강도와 작업성의 균형을 향상시킨다. [효과] 따라서, 본 발명은 수지 페이스트 구성성분을 결합하는데 있어서 접착 강도와 작업성의 균형을 향상시킨다. | 2001-351771 | 2001-11-16 | 2003-147316 | 2003-05-21 |  |  | RESONAC HOLDINGS CORP | 菊池 純一 ¦ 川澄 雅夫 ¦ ▲くわ▼島 秀次 |  |  |  | 17 | JP2003-045228A ¦ JP2002-245852A ¦ JP2002-245850A ¦ JP2001-297627A(BE) ¦ JP2001-236827A(BE) ¦ JP2001-093330A ¦ JP2001-043729A ¦ JP4354047B2 ¦ JP2000-322933A ¦ JP1999-209662A ¦ JP1999-213755A ¦ JP1998-152630A ¦ JP3598631B2 ¦ JP3513636B2(BE) ¦ JP1997-180542A ¦ JP1995-109724B2(BE) ¦ JP1992-028109A(BE) | 7 | JP2017-193717A ¦ JP6258616B2(FE) ¦ JPWO2008-059789A1(FE) ¦ JP2006-216343A ¦ JP3879749B2(FE) ¦ KR10-0955291B1 ¦ KR10-0765502B1(FE) | 13694810 | JP2003-147316A | 1 | 거절 |  | 2203051001616
JP | JP | P | A | 혼합 동분, 그 혼합 동분의 제조 방법, 그 혼합 동분을 이용한 동 페이스트 및 그 동 페이스트를 이용한 프린트 배선판 | 【요약】 【과제】구리 페이스트로 가공해 수행하는 비아홀이 양호한 충전성과 형성한 도체의 전기적 저항을 낮게 유지할 수 있는 혼합 구리 분말을 제공한다. 【해결 수단】입자 지름이 10μm이하로서, 레이저 회절 산란식 입도 분포 측정법에 의한 중량 누적 입자 지름 D10, D50, D90, 레이저 회절 산란식 입도 분포 측정법에 의해 측정한 입도 분포의 표준 편차 SD를 이용하여 표시되는 SD/D50 값이 0.5 이하이며 D90/D10로 표시되는 값이 4.0 이하인 미립의 플레이크 동분을 제1 구리 분말로 하고, 입자 지름이 10μm이하로서, 거의 구형 형상을 한 구형 구리 분말을 제2 구리 분말로 하고, 이 제1 구리 분말과 제2 구리 분말을 혼합한 것을 특징으로 하는 구리 페이스트 제조용 혼합 구리 분말을 이용하는 것 등에 의한다. | [Abstract] [Technical problem] The mixed copper powder which can maintain low the good filling properties of the beer hall performed by processing it into copper paste and electric resistance of the formed conductor is provided. [Means for Solution]Weight accumulation particle diameter D10 particle diameter is below 10 μ m, and according to a laser diffraction dispersion type particle-size-distribution measuring method, D50, D90, A value of SD/D50 expressed using the standard deviation SD of particle size distribution measured with a laser diffraction dispersion type particle-size-distribution measuring method is 0.5 or less, And a value denoted by D90/D10 makes flakes copper powder of a particle which is 4.0 or less the 1st copper powder, Particle diameter is below 10 μ m, and spherical copper powder which carried out shape of an approximate sphere form is made into the 2nd copper powder, and it is because mixed copper powder for copper paste manufacture mixing this 1st copper powder and 2nd copper powder is used. | 【청구항 1】 입자 지름이 10μm이하로서, 레이저 회절 산란식 입도 분포 측정법에 의한 중량 누적 입자 지름 D10, D50, D90, 레이저 회절 산란식 입도 분포 측정법에 의해 측정한 입도 분포의 표준 편차 SD를 이용하여 표시되는 SD/D50 값이 0.5 이하이며 D90/D10로 표시되는 값이 4.0 이하인 미립의 플레이크 동분을 제1 구리 분말로 하고, 입자 지름이 10μm이하로서, 거의 구형 형상을 한 구형 구리 분말을 제2 구리 분말로 하고, 이 제1 구리 분말과 제2 구리 분말을 혼합한 것을 특징으로 하는 구리 페이스트 제조용 혼합 구리 분말. | [Claim 1]Weight accumulation particle diameter D10 particle diameter is below 10 μ m, and according to a laser diffraction dispersion type particle-size-distribution measuring method, D50, D90, A value of SD/D50 expressed using the standard deviation SD of particle size distribution measured with a laser diffraction dispersion type particle-size-distribution measuring method is 0.5 or less, And a value denoted by D90/D10 makes flakes copper powder of a particle which is 4.0 or less the 1st copper powder, Mixed copper powder for copper paste manufacture particle diameter'ss being below 10 μ m, having made into the 2nd copper powder spherical copper powder which carried out shape of an approximate sphere form, and mixing this 1st copper powder and 2nd copper powder. | 【청구항 1】 입자 지름이 10μm이하로서, 레이저 회절 산란식 입도 분포 측정법에 의한 중량 누적 입자 지름 D10, D50, D90, 레이저 회절 산란식 입도 분포 측정법에 의해 측정한 입도 분포의 표준 편차 SD를 이용하여 표시되는 SD/D50 값이 0.5 이하이며 D90/D10로 표시되는 값이 4.0 이하인 미립의 플레이크 동분을 제1 구리 분말로 하고, 입자 지름이 10μm이하로서, 거의 구형 형상을 한 구형 구리 분말을 제2 구리 분말로 하고, 이 제1 구리 분말과 제2 구리 분말을 혼합한 것을 특징으로 하는 구리 페이스트 제조용 혼합 구리 분말. ¦ 【청구항 2】 입자 지름이 10μm이하로서, 레이저 회절 산란식 입도 분포 측정법에 의한 중량 누적 입자 지름 D10, D50, D90, 레이저 회절 산란식 입도 분포 측정법에 의해 측정한 입도 분포의 표준 편차 SD를 이용하여 표시되는 SD/D50 값이 0.5 이하이며 D90/D10로 표시되는 값이 4.0 이하인 미립의 플레이크 동분을 제1 구리 분말로 하고, 입자 지름이 10μm이하로서, 중량 누적 입자 지름 D50가 0.5~10μm이며 레이저 회절 산란식 입도 분포 측정법에 의한 중량 누적 입자 지름 D50와 화상 해석에 의해 얻어진 평균 입경 DIA를 이용하여 D50/DIA로 표시되는 응집도 값이 1.5 이하인 저응집성 거의 구형 형상을 한 구형 구리 분말을 제2 구리 분말로 하고, 이 제1 구리 분말과 제2 구리 분말을 혼합한 것을 특징으로 하는 구리 페이스트 제조용 혼합 구리 분말. ¦ 【청구항 3】 입자 지름이 10μm이하로서, 플레이크 동분의 레이저 회절 산란식 입도 분포 측정법에 의한 중량 누적 입자 지름 D50, 레이저 회절 산란식 입도 분포 측정법에 의해 측정한 입도 분포의 표준 편차 SD를 이용하여 표시되는 SD/D50 값이 0.15~0.35이며 플레이크 동분을 구성하는 분립의 두께와 상기 중량 누적 입자 지름 D50로 표시되는 어스펙트비([두께]/[D50]) 값이 0.3~0.7인 미립의 플레이크 동분을 제1 구리 분말로 하고, 입자 지름이 10μm이하로서, 거의 구형 형상을 한 구형 구리 분말을 제2 구리 분말로 하고, 이 제1 구리 분말과 제2 구리 분말을 혼합한 것을 특징으로 하는 구리 페이스트 제조용 혼합 구리 분말. ¦ 【청구항 4】 입자 지름이 10μm이하로서, 플레이크 동분의 레이저 회절 산란식 입도 분포 측정법에 의한 중량 누적 입자 지름 D50, 레이저 회절 산란식 입도 분포 측정법에 의해 측정한 입도 분포의 표준 편차 SD를 이용하여 표시되는 SD/D50 값이 0.15~0.35이며 플레이크 동분을 구성하는 분립의 두께와 상기 중량 누적 입자 지름 D50로 표시되는 어스펙트비([두께]/[D50]) 값이 0.3~0.7인 미립의 플레이크 동분을 제1 구리 분말로 하고, 입자 지름이 10μm이하로서, 중량 누적 입자 지름 D50가 0.5~10μm이며 레이저 회절 산란식 입도 분포 측정법에 의한 중량 누적 입자 지름 D50와 화상 해석에 의해 얻어진 평균 입경 DIA를 이용하여 D50/DIA로 표시되는 응집도 값이 1.5 이하인 저응집성 거의 구형 형상을 한 구형 구리 분말을 제2 구리 분말로 하고, 이 제1 구리 분말과 제2 구리 분말을 혼합한 것을 특징으로 하는 구리 페이스트 제조용 혼합 구리 분말. ¦ 【청구항 6】 응집 상태에 있는 구리 분말을 해알갱이 처리하고 해알갱이 처리가 종료한 구리 분말의 분립을 고에너지 볼 밀로 압축 변형해 플레이크형으로 함으로써 제1 구리 분말인 미립의 플레이크 동분을 제조하고, 응집 상태에 있는 구리 분말을 충돌 마찰식 분쇄 장치를 이용하여 표면의 평활화를 하고, 분립 표면의 미세한 요철을 소실시킨 입자 지름이 10μm이하의 거의 구형 형상을 한 구형 구리 분말을 제2 구리 분말로서 제조하고, 이 얻어진 제1 구리 분말과 제2 구리 분말을 혼합기를 이용하여 교반 혼합함으로써 2 종류의 구리 분말을 균일하게 혼합 분산시키는 것을 특징으로 한 혼합 구리 분말 제조 방법. ¦ 【청구항 7】 응집 상태에 있는 구리 분말을 해알갱이 처리하고 해알갱이 처리가 종료한 구리 분말의 분립을 고에너지 볼 밀로 압축 변형해 플레이크형으로 함으로써 제1 구리 분말인 미립의 플레이크 동분을 제조하고, 응집 상태에 있는 구리 분말을 해알갱이 처리하고 응집 상태를 없애고 표면의 평활화를 수행해 분립 표면의 미세한 요철을 소실시킨 입자 지름이 10μm이하의 거의 구형 형상을 한 구형 구리 분말을 제2 구리 분말로서 제조하고, 이 얻어진 제1 구리 분말과 제2 구리 분말을 혼합기를 이용하여 교반 혼합함으로써 2 종류의 구리 분말을 균일하게 혼합 분산시키는 것을 특징으로 한 혼합 구리 분말 제조 방법. | [Claim 1]Weight accumulation particle diameter D10 particle diameter is below 10 μ m, and according to a laser diffraction dispersion type particle-size-distribution measuring method, D50, D90, A value of SD/D50 expressed using the standard deviation SD of particle size distribution measured with a laser diffraction dispersion type particle-size-distribution measuring method is 0.5 or less, And a value denoted by D90/D10 makes flakes copper powder of a particle which is 4.0 or less the 1st copper powder, Mixed copper powder for copper paste manufacture particle diameter'ss being below 10 μ m, having made into the 2nd copper powder spherical copper powder which carried out shape of an approximate sphere form, and mixing this 1st copper powder and 2nd copper powder. ¦ [Claim 2]Weight accumulation particle diameter D10 particle diameter is below 10 μ m, and according to a laser diffraction dispersion type particle-size-distribution measuring method, D50, D90, A value of SD/D50 expressed using the standard deviation SD of particle size distribution measured with a laser diffraction dispersion type particle-size-distribution measuring method is 0.5 or less, And a value denoted by D90/D10 makes flakes copper powder of a particle which is 4.0 or less the 1st copper powder, particle diameter being below 10 μ m, and weight accumulation particle diameter D50 being 0.5?10 μ m, and, By weight accumulation particle diameter D50 and image analysis by a laser diffraction dispersion type particle-size-distribution measuring method. A value of the degree of condensation denoted by D50/DIA using average-particle-diameter DIA obtained shape of approximate sphere type of low coherence which is 1.5 or less. Mixed copper powder for copper paste manufacture having made spherical copper powder carried out into the 2nd copper powder, and mixing this 1st copper powder and 2nd copper powder. ¦ [Claim 3]Weight accumulation particle diameter D50 particle diameter is below 10 μ m, and according to a laser diffraction dispersion type particle-size-distribution measuring method of flakes copper powder, A value of SD/D50 expressed using the standard deviation SD of particle size distribution measured with a laser diffraction dispersion type particle-size-distribution measuring method is 0.15?0.35, And a value of an aspect ratio ([thickness] /[D50]) expressed with thickness of a powder and said weight accumulation particle diameter D50 which constitute flakes copper powder makes flakes copper powder of a particle which is 0.3?0.7 the 1st copper powder, Mixed copper powder for copper paste manufacture particle diameter'ss being below 10 μ m, having made into the 2nd copper powder spherical copper powder which carried out shape of an approximate sphere form, and mixing this 1st copper powder and 2nd copper powder. ¦ [Claim 4]Weight accumulation particle diameter D50 particle diameter is below 10 μ m, and according to a laser diffraction dispersion type particle-size-distribution measuring method of flakes copper powder, A value of SD/D50 expressed using the standard deviation SD of particle size distribution measured with a laser diffraction dispersion type particle-size-distribution measuring method is 0.15?0.35, And a value of an aspect ratio ([thickness] /[D50]) expressed with thickness of a powder and said weight accumulation particle diameter D50 which constitute flakes copper powder makes flakes copper powder of a particle which is 0.3?0.7 the 1st copper powder, particle diameter being below 10 μ m, and weight accumulation particle diameter D50 being 0.5?10 μ m, and, By weight accumulation particle diameter D50 and image analysis by a laser diffraction dispersion type particle-size-distribution measuring method. A value of the degree of condensation denoted by D50/DIA using average-particle-diameter DIA obtained shape of approximate sphere type of low coherence which is 1.5 or less. Mixed copper powder for copper paste manufacture having made spherical copper powder carried out into the 2nd copper powder, and mixing this 1st copper powder and 2nd copper powder. ¦ [Claim 6]Flakes copper powder of a particle which is the 1st copper powder is manufactured by pulverizing copper powder in a condensed state, carrying out compression modification of the powder of copper powder which pulverization treatment ended by a high energy ball mill, and making it the shape of flakes, The surface is smoothed for copper powder in a condensed state using a collision friction type grinding apparatus, Particle diameter which vanished detailed unevenness on the surface of a powder manufactures spherical copper powder which carried out shape of approximate sphere type below 10 μ m as the 2nd copper powder, A manufacturing method of mixed copper powder carrying out mixed distribution of two kinds of copper powder by stirring and mixing this 1st obtained copper powder and 2nd copper powder using a mixer uniformly. ¦ [Claim 7]Flakes copper powder of a particle which is the 1st copper powder is manufactured by pulverizing copper powder in a condensed state, carrying out compression modification of the powder of copper powder which pulverization treatment ended by a high energy ball mill, and making it the shape of flakes, Spherical copper powder which particle diameter which pulverized copper powder in a condensed state, and abolished a condensed state, and smoothed the surface, and vanished detailed unevenness on the surface of a powder made shape of approximate sphere type below 10 μ m is manufactured as the 2nd copper powder, A manufacturing method of mixed copper powder carrying out mixed distribution of two kinds of copper powder by stirring and mixing this 1st obtained copper powder and 2nd copper powder using a mixer uniformly. | [기술분야] 본 발명은 혼합 구리 분말을 사용한 구리 페이스트, 상기 혼합 구리 분말의 제조 방법, 및 상기 구리 페이스트를 사용한 인쇄 배선 기판에 관한 것이다. [해결과제] 본 발명은 많은 균열, 불균일한 두께, 및 10 μm를 초과하는 입자 직경의 고정율을 함유하여, 불량한 충전 특성 및 전도체에서의 높은 저항을 초래하는 종래의 박편 구리 분말의 문제를 해결하고자 한다. [해결수단] 본 발명은 박편 구리 분말과 구형 구리 분말을 혼합하는 구리 페이스트 제조를 위한 혼합 구리 분말을 포함한다. [특징] 여기서 주요 특징은 박편 구리 분말과 구형 구리 분말을 혼합하는 구리 페이스트 제조를 위한 혼합 구리 분말이다. [효과] 따라서, 본 발명은 충전 특성을 향상시키고 전도체에서의 저항을 감소시킨다. | 2002-229696 | 2002-08-07 | 2003-123537 | 2003-04-25 |  |  | MITSUI MINING & SMELTING CO LTD | 坂上 貴彦 ¦ 吉丸 克彦 ¦ 柏木 淳一 ¦ 安成 邦彦 | 2001-239400 | JP | 2001-08-07 | 12 | JP2002-332501A(BE) ¦ JP2001-316701A(BE) ¦ JP2002-008444A(BE) ¦ JP2000-297303A(BE) ¦ JP3932336B2(BE) ¦ JP3640552B2(BE) ¦ JP4264768B2(BE) ¦ JP1999-134935A(BE) ¦ JP3396640B2(BE) ¦ JP1996-325612A(BE) ¦ JP3507084B2(BE) ¦ JP1991-176906A(BE) | 11 | JP6839568B2(FE) ¦ JP5146419B2(FE) ¦ JP2010-027300A(FE) ¦ JP4677900B2(FE) ¦ JP4296347B2(FE) ¦ JP4423008B2(FE) ¦ JP4273399B2(FE) ¦ JP4078990B2(FE) ¦ KR10-0719993B1(FE) ¦ US8029701B2 ¦ US7790063B2 | 13673608 | JP2001-239400 ¦ JP4197110B2 | 2 | 소멸(연차료 불납에 의한 말소) |  | 2203043001537
JP | JP | P | A | 플레이크 동분 및 그 플레이크 동분의 제조 방법 및 그 플레이크 동분을 이용한 동 페이스트 | 【요약】 【과제】구리 페이스트용으로 가공하고 도체 형성에 이용했을 때 도체의 전기적 저항을 안정적으로 낮고할 수 있고 비아홀 등의 충전성이 우수하다고 하는 특성을 동시에 달성할 수 있는 플레이크 동분의 제공을 목적으로 한다. 【해결 수단】입자 지름이 10μm이하의 플레이크 동분으로서, 플레이크 동분의 레이저 회절 산란식 입도 분포 측정법에 의한 중량 누적 입자 지름 D10, D50, D90, 레이저 회절 산란식 입도 분포 측정법에 의해 측정한 입도 분포의 표준 편차 SD를 이용하여 표시되는 SD/D50 값이 0.5 이하이며 D90/D10로 표시되는 값이 4.0 이하인 것을 특징으로 하는 플레이크 동분을 이용하는 것 등에 의한다. | [Abstract] [Technical problem] When it is processed into copper paste and uses for conductor formation, it is stabilized, electric resistance of a conductor can be made low, and it aims at offer of the flakes copper powder which can moreover attain simultaneously the characteristic of excelling in the filling properties of a beer hall etc. [Means for Solution]Weight accumulation particle diameter D10 particle diameter is flakes copper powder below 10 μ m, and according to a laser diffraction dispersion type particle-size-distribution measuring method of flakes copper powder, D50, D90, A value of SD/D50 expressed using the standard deviation SD of particle size distribution measured with a laser diffraction dispersion type particle-size-distribution measuring method is 0.5 or less, And it is because flakes copper powder, wherein a value denoted by D90/D10 is 4.0 or less is used. | 【청구항 1】 입자 지름이 10μm이하의 플레이크 동분으로서, 플레이크 동분의 레이저 회절 산란식 입도 분포 측정법에 의한 중량 누적 입자 지름 D10, D50, D90, 레이저 회절 산란식 입도 분포 측정법에 의해 측정한 입도 분포의 표준 편차 SD를 이용하여 표시되는 SD/D50 값이 0.5 이하이며 D90/D10로 표시되는 값이 4.0 이하인 것을 특징으로 하는 플레이크 동분. | [Claim 1]Weight accumulation particle diameter D10 particle diameter is flakes copper powder below 10 μ m, and according to a laser diffraction dispersion type particle-size-distribution measuring method of flakes copper powder, D50, D90, A value of SD/D50 expressed using the standard deviation SD of particle size distribution measured with a laser diffraction dispersion type particle-size-distribution measuring method is 0.5 or less, And flakes copper powder, wherein a value denoted by D90/D10 is 4.0 or less. | 【청구항 1】 입자 지름이 10μm이하의 플레이크 동분으로서, 플레이크 동분의 레이저 회절 산란식 입도 분포 측정법에 의한 중량 누적 입자 지름 D10, D50, D90, 레이저 회절 산란식 입도 분포 측정법에 의해 측정한 입도 분포의 표준 편차 SD를 이용하여 표시되는 SD/D50 값이 0.5 이하이며 D90/D10로 표시되는 값이 4.0 이하인 것을 특징으로 하는 플레이크 동분. ¦ 【청구항 2】 입자 지름이 10μm이하의 플레이크 동분으로서, 플레이크 동분의 레이저 회절 산란식 입도 분포 측정법에 의한 중량 누적 입자 지름 D50, 레이저 회절 산란식 입도 분포 측정법에 의해 측정한 입도 분포의 표준 편차 SD를 이용하여 표시되는 SD/D50 값이 0.15~0.35이며 플레이크 동분을 구성하는 분립의 두께와 상기 중량 누적 입자 지름 D50로 표시되는 어스펙트비([두께]/[D50]) 값이 0.3~0.7인 것을 특징으로 하는 플레이크 동분. | [Claim 1]Weight accumulation particle diameter D10 particle diameter is flakes copper powder below 10 μ m, and according to a laser diffraction dispersion type particle-size-distribution measuring method of flakes copper powder, D50, D90, A value of SD/D50 expressed using the standard deviation SD of particle size distribution measured with a laser diffraction dispersion type particle-size-distribution measuring method is 0.5 or less, And flakes copper powder, wherein a value denoted by D90/D10 is 4.0 or less. ¦ [Claim 2]Weight accumulation particle diameter D50 particle diameter is flakes copper powder below 10 μ m, and according to a laser diffraction dispersion type particle-size-distribution measuring method of flakes copper powder, A value of SD/D50 expressed using the standard deviation SD of particle size distribution measured with a laser diffraction dispersion type particle-size-distribution measuring method is 0.15?0.35, And flakes copper powder, wherein a value of an aspect ratio ([thickness] /[D50]) expressed with thickness of a powder and said weight accumulation particle diameter D50 which constitute flakes copper powder is 0.3?0.7. | [기술분야] 본 발명은 구리 페이스트 제조에 사용되는 박편 구리 분말에 관한 것이며, 인쇄 배선판에서의 도체 회로 형성 및 세라믹 콘덴서에서의 외부 전극 형성에 적용될 수 있다. [해결과제] 본 발명은 큰 거친 알갱이의 고정율을 함유하고, 균열 및 큰 입자 크기 분포를 야기하는, 비-균일 입자 직경 또는 두께를 갖는 종래의 박편 구리 분말의 문제를 해결하고자 한다. [해결수단] 본 발명은 특정 입자 크기 분포 및 종횡비를 갖는 박편 구리 분말을 포함하며, 이는 응축된 상태에서 구리 분말을 분쇄 및 압축함으로써 얻어진다. [특징] 여기서 주된 특징은 특정한 입도 분포 및 종횡비를 갖는 박편 구리 분말이며, 이는 응축된 상태에서 구리 분말을 분쇄 및 압축함으로써 얻어진다. [효과] 따라서, 본 발명은 박편 구리 분말로 제조된 구리 페이스트를 사용하여 형성된 전도체의 충전 특성 및 전기 저항을 개선한다. | 2002-229472 | 2002-08-07 | 2003-119501 | 2003-04-23 |  |  | MITSUI MINING & SMELTING CO LTD | 坂上 貴彦 ¦ 吉丸 克彦 ¦ 柏木 淳一 ¦ 安成 邦彦 | 2001-239192 | JP | 2001-08-07 | 4 | JP2000-297303A(BE) ¦ JP3932336B2(BE) ¦ JP1999-264001A(BE) ¦ JP1996-325612A(BE) | 14 | JP6911804B2(FE) ¦ JP2017-179428A(FE) ¦ JP2012-067327A ¦ JP5700194B2(FE) ¦ JP5563732B2(FE) ¦ JP4859362B2 ¦ JP4879473B2(FE) ¦ JP4296347B2(FE) ¦ JP4145127B2(FE) ¦ JP4178374B2(FE) ¦ KR10-1186946B1(FE) ¦ TWI316430B ¦ US12012523B2 ¦ US7618475B2 | 13669977 | JP2001-239192 ¦ JP4227373B2 | 2 | 소멸(존속 기간 만료) |  | 2203042001900
JP | JP | P | A | 도전 페이스트용 동분 및 그 동분을 이용한 도전 페이스트 및 그 도전 페이스트를 이용한 도체를 포함한 칩 부품 | 【요약】 【과제】구리 분말을 이용하여 도전 페이스트를 제조하고, 이 도전 페이스트를 이용하여 칩 부품의 도체를 소결 제조할 때의 저온 소결 특성과 도전 페이스트로 가공했을 때의 저점도화가 가능한 구리 분말 공급을 목적으로 한다. 【해결 수단】도전 페이스트를 제조하기 위해 이용하는 표면 산화층을 구비한 구리 분말에 있어서 레이저 회절 산란식 입도 분포 측정법에 의한 중량 누적 입자 지름 D50가 0.05μm~10μm, 레이저 회절 산란식 입도 분포 측정법에 의해 측정한 입도 분포의 표준 편차 SD와의 관계식인(SD/D50)×100 값이 28 이하 값이며 당해 구리 분말의 산소 함유량이 0.5wt%~3.0wt%인 것을 특징으로 하는 구리 분말을 이용한다. 이 구리 분말은 대기 중 혹은 산소 분압을 높인 분위기 중에서 가열 처리하고 당해 구리 분말을 구성하는 분립의 표면에 산화층을 형성하고 그 산화층을 형성한 구리 분말을 해알갱이 처리함으로써 분립의 표면을 평활화함과 동시에, 응집 상태에 있는 분립을 분리함으로써 제조된다. | [Abstract] [Technical problem] Conductive paste is manufactured using copper powder and it aims at supply of the copper powder in which hypoviscosity-izing at the time of processing the conductor of a chip component into the low-temperature sintering characteristic at the time of carrying out sintering manufacture and conductive paste using this conductive paste is possible. [Means for Solution]In copper powder provided with a surface layer of oxides used in order to manufacture conductive paste, The weight accumulation particle diameter D 50 by a laser diffraction dispersion type particle-size-distribution measuring method 0.05μ m~10μ m, It is a value whose value of × 100 which are an expression of relations with the standard deviation SD of particle size distribution measured with a laser diffraction dispersion type particle-size-distribution measuring method (SD/D 50) is 28 or less, And it is with copper powder, wherein an oxygen content of the copper powder concerned is 0.5wt%~3.0wt%. This copper powder smooths the surface of a powder by pulverizing the copper powder which heat-treated in the atmosphere which raised the inside of the atmosphere, or oxyecoia partial pressure, formed the layer of oxides in the surface of the powder which constitutes the copper powder concerned, and formed that layer of oxides, and it is manufactured by separating the powder in a condensed state. | 【청구항 1】 도전 페이스트를 제조하기 위해 이용하는 표면 산화층을 구비한 구리 분말에 있어서 레이저 회절 산란식 입도 분포 측정법에 의한 중량 누적 입자 지름 D50가 0.05μm~10μm, 레이저 회절 산란식 입도 분포 측정법에 의해 측정한 입도 분포의 표준 편차 SD와의 관계식인(SD/D50)×100 값이 28 이하 값이며 당해 구리 분말의 산소 함유량이 0.5wt%~3.0wt%인 것을 특징으로 하는 칩 부품의 도체 형성에 이용하는 도전 페이스트용 구리 분말. | [Claim 1]In copper powder provided with a surface layer of oxides used in order to manufacture conductive paste, The weight accumulation particle diameter D 50 by a laser diffraction dispersion type particle-size-distribution measuring method 0.05μ m~10μ m, It is a value whose value of × 100 which are an expression of relations with the standard deviation SD of particle size distribution measured with a laser diffraction dispersion type particle-size-distribution measuring method (SD/D 50) is 28 or less, And copper powder for conductive paste used for conductor formation of a chip component, wherein an oxygen content of the copper powder concerned is 0.5wt%~3.0wt%. | 【청구항 1】 도전 페이스트를 제조하기 위해 이용하는 표면 산화층을 구비한 구리 분말에 있어서 레이저 회절 산란식 입도 분포 측정법에 의한 중량 누적 입자 지름 D50가 0.05μm~10μm, 레이저 회절 산란식 입도 분포 측정법에 의해 측정한 입도 분포의 표준 편차 SD와의 관계식인(SD/D50)×100 값이 28 이하 값이며 당해 구리 분말의 산소 함유량이 0.5wt%~3.0wt%인 것을 특징으로 하는 칩 부품의 도체 형성에 이용하는 도전 페이스트용 구리 분말. | [Claim 1]In copper powder provided with a surface layer of oxides used in order to manufacture conductive paste, The weight accumulation particle diameter D 50 by a laser diffraction dispersion type particle-size-distribution measuring method 0.05μ m~10μ m, It is a value whose value of × 100 which are an expression of relations with the standard deviation SD of particle size distribution measured with a laser diffraction dispersion type particle-size-distribution measuring method (SD/D 50) is 28 or less, And copper powder for conductive paste used for conductor formation of a chip component, wherein an oxygen content of the copper powder concerned is 0.5wt%~3.0wt%. | [기술분야] 본 발명은 칩 부품의 도체 형성에 사용되는 도전성 페이스트용 구리 분말 및 도전성 페이스트에 관한 것이다. [해결과제] 본 발명은 종래 기술과 비교하여, 전도성 페이스트의 저-온도 소결 특성과 저점도 사이의 상용성 문제를 해결하고자 한다. [해결수단] 본 발명은 특정 입자 직경, 입자 크기 분포, 및 산소 함량을 갖는 구리 분말, 및 상기 구리 분말을 사용한 전도성 페이스트를 포함한다. [특징] 여기서 주된 특징은 전도성 페이스트의 저온 소결 특성과 저점도의 상용성이다. [효과] 따라서, 본 발명은 저온 소결 특성과 전도성 페이스트의 저점도 사이의 상용성을 개선한다. | 2001-302407 | 2001-09-28 | 2003-105402 | 2003-04-09 |  |  | MITSUI MINING & SMELTING CO LTD | 坂上 貴彦 |  |  |  | 3 | JP3932336B2(BE) ¦ WOWO1997-029490A1(BE) ¦ JP1986-085704 A(미포함) | 14 | CN112166476B ¦ EP2314400A1 ¦ JP6914999B2(FE) ¦ JP2021-014634A(FE) ¦ JP7286402B2(FE) ¦ JP7143223B2(FE) ¦ JP7176219B2(FE) ¦ JPWO2016-140185A1(FE) ¦ JP2013-136840A(FE) ¦ JP5614592B2(FE) ¦ JP2010-043345A(FE) ¦ JP2009-047383A(FE) ¦ JP4879473B2(FE) ¦ KR10-1353149B1(FE) | 13657610 | JP4111425B2 | 1 | 소멸(존속 기간 만료) |  | 2203037001902
JP | JP | P | A | 은 코팅 동분의 제조 방법, 그 제조 방법으로 얻어진 은 코팅 동분, 그 은 코팅 동분을 이용한 도전 페이스트 및 그 도전 페이스트를 이용한 프린트 배선판 | 【요약】 【과제】은코팅 구리 분말과 같은 저저항을 실현할 수 있고 도전 페이스트로 가공했을 때의 페이스트 점도를 낮게 할 수 있는 은과 구리와의 합금층을 구비한 은코팅 구리 분말 제조 방법 등을 제공한다. 【해결 수단】 은과 구리와의 합금층을 구비한 은코팅 구리 분말 제조 방법으로서, 구리 분말의 표면에 은 층을 형성해 은코팅 구리 분말로 하는 은코팅 공정, 당해 은코팅 구리 분말을 습식 환원 분위기 중에서 가열하고 은 층과 구리 분말과의 비뚤어져 취를 하는 가열 공정을 구비한 것을 특징으로 하는 은코팅 구리 분말 제조 방법 등에 의한다. | [Abstract] [Technical problem] The same low resistance as silver coat copper powder can be realized, and the manufacturing method etc. of silver coat copper powder provided with the alloy layer of the silver and copper which can moreover make low paste viscosity when it is processed into conductive paste are provided. [Means for Solution]A silver coat process which is a manufacturing method of silver coat copper powder provided with an alloy layer of silver and copper, and forms a silver larer on the surface of copper powder, and it makes into silver coat copper powder, The silver coat copper powder concerned is heated in a wet reduction atmosphere, and it is based on a manufacturing method etc. of silver coat copper powder provided with a heating process which performs distortion picking of a silver larer and copper powder. | 【청구항 1】 은과 구리와의 합금층을 구비한 은코팅 구리 분말 제조 방법으로서, 구리 분말의 표면에 은 층을 형성해 은코팅 구리 분말로 하는 은코팅 공정, 당해 은코팅 구리 분말을 습식 환원 분위기 중에서 가열하고 은 층과 구리 분말과의 비뚤어져 취를 하기 위한 가열 공정을 구비한 것을 특징으로 하는 은코팅 구리 분말 제조 방법. | [Claim 1]A manufacturing method of silver coat copper powder provided with a heating process for heating a silver coat process which is a manufacturing method of silver coat copper powder provided with an alloy layer of silver and copper, and forms a silver larer on the surface of copper powder, and it makes into silver coat copper powder, and the silver coat copper powder concerned in a wet reduction atmosphere, and performing distortion picking of a silver larer and copper powder. | 【청구항 1】 은과 구리와의 합금층을 구비한 은코팅 구리 분말 제조 방법으로서, 구리 분말의 표면에 은 층을 형성해 은코팅 구리 분말로 하는 은코팅 공정, 당해 은코팅 구리 분말을 습식 환원 분위기 중에서 가열하고 은 층과 구리 분말과의 비뚤어져 취를 하기 위한 가열 공정을 구비한 것을 특징으로 하는 은코팅 구리 분말 제조 방법. ¦ 【청구항 2】 은과 구리와의 합금층을 구비한 은코팅 구리 분말 제조 방법으로서, 구리 분말의 표면에 은 층을 형성해 은코팅 구리 분말로 하는 은코팅 공정, 은코팅 공정으로 얻어진 은코팅 구리 분말의 분립 표면의 평활화를 수행하는 은 층 평활화 공정, 은 층을 평활화한 은코팅 구리 분말을 습식 환원 분위기 중에서 가열하고 은 층과 구리 분말과의 비뚤어져 취를 하기 위한 가열 공정을 구비한 것을 특징으로 하는 은코팅 구리 분말 제조 방법. ¦ 【청구항 3】 은과 구리와의 합금층을 구비한 은코팅 구리 분말 제조 방법으로서, 구리 분말의 표면에 은 층을 형성해 은코팅 구리 분말로 하는 은코팅 공정, 은 층을 형성한 은코팅 구리 분말을 습식 환원 분위기 중에서 가열하고 은 층과 구리 분말과의 비뚤어져 취를 하기 위한 가열 공정, 가열 공정으로 얻어진 은코팅 구리 분말의 분립 표면의 평활화를 수행하는 은 층 평활화 공정을 구비한 것을 특징으로 하는 은코팅 구리 분말 제조 방법. ¦ 【청구항 4】 은과 구리와의 합금층을 구비한 은코팅 구리 분말 제조 방법으로서, 구리 분말의 분립 표면을 평활하고 부드러운 형상으로 하기 위한 구리 분말 입자 평활화 공정, 표면을 평활화한 구리 분말의 표면에 은 층을 형성해 은코팅 구리 분말로 하는 은코팅 공정, 은코팅 공정으로 얻어진 은코팅 구리 분말의 분립 표면의 평활화를 수행하는 은 층 평활화 공정, 은 층을 평활화한 은코팅 구리 분말을 습식 환원 분위기 중에서 가열하고 은 층과 구리 분말과의 비뚤어져 취를 하기 위한 가열 공정을 구비한 것을 특징으로 하는 은코팅 구리 분말 제조 방법. ¦ 【청구항 5】 은과 구리와의 합금층을 구비한 은코팅 구리 분말 제조 방법으로서, 구리 분말의 분립 표면을 평활하고 부드러운 형상으로 하기 위한 구리 분말 입자 평활화 공정, 표면을 평활화한 구리 분말의 표면에 은 층을 형성해 은코팅 구리 분말로 하는 은코팅 공정, 은 층을 형성한 은코팅 구리 분말을 습식 환원 분위기 중에서 가열하고 은 층과 구리 분말과의 비뚤어져 취를 하기 위한 가열 공정, 가열 공정으로 얻어진 은코팅 구리 분말의 분립 표면의 평활화를 수행하는 은 층 평활화 공정을 구비한 것을 특징으로 하는 은코팅 구리 분말 제조 방법. | [Claim 1]A manufacturing method of silver coat copper powder provided with a heating process for heating a silver coat process which is a manufacturing method of silver coat copper powder provided with an alloy layer of silver and copper, and forms a silver larer on the surface of copper powder, and it makes into silver coat copper powder, and the silver coat copper powder concerned in a wet reduction atmosphere, and performing distortion picking of a silver larer and copper powder. ¦ [Claim 2]A silver coat process which is a manufacturing method of silver coat copper powder provided with an alloy layer of silver and copper, and forms a silver larer on the surface of copper powder, and it makes into silver coat copper powder, A manufacturing method of silver coat copper powder provided with a heating process for heating silver coat copper powder which smoothed a silver larer smoothing process which smooths the powder surface of silver coat copper powder obtained at a silver coat process, and a silver larer in a wet reduction atmosphere, and performing distortion picking of a silver larer and copper powder. ¦ [Claim 3]A silver coat process which is a manufacturing method of silver coat copper powder provided with an alloy layer of silver and copper, and forms a silver larer on the surface of copper powder, and it makes into silver coat copper powder, A manufacturing method of silver coat copper powder provided with a silver larer smoothing process which smooths the powder surface of silver coat copper powder obtained by heating process for heating silver coat copper powder in which a silver larer was formed, in a wet reduction atmosphere, and performing distortion picking of a silver larer and copper powder, and a heating process. ¦ [Claim 4]A copper powder grain smoothing process for being a manufacturing method of silver coat copper powder provided with an alloy layer of silver and copper, and making the powder surface of copper powder into smooth and smooth shape, A silver coat process which forms a silver larer in the surface of copper powder which smoothed the surface, and it makes into silver coat copper powder, A manufacturing method of silver coat copper powder provided with a heating process for heating silver coat copper powder which smoothed a silver larer smoothing process which smooths the powder surface of silver coat copper powder obtained at a silver coat process, and a silver larer in a wet reduction atmosphere, and performing distortion picking of a silver larer and copper powder. ¦ [Claim 5]A copper powder grain smoothing process for being a manufacturing method of silver coat copper powder provided with an alloy layer of silver and copper, and making the powder surface of copper powder into smooth and smooth shape, A silver coat process which forms a silver larer in the surface of copper powder which smoothed the surface, and it makes into silver coat copper powder, A manufacturing method of silver coat copper powder provided with a silver larer smoothing process which smooths the powder surface of silver coat copper powder obtained by heating process for heating silver coat copper powder in which a silver larer was formed, in a wet reduction atmosphere, and performing distortion picking of a silver larer and copper powder, and a heating process. | [기술분야] 본 발명은 은 코팅 구리 분말의 제조 방법, 상기 제조 방법으로 얻어진 은 코팅 구리 분말, 및 상기 은 코팅 구리 분말을 사용한 전도성 페이스트에 관한 것이다. [해결과제] 본 발명은 전도성 페이스트의 높은 점도 및 불량한 분산성을 초래할 수 있는 가열 동안 분말의 이동 현상 및 응축을 해결하고자 한다. [해결수단] 본 발명은 은과 구리의 합금 층을 가진 은 코팅 구리 분말의 제조 방법, 상기 은 코팅 공정, 상기 은 코팅 구리 분말, 및 상기 은 코팅 구리 분말을 사용한 전도성 페이스트를 포함한다. [특징] 여기서 주된 특징은 제조 공정 동안 가열을 위한 습식 환원 분위기의 사용이며, 이는 분말의 응축을 방지하고 분산성을 향상시킨다. [효과] 따라서, 본 발명은 전도성 페이스트의 마이그레이션 프루프 성능 및 분산성을 개선하여, 품질 제어를 용이하게 하고 상세한 회로 형성을 가능하게 한다. | 2001-302408 | 2001-09-28 | 2003-105404 | 2003-04-09 |  |  | MITSUI MINING & SMELTING CO LTD | 坂上 貴彦 ¦ 上住 義明 |  |  |  | 3 | JP4078410B2(BE) ¦ JP3932336B2(BE) ¦ JP1994-306401A(BE) | 16 | CN102773475B ¦ CN100578685C ¦ EP1887583A1 ¦ EP1795284A1 ¦ JP7042945B2(FE) ¦ JP6956459B2(FE) ¦ JP2009-533552A(FE) ¦ JP5141249B2(FE) ¦ JP4583164B2(FE) ¦ JP4567410B2(FE) ¦ JP4494108B2(FE) ¦ JP3748846B2(FE) ¦ KR10-1327712B1(FE) ¦ KR10-0781586B1(FE) ¦ TWI413474B(FE) ¦ US8617688B2 | 13657612 | JP4261786B2 | 1 | 소멸(연차료 불납에 의한 말소) |  | 2203037001904
JP | JP | P | A | 도전 페이스트 | 【요약】 【과제】 도전성, 내마이그레이션성 및 고온 다습하에서 장시간 전계를 인가한 후의 도체 저항 변화율이 우수하고, 은색 또는 은백색을 나타내, 기재가 PET 필름일 경우에도 기재의 수축 변형을 야기시키지 않는 도전 페이스트를 제공한다. 【해결 수단】 OH기를 포함한 열가소성 수지, 인편상 복합 도전 분말, 인편상 은가루 및 용제를 함유하고 인편상 복합 도전 분말 및 인편상 은가루 총량과 OH기를 포함한 열가소성 수지의 배합 비율이 도전 페이스트의 고형분에 대해서 인편상 복합 도전 분말 및 인편상 은가루 총량이65~85중량%및 OH기를 포함한 열가소성 수지가15~35중량%인 도전 페이스트. | [Abstract] [Technical problem] It excels in the resistance rate of change of the conductor after impressing an electric field for a long time under conductivity, migration-proof nature, and heat and high humidity, and assumes silver or silver gray, and also when a substrate is a PET film, the conductive paste in which contraction and modification of a substrate are not made to cause is provided. [Means for Solution]Thermoplastics, piece of scale-like compound electric conduction powder, piece of scale-like silver dust, and a solvent containing OH basis are contained, And conductive paste whose thermoplastics in which a total amount of piece of scale-like compound electric conduction powder and piece of scale-like silver dust contains 65?85 % of the weight and OH basis to solid content of conductive paste in a combination rate of thermoplastics containing a total amount and OH basis of piece of scale-like compound electric conduction powder and piece of scale-like silver dust is 15?35 % of the weight. | 【청구항 1】 OH기를 포함한 열가소성 수지, 인편상 복합 도전 분말, 인편상 은가루 및 용제를 함유하고 인편상 복합 도전 분말 및 인편상 은가루 총량과 OH기를 포함한 열가소성 수지의 배합 비율이 도전 페이스트의 고형분에 대해서 인편상 복합 도전 분말 및 인편상 은가루 총량이65~85중량%및 OH기를 포함한 열가소성 수지가15~35중량%인 도전 페이스트. | [Claim 1]Thermoplastics, piece of scale-like compound electric conduction powder, piece of scale-like silver dust, and a solvent containing OH basis are contained, And conductive paste whose thermoplastics in which a total amount of piece of scale-like compound electric conduction powder and piece of scale-like silver dust contains 65?85 % of the weight and OH basis to solid content of conductive paste in a combination rate of thermoplastics containing a total amount and OH basis of piece of scale-like compound electric conduction powder and piece of scale-like silver dust is 15?35 % of the weight. | 【청구항 1】 OH기를 포함한 열가소성 수지, 인편상 복합 도전 분말, 인편상 은가루 및 용제를 함유하고 인편상 복합 도전 분말 및 인편상 은가루 총량과 OH기를 포함한 열가소성 수지의 배합 비율이 도전 페이스트의 고형분에 대해서 인편상 복합 도전 분말 및 인편상 은가루 총량이65~85중량%및 OH기를 포함한 열가소성 수지가15~35중량%인 도전 페이스트. | [Claim 1]Thermoplastics, piece of scale-like compound electric conduction powder, piece of scale-like silver dust, and a solvent containing OH basis are contained, And conductive paste whose thermoplastics in which a total amount of piece of scale-like compound electric conduction powder and piece of scale-like silver dust contains 65?85 % of the weight and OH basis to solid content of conductive paste in a combination rate of thermoplastics containing a total amount and OH basis of piece of scale-like compound electric conduction powder and piece of scale-like silver dust is 15?35 % of the weight. | [기술분야] 본 발명은 전기 회로 형성용 도전성 페이스트에 관한 것으로, 다양한 전자 제품에 적용될 수 있다. [해결과제] 본 발명은 특히 높은 습도 및 열 조건에서 사용될 때 전도성 페이스트에서 이동, 저항 증가, 및 변색의 문제를 해결하고자 한다. [해결수단] 본 발명은 열가소성 플라스틱, 스케일-유사 화합물 전기 전도 분말, 스케일-유사 은 분진, 및 OH 기저를 함유하는 용매를 포함한다. [특징] 여기서 주요 특징은 전도성 및 이동-방지 특성을 개선하기 위해 복합 전기 전도 분말과 은 먼지의 조합의 사용이다. [효과] 따라서, 본 발명은 특히 높은 습도 및 열 조건에서 사용될 때 전도성 페이스트에서 전도성 및 이동 방지 특성을 개선한다. | 2001-253039 | 2001-08-23 | 2003-068139 | 2003-03-07 |  |  | RESONAC HOLDINGS CORP | ▲桑島▼ 秀次 ¦ 菊池 純一 |  |  |  | 0 |  | 11 | EP2796228B1 ¦ JP2020-115475A ¦ JP2017-150086A ¦ JP6154507B2(FE) ¦ JP5934829B2(FE) ¦ JP2014-005531A(FE) ¦ JP4972955B2(FE) ¦ JP4362764B2(FE) ¦ JP4139126B2(FE) ¦ KR10-2011166B1(FE) ¦ US10062473B2 | 13624414 | JP2003-068139A | 1 | 취하 |  | 2203024001139
JP | JP | P | A | 동분, 그 동분의 제조 방법, 그 동분을 이용한 동 페이스트 및 그 동 페이스트를 이용한 프린트 배선판 | 【요약】 【과제】구리 페이스트의 점도 편차를 없애고 저점도화할 수 있는 구리 분말 제조 방법 및 구리 분말 등을 제공한다. 【해결 수단】레이저 회절 산란식 입도 분포 측정법에 의한 평균 입경 D50와 화상 해석에 의해 얻어진 평균 입경 DIA를 이용하여 D50/DIA로 표시되는 응집도 값이 1.5 이하인 것을 특징으로 하는 저응집성 구리 페이스트용 구리 분말을 이용한다. 그리고 이 저응집성 구리 분말은 응집 상태에 있는 건조한 구리 분말을 원심력을 이용한 풍력 서큘레이터를 이용하여 해알갱이 처리하는 것을 특징으로 하는 저응집성 구리 페이스트용 구리 분말 제조 방법 등을 채용함으로써 얻는 것이다. | [Abstract] [Technical problem] A manufacturing method of possible copper powder, copper powder, etc. of abolishing and hypoviscosity-izing variation in the viscosity of copper paste are provided. [Means for Solution]By average-particle-diameter D 50 and image analysis by a laser diffraction dispersion type particle-size-distribution measuring method. Copper powder for copper paste of low coherence, wherein a value of the degree of condensation denoted by D50 / D IA using the average particle diameter D IA obtained is 1.5 or less is used. And this copper powder of low coherence is obtained by adopting the manufacturing method etc. of the copper powder for copper paste of low coherence pulverizing the dry copper powder in a condensed state using the wind power circulator using centrifugal force. | 【청구항 1】 평균 입경 D50가 0.5~10μm이며 레이저 회절 산란식 입도 분포 측정법에 의한 평균 입경 D50와 화상 해석에 의해 얻어진 평균 입경 DIA를 이용하여 D50/DIA로 표시되는 응집도 값이 1.5 이하인 것을 특징으로 하는 저응집성 구리 페이스트용 구리 분말. | [Claim 1]The average particle diameter D 50 is 0.5~10μ m, and, By average-particle-diameter D 50 and image analysis by a laser diffraction dispersion type particle-size-distribution measuring method. Copper powder for copper paste of low coherence, wherein a value of the degree of condensation denoted by D50 / D IA using the average particle diameter D IA obtained is 1.5 or less. | 【청구항 1】 평균 입경 D50가 0.5~10μm이며 레이저 회절 산란식 입도 분포 측정법에 의한 평균 입경 D50와 화상 해석에 의해 얻어진 평균 입경 DIA를 이용하여 D50/DIA로 표시되는 응집도 값이 1.5 이하인 것을 특징으로 하는 저응집성 구리 페이스트용 구리 분말. | [Claim 1]The average particle diameter D 50 is 0.5~10μ m, and, By average-particle-diameter D 50 and image analysis by a laser diffraction dispersion type particle-size-distribution measuring method. Copper powder for copper paste of low coherence, wherein a value of the degree of condensation denoted by D50 / D IA using the average particle diameter D IA obtained is 1.5 or less. | [기술분야] 본 발명은 저간섭성 구리 분말에 관한 것이며, 프린트 배선판에 사용되는 구리 페이스트에 적용될 수 있다. [해결과제] 본 발명은 구리 분말의 물리적 특성의 변화로 인해 종래 기술의 도전이 되었던 구리 페이스트에서 일관성 없는 점도 제어 문제를 해결하고자 하며, 이는 인쇄 배선 기판에서 원하는 성능을 달성하는 데 어려움을 초래한다. [해결수단] 본 발명은 구리 페이스트에서 원하는 점도 특성을 달성하기 위해 특정 입자 크기 제어 및 표면 처리 기술을 이용하는 저 일관성 구리 분말을 위한 제조 방법을 포함한다. [특징] 여기서 주요 특징은 평균 입경의 비율에 의해 정의되는 구리 분말의 응축 정도의 제어로, 구리 페이스트 제형에서 개선된 점도 관리를 가능하게 한다. [효과] 본 발명은 따라서 인쇄 배선 기판의 신뢰성 및 품질을 향상시키는 정밀한 점도 제어를 가능하게 함으로써 구리 페이스트의 일관성 및 성능을 개선한다. | 2001-224849 | 2001-07-25 | 2003-034802 | 2003-02-07 |  |  | MITSUI MINING & SMELTING CO LTD | 坂上 貴彦 ¦ 佐々木 卓也 ¦ 上住 義明 |  |  |  | 5 | JP2000-297303A(BE) ¦ JP3932336B2(BE) ¦ JP4264768B2(BE) ¦ JP4284714B2(BE) ¦ JP3396640B2(BE) | 11 | CN100455382C ¦ CN100500333C ¦ JP2013-057128A(FE) ¦ JP2009-052146A(FE) ¦ JP4473620B2(FE) ¦ JP4606012B2(FE) ¦ JP4489388B2(FE) ¦ JP4489389B2(FE) ¦ JP4078991B2(FE) ¦ KR10-1132282B1(FE) ¦ TWI295666B | 13594947 | JP4185267B2 | 1 | 소멸(존속 기간 만료) |  | 2203013000402
JP | JP | P | A | 저온 소성용 동분 또는 도전 페이스트용 동분 | 【요약】 (수정유)【과제】 도전 필러로서 구리 분말을 사용한 도전 페이스트로 도전 회로를 형성할 경우, 도전 페이스트의 소결성을 개선한다. 【해결 수단】 아민 염산염과 로진의 혼합물 박막을 입자 표면에 피착해서 이루어지는 저온 소성이 가능한 도전 페이스트용 구리 분말이며 상기 구리 분말은 유기 용매 중에 아민 염산염과 로진 또는 로진 에스테르를 함유한 혼합물에 구리 분말을 접촉시킨 후, 구리 분말 표면에 존재하는 상기의 유기 용매를 기화시킴으로써 얻는 저온 소성용 구리 분말의 제법이다. | [Abstract] (modified) [technical problem] When forming an electric conduction circuit by the conductive paste which uses copper powder as a electric conduction filler, the sintering nature of conductive paste is improved. [Means for Solution]It is copper powder for conductive paste in which low-temperature calcination which laminates a thin film of a mixture of amine chloride salt and rosin on a particle surface is possible, The copper powder is a process of copper powder for low-temperature calcination obtained by making the organic solvent which exists in the copper powder surface evaporate, after contacting copper powder into a mixture which contained amine chloride salt, rosin, or rosin ester in an organic solvent. | 【청구항 1】 아민 염산염과 로진 또는 로진 에스테르의 혼합물 박막을 입자 표면에 피착해서 이루어지는 저온 소성용 구리 분말. | [Claim 1]Copper powder for low-temperature calcination which laminates a thin film of a mixture of amine chloride salt, rosin, or rosin ester on a particle surface. | 【청구항 1】 아민 염산염과 로진 또는 로진 에스테르의 혼합물 박막을 입자 표면에 피착해서 이루어지는 저온 소성용 구리 분말. ¦ 【청구항 2】 아민 염산염과 로진 또는 로진 에스테르의 혼합물 박막을 입자 표면에 피착해서 이루어지는 도전 페이스트용 구리 분말. ¦ 【청구항 3】 유기 용매 중에 아민 염산염과 로진 또는 로진 에스테르를 함유한 혼합액에 구리 분말을 접촉시킨 뒤, 구리 분말 표면에 존재하는 상기의 유기 용매를 기화시키는 것으로 구성되는 저온 소성용 구리 분말의 제법. | [Claim 1]Copper powder for low-temperature calcination which laminates a thin film of a mixture of amine chloride salt, rosin, or rosin ester on a particle surface. ¦ [Claim 2]Copper powder for conductive paste which laminates a thin film of a mixture of amine chloride salt, rosin, or rosin ester on a particle surface. ¦ [Claim 3]A process of copper powder for low-temperature calcination which consists of making said organic solvent which exists in the copper powder surface evaporate after contacting copper powder into a mixed-solution which contained amine chloride salt, rosin, or rosin ester in organic solvent. | [기술분야] 본 발명은 소성 온도가 낮은 구리 분말에 관한 것이며, 전도성 페이스트의 전기 전도 필러에 적용될 수 있다. [해결과제] 본 발명은 저온에서 정밀 소결 콤팩트에 형성될 수 있는 소결 성질 및 전도성 페이스트를 갖는 양호한 구리 분말을 얻는 기술적 문제를 해결하고자 한다. [해결수단] 본 발명은 입자 표면 상에 형성된 아민 클로라이드 염 및 로진의 코트를 갖는 구리 분말을 포함한다. [특징] 여기서 주요 특징은 구리 분말의 분산성 및 소결성을 향상시키기 위한 아민 클로라이드 염 및 로진의 사용이다. [효과] 따라서, 본 발명은 구리 분말의 소결 특성을 향상시키고 정밀한 소결 컴팩트를 가진 전도성 페이스트의 생산을 향상시킨다. | 2001-162117 | 2001-05-30 | 2002-356630 | 2002-12-13 |  |  | DOWA HOLDINGS CO LTD | 佐野 和司 ¦ 佐藤 王高 ¦ 三好 宏昌 |  |  |  | 3 | JP1995-226110A(BE) ¦ JP1993-212584A(BE) ¦ JP1987-225573A(BE) | 7 | JP6290131B2(FE) ¦ JP5859075B1(FE) ¦ JP5301385B2(FE) ¦ JP5320843B2(FE) ¦ JP5260923B2(FE) ¦ JP4973186B2(FE) ¦ KR10-1166001B1(FE) | 13548104 | JP4834848B2 | 1 | 소멸(존속 기간 만료) |  | 2202117000330
JP | JP | P | A | 저온 소성용 동분 또는 도전 페이스트용 동분 | 【요약】 【과제】 도전 필러로서 구리 분말을 사용한 도전 페이스트로 도전 회로를 형성할 경우, 도전 페이스트의 소결 개시 온도를 저하시킨다. 【해결 수단】 구리 분말 중량에 대해 1.0~50 중량%의 구리 산화물의 박막으로 입자 표면의 전체를 덮은 도전 페이스트용 구리 분말이다. | [Abstract] [Technical problem] When forming an electric conduction circuit by the conductive paste which uses copper powder as a electric conduction filler, the sintering start temperature of conductive paste is reduced. [Means for Solution]It is the copper powder for conductive paste which covered the whole particle surface to copper powder weight by a thin film of 1.0~50% of the weight of a copper oxide. | 【청구항 1】 구리 분말 중량에 대해 1.0~50 중량%의 구리 산화물이 입자 표면에 존재하는 저온 소성용 구리 분말. | [Claim 1]Copper powder for low-temperature calcination to which 1.0~50% of the weight of a copper oxide exists in a particle surface to copper powder weight. | 【청구항 1】 구리 분말 중량에 대해 1.0~50 중량%의 구리 산화물이 입자 표면에 존재하는 저온 소성용 구리 분말. ¦ 【청구항 2】 구리 분말 중량에 대해 1.0~50 중량%의 구리 산화물의 박막으로 입자 표면의 전체를 덮은 저온 소성용 구리 분말. ¦ 【청구항 3】 구리 분말 중량에 대해 1.0~50 중량%의 구리 산화물이 입자 표면에 존재하는 도전 페이스트용 구리 분말. ¦ 【청구항 4】 구리 분말 중량에 대해 1.5~50 중량%의 구리 산화물의 박막으로 입자 표면의 전체를 덮은 도전 페이스트용 구리 분말. | [Claim 1]Copper powder for low-temperature calcination to which 1.0~50% of the weight of a copper oxide exists in a particle surface to copper powder weight. ¦ [Claim 2]Copper powder for low-temperature calcination which covered the whole particle surface to copper powder weight by a thin film of 1.0~50% of the weight of a copper oxide. ¦ [Claim 3]Copper powder for conductive paste to which 1.0~50% of the weight of a copper oxide exists in a particle surface to copper powder weight. ¦ [Claim 4]Copper powder for conductive paste which covered the whole particle surface to copper powder weight by a thin film of 1.5~50% of the weight of a copper oxide. | [기술분야] 본 발명은 소성 온도가 낮은 구리 분말에 관한 것이며, 전기 전도 필러로서 전도성 페이스트에 적용될 수 있다. [해결과제] 본 발명은 전도성 페이스트 적용에 요구되는 낮은 하소 온도 및 양호한 내산화성을 갖는 구리 분말을 수득하는 기술적 문제를 해결하고자 한다. [해결수단] 본 발명은 소성 온도 및 내산화성이 낮은 구리 분말을 포함하며, 이는 구리 분말의 표면에 균일하게 구리 산화물의 박막을 형성함으로써 얻어진다. [특징] 여기서 주된 특징은 구리 분말의 표면에 균일한 구리 산화층의 형성이며, 이는 소결성 및 내산화성을 향상시킨다. [효과] 따라서, 본 발명은 구리 분말의 소결 특성 및 내산화성을 개선하여 전도성 페이스트 응용에 적합하다. | 2001-162156 | 2001-05-30 | 2002-356702 | 2002-12-13 |  |  | DOWA HOLDINGS CO LTD | 岡田 美洋 ¦ 三好 宏昌 ¦ 佐野 和司 |  |  |  | 3 | JP3674501B2(BE) ¦ JP1999-025754A(BE) ¦ JP1985-035405 A(미포함) | 32 | CN116013580B ¦ CN110430952B ¦ GB002492299B ¦ JP6914999B2(FE) ¦ JP2021-014634A(FE) ¦ JP7143223B2(FE) ¦ JP6812615B2(FE) ¦ JP6303022B2(FE) ¦ JP2013-136840A(FE) ¦ JP5861321B2(FE) ¦ JP5888483B2(FE) ¦ JP5807740B2(FE) ¦ JP4811693B1(FE) ¦ JP5862004B2(FE) ¦ JP5672945B2(FE) ¦ JP4761407B1(FE) ¦ JP5286846B2(FE) ¦ JP2009-047383A(FE) ¦ JP2006-196717A ¦ JP4879473B2(FE) ¦ JP4197151B2(FE) ¦ JP4066432B2(FE) ¦ KR10-2019-0128173A(FE) ¦ KR10-1353149B1(FE) ¦ MY196778A ¦ TWI806855B(FE) ¦ TWI659114B(FE) ¦ US11701706B2 ¦ US9399254B2 ¦ US8496726B2 ¦ US9194025B2 ¦ US8308841B2 | 13548164 | JP2011-094236A ¦ JP5044857B2 | 2 | 소멸(존속 기간 만료) |  | 2202117000402
JP | JP | P | A | 은 코팅 동분의 제조 방법, 그 제조 방법으로 얻어진 은 코팅 동분, 그 은 코팅 동분을 이용한 도전성 페이스트 및 그 도전성 페이스트를 이용한 프린트 배선판 | 【요약】 【과제】도전성 페이스트로 가공했을 때의 페이스트 점도를 낮게 할 수 있는 은코팅 구리 분말 제조 방법, 은코팅 구리 분말, 도전성 페이스트 등을 제공한다. 【해결 수단】 은 층을 표면에 구비한 은코팅 구리 분말 제조 방법으로서, 구리 분말의 분립 표면에 은 층을 형성하는 은코팅 공정, 당해 은코팅 구리 분말의 은 층 표면을 평활화하기 위한 은 층 평활화 공정을 구비한 것을 특징으로 한 은코팅 구리 분말 제조 방법외를 채용한다. 그리고 이 제조 방법으로 얻어진 은코팅 구리 분말은 종래의 은코팅 구리 분말에 없는 품질 특성을 구비하는 것이 되어 이 은코팅 구리 분말을 이용하여 제조한 도전성 페이스트는 페이스트 점도가 낮은 것이 된다. | [Abstract] [Technical problem] The manufacturing method of the silver coat copper powder which can make low paste viscosity when it is processed into conductive paste, silver coat copper powder, conductive paste, etc. are provided. [Means for Solution]It is a manufacturing method of silver coat copper powder which equipped the surface with silver larer, and adopts a manufacturing method of silver coat copper powder provided with a silver larer smoothing process for smoothing the surface of a silver larer of a silver coat process of forming a silver larer in the powder surface of copper powder, and the silver coat copper powder concerned, etc. And the conductive paste which the silver coat copper powder obtained with this manufacturing method became a thing provided with the quality characteristic which is not in conventional silver coat copper powder, and was manufactured using this silver coat copper powder becomes what has low paste viscosity. | 【청구항 1】 은 층을 표면에 구비한 은코팅 구리 분말 제조 방법으로서, 구리 분말의 분립 표면에 은 층을 형성하는 은코팅 공정, 당해 은코팅 구리 분말의 은 층 표면을 평활화하기 위한 은 층 평활화 공정을 구비한 것을 특징으로 한 은코팅 구리 분말 제조 방법. | [Claim 1]A manufacturing method of silver coat copper powder provided with a silver larer smoothing process for smoothing the surface of a silver larer of a silver coat process of being a manufacturing method of silver coat copper powder which equipped the surface with silver larer, and forming a silver larer in the powder surface of copper powder, and the silver coat copper powder concerned. | 【청구항 1】 은 층을 표면에 구비한 은코팅 구리 분말 제조 방법으로서, 구리 분말의 분립 표면에 은 층을 형성하는 은코팅 공정, 당해 은코팅 구리 분말의 은 층 표면을 평활화하기 위한 은 층 평활화 공정을 구비한 것을 특징으로 한 은코팅 구리 분말 제조 방법. ¦ 【청구항 2】 은 층을 표면에 구비한 은코팅 구리 분말 제조 방법으로서, 구리 분말의 분립 표면을 평활화하기 위한 구리 분말 입자 평활화 공정, 이 구리 분말의 평활 표면에 은 층을 형성하는 은코팅 공정, 당해 은코팅 구리 분말의 은 층 표면을 평활화하기 위한 은 층 평활화 공정을 구비한 것을 특징으로 하는 은코팅 구리 분말 제조 방법. | [Claim 1]A manufacturing method of silver coat copper powder provided with a silver larer smoothing process for smoothing the surface of a silver larer of a silver coat process of being a manufacturing method of silver coat copper powder which equipped the surface with silver larer, and forming a silver larer in the powder surface of copper powder, and the silver coat copper powder concerned. ¦ [Claim 2]A copper powder grain smoothing process for being a manufacturing method of silver coat copper powder which equipped the surface with a silver larer, and smoothing the powder surface of copper powder, A manufacturing method of silver coat copper powder provided with a silver larer smoothing process for smoothing the surface of a silver larer of a silver coat process of forming a silver larer in the smooth surface of this copper powder, and the silver coat copper powder concerned. | [기술분야] 본 발명은 은 코팅 구리 분말의 제조 방법에 관한 것으로, 프린트 배선판용 도전성 페이스트에 적용될 수 있다. [해결과제] 본 발명은 은 코팅 구리 분말을 전도성 페이스트로 가공할 때 높은 페이스트 점도 문제를 해결하여, 복잡한 품질 제어 및 관리를 유도한다. [해결수단] 본 발명은 은 코팅 공정 및 은 코팅 구리 분말을 제조하기 위한 은 라어 스무딩 공정을 포함한다. [특징] 여기서 주요 특징은 낮은 페이스트 점도 및 전도성 페이스트 중 은 코팅 구리 분말의 개선된 분산성이다. [효과] 본 발명은 전도성 페이스트의 품질 제어 및 관리를 개선시키고 인쇄 배선 기판의 층들 사이의 전도부의 홀에 대한 충전 특성을 향상시킨다. | 2001-142218 | 2001-05-11 | 2002-332501 | 2002-11-22 |  |  | MITSUI MINING & SMELTING CO LTD | 坂上 貴彦 ¦ 上住 義明 |  |  |  | 3 | JP3932336B2(BE) ¦ JP3640552B2(BE) ¦ JP3396640B2(BE) | 18 | CN103785828B ¦ CN100405505C ¦ CN100407340C ¦ EP2796228B1 ¦ EP1589540A1 ¦ JP6154507B2(FE) ¦ JP5934829B2(FE) ¦ JP2015-183291A(FE) ¦ JP6186197B2(FE) ¦ JP2014-005531A ¦ JP5633776B2(FE) ¦ JP5402350B2(FE) ¦ JP4273399B2(FE) ¦ JP4233333B2(FE) ¦ JP4233334B2(FE) ¦ JP4197110B2(FE) ¦ US10062473B2 ¦ US7718090B2 | 13526606 | JP2002-332501A | 1 | 거절 |  | 2202109000501
JP | JP | P | A | 동 페이스트용 표면 처리 동분, 그 표면 처리 동분의 제조 방법, 그 표면 처리 동분을 이용한 동 페이스트 및 그 동 페이스트를 이용한 프린트 배선판 | 【요약】 【과제】지방산 처리를 한 표면 처리 구리 분말을 구리 페이스트로 가공했을 때의 페이스트 점도를 낮고할 수 있고 페이스트 점도의 경시 변화를 유효하게 억제할 수 있는 표면 처리 구리 분말의 제공을 목적으로 한다. 【해결 수단】지방산을 이용하여 처리한 표면 처리층을 구비한 구리 분말로서, 당해 표면 처리층은 지방산의 금속염으로 형성한 것인 것을 특징으로 하는 구리 페이스트용 표면 처리 구리 분말도 이용하는 것에 의한다. 그리고 이 표면 처리 구리 분말 제조는 구리 분말과 지방산을 포함한 용액을 접촉시키고 구리 분말의 표면에 지방산을 흡착시키고 건조 처리함으로써 표면 처리층을 구비한 구리 분말을 제조하는 방법으로서, 지방산 흡착 후의 구리 분말을 유기 용매를 이용하여 적어도 1회 세척을 하고, 건조하는 것을 특징으로 한 지방산의 금속염으로 형성한 표면 처리층을 구비한 구리 페이스트용 표면 처리 구리 분말 제조 방법 그 밖에 밤. | [Abstract] [Technical problem] Paste viscosity when the surface treatment copper powder which performed fatty acid processing is processed into copper paste can be made low, and, moreover, it aims at offer of the surface treatment copper powder which can control the variation per hour of paste viscosity effectively. [Means for Solution]It is copper powder provided with a surface treatment layer processed using fatty acid, and the surface treatment layer concerned is because surface treatment copper powder for copper paste forming with metal salt of fatty acid is also used. And manufacture of this surface treatment copper powder contacts copper powder and the solution containing fatty acid, It is the method of manufacturing the copper powder provided with the surface treatment layer by making fatty acid adsorbing on the surface of copper powder, and carrying out a drying process, It is based on the manufacturing method etc. of the surface treatment copper powder provided with the surface treatment layer formed with metal salt of the fatty acid performing at least one washing using an organic solvent, and drying the copper powder after fatty acid adsorption for copper paste. | 【청구항 1】 지방산을 이용하여 처리한 표면 처리층을 구비한 구리 분말로서, 당해 표면 처리층은 지방산의 금속염으로 형성한 것인 것을 특징으로 하는 구리 페이스트용 표면 처리 구리 분말. | [Claim 1]Surface treatment copper powder for copper paste which is copper powder provided with a surface treatment layer processed using fatty acid, and is characterized by forming the surface treatment layer concerned with metal salt of fatty acid. | 【청구항 1】 지방산을 이용하여 처리한 표면 처리층을 구비한 구리 분말로서, 당해 표면 처리층은 지방산의 금속염으로 형성한 것인 것을 특징으로 하는 구리 페이스트용 표면 처리 구리 분말. | [Claim 1]Surface treatment copper powder for copper paste which is copper powder provided with a surface treatment layer processed using fatty acid, and is characterized by forming the surface treatment layer concerned with metal salt of fatty acid. | [기술분야] 본 발명은 표면 처리 구리 분말의 제조 방법, 상기 제조 방법으로 얻어진 표면 처리 구리 분말, 상기 표면 처리 구리 분말을 사용한 구리 페이스트, 및 상기 구리 페이스트를 사용한 인쇄 배선 기판에 관한 것이다. [해결과제] 본 발명은 지방산으로 가공된 표면 처리 구리 분말을 사용하여 제조된 구리 페이스트에서 불안정한 품질 및 높은 페이스트 점도의 문제를 해결하여, 복잡한 품질 제어 및 유지 보수를 유도한다. [해결수단] 본 발명은 구리 분말을 지방산으로 처리함으로써 표면 처리 구리 분말을 제조하는 방법, 상기 표면에 흡착된 지방산과 지방산의 금속염을 포함하는 표면 처리 층을 형성하고, 유기 용매로 세척하고, 상기 구리 분말을 건조시키는 방법을 포함한다. [특징] 여기서 주된 특징은 지방산의 금속염을 이용하여 구리 분말에 표면처리층을 형성하는 것인데, 이는 내산화성을 향상시키고 구리 페이스트로 가공할 때 초기점도를 감소시킨다. [효과] 따라서, 본 발명은 구리 페이스트 품질의 안정성을 향상시키고 시간에 따른 페이스트 점도 변화를 감소시켜, 제조 공정에서 보다 용이한 품질 제어 및 비용 감소를 유도한다. | 2001-140292 | 2001-05-10 | 2002-332502 | 2002-11-22 |  |  | MITSUI MINING & SMELTING CO LTD | 坂上 貴彦 ¦ 上住 義明 |  |  |  | 5 | JP2911429B2(BE) ¦ JP1995-073730A(BE) ¦ JP1996-021254B2(BE) ¦ JP1990-218762A(BE) ¦ JP1985-258273A(BE) | 9 | CN115722678B ¦ JPWO2016-140185A1(FE) ¦ JP2009-084614A(FE) ¦ JP4507750B2(FE) ¦ JP4149353B2(FE) ¦ KR10-2017-0055002A ¦ US11980935B2 ¦ US10388423B2 ¦ US7718090B2 | 13526607 | JP3890205B2 | 1 | 소멸(존속 기간 만료) |  | 2202109000502
US | US | P | A1 | Irregular shaped copper particles and methods of use | The present invention provides water atomized copper powder comprising substantially irregular shaped copper particles having at least a median D 50 particle size of from about 10 μm to about 50 μm. The powders of the present invention are suitable for use in electrically conductive compositions, such as copper-based adhesives. The present invention also provides methods of making these copper powders. | 본 발명은 약 10 μm 내지 약 50 μm의 중간 D50 입자 크기를 가지는 실질적으로 불규칙한 모양의 구리 입자를 포함하는 물 분무 구리 분말을 제공한다. 본 발명의 분말은 구리계 접착제와 같은 전기 전도성 조성물에서 사용하기에 적합하다. 본 발명은 이들 구리 분말을 제조하는 방법을 추가로 제공한다. | 1 . Water atomized copper powder comprising substantially irregular shaped copper particles having at least a median D 50 particle size of from about 10 μm to about 50 μm. | 1. 약 10 μm 내지 약 50 μm의 중간 D50 입자 크기를 가지는 실질적으로 불규칙한 모양의 구리 입자를 포함하는 물 분무 구리 분말. | 1 . Water atomized copper powder comprising substantially irregular shaped copper particles having at least a median D 50 particle size of from about 10 μm to about 50 μm. ¦ 4 . An electrically conductive composition comprising: a) copper powder having substantially irregular shaped copper particles wherein the particles have a median D 50 particle size of from about 10 μm to about 50 μm and b) a vehicle for incorporating the copper powder. ¦ 11 . An electrically conductive adhesive comprising: a) from about 60 to about 80 weight percent copper powder having substantially irregular shaped copper particles wherein the particles have a median D 50 particle size of from about 10 μm to about 50 μm; b) an anti-oxidant compound for coating the copper powder; and c) an epoxy for incorporating the coated copper powder. ¦ 13 . A process for preparing copper powder, comprising the steps of: a) water atomizing molten copper to form substantially irregular shaped copper powder having a median D 50 particle size of from about 10 μm to about 50 μm; and b) recovering the copper powder. ¦ 16 . A process for preparing copper powder, comprising the steps of: a) water atomizing molten copper to form substantially irregular shaped copper powder having a median D 50 particle size of from about 10 μm to about 50 μm; b) recovering the copper powder; c) drying the recovered copper powder; d) heating the dried copper powder to remove copper oxide; and e) surface treating the heated copper powder to prevent oxidation. ¦ 17 . A process for preparing an electrically conductive composition comprising: a) providing surface treated copper powder having substantially irregular shaped copper particles wherein the particles have a median D 50 particle size of from about 10 μm to about 50 μm; and b) mixing the copper powder with a vehicle to form the electrically conductive composition. | 1. 약 10 μm 내지 약 50 μm의 중간 D50 입자 크기를 가지는 실질적으로 불규칙한 모양의 구리 입자를 포함하는 물 분무 구리 분말. ¦ 4. 전기 전도성 조성물 포함 A) 실질적으로 불규칙한 형태의 구리 입자를 가지는 구리 분말, 여기에서 상기 입자는 약 10 μm 내지 약 50 μm 범위의 중간 D50 입자 크기를 가지고 b)상기 구리 분말을 통합하기 위한 매개체를 가진다. ¦ 11. 전기 전도성 접착제 포함 A) 실질적으로 불규칙한 형태의 구리 입자를 가지는 약 60 내지 80 중량%구리 분말, 여기에서 상기 입자는 약 10 μm 내지 약 50 μm의 중간 D50 입자 크기를 가진다. B) 구리 분말을 코팅하기 위한 산화 방지제 화합물 그리고 C) 코팅된 구리 분말을 통합하기 위한 에폭시. ¦ 13. 구리 분말을 제조하기 위한 공정은 다음을 포함한다. A) 약 10 μm 내지 약 50 μm의 중간 D50 입자 크기를 가지는 실질적으로 불규칙한 형상 구리 분말을 형성하기 위한 물 분무 용융 구리 그리고 B) 구리 분말을 회수하는 것. ¦ 16. 구리 분말을 제조하기 위한 공정은 다음을 포함한다. A) 약 10 μm 내지 약 50 μm의 중간 D50 입자 크기를 가지는 실질적으로 불규칙한 형상 구리 분말을 형성하기 위한 물 분무 용융 구리 B) 구리 분말 회수 C) 회수된 구리 분말 건조 D) 상기 건조된 구리 분말을 가열하여 산화구리 제거 그리고 E) 산화를 방지하기 위해 가열된 구리 분말을 표면처리하는 것. ¦ 17. 다음을 포함하는 전기 전도성 조성물을 제조하기 위한 공정. A) 실질적으로 불규칙한 형상의 구리 입자를 가지는 표면 처리된 구리 분말을 제공하는 상기 입자는 약 10 μm 내지 약 50 μm의 중간 D50 입자 크기를 가진다. 그리고 B) 상기 구리 분말을 차량과 혼합하여 상기도성 조성물을 형성한다. | [기술분야] 본 발명은 불규칙한 형상의 구리 입자에 관한 것이며, 마이크로 전자 응용을 위한 전기 전도성 접착제에 적용될 수 있다. [해결과제] 본 발명은 전기 전도성 및 산화 안정성이 개선된 불규칙한 형상의 구리 입자를 제공함으로써, 높은 생산 비용 및 산화와 같은 D50<10 μm를 갖는 미세 구리 분말을 사용하는 단점을 해결하고자 한다. [해결수단] 본 발명은 적어도 약 10 μm 내지 약 50 μm의 중간 D50 입자 크기를 갖는 실질적으로 불규칙한 형상의 구리 입자를 갖는 물 분무 구리 분말을 포함한다. [특징] 여기서 주요 특징은 구리 입자의 불규칙한 형상이며, 이는 전도성을 증가시키기 위해 인접한 입자들 사이에 인터로킹 전기 접점을 제공한다. [효과] 따라서, 본 발명은 마이크로 전자 응용을 위한 구리 입자의 전기 전도성 및 산화 안정성을 개선한다. | 10/013629 | 2001-12-10 | 2002-0149005 | 2002-10-17 |  |  | OMG AMERICAS, INC. | Rajesh Khattar ¦ Anil Nadkarni ¦ Hsiao L. Cheng |  |  |  | 6 | US5683627A(BE) ¦ US5534045A(BE) ¦ US4960459A(BE) ¦ US4353816A ¦ WOWO1984-002864A1(BE) ¦ US3202488 A(미포함) | 7 | CN110614377B ¦ EP3560637B1 ¦ US12049684B2 ¦ US11692241B2 ¦ US8518304B1 ¦ US7718090B2(FE) ¦ US7645512B1(FE) | 26815730 | US2005-0182161A1 ¦ US60/256125 ¦ US6838021B2 ¦ WOWO2002-047856A2 | 4 | 소멸(연차료불납) |  | 5102042000978
JP | JP | P | A | 동 분말의 제조 방법, 동 분말, 도전성 페이스트 및 세라믹 전자 부품 | 【요약】 【과제】본 발명의 목적은 세라믹 전자 부품의 소형화에 기여할 수 있는 도전성 페이스트를 구성하는데 적합한 구리 분말 제조 방법, 구리 분말, 이러한 구리 분말을 함유해서 이루어지는 도전성 페이스트 및 이러한 도전성 페이스트를 이용하여 단자 전극을 형성한 세라믹 전자 부품을 제공하는 데 있다. 【해결 수단】본 발명의 구리 분말 제조 방법은 침상 결정을 포함한 탄산 구리 또는/및 레이저 회절법에 의한 측정으로 중심 입자 지름이 30μm이하의 입자형이며 입자 내부에 보이드를 10%이상 가지는 탄산 구리와 탄산 구리 1 중량부에 대해서 0.5~2 중량부의 하이드라진 또는 하이드라진 화합물로 구성되는 환원제를 혼합하고, 이것을 가열함으로써, 구리 분말을 환원 석출시키는 것을 특징으로 한다. | [Abstract] [Technical problem] The object of this invention is a suitable manufacturing method in the end of copper powder to constitute the conductive paste which can be contributed to the miniaturization of ceramic electronic parts. It is in providing the ceramic electronic parts which formed the terminal electrode using the conductive paste containing copper powder and such end of copper powder, and such conductive paste. [Means for Solution]Carbonic acid copper which main particle diameter of below 30μ m is [ a manufacturing method in the copper powder end of this invention ] granular at measurement by carbonic acid copper or/and laser diffractometry containing a needle crystal, and has Boyd in an inside of particles 10% or more, Reduction precipitation of the end of copper powder is carried out by mixing a reducing agent which consists of 0.5~2-weight section hydrazine or a hydrazine compound to 1 weight section of carbonic acid copper, and heating this. | 【청구항 1】 침상 결정을 포함한 탄산 구리 또는/및 레이저 회절법에 의한 측정으로 중심 입자 지름이 30μm이하의 입자형이며 입자 내부에 보이드를 10%이상 가지는 탄산 구리와 하이드라진 또는 하이드라진 화합물로 구성되는 환원제를 혼합하고, 이것을 가열함으로써, 구리 분말을 환원 석출시키는 것을 특징으로 하는 구리 분말 제조 방법. | [Claim 1]Carbonic acid copper which below 30μ m is granular at measurement by carbonic acid copper or/and laser diffractometry containing a needle crystal as for main particle diameter, and has Boyd in an inside of particles 10% or more, A manufacturing method in the end of copper powder carrying out reduction precipitation of the end of copper powder by mixing a reducing agent consisting of hydrazine or a hydrazine compound, and heating this. | 【청구항 1】 침상 결정을 포함한 탄산 구리 또는/및 레이저 회절법에 의한 측정으로 중심 입자 지름이 30μm이하의 입자형이며 입자 내부에 보이드를 10%이상 가지는 탄산 구리와 하이드라진 또는 하이드라진 화합물로 구성되는 환원제를 혼합하고, 이것을 가열함으로써, 구리 분말을 환원 석출시키는 것을 특징으로 하는 구리 분말 제조 방법. | [Claim 1]Carbonic acid copper which below 30μ m is granular at measurement by carbonic acid copper or/and laser diffractometry containing a needle crystal as for main particle diameter, and has Boyd in an inside of particles 10% or more, A manufacturing method in the end of copper powder carrying out reduction precipitation of the end of copper powder by mixing a reducing agent consisting of hydrazine or a hydrazine compound, and heating this. | [기술분야] 본 발명은 세라믹 전자부품용 도전성 페이스트에 사용되는 구리 분말의 제조방법에 관한 것으로, 솔더 내열성 및 전기적 특성이 향상된 세라믹 전자부품에 적용될 수 있다. [해결과제] 본 발명은 물 중의 불용성 탄산 구리의 문제를 해결하여 고체-액체 반응 및 불균일한 구리 분말 침착을 유도하고자 한다. [해결수단] 본 발명은 특정 입자 직경 및 다공성을 가진 입상 탄산 구리, 히드라진 또는 히드라진 화합물을 사용한 환원 침전, 및 가열을 포함하는 구리 분말의 제조 방법을 포함한다. [특징] 여기서 주요 특징은 특정 입자 직경 및 다공성을 갖는 과립상 탄산 구리의 사용이며, 이는 균일한 구리 분말 침착 및 개선된 전기적 특성을 유도한다. [효과] 따라서, 본 발명은 특정 입자 직경 및 다공성을 갖는 구리 분말을 함유하는 전도성 페이스트를 사용함으로써 세라믹 전자 부품의 솔더 내열성 및 전기적 특성을 개선한다. | 2001-100181 | 2001-03-30 | 2002-294310 | 2002-10-09 |  |  | MURATA MFG CO LTD | 中村 武治 |  |  |  | 4 | JP3397125B2(BE) ¦ JP3444608B2(BE) ¦ JP2753855B2(BE) ¦ JP1982-155302A(BE) | 2 | JP4886350B2(FE) ¦ KR10-2152910B1(FE) | 13493182 | JP4453214B2 | 1 | 소멸(연차료 불납에 의한 말소) |  | 2202095001710
JP | JP | P | A | 도전 페이스트용 도전 필러 및 그 제조법 | 【요약】 【과제】 적층 기판의 스루홀이나 비아홀 등의 미소 공극 충전에 적합한 고유동성과 우수한 도전성을 나타내는 도전 페이스트를 얻을 수 있는 도전 필러를 얻는다. 【해결 수단】 1~10중량%미만의 은을 함유하는 구리 분말로서, 은의 대부분(거의)가 입자 표면에 존재한 은 함유 구리 입자로 구성되며, 상기 은 함유 구리 입자의 평균 긴 축 길이/평균 단축 길이의 비가 1.1~5의 범위에 있는 도전 페이스트용 도전 필러이다. | [Abstract] [Technical problem] An electric conduction filler from which the conductive paste which shows high mobility suitable for restoration of minute openings, such as a through hole of multilayer substrate and a beer hall, and the outstanding conductivity is obtained is obtained. [Means for Solution] It is copper powder containing less than 1~10% of the weight of silver, and is an electric conduction filler for conductive paste where silver 殆んど consists of a silver content copper grain child who existed in a particle surface and which has a ratio of the average length axis length / the average short axis length of this silver content copper grain child in the range of 1.1~5. | 【청구항 1】 1~10중량%미만의 은을 함유하는 구리 분말로서, 은의 대부분(거의)가 입자 표면에 존재한 은 함유 구리 입자로 구성되며, 상기 은 함유 구리 입자의 평균 긴 축 길이/평균 단축 길이의 비가 1.1~5의 범위에 있는 도전 페이스트용 도전 필러. | [Claim 1] An electric conduction filler for conductive paste where is copper powder containing less than 1~10% of the weight of silver, and silver 殆んど consists of a silver content copper grain child who existed in a particle surface and which has a ratio of the average length axis length / the average short axis length of this silver content copper grain child in the range of 1.1~5. | 【청구항 1】 1~10중량%미만의 은을 함유하는 구리 분말로서, 은의 대부분(거의)가 입자 표면에 존재한 은 함유 구리 입자로 구성되며, 상기 은 함유 구리 입자의 평균 긴 축 길이/평균 단축 길이의 비가 1.1~5의 범위에 있는 도전 페이스트용 도전 필러. ¦ 【청구항 4】 구형 구리 분말을 편평가공해 평균 긴 축 길이/평균 단축 길이의 비가 1.1~5의 범위 편평입자로 구성되는 구리 분말로 하고, 이 편평가공된 구리 분말을 은의 착체 용액과 접촉시켜 상기 편평구리 분말의 표면에1~10중량%미만의 은을 석출시키는 것으로 구성되는 도전 페이스트용 도전 필러의 제법. ¦ 【청구항 5】 편평가공된 구리 분말을 은의 착체 용액과 접촉시켜 상기 편평구리 분말의 표면에1~10중량%미만의 은을 석출시키고 얻어진 편평의 은 피복 구리 분말의 입자끼리를 기계적으로 접촉시키는 표면 평활화 처리를 실시해 평균 긴 축 길이/평균 단축 길이의 비가 1.1~5의 범위 은 함유 구리 입자로 하는 도전 페이스트용 도전 필러의 제법. | [Claim 1] An electric conduction filler for conductive paste where is copper powder containing less than 1~10% of the weight of silver, and silver 殆んど consists of a silver content copper grain child who existed in a particle surface and which has a ratio of the average length axis length / the average short axis length of this silver content copper grain child in the range of 1.1~5. ¦ [Claim 4]A process of an electric conduction filler for conductive paste which consists of considering it as copper powder to which flat processing of the globular form copper powder is carried out, and which a ratio of average length axis length / average short axis length becomes from flat particles of the range of 1.1~5, contacting this copper powder by which flat processing was carried out in silver complex solution, and depositing less than 1~10% of the weight of silver on the surface of the flat copper powder. ¦ [Claim 5]Surface data smoothing to which copper powder by which flat processing was carried out is contacted in silver complex solution, less than 1~10% of the weight of silver is deposited on the surface of the flat copper powder, and the particles of obtained flat silver covering copper powder are contacted mechanically is performed. A process of an electric conduction filler for conductive paste which a ratio of average length axis length / average short axis length makes a silver content copper grain child of the range of 1.1~5. | [기술분야] 본 발명은 점도가 낮은 전도성 페이스트용 전기 전도 필러에 관한 것이며, 다층 기판 및 맥주 홀의 관통 구멍과 같은 미세 개구를 복원하기 위한 전도성 페이스트에 적용될 수 있다. [해결과제] 본 발명은 다층 기판 및 맥주 홀의 관통 구멍과 같은 미세 개구를 복원하기 위한 전도성 페이스트에서 전기 저항 및 점도를 동시에 감소시키는 과제를 해결하고자 한다. [해결수단] 본 발명은 1 내지 10 중량%미만의 은을 함유하는 구리 분말, 및 입자 표면에 존재하는 은 함량 구리 그레인 자식을 갖는 전도성 페이스트를 위한 전기 전도 충전제를 포함한다. [특징] 여기서 주요 특징은 낮은 전기 저항 및 점도를 갖는 전기 전도 필러를 생성하기 위한 특정 종횡비 및 입자 직경 범위를 갖는 구리 분말의 사용이다. [효과] 따라서, 본 발명은 다층 기판 및 맥주 홀의 관통 구멍과 같은 미세 개구를 복원하기 위한 전도성 페이스트의 전도성 및 이동성을 개선한다. | 2001-035319 | 2001-02-13 | 2002-245849 | 2002-08-30 |  |  | DOWA HOLDINGS CO LTD | 大内 正美 ¦ 長谷川 佳生 ¦ 松本 武 |  |  |  | 7 | JP3932336B2(BE) ¦ JP4136106B2(BE) ¦ JP1999-209662A(BE) ¦ JP3766161B2(BE) ¦ JP1996-161929A(BE) ¦ JP1994-240464A(BE) ¦ JP1989-201486A(BE) | 21 | CN100578685C ¦ EP1887583A1 ¦ JP6410064B2(FE) ¦ JP6654880B2(FE) ¦ JP6577316B2(FE) ¦ JP6096143B2(FE) ¦ JP6167060B2(FE) ¦ JP6264731B2(FE) ¦ JP5785532B2(FE) ¦ JP2010-180471A(FE) ¦ JPWO2008-059789A1(FE) ¦ JP5469802B2(FE) ¦ JP5141249B2(FE) ¦ JP4660701B2(FE) ¦ JP4413096B2(FE) ¦ KR10-2017121B1(FE) ¦ KR10-1327712B1(FE) ¦ TWI592514B ¦ TWI349589B ¦ TWI413474B(FE) ¦ US8617688B2 | 13449864 | JP4779134B2 | 1 | 소멸(존속 기간 만료) |  | 2202079001649
JP | JP | P | A | 도전 페이스트용 동분 및 동분 입자 및 도전 페이스트 | 【요약】 【과제】 도전 페이스트에 적합한 낮은 점성 확보할 수 있는 구리 분말을 제공한다. 【해결 수단】 수산화 구리를 물에 현탁시킨 현탁액에 환원제를 첨가해 아산화 구리에 일차 환원하고 이 아산화 구리를 물에 현탁시킨 현탁액에 환원제를 첨가해 금속구리에 2차 환원하는 습식 환원법으로 제조된 구리 분말에 입자끼리를 기계적으로 충돌시키는 표면 평활화 처리가 실시된 평균 입경이 0.1~10μm의 도전 페이스트용 구리 분말. SF=(Rlr-100) ×da×Rms×Ra×Ry×Rz×108(우변의 변수는 표면 거칠기 파라미터)로 정의되는 표면 지수 SF의 평균치 SFm가 1 이하인 도전 페이스트용 구리 분말. 다이머산을 글리시딜 에스테르화한 에폭시 당량이 446 g/eq이며 25℃점도가 730 cps의 에폭시 수지 8 중량%에 대상 구리 분말 92 중량%을 혼련하고 이 혼련물의 점도를 B형 점도계를 이용하여 10 rpm에서 측정했을 때, 300 Pa sec 이하의 점도를 나타내는 상기의 도전 페이스트용 구리 분말. | [Abstract] [Technical problem] Low securable copper powder viscous [ suitable for conductive paste ] is provided. [Means for Solution]Add a reducing agent to suspension which made copper hydroxide suspended in water, and it returns to cuprous oxide primarily, Average particle diameter to which surface data smoothing which makes particles collide with copper powder manufactured by wet reductionism which adds a reducing agent to suspension which made this cuprous oxide suspended in water, and it returns to metal copper secondarily mechanically was performed is copper powder for conductive paste of 0.1~10μ m. SF=. (Rlr-100) × da× Rms× Ra × -- Ry × -- Rz × -- the average value SFm of surface index SF defined by 10 8 (the variable of the right-hand side is a surface coarseness parameter). Copper powder for conductive paste which is one or less. The epoxy equivalent which carried out glycidyl etherification dimer acid by 446g / eq to and 8 % of the weight of epoxy resins whose 25℃ viscosity is 730 c.p.s., The above-mentioned copper powder for conductive paste which shows the viscosity of 300 or less Pa-sec when 92 % of the weight of object copper powder is kneaded and the viscosity of this kneading thing is measured at 10 rpm using a B-type-viscosity meter. | 【청구항 1】 습식 환원법으로 제조된 구리 분말에 입자끼리를 기계적으로 충돌시키는 표면 평활화 처리가 실시된 도전 페이스트용 구리 분말. | [Claim 1]Copper powder for conductive paste to which surface data smoothing which makes particles collide with copper powder manufactured by wet reductionism mechanically was performed. | 【청구항 1】 습식 환원법으로 제조된 구리 분말에 입자끼리를 기계적으로 충돌시키는 표면 평활화 처리가 실시된 도전 페이스트용 구리 분말. ¦ 【청구항 5】 습식 환원법으로 제조된 구리 분말에 무기물 또는 유기물을 피복한 뒤, 입자끼리를 기계적으로 충돌시키는 표면 평활화 처리를 실시한 도전 페이스트용 구리 분말. ¦ 【청구항 6】 다이머산을 글리시딜 에스테르화한 에폭시 당량이 446 g/eq이며 25℃점도가 0.73 Pa sec의 에폭시 수지 8 중량%에 대상 구리 분말 92 중량%을 혼련하고 이 혼련물의 점도를 B형 점도계를 이용하여 10 rpm에서 측정했을 때, 300 Pa sec 이하의 점도를 나타내는 도전 페이스트용 구리 분말. ¦ 【청구항 7】 하기 (1) 식에서 정의되는 표면 지수 SF가 1 이하인 도전 페이스트용 구리 분말 입자. SF=(Rlr-100) ×da×Rms×Ra×Ry×Rz×108···(1) 여기서 (1) 식 우변의 각 변수는 이하로 정의되는 표면 거칠기 파라미터이며 입자 표면의 거칠기 곡선에서 구해지는 것이다. 거칠기 곡선은 JIS B 0660(1998)의 번호 1018에 규정되어 있다. Rlr:JIS B 0660(1998)의 번호 3008에 규정되는 「거칠기 곡선의 전개 길이 비율 lr」 값에 100을 곱해%표시한 값 da:JIS B 0660(1998)의 번호 4003에 규정되는 「거칠기 곡선의 산술 평균 경사Δa」 값 Rms:JIS B 0660(1998)의 번호 2011에 규정되는 「거칠기 곡선의 제곱 평균 평방근 거칠기 Rq」 값 Ra:JIS B 0660(1998)의 번호 2010에 규정되는 「거칠기 곡선의 산술 평균 거칠기 Ra」 값 Ry:JIS B 0660(1998)의 번호 2006에 규정되는 「거칠기 곡선의 최대 높이 Ry」 값 Rz:JIS B 0660(1998)의 번호 2007에 규정되는 「거칠기 곡선의 10 점 평균 거칠기 Rz」 값 ¦ 【청구항 10】 분말을 구성하는 각각의 입자의 하기 (1) 식에서 정의되는 표면 지수 SF의 평균치 SFm가 1 이하인 도전 페이스트용 구리 분말. SF=(Rlr-100) ×da×Rms×Ra×Ry×Rz×108···(1) 여기서 (1) 식 우변의 각 변수는 이하로 정의되는 표면 거칠기 파라미터이며 입자 표면의 거칠기 곡선에서 구해지는 것이다. 거칠기 곡선은 JIS B 0660(1998)의 번호 1018에 규정되어 있다. Rlr:JIS B 0660(1998)의 번호 3008에 규정되는 「거칠기 곡선의 전개 길이 비율 lr」 값에 100을 곱해%표시한 값 da:JIS B 0660(1998)의 번호 4003에 규정되는 「거칠기 곡선의 산술 평균 경사Δa」 값 Rms:JIS B 0660(1998)의 번호 2011에 규정되는 「거칠기 곡선의 제곱 평균 평방근 거칠기 Rq」 값 Ra:JIS B 0660(1998)의 번호 2010에 규정되는 「거칠기 곡선의 산술 평균 거칠기 Ra」 값 Ry:JIS B 0660(1998)의 번호 2006에 규정되는 「거칠기 곡선의 최대 높이 Ry」 값 Rz:JIS B 0660(1998)의 번호 2007에 규정되는 「거칠기 곡선의 10 점 평균 거칠기 Rz」 값 | [Claim 1]Copper powder for conductive paste to which surface data smoothing which makes particles collide with copper powder manufactured by wet reductionism mechanically was performed. ¦ [Claim 5]Copper powder for conductive paste which an inorganic substance or an organic matter was covered to copper powder manufactured by wet reductionism, and also performed surface data smoothing which makes particles collide mechanically to it. ¦ [Claim 6]An epoxy equivalent which carried out glycidyl etherification of the dimer acid is 446 g/eq, and 25℃ viscosity to 8 % of the weight of epoxy resins of 0.73 Pa-sec, Copper powder for conductive paste which shows viscosity of 300 or less Pa-sec when 92 % of the weight of object copper powder is kneaded and viscosity of this kneading thing is measured at 10 rpm using a B-type-viscosity meter. ¦ [Claim 7]Copper powder particles for conductive paste whose surface index SF defined by following (1) type is one or less. SF=(Rlr-100) × da× Rms× Ra × -- Ry × -- Rz × -- 10 8 ... (1) -- here, (1) Each variable of the formula right-hand side is a surface coarseness parameter defined below, and can be found from the coarseness curve of a particle surface. The coarseness curve is specified for the number 1018 of JIS B 0660 (1998). Rlr:JIS. B 0660. For the number 3008 of (1998). Multiply the value of "deployment length rate [ of a coarseness curve ] l r" specified by 100, and % display Value Rms:JIS of "the arithmetic average inclination Δ of a coarseness curve and a" which are specified for the number 4003 of value da:JIS B 0660 (1998) carried out. B Value Ry:JIS of "arithmetic average coarseness [ of a coarseness curve ] R a" specified for the number 2010 of value Ra:JIS B 0660 (1998) of "square mean square solution coarseness [ of a coarseness curve ] R q" specified for the number 2011 of 0660 (1998). B The value of "ten-point average coarseness [ of a coarseness curve ] R z" specified for the number 2007 of value Rz:JIS B 0660 (1998) of "maximum height [ of a coarseness curve ] R y" specified for the number 2006 of 0660 (1998) ¦ [Claim 10]Copper powder for conductive paste whose average value SFm of surface index SF defined by following the (1) type of each particle which constitute powder is one or less. SF=(Rlr-100) × da× Rms× Ra × -- Ry × -- Rz × -- 10 8 ... (1) -- here, (1) Each variable of the formula right-hand side is a surface coarseness parameter defined below, and can be found from the coarseness curve of a particle surface. The coarseness curve is specified for the number 1018 of JIS B 0660 (1998). Rlr:JIS. B 0660. For the number 3008 of (1998). Multiply the value of "deployment length rate [ of a coarseness curve ] l r" specified by 100, and % display Value Rms:JIS of "the arithmetic average inclination Δ of a coarseness curve and a" which are specified for the number 4003 of value da:JIS B 0660 (1998) carried out. B Value Ry:JIS of "arithmetic average coarseness [ of a coarseness curve ] R a" specified for the number 2010 of value Ra:JIS B 0660 (1998) of "square mean square solution coarseness [ of a coarseness curve ] R q" specified for the number 2011 of 0660 (1998). B The value of "ten-point average coarseness [ of a coarseness curve ] R z" specified for the number 2007 of value Rz:JIS B 0660 (1998) of "maximum height [ of a coarseness curve ] R y" specified for the number 2006 of 0660 (1998) | [기술분야] 본 발명은 낮은 점도를 달성하고 전자 회로 기판 및 다른 전도성 응용에 적용될 수 있는 구리 분말을 사용하는 전도성 페이스트에 관한 것이다. [해결과제] 본 발명은 금계 페이스트를 주로 사용한 종래 기술과 비교하여, 낮은 점도를 요구하는 응용에서 사용성을 제한하는 습식 환원법에 의해 제조된 구리 분말로 제조된 전도성 페이스트에서 높은 점도 문제를 해결하고자 한다. [해결수단] 본 발명은 상기 입자 표면의 기계적 평활화 공정을 통해 달성된, 낮은 점도를 가진 전도성 페이스트의 생산을 허용하는 특정 표면 지수를 가진 구리 분말 입자를 포함한다. [특징] 여기서 주요 특징은 표면 거칠기를 감소시키기 위한 구리 분말 입자의 기계적 평활화이며, 이는 입자 크기 분포를 변경하지 않고 생성된 전도성 페이스트의 점도를 상당히 낮춘다. [효과] 따라서, 본 발명은 구리 분말 입자 형상의 정량적 평가를 허용함으로써 전도성 페이스트의 품질 제어를 개선하여, 적절한 분말만이 제조 공정에 사용되도록 보장한다. | 2000-339440 | 2000-11-07 | 2002-222613 | 2002-08-09 |  |  | DOWA HOLDINGS CO LTD | 佐野 和司 ¦ 岡田 美洋 ¦ 三好 宏昌 ¦ 高田 賢臣 | 2000-280476 | JP | 2000-09-14 | 4 | JP3640552B2(BE) ¦ JP4264768B2(BE) ¦ JP2000-021231A(BE) ¦ JP1989-004401A(BE) | 2 | JP6956765B2(FE) ¦ JP6956766B2(FE) | 13429234 | JP2000-280476 ¦ JP4556032B2 | 2 | 소멸(연차료 불납에 의한 말소) |  | 2202071002413
KR | KR | P | A | 은 확산 구리 분말, 이의 제조방법 및 이를 사용하는 도전페이스트 | 본 발명으로 은을 표면에 피착(被着)한 은 피착 구리 분말을 도전 페이스트의 충전제로서 사용하면 이행이 일어나기 쉽다는 문제를 해결한다. 표면에 은을 피착한 구리 입자로 이루어진 은 피착 구리 분말을 비산화성 대기하에서 150 내지 600℃의 온도에서 열처리하여 은 확산 구리 분말을 수득한다. | PURPOSE: A silver dispersed copper powder is provided which solves conventional migration problems due to silver and obtains improvement effect of conductivity or oxidation resistance, and in which it is difficult to generate migration, a method for manufacturing the same is provided, and conductive paste using the same are provided. CONSTITUTION: The method for manufacturing silver dispersed copper powder comprises the process of heat treating silver coated copper powder consisted of copper particles the surface of which is coated with silver at a temperature of 150 to 600 deg.C in the non-oxidative atmosphere. The method for manufacturing the silver dispersed copper powder comprises the processes of adding a reducer to a suspension in which copper hydroxide is precipitated by reacting an aqueous solution of copper salts with alkaline agent so that the suspension is intermediately reduced to copper dioxide; injecting an oxygen contained gas into the suspension of copper dioxide so that the suspension is oxidation treated; adding hydrazine hydrate or organic based reducer to the oxidation treated suspension so that the suspension is finally reduced to metal copper powder in water; manufacturing silver coated copper powder by adding silver nitrate to the obtained reducer and a metal copper powder contained solution; and heat treating the obtained silver coated copper powder at a temperature of 150 to 600 deg.C in the non-oxidative atmosphere. The conductive paste is characterized in that it uses as a conductive filler silver dispersed copper powder in which 0.5 to 10 wt.% of Ag and a balance of Cu and inevitable impurities are contained, and a body of metal silver is not substantially existed on the surface of particles, and an average particle diameter of which is 10 micrometers or less. | 표면에 은을 피착시킨 구리 입자로 이루어진 은 피착 구리 분말을 비산화성 대기 속에서 150 내지 600℃의 온도에서 열처리하는, 은 확산 구리 분말의 제조방법. | The manufacturing method heat-treating the silver deposition copper powder consisting of the copper particle attaching silver in surface in the nonoxidizing atmosphere at a temperature of 150 through 600℃ of the silver-dispersed copper powder. | 1. 표면에 은을 피착시킨 구리 입자로 이루어진 은 피착 구리 분말을 비산화성 대기 속에서 150 내지 600℃의 온도에서 열처리하는, 은 확산 구리 분말의 제조방법. ¦ 6. 구리염 수용액과 알칼리제를 반응시켜 수산화구리를 석출시킨 현탁액에 환원제를 첨가하여 아산화구리까지 중간 환원시키고, 당해 아산화구리의 현탁액에 산소 함유 가스를 취입시켜 산화처리한 다음, 하이드라진 수화물 또는 유기계 환원제를 첨가하여 금속 구리 분말까지 물 속에서 최종 환원시키고, 수득한 당해 환원제와 금속 구리 분말을 함유하는 액에 질산은을 첨가하여 은 피착 구리 분말을 제조하고, 수득한 은 피착 구리 분말을 비산화성 대기 속에서 150 내지 600℃의 온도에서 열처리하는, 은 확산 구리 분말의 제조방법. ¦ 7. Ag가 0.5 내지 10중량%이고 나머지가 Cu 및 불가피한 불순물로 이루어지며, 금속 은의 단체가 입자 표면에 실질적으로 존재하지 않으며, 또한 평균 입자 직경이 10μm 이하인, 은 확산 구리 분말. ¦ 8. Ag가 0.5 내지 10중량%이고 나머지가 Cu 및 불가피한 불순물로 이루어지며, 금속 은의 단체가 입자 표면에 실질적으로 존재하지 않으며, 또한 평균 입자 직경이 10μm 이하인 은 확산 구리 분말을 도전 충전제로서 사용하는 도전 페이스트. ¦ 9. Ag가 0.5 내지 10중량%이고 나머지가 Cu 및 불가피한 불순물로 이루어지며, 금속 은의 단체가 입자 표면에 실질적으로 존재하지 않으며, 또한 평균 입자 직경이 10μm 이하인 은 확산 구리 분말을 함유하는 도전 페이스트를 사용하는 프린트 전자회로용 도선. | 1. The manufacturing method heat-treating the silver deposition copper powder consisting of the copper particle attaching silver in surface in the nonoxidizing atmosphere at a temperature of 150 through 600℃ of the silver-dispersed copper powder. ¦ 6. The manufacturing method adding the silver nitrate in liquid containing the reducing agent it adds the reducing agent in the suspension reacting the alkaline chemicals and segregates the copper hydroxide and it reduces to the Cuprous Oxide with in-between and after it experiences and it injects the gas having oxygen in the suspension of the Cuprous Oxide and it oxidizes it adds the hydrazine hydrate or the organic reducing agent and reducing to the metal copper powder in the water with final and obtained. It experiences and the metal copper powder and manufactures the silver deposition copper powder and the acquisition heartburnings heat-treats the deposition copper powder in the nonoxidizing atmosphere at a temperature of 150 through 600℃. Of the silver-dispersed copper powder. ¦ 7. The silver-dispersed copper powder in which the Ag is 0.5 through 10 weight% and the rest is made of the Cu and the inevitable impurity and the group of the metal materially does not exist in the particle'ss surface and moreover, the average particle diameter is 10μm or less. ¦ 8. The conductive paste which the Ag is 0.5 through 10 weight% and the rest is made of the Cu and the inevitable impurity and the group of the metal materially does not exist in the particle'ss surface and uses the silver-dispersed copper powder in which moreover, the average particle diameter is 10μm or less as the electric conduction filler. ¦ 9. The conducting for the print electronic circuit which the Ag is 0.5 through 10 weight% and the rest is made of the Cu and the inevitable impurity and the group of the metal materially does not exist in the particle'ss surface and uses the conductive paste containing the silver-dispersed copper powder in which moreover, the average particle diameter is 10μm or less. | [기술분야] 본 발명은 상기 도전성 필러 등에 적합한 은 분산 구리 분말, 이의 제조 방법, 및 이를 사용한 도전성 페이스트에 관한 것이다. [해결과제] 본 발명은 구리 입자 내에서 은을 확산시킴으로써, 구리 분말에서보다 발생하기 쉬운 전도성 페이스트에서 은에 의해 야기된 이동을 해결하고자 한다. [해결수단] 본 발명은 150 내지 600°C의 온도에서 비산화 분위기에서 은 증착 구리 분말을 열처리하는 것을 포함하는 은 분산 구리 분말의 제조 방법을 포함한다. [특징] 여기서 주된 특징은 순수 구리 분말에 비해 내산화성 및 전도성이 향상된 은-분산 구리 분말이다. [효과] 따라서, 본 발명은 구리 입자 내에 은을 확산시킴으로써 전도성 페이스트의 내산화성 및 전도성을 향상시킨다. | 10-2000-0079001 | 2000-12-20 | 10-2002-0049731 | 2002-06-26 |  |  | 도와 홀딩스 가부시끼가이샤 | 사노가즈시 ¦ 오카다요시히로 ¦ 미요시히로마사 ¦ 다카다요시오미 |  |  |  | 2 | JP1989-119602A(BE) ¦ JP1985-243277A(BE) | 4 | CN117198591B ¦ KR10-1403370B1(FE) ¦ KR10-1078253B1 ¦ KR20-0438654Y1(FE) | 22745444 | KR10-0791231B1 | 1 | 소멸(존속기간만료) |  | 3502037000675
PCT | PCT | P | A1 | ELECTROCONDUCTIVE METAL PASTE AND METHOD FOR PRODUCTION THEREOF | An electroconductive metal paste which comprises a resin composition comprising a thermosetting resin component, an organic acid anhydride or a derivative thereof or an organic acid and one or more organic solvents and, dispersed homogeneously therein, as an electroconductive medium, ultra-fine metal particles having an average particle diameter of 100 nm or less and being surface-coated with one or more compounds having a group capable of forming a coordinate-type bonding with a metal element contained in said ultra-fine metal particle through a lone electron pair of N, O or S, optionally combined with a metal filler having an average particle diameter of 0.5 to 20 μ. The electroconductive metal paste is of a low temperature sintering type, exhibits good adhesion and a smooth surface when applied on a substrate and burned, and thus can be used for forming a fine circuit having a low resistance and for printing a high density circuit. | 열경화성 수지 성분, 유기 산 무수물 또는 이의 유도체 또는 유기 산과 하나 이상의 유기 용매를 포함하는 수지 조성물을 포함하는 상기도성 금속 페이스트로서, 여기에서 상기 그안에 하나 이상의 유기 용매를 가지고, N, O 또는 S의 lone 전자 쌍을 통해 상기 초미세 금속 입자에 포함된 금속 원소와 선택적으로 결합되며, 선택적으로 0.5 내지 20μ의 평균 입자 직경을 가지는 금속 충전제와 선택적으로 결합된 금속 충전재로서 상기 초미세 금속 입자가 선택적으로 결합된다. 상기도성 금속 페이스트는 저온 소결형이며, 양호한 접착력 및 기판 상에 적용될 때 매끄러운 표면을 나타내고, 따라서 낮은 저항을 가지고 고밀도 회로를 인쇄하기 위해 사용될 수 있으며 는 를 형성한다. | 1. The conductive metal paste. The conductive metal paste, and varnish-like resin composition, which is uniformly dispersed in the same, and the metal filler having an average particle diameter of the fine and ultrafine particles composed of metal, the metal at the feeler, the average particle diameter of 0. 5-2 0 // m is selected in the range, the average particle diameter of the fine metal particles, 1-1 0 O n m the average particle diameter of the selected range. The ultra-fine particles of a metal surface, the metal contained in the ultra-fine particles and metal elements can be arranged as a coupling, nitrogen, oxygen, or includes [...] , these atoms are isolated by the electron pair having a coupling can be a compound having a group 1 is covered by one or more. 1 0 0 pts.mass ultrafine particles of the metal, the nitrogen, oxygen, or a compound containing atoms [...] one or more as the total, 0. 1-6 0 pts.mass. The varnish-like resin composition, the resin component which functions as an organic binder, the nitrogen, oxygen, or a compound containing atoms to [...] , when heated, the nitrogen, oxygen, or [...] atom-containing compound having a component of the reaction, of which at least one kind of organic solvent that contains. The metal filler having an average particle diameter of the fine metal one and the total sum of the ultra-fine, porous amt. per 1 0 0, the varnish-like resin composition contains pts. 5-1 0 0 and a conductive metal paste. | 1 . 도전성 금속1 스트이며, 상기 도전성 금속 페이스트는 바니시형 수지 조성물과 그 안에 균일하게 분산된, 금속 필러 및 미세한 평균 입자 지름의 금속 초미립자를 포함하여 구성되며, 상기 금속 후이라1은 그 평균 입자 지름이 0 . 5〜 2 0 //m의 범위에 선택되고 상기 미세한 평균 입자 지름의 금속 초미립자는 그 평균 입자 지름이 1〜1 0 O n m의 범위에 선택되고 금속 초미립자 표면은 이러한 금속 초미립자에 포함되는 금속 원소와 배위적인 결합 가능한 기로서 질소, 산소, 또는 원자를 포함하고 이들 원자의 가지는 고립 전자쌍에 의한 배위적인 결합 가능한 기를 가진 화합물 1종 이상에 의해 피복되어 있고 상기 금속 초미립자 1 0 0질량부에 대해 상기 질소, 산소, 또는 원자를 포함하는 기를 가진 화합물 일종 이상을 총합으로서 0 . 1〜6 0질량부를 함유해 이루어지며 상기 바니시형 수지 조성물은 유기 바인더로서 기능하는 수지 성분, 상기 질소, 산소, 또는 원자를 포함하는 기를 가진 화합물에 대해 가열했을 때, 그 질소, 산소, 또는 원자를 포함하는 기와의 반응성을 가진 화합물 성분 및 적어도 일종 이상의 유기 용제를 포함하고 상기 금속 필러1 및 미세한 평균 입자 지름의 금속 초미립자 총합, 1 0 0질량부 당 상기 바니시형 수지 조성물을 5〜1 0 0질량부 함유하여 이루어지는 것을 특징으로 하는 도전성 금속 페이스트. |  |  | [기술분야] 본 발명은 전도성 금속 페이스트를 제조하기 위한 방법에 관한 것이며, 미세 회로를 형성하기 위한 스크린 인쇄, 디스펜스 인쇄, 또는 도트와이즈 인쇄에 적용될 수 있다. [해결과제] 본 발명은 거친 금속 입자의 사용 및 고온 소결의 필요성으로 인해 저항이 크고 전도성이 좋지 않은 종래의 전도성 금속 페이스트의 문제를 해결하고자 한다. [해결수단] 본 발명은 초미세 금속 입자, 수지 성분, 및 금속 충전제를 함유하는 전도성 금속 페이스트를 포함한다. [특징] 여기서 주요 특징은 저저항 및 미세 회로 형성을 달성하기 위해 더 큰 입자 직경을 갖는 금속 필러 및 초미세 금속 입자의 사용이다. [효과] 따라서, 본 발명은 초미세 금속 입자와 더 큰 입자 직경을 가진 금속 필러를 사용함으로써 전도성을 향상시키고 전도성 금속 페이스트의 저항을 감소시킨다. | PCT-JP2001-008340 | 2001-09-26 | WO2002-035554 | 2002-05-02 |  |  | HARIMA CHEMICALS, INC. ¦ ULVAC, INC. | MATSUBA, Yorishige ¦ MISAWA, Yoshihisa ¦ GOTO, Hideyuki ¦ UEDA, Masayuki ¦ OOSAKO, Katsuhisa ¦ ODA, Masaaki ¦ SAITO, Norimichi ¦ SUZUKI, Toshihiro ¦ ABE, Noriyuki | 2000-325414 ¦ 2001-236650 | JP ¦ JP | 2000-10-25 ¦ 2001-08-03 |  |  |  |  | 91251249 | ATE525730T1 ¦ CA2426861C ¦ CN001319075C ¦ EP1339073B1 ¦ JP2000-325414 ¦ JP2001-236650 ¦ JP4155821B2 ¦ KR10-0647238B1 ¦ TW591095B ¦ US7081214B2 ¦ WOWO2002-035554A1 | 11 |  |  | 5602005001054
JP | JP | P | A | 무전해 도금 방법 및 도금 분말 | 【요약】 【과제】 무기질 분말의 표면에 밀착성이 좋은 균일한 금속 피막을 간편한 방법으로 실시하는 무전해 도금 방법과 밀착성이 좋은 균일한 금속 피막을 가지는 도금 분말을 제공한다. 【해결 수단】 무기질 분말에 도금 금속보다 이온화 경향이 큰 금속을 병존시키고 무전해 도금을 실시한다. | [Abstract] [Technical problem] The electroless plating method which gives the good uniform metal tunic of adhesion nature to the surface of minerals powder by a simple method, and the plating powder which has a uniform metal tunic with sufficient adhesion nature are provided. [Means for Solution]Metal with a larger ionization tendency than plating metal is made to coexist to minerals powder, and electroless deposition is given to it. | 【청구항 1】 무기질 분말에 무전해 도금을 실시할 때, 도금 금속보다 이온화 경향이 큰 금속을 병존시키는 것을 특징으로 하는 무전해 도금 방법. | [Claim 1]An electroless plating method characterized by making metal with a larger ionization tendency than plating metal coexist when giving electroless deposition to minerals powder. | 【청구항 1】 무기질 분말에 무전해 도금을 실시할 때, 도금 금속보다 이온화 경향이 큰 금속을 병존시키는 것을 특징으로 하는 무전해 도금 방법. | [Claim 1]An electroless plating method characterized by making metal with a larger ionization tendency than plating metal coexist when giving electroless deposition to minerals powder. | [기술분야] 본 발명은 균일한 금속 튜닉으로 도금 분말을 얻기 위한 무전해 도금 방법에 관한 것으로 오일 리테이닝 베어링, 카본 브러시, 슬라이딩 재료, 마찰 재료, 마모 방지 재료, 및 열 스프레이 재료와 같은 다양한 재료에 적용될 수 있다. [해결과제] 본 발명은 공정을 단순화하고 융착 피복 방법을 회피함으로써 양호한 접착성을 갖는 균일한 도금 분말을 얻는 문제를 해결하고자 한다. [해결수단] 본 발명은 미네랄 분말에 무전해 증착을 제공할 때 도금 금속이 공존하는 것보다 더 큰 이온화 경향을 갖는 금속을 제조하는 것을 특징으로 하는 무전해 도금 방법을 포함한다. [특징] 여기서 주요 특징은 미네랄 분말에 무전해 증착 시 공존하기 위해 도금 금속보다 이온화 경향이 큰 금속을 사용하는 것이다. [효과] 따라서, 본 발명은 상기 도금 금속 튜닉의 접착 특성을 개선하고 균일한 튜닉 및 높은 정밀도를 가진 도금 분말을 제공한다. | 2000-288663 | 2000-09-22 | 2002-097578 | 2002-04-02 |  |  | TSURUMI SODA CO LTD | 栗原 英晃 ¦ 梅田 彰 |  |  |  | 7 | JP3180116B2(BE) ¦ JP1981-033467A(BE) ¦ JP1981-025903A(BE) ¦ JP1980-054502A(BE) ¦ JP1978-129156A(BE) ¦ JP1979-067851 A(미포함) ¦ JP1979-076768 A(미포함) | 8 | AU2017314133B2 ¦ CN109844177B ¦ JP7057776B2(FE) ¦ JP2004-083935A(FE) ¦ JP3678196B2(FE) ¦ KR10-2564289B1(FE) ¦ MY191269A ¦ US11697880B2 | 13319804 | JP3689861B2 | 1 | 소멸(연차료 불납에 의한 말소) |  | 2202030002271
KR | KR | P | A | 도전성 페이스트용 구리 분말 | 습식 환원법으로 수득되는 구리 분말은 높은 충전율로 수지에 혼련시키면 낮은 점성을 유지하는 것이 곤란하다. 본 발명에서는 습식 환원법으로 수득되는 구리 분말의 입자 직경이나 비표면적 등의 특성에 변화를 주지 않고, 상기의 고점성 문제를 해결한다. 본 발명은 습식 환원법으로 제조된 구리 분말에 입자끼리 기계적으로 충돌시키는 표면 평활화 처리를 수행한 도전성 페이스트용 구리 분말을 제공한다. | PURPOSE: Provided is a copper powder for conductive paste, which has low viscosity without changing properties such as particle diameter or specific area of copper powder obtained by wet reduction. CONSTITUTION: The copper powder for conductive paste is obtained by mechanically colliding particles of copper powder, with each other, produced by wet reduction. The copper powder has average particle diameter of 0.1-10 micrometer. The wet reduction comprises the steps of reducing the copper into copper suboxide by adding a reducing agent to suspension prepared by suspending the copper in water; and reducing the copper suboxide into metal copper by adding a reducing agent to suspension prepared by suspending the copper suboxide in water. | 습식 환원법으로 제조된 구리 분말에 입자끼리 기계적으로 충돌시키는 표면 평활화 처리를 수행한 도전성 페이스트용 구리 분말. | The copper powder for the conductive paste performing the surface flattening processing collided to the copper powder which the wet reduction process is manufactured with the wet reduction process with the mechanically with the particle. | 1. 습식 환원법으로 제조된 구리 분말에 입자끼리 기계적으로 충돌시키는 표면 평활화 처리를 수행한 도전성 페이스트용 구리 분말. ¦ 5. 습식 환원법으로 제조된 구리 분말에 무기물 또는 유기물을 피복한 후에 입자끼리 기계적으로 충돌시키는 표면 평활화 처리를 수행한 도전성 페이스트용 구리 분말. ¦ 6. 이량체 산을 글리시딜에스테르화한 에폭시 당량이 446g/당량이고 또한 25℃에서의 점도가 0.73Pa·sec인 에폭시 수지 8중량%에 구리 분말 92중량%를 혼련시키고, 이 혼련물의 점도를 B형 점도계를 사용하여 10rpm으로 측정한 경우, 300Pa·sec 이하의 점도를 나타내는 도전성 페이스트용 구리 분말. | 1. The copper powder for the conductive paste performing the surface flattening processing collided to the copper powder which the wet reduction process is manufactured with the wet reduction process with the mechanically with the particle. ¦ 5. The copper powder for the conductive paste performing the surface flattening processing which the mechanically collides the inorganic material or the organic compound to the coating in the copper powder which the wet reduction process is manufactured with the wet reduction process with the particle. ¦ 6. The copper powder for the conductive paste which the epoxy equivalent change with glycidyl ester is 446g / equivalent and it mixes the copper powder 92 weight% the dimer acid and mills in the epoxy resin 8 weight% in which moreover, the viscosity at 25℃ is 0.73Pa·sec and in case it measures the viscosity of this master batch at 10rpm by using B type Viscometer shows the viscosity less than 300Pa·sec. | [기술분야] 본 발명은 습식 환원 공정에 의해 얻어진 도전성 페이스트용 구리 분말에 관한 것이며, 점도가 낮은 도전성 페이스트의 제조에 적용될 수 있다. [해결과제] 본 발명은 습식 환원 공정에 의해 얻어진 구리 분말을 사용할 때 전도성 페이스트의 고점도 문제를 해결하고자 한다. [해결수단] 본 발명은 습식 환원 공정에 의해 얻어진 구리 분말, 상기 입자와 기계적으로 충돌함으로써 표면 평탄화 공정, 및 상기 에폭시 수지에서 글리시딜에 에스테르화된 이량체 산의 첨가를 포함한다. [특징] 여기서 주된 특징은 전도성 페이스트의 점도를 낮추기 위해 입자와 기계적으로 충돌함으로써 표면 평탄화 가공이다. [효과] 따라서, 본 발명은 습식 환원 공정에 의해 얻어진 구리 분말과 기계적으로 충돌함으로써 전도성 페이스트의 점도를 개선한다. | 10-2000-0053959 | 2000-09-14 | 10-2002-0021238 | 2002-03-20 |  |  | 도와 홀딩스 가부시끼가이샤 | 사노가즈시 ¦ 오카다요시히로 ¦ 미요시히로마사 |  |  |  | 4 | JP3640552B2(BE) ¦ JPJP12144217(미포함) ¦ KR10-0077668 B1(미포함) ¦ KRKR1000776680000(미포함) | 3 | KR10-1219139B1(FE) ¦ KR10-0623195B1 ¦ US9035192B2 | 22718152 | KR10-0786544B1 ¦ KR10-2007-0089669A | 2 | 소멸(존속기간만료) |  | 3502020002003
JP | JP | P | A | 금속 분말의 제조 방법, 금속 분말, 이것을 이용한 도전성 페이스트 및 이것을 이용한 적층 세라믹 전자 부품 | 【요약】 【과제】본 발명의 목적은 평균 입경이 100 nm이하의 금속 분말을 얻을 수 있고, 게다가 환원제에 의한 불순물이 실질적으로 발생하지 않은 액상법에 의한 금속 분말 제조 방법, 이러한 방법에 의해 얻어진 금속 분말, 도전성 페이스트 및 적층 세라믹 전자 부품을 제공하는 데 있다. 【해결 수단】본 발명의 금속 분말 제조 방법은 환원제 용액을 준비하는 공정과 니켈염과 구리염가 용매에 용해한 금속염 용액을 준비하는 공정과 환원제 용액과 금속염 용액을 혼합함으로써, 구리염을 환원시켜 구리를 석출시키고 구리를 핵으로서 니켈염을 환원시켜 니켈을 석출시키는 공정를 구비하는 것을 특징으로 한다. 또한 본 발명의 적층 세라믹 전자 부품은 복수의 세라믹층이 적층되어서 이루어지는 세라믹 적층체와 세라믹 층간에 형성된 복수의 내부 전극를 구비하고, 내부 전극은 본 발명의 도전성 페이스트를 이용하여 형성되어 있는 것을 특징으로 한다. | [Abstract] [Technical problem] The object of this invention has average particle diameter in providing the metallic powder, conductive paste, and lamination ceramic electronic parts which metallic powder of 100 nm or less is obtained, and the impurities by a reducing agent moreover do not produce substantially and which are obtained by the manufacturing method of the metallic powder by a liquid phase method, and such a method. [Means for Solution]A manufacturing method of metallic powder of this invention is mixing a process which a process for which reducing agent solution is prepared, nickel salt, and 銅塩 prepare metal salt solution dissolved in a solvent, and reducing agent solution and metal salt solution, It has a process which makes 銅塩 return, deposits copper, makes nickel salt return by using copper as a core, and deposits nickel. The lamination ceramic electronic parts of this invention are provided with the ceramic layered product to which it comes to laminate a plurality of ceramic layers, and a plurality of internal electrodes formed between ceramic layers, and the internal electrode is formed using the conductive paste of this invention. | 【청구항 1】 환원제 용액을 준비하는 공정과 니켈염과 구리염가 용매에 용해한 금속염 용액을 준비하는 공정과 상기 환원제 용액과 상기 금속염 용액을 혼합함으로써, 상기 구리염을 환원시켜 구리를 석출시키고 상기 구리를 핵으로서 상기 니켈염을 환원시켜 니켈을 석출시키는 공정를 구비하는 것을 특징으로 하는 금속 분말 제조 방법. | [Claim 1]By mixing a process which a process for which reducing agent solution is prepared, nickel salt, and 銅塩 prepare metal salt solution dissolved in a solvent, and said reducing agent solution and said metal salt solution, A manufacturing method of metallic powder provided with a process which makes said 銅塩 return, deposits copper, makes said nickel salt return by using said copper as a core, and deposits nickel. | 【청구항 1】 환원제 용액을 준비하는 공정과 니켈염과 구리염가 용매에 용해한 금속염 용액을 준비하는 공정과 상기 환원제 용액과 상기 금속염 용액을 혼합함으로써, 상기 구리염을 환원시켜 구리를 석출시키고 상기 구리를 핵으로서 상기 니켈염을 환원시켜 니켈을 석출시키는 공정를 구비하는 것을 특징으로 하는 금속 분말 제조 방법. ¦ 【청구항 8】 니켈 입자의 내부에 구리로 구성되는 핵을 구비하는 것을 특징으로 하는 금속 분말. | [Claim 1]By mixing a process which a process for which reducing agent solution is prepared, nickel salt, and 銅塩 prepare metal salt solution dissolved in a solvent, and said reducing agent solution and said metal salt solution, A manufacturing method of metallic powder provided with a process which makes said 銅塩 return, deposits copper, makes said nickel salt return by using said copper as a core, and deposits nickel. ¦ [Claim 8]Metallic powder equipping an inside of nickel particle with a core consisting of copper. | [기술분야] 본 발명은 적층 세라믹 전자부품의 내부전극 형성을 위한 금속분말의 제조방법에 관한 것으로, 전자부품에 적용될 수 있다. [해결과제] 본 발명은 제조 동안 금속 분말에 불순물이 증착되어 적층 세라믹 전자 부품에서 순도 및 전기적 성능이 저하되는 문제를 해결하고자 한다. [해결수단] 본 발명은 적층 세라믹 전자 부품의 내부 전극 형성을 위한 금속 분말의 제조 방법을 포함한다. [특징] 여기서 주된 특징은 라미네이션 세라믹 전자 부품의 내부 전극 형성을 위해 평균 입경이 100 nm 이하인 금속 분말을 제조하기 위한 액상 방법의 사용이다. [효과] 따라서, 본 발명은 불순물을 감소시키고 평균 입자 직경을 제어함으로써 적층 세라믹 전자 부품의 내부 전극 형성을 위한 금속 분말의 순도 및 전기적 성능을 개선한다. | 2001-068700 | 2001-03-12 | 2002-053904 | 2002-02-19 |  |  | MURATA MFG CO LTD | 細倉 匡 ¦ 前田 昌禎 | 2000-160270 | JP | 2000-05-30 | 1 | JP3635451B2(BE) | 21 | CN001313231C ¦ EP2788281B1 ¦ JP7293591B2(FE) ¦ JP6973155B2(FE) ¦ JP6539520B2(FE) ¦ JP6043397B2(FE) ¦ JP6512734B2 ¦ JP6180205B2(FE) ¦ JP5996666B2(FE) ¦ JP5476221B2(FE) ¦ JP5076514B2(FE) ¦ JP4448962B2(FE) ¦ JP4204849B2(FE) ¦ JP2004-068090A(FE) ¦ KR10-1593748B1 ¦ KR10-1191970B1(FE) ¦ US11772160B2 ¦ US11850665B2 ¦ US11376658B2 ¦ US10850330B2 ¦ US9339870B2 | 13281242 | JP2000-160270 ¦ JP4081987B2 ¦ US6585796B2 ¦ US6939619B2 | 4 | 소멸(존속 기간 만료) |  | 2202016002302
JP | JP | P | A | 금속 분말의 제조 방법 | 【요약】 【과제】 후막 페이스트, 특히 세라믹 적층 전자 부품을 제조하기 위한 도체 페이스트용으로 적합한 구형으로 입도가 갖추어진 고순도, 고밀도, 고분산성의 미세한 고결정성 금속 분말을 제조하는 방법을 제공한다. 【해결 수단】 열분해성 금속 화합물 분말의 1종 또는 2종 이상을 캐리어 가스를 이용하여 반응 용기에 공급하고 상기 금속 화합물 분말을 10 g/l이하의 농도로 기상 중에 분산시킨 상태에서 그 분해 온도에서 높고 또한 상기 금속의 융점을 Tm℃로 했을 때(Tm-200)℃이상의 온도에서 가열함으로써 금속 분말을 생성시키는 것을 특징으로 하는 고결정성 금속 분말 제조 방법. | [Abstract] [Technical problem] The method of manufacturing the high purity, the high density, and the detailed high crystallinity metallic powder of high dispersibility suitable for the conductive paste for manufacturing thick film paste, especially ceramic lamination electronic parts to which it was spherical and the particle size was equal is provided. [Means for Solution]Where it supplied one sort of metallic-compounds powder of thermal decomposition nature, or two sorts or more to a reaction vessel using carrier gas and the metallic-compounds powder is distributed in the gaseous phase at concentration of 10 g/l or less, A manufacturing method of high crystallinity metallic powder making metallic powder generate by heating at temperature more than ℃ when it is higher than the decomposition temperature and the melting point of the metal is made into Tm℃ (Tm-200). | 【청구항 1】 열분해성 금속 화합물 분말의 1종 또는 2종 이상을 캐리어 가스를 이용하여 반응 용기에 공급하고 상기 금속 화합물 분말을 10 g/l이하의 농도로 기상 중에 분산시킨 상태에서 그 분해 온도에서 높고 또한 상기 금속의 융점을 Tm℃로 했을 때(Tm-200)℃이상의 온도에서 가열함으로써 금속 분말을 생성시키는 것을 특징으로 하는 고결정성 금속 분말 제조 방법. | [Claim 1]Where it supplied one sort of metallic-compounds powder of thermal decomposition nature, or two sorts or more to a reaction vessel using carrier gas and the metallic-compounds powder is distributed in the gaseous phase at concentration of 10 g/l or less, A manufacturing method of high crystallinity metallic powder making metallic powder generate by heating at temperature more than ℃ when it is higher than the decomposition temperature and the melting point of the metal is made into Tm℃ (Tm-200). | 【청구항 1】 열분해성 금속 화합물 분말의 1종 또는 2종 이상을 캐리어 가스를 이용하여 반응 용기에 공급하고 상기 금속 화합물 분말을 10 g/l이하의 농도로 기상 중에 분산시킨 상태에서 그 분해 온도에서 높고 또한 상기 금속의 융점을 Tm℃로 했을 때(Tm-200)℃이상의 온도에서 가열함으로써 금속 분말을 생성시키는 것을 특징으로 하는 고결정성 금속 분말 제조 방법. | [Claim 1]Where it supplied one sort of metallic-compounds powder of thermal decomposition nature, or two sorts or more to a reaction vessel using carrier gas and the metallic-compounds powder is distributed in the gaseous phase at concentration of 10 g/l or less, A manufacturing method of high crystallinity metallic powder making metallic powder generate by heating at temperature more than ℃ when it is higher than the decomposition temperature and the melting point of the metal is made into Tm℃ (Tm-200). | [기술분야] 본 발명은 전자 제품에 적합한 금속 분말의 제조 방법에 관한 것이며, 후막 페이스트 및 세라믹 라미네이션 전자 부품용 전도성 페이스트에 적용될 수 있다. [해결과제] 본 발명은 후막 페이스트, 특히 세라믹 라미네이션 전자 부품을 제조하기 위한 도전성 페이스트에 적합한 고순도, 고밀도 및 고결정성의 금속 분말을 얻는 문제를 해결하고자 한다. [해결수단] 본 발명은 캐리어 가스를 사용하여 하나의 종류의 금속-화합물 분말, 또는 2 종류 이상을 반응 용기에 공급하는 단계, 및 10 g/l 이하의 농도로 상기 금속-화합물 분말을 상기 기상으로 분배하는 단계를 포함한다. [특징] 여기서 주된 특징은 단결정 금속 분말을 얻기 위해 금속화된 융점 이상의 온도에서 재료 화합물 분말을 사용하는 것이다. [효과] 따라서, 본 발명은 낮은 비용 및 용이한 방법에 의해 금속 분말의 제조 방법을 개선하고, 높은 분산성, 구형 및 충분한 결정성, 및 높은 순도를 갖는 금속 분말을 획득한다. | 2001-108533 | 2001-04-06 | 2002-020809 | 2002-01-23 |  |  | SHOEI CHEM IND CO | 秋本 裕二 ¦ 永島 和郎 ¦ 吉田 宏志 ¦ 多久島 裕孝 ¦ 前川 雅之 | 2000-133576 | JP | 2000-05-02 | 0 |  | 24 | CN112201474B ¦ CN103008685B ¦ CN100586615C ¦ EP2564957B1 ¦ EP1972397B1 ¦ EP2078761B1 ¦ EP2078762B1 ¦ JP4218067B2(FE) ¦ JP2006-169559A(FE) ¦ JP4149364B2(FE) ¦ JP2005-026479A(FE) ¦ JP3772967B2(FE) ¦ KR10-1948938B1 ¦ KR10-1002694B1 ¦ KR10-0545821B1(FE) ¦ US9162288B2 ¦ US7785499B2 ¦ US7744779B2 ¦ US7704297B2 ¦ US7503959B2 ¦ US7416795B2 ¦ US6869461B2 ¦ US7066980B2 ¦ US6827758B2 | 104156013 | ATE327852T1 ¦ CA2345804C ¦ CN001166476C ¦ DE60120036T2 ¦ EP1151817B1 ¦ JP2000-133576 ¦ JP3812359B2 ¦ KR10-0414552B1 ¦ KR10-0481783B1 ¦ MY131753A ¦ SG94805A1 ¦ TW506869B ¦ US2003-0131687A1 ¦ US6530972B2 | 14 | 소멸(존속 기간 만료) |  | 2202007001709
JP | JP | P | A | 도전 페이스트용 동 분말 및 그 제조 방법 | 【요약】 【과제】 도전 페이스트용 구리 분말, 상세하게는 스루홀용 및 외부 전극용 구리 페이스트로서 고성능을 얻을 수 있는 원반형 구리 분말 및 그 제조 방법을 제공한다. 【해결 수단】 입자 형상이 원반형으로 평균 입경이 7~12μm, 탭 밀도가 3.5~4.5 g/cm3, BET법 비표면적값이 3500~5000 cm2/g인 것을 특징으로 하는 도전 페이스트용 구리 분말. 입자형 아토마이즈 구리 분말을 매체 교반 밀에 투입하고 분쇄 매체로서1/8~1/4인치 지름의 스틸 볼을 사용하고 구리 분말에 대해서 지방산을 중량으로 0.5~1%첨가하고 공기 중 혹은 불활성 분위기 중에서 분쇄하는 것을 특징으로 하는 도전 페이스트용 구리 분말 제조 방법. | [Abstract] [Technical problem] Copper powder for conductive paste, the end of disk-like copper powder high performance is obtained in detail as the object for through holes and copper paste for exterior electrodes, and a manufacturing method for the same are provided. [Means for Solution]The end for conductive paste of copper powder whose particle shape is characterized by 7~12μ m and tap density being [ the 3.5~4.5 g/cm3 BET method specific surface area value of average particle diameter ] 3500~5000-cm2 / g by the shape of a disk. A manufacturing method in the end for conductive paste of copper powder supplying the end of granular atomization copper powder to medium churning Mill, using the steel ball of 1/8~1 / 4 inch diameters as grinding media, adding fatty acid 0.5~1% by weight to the end of copper powder, and grinding in air or an inactive atmosphere. | 【청구항 1】입자 형상이 원반형으로 평균 입경이 7~12μm, 탭 밀도가 3.5~4.5 g/cm3, BET법 비표면적값이 3500~5000 cm2/g인 것을 특징으로 하는 도전 페이스트용 구리 분말. | [Claim 1]The end for conductive paste of copper powder whose particle shape is characterized by 7~12μ m and tap density being [ the 3.5~4.5 g/cm3 BET method specific surface area value of average particle diameter ] 3500~5000-cm2 / g by the shape of a disk. | 【청구항 1】입자 형상이 원반형으로 평균 입경이 7~12μm, 탭 밀도가 3.5~4.5 g/cm3, BET법 비표면적값이 3500~5000 cm2/g인 것을 특징으로 하는 도전 페이스트용 구리 분말. ¦ 【청구항 2】입자형 아토마이즈 구리 분말을 매체 교반 밀에 투입하고 분쇄 매체로서1/8~1/4인치 지름의 스틸 볼을 사용하고 구리 분말에 대해서 지방산을 중량으로 0.5~1%첨가하고 공기 중 혹은 불활성 분위기 중에서 분쇄하는 것을 특징으로 하는 도전 페이스트용 구리 분말 제조 방법. | [Claim 1]The end for conductive paste of copper powder whose particle shape is characterized by 7~12μ m and tap density being [ the 3.5~4.5 g/cm3 BET method specific surface area value of average particle diameter ] 3500~5000-cm2 / g by the shape of a disk. ¦ [Claim 2]A manufacturing method in the end for conductive paste of copper powder supplying the end of granular atomization copper powder to medium churning Mill, using a steel ball of 1/8~1 / 4 inch diameters as grinding media, adding fatty acid 0.5~1% by weight to the end of copper powder, and grinding in air or an inactive atmosphere. | [기술분야] 본 발명은 전도성 페이스트에서 관통 구멍을 위한 물체 또는 외부 전극을 위한 물체로서 사용될 수 있는 디스크형 형상을 가진 구리 분말 단부에 관한 것이다. [해결과제] 본 발명은 페이스트 자체의 이동성이 악화되는 것을 방지하면서, 전도성 페이스트에서 안정적인 솔더 젖음성 및 전기 전도 성능을 개선하는 문제를 해결하고자 한다. [해결수단] 본 발명은 디스크형 형상, 평균 입경 7-12 μm, 탭 밀도 3.5-4.5 g/cm3, 및 3500-5000 cm2/g의 BET 비표면적 값을 갖는 구리 분말 단부를 포함한다. [특징] 여기서 주된 특징은 원반형(disk-like)형상을 갖는 구리 분말 단부이며, 이는 전도성 페이스트에서 개선된 안정적인 솔더 젖음성 및 전기 전도 성능을 허용한다. [효과] 따라서, 본 발명은 양호한 인쇄성을 유지하면서, 전도성 페이스트에서 솔더 젖음성 및 전기 전도 성능의 안정성을 개선한다. | 2000-197453 | 2000-06-30 | 2002-015622 | 2002-01-18 |  |  | FUKUDA METAL FOIL & POWDER CO LTD | 西田 元紀 ¦ 吉武 正義 ¦ 平井 喜義 |  |  |  | 4 | JP1999-264001A(BE) ¦ JP1996-273432A(BE) ¦ JP1995-233403A(BE) ¦ JP1993-005108A(BE) | 8 | JP2007-332391A(FE) ¦ JP4687887B2(FE) ¦ JP4583147B2(FE) ¦ JP3965075B2(FE) ¦ JP4168116B2(FE) ¦ KR10-2118308B1(FE) ¦ US10654101B2 ¦ US10695830B2 | 13247456 | JP2002-015622A | 1 | 거절 |  | 2202005002620
JP | JP | P | A | 금속 분말의 제조 방법, 금속 분말, 이것을 이용한 도전성 페이스트및 이것을 이용한 적층 세라믹 전자 부품 | 【요약】 【과제】본 발명의 목적은 세라믹의 입성장을 촉진시키지 않고 또한 금속 분말의 저온에서의 소결을 억제하고 소결 개시 온도를 고온도 측에 시프트시킴과 동시에 가파른 소결 수축을 억제한 금속 분말 제조 방법 및 금속 분말을 제공하는 데 있다. 【해결 수단】본 발명의 금속 분말 제조 방법은 가성 알칼리와 하이드라진 및/또는 하이드라진 수화물과 희토류 금속염과 도전 금속염과 주용매로 구성되는 혼합물을 제작하고 희토류 금속의 수산화물을 석출시킴과 동시에, 도전 금속염의 금속을 환원시키는 것을 특징으로 한다. 본 발명의 금속 분말은 본 발명의 금속 분말 제조 방법에 의해 얻어진 것을 특징으로 한다. | [Abstract] [Technical problem] Without promoting the grain growth of ceramics, there is the object of this invention in providing the manufacturing method of metallic powder and metallic powder which controlled steep sintering contraction while it controls sintering at the low temperature of metallic powder and shifts sintering start temperature to the high temperature side. [Means for Solution]While a manufacturing method of metallic powder of this invention produces a mixture which serves as a caustic alkali, hydrazine and/or a hydrazine hydrate, rare earth metal salt, and electric conduction metal salt from the main solvent and depositing hydroxide of a rare earth metal, metal of electric conduction metal salt is made to return. The metallic powder of this invention is obtained by the manufacturing method of the metallic powder of this invention. | 【청구항 1】 가성 알칼리와 하이드라진 및/또는 하이드라진 수화물과 도전 금속염과 상기 도전 금속염의 금속 환산의 첨가량 100 중량%에 대해서 0.1 중량%이상의 희토류 금속염과 주용매로 구성되는 혼합물을 제작하고 상기 희토류 금속염의 금속으로 구성되는 수산화물을 석출시킴과 동시에, 상기 도전 금속염의 금속을 환원시키는 것을 특징으로 하는 금속 분말 제조 방법 | [Claim 1]A caustic alkali, hydrazine and/or a hydrazine hydrate, and electric conduction metal salt, A manufacturing method of metallic powder which produces a mixture which consists of 0.1% of the weight or more of rare earth metal salt and the main solvent to 100 % of the weight of the amounts of addition of metal conversion of said electric conduction metal salt, and is characterized by making metal of said electric conduction metal salt return while depositing hydroxide consisting of metal of said rare earth metal salt | 【청구항 1】 가성 알칼리와 하이드라진 및/또는 하이드라진 수화물과 도전 금속염과 상기 도전 금속염의 금속 환산의 첨가량 100 중량%에 대해서 0.1 중량%이상의 희토류 금속염과 주용매로 구성되는 혼합물을 제작하고 상기 희토류 금속염의 금속으로 구성되는 수산화물을 석출시킴과 동시에, 상기 도전 금속염의 금속을 환원시키는 것을 특징으로 하는 금속 분말 제조 방법 ¦ 【청구항 10】 적층 세라믹 전자 부품의 내부 전극 형성에 이용되는 도전성 페이스트에 적합한 금속 분말로서, 팔라듐, 구리, 니켈에서 선택되는 적어도 1종으로 구성되는 도전 금속 분말과 희토류 금속의 수산화물를 함유해서 이루어지는 것을 특징으로 하는 금속 분말. | [Claim 1]A caustic alkali, hydrazine and/or a hydrazine hydrate, and electric conduction metal salt, A manufacturing method of metallic powder which produces a mixture which consists of 0.1% of the weight or more of rare earth metal salt and the main solvent to 100 % of the weight of the amounts of addition of metal conversion of said electric conduction metal salt, and is characterized by making metal of said electric conduction metal salt return while depositing hydroxide consisting of metal of said rare earth metal salt ¦ [Claim 10]Metallic powder which contains electric conduction metallic powder which is the suitable metallic powder for conductive paste used for internal electrode formation of lamination ceramic electronic parts, and consists of at least one sort chosen from palladium, copper, and nickel, and hydroxide of a rare earth metal, and is characterized by things. | [기술분야] 본 발명은 라미네이션 세라믹 전자 부품의 내부 전극 형성을 위한 적합한 전도성 페이스트에서 전도성 분말로서 기능하는 금속 분말 및 금속 분말의 제조 방법에 관한 것이다. [해결과제] 본 발명은 적층 세라믹 전자 부품에서 박리와 같은 구조적 결함을 초래할 수 있는 금속 분말의 가파른 소결 문제를 해결하고자 한다. [해결수단] 본 발명은 희토류 금속염 및 주 용매의 중량의 0.1%이상으로 이루어진 혼합물과 함께, 가성 알칼리, 히드라진 및/또는 히드라진 수화물, 및 전기 전도 금속염을 포함한다. [특징] 여기서 주된 특징은 1회 반응 공정에서 희토류 금속염의 수산화물과 전기 전도 금속염의 금속의 동시 증착이다. [효과] 따라서, 본 발명은 금속 분말의 가파른 소결 수축의 제어를 향상시키고 소결 시작 온도를 고온 측으로 이동시킨다. | 2000-128371 | 2000-04-27 | 2001-303112 | 2001-10-31 |  |  | MURATA MFG CO LTD | 細倉 匡 ¦ 前田 昌禎 |  |  |  | 4 | JP3635451B2(BE) ¦ JP2000-063901A(BE) ¦ JP3137035B2(BE) ¦ JP1988-005502 A(미포함) | 7 | CN104517727B ¦ JP7493946B2(FE) ¦ JP4483389B2(FE) ¦ JP4059035B2(FE) ¦ JP4244583B2(FE) ¦ JP4144274B2(FE) ¦ KR10-2836848B1(FE) | 13183987 | JP3473548B2 ¦ US6503291B2 ¦ US6815045B2 | 3 | 소멸(연차료 불납에 의한 말소) |  | 2201080001812
JP | JP | P | A | 도전 페이스트용 동합금분 | 【요약】 【과제】소결 개시 온도의 상승을 도모하고, 내산화성 향상을 도모한, 내열성이 우수한 도전 페이스트용 구리합금 분말을 제공한다. 【해결 수단】Cu:80~99.9 중량%및 Ag,Cr,Zr로 구성되는 군에서 선택된 1 또는 2 이상의 원소 0.1~20 중량%으로 구성되고 평균 입경이 0.1~1μm인 도전 페이스트용 구리합금 분말이다. | [Abstract] [Technical problem] The copper alloy powder for conductive paste excellent in heat resistance which aimed at the rise of sintering start temperature and aimed at oxidation-resistant improvement is provided. [Means for Solution]Cu: Comprise 1 or 0.1~20 % of the weight of two or more elements which were chosen from a group which comprises 80~99.9 % of the weight, Ag, Cr, and Zr, and average particle diameter is the copper alloy powder for conductive paste which is 0.1~1μ m. | 【청구항 1】 Cu:80~99.9 중량%및 Ag,Cr,Zr로 구성되는 군에서 선택된 1 또는 2 이상의 원소 0.1~20 중량%으로 구성되고 평균 입경이 0.1~1μm인 것을 특징으로 하는 도전 페이스트용 구리합금가루. | [Claim 1] Cu: Copper alloy powder for conductive paste which comprises 1 or 0.1~20 % of the weight of two or more elements which were chosen from a group which comprises 80~99.9 % of the weight, Ag, Cr, and Zr, and is characterized by average particle diameter being 0.1~1μ m. | 【청구항 1】 Cu:80~99.9 중량%및 Ag,Cr,Zr로 구성되는 군에서 선택된 1 또는 2 이상의 원소 0.1~20 중량%으로 구성되고 평균 입경이 0.1~1μm인 것을 특징으로 하는 도전 페이스트용 구리합금가루. | [Claim 1] Cu: Copper alloy powder for conductive paste which comprises 1 or 0.1~20 % of the weight of two or more elements which were chosen from a group which comprises 80~99.9 % of the weight, Ag, Cr, and Zr, and is characterized by average particle diameter being 0.1~1μ m. | [기술분야] 본 발명은 내열성이 우수하고 적층 세라믹 콘덴서 내부전극에 적용될 수 있는 도전성 페이스트용 구리합금 분말에 관한 것이다. [해결과제] 본 발명은 낮은 융점을 갖는 Cu의 문제를 해결하여 소결 온도, 전극 균열, 및 불량한 유전체 소성, 뿐만 아니라 소결 공정 동안 산화의 차이를 초래하는 것을 추구한다. [해결수단] 본 발명은 Cu를 포함하는 군으로부터 선택된 둘 이상의 원소의 중량의 1 또는 0.1~20%를 포함한다: 상기 전도성 페이스트용 구리합금 분말, Ag, Cr 및 Zr 중량의 80~99.9%로서, 평균입경은 0.1~1μm인 것을 특징으로 한다. [특징] 여기서 주요 특징은 전기 비저항을 크게 증가시키지 않으면서 내열성 및 내산화성을 향상시키기 위해 Ag, Cr, 및 Zr과 같은 특정 원소를 포함하는 것이다. [효과] 따라서, 본 발명은 전기 저항률을 크게 증가시키지 않으면서 내열성 및 내산화성을 개선한다. | 1999-312590 | 1999-11-02 | 2001-131655 | 2001-05-15 |  |  | JFE MINERAL CO LTD | 松木 謙典 |  |  |  | 7 | JP1999-029802A(BE) ¦ JP1995-331360A(BE) ¦ JP1995-138676A(BE) ¦ JP1994-096988A(BE) ¦ JP1994-023582A(BE) ¦ JP3350949B2(BE) ¦ JP1995-109724B2(BE) | 16 | CN116607045B ¦ CN100397530C ¦ EP1338662B1 ¦ JP7132751B2(FE) ¦ JP6541901B1(FE) ¦ JP6346983B1(FE) ¦ JP5977267B2(FE) ¦ JP4069867B2(FE) ¦ JP4085049B2(FE) ¦ JP4020764B2(FE) ¦ JP4146119B2(FE) ¦ KR10-0917080B1(FE) ¦ TWI784159B(FE) ¦ US11987870B2 ¦ US11976344B2 ¦ US7172665B2 | 13034334 | JP4287557B2 | 1 | 소멸(존속 기간 만료) |  | 2201032003153
JP | JP | P | A | 은 확산 동분 및 그 제조법 및 그것을 이용한 도전 페이스트 | 【요약】 【과제】 은을 표면에 피착한 은 피착 구리 분말은 이것을 도전 페이스트의 필러로서 사용하면 마이그레이션이 일어나기 쉬워지는 문제를 해결한다. 【해결 수단】 표면에 은을 피착한 구리 입자로 구성되는 은 피착 구리 분말을 비산화성 분위기 중150~600℃의 온도에서 열처리해 은 확산 구리 분말을 얻는다. | [Abstract] [Technical problem] The silver covering copper powder which laminated silver on the surface will solve the problem that migration breaks out easily, if this is used as a filler of conductive paste. [Means for Solution]Silver covering copper powder which consists of a copper grain child who laminated silver on surface is heat-treated at temperature of 150~600℃ among non-oxidizing atmosphere, and silver diffusion copper powder is obtained. | 【청구항 1】 표면에 은을 피착한 구리 입자로 구성되는 은 피착 구리 분말을 비산화성 분위기 중150~600℃의 온도에서 열처리하는 은 확산 구리 분말의 제법. | [Claim 1]A process of silver diffusion copper powder which heat-treats silver covering copper powder which consists of a copper grain child who laminated silver on surface at temperature of 150~600℃ among non-oxidizing atmosphere. | 【청구항 1】 표면에 은을 피착한 구리 입자로 구성되는 은 피착 구리 분말을 비산화성 분위기 중150~600℃의 온도에서 열처리하는 은 확산 구리 분말의 제법. ¦ 【청구항 6】 구리염 수용액과 알칼리제를 반응시켜 수산화 구리를 석출시킨 현탁액에 환원제를 첨가해 아산화 구리까지 중간 환원하고 상기 아산화 구리의 현탁액에 산소함유 가스를 불어넣어 산화 처리한 뒤, 포수 하이드라진 또는 유기계 환원제를 첨가해 금속구리 분말까지 수중에서 최종 환원하고 얻어진 상기 환원제와 금속구리 분말을 포함한 액에 질산은을 첨가해 은 피착 구리 분말을 제조하고, 얻어진 은 피착 구리 분말을 비산화성 분위기 중150~600℃의 온도에서 열처리하는 은 확산 구리 분말의 제법. ¦ 【청구항 7】 Ag:0.5~10중량%,잔부가 Cu 및 불가피한 불순물로 구성되며, 금속 은의 단체가 입자 표면에 실질상 존재하지 않고 또한 평균 입경이 10μm이하의 은 확산 구리 분말. ¦ 【청구항 8】 Ag:0.5~10중량%,잔부가 Cu 및 불가피한 불순물로 구성되며, 금속 은의 단체가 입자 표면에 실질상 존재하지 않고 또한 평균 입경이 10μm이하의 은 확산 구리 분말을 도전 필러로서 이용한 도전 페이스트. ¦ 【청구항 9】 Ag:0.5~10중량%,잔부가 Cu 및 불가피한 불순물로 구성되며, 금속 은의 단체가 입자 표면에 실질상 존재하지 않고 또한 평균 입경이 10μm이하의 은 확산 구리 분말을 함유하는 도전 페이스트를 이용한 프린트 전자 회로용 도선. | [Claim 1]A process of silver diffusion copper powder which heat-treats silver covering copper powder which consists of a copper grain child who laminated silver on surface at temperature of 150~600℃ among non-oxidizing atmosphere. ¦ [Claim 6]After adding a reducing agent to suspension which made alkaline chemicals react to copper salt water solution, and deposited copper hydroxide, carrying out middle reduction even at cuprous oxide and blowing and carrying out oxidation treatment of the oxygen containing gas to suspension of the cuprous oxide, A process of silver diffusion copper powder which heat-treats silver covering copper powder obtained by adding hydrazine hydrate or an organic system reducing agent, adding silver nitrate in the reducing agent obtained by even metal copper powder by carrying out the last reduction underwater, and liquid containing metal copper powder, and manufacturing silver covering copper powder at temperature of 150~600℃ among non-oxidizing atmosphere. ¦ [Claim 7] Ag: The remainder consists of Cu and unescapable impurities 0.5~10% of the weight, and a simple substance of metal silver does not exist in a particle surface on substance, and average particle diameter is silver diffusion copper powder below 10μ m. ¦ [Claim 8] Ag: Conductive paste [ average particle diameter ] the remainder consists of Cu and unescapable impurities 0.5~10% of the weight, and a simple substance of metal silver does not exist in a particle surface on substance, and using silver diffusion copper powder below 10μ m as an electric conduction filler. ¦ [Claim 9] Ag: A lead for print electronic circuits using conductive paste in which the remainder consists of Cu and unescapable impurities 0.5~10% of the weight, and a simple substance of metal silver does not exist in a particle surface on substance, and average particle diameter contains silver diffusion copper powder below 10μ m. | [기술분야] 본 발명은 도전성 필러용 은 확산 구리 분말에 관한 것으로, 이를 이용한 도전성 페이스트에 적용될 수 있다. [해결과제] 본 발명은 종래 기술과 비교하여 은-함유 구리 분말을 사용하여 전도성 페이스트에서 마이그레이션을 생성하는 문제를 해결하고자 한다. [해결수단] 본 발명은 비 산화 분위기에서 은 피복 구리 분말을 열처리하는 은 확산 구리 분말의 공정을 포함한다. [특징] 여기서 주요 특징은 이동이 제어되고 전도성 페이스트에 적합한 은 확산 구리 분말이다. [효과] 따라서, 본 발명은 전도성 페이스트용 은 함유 구리 분말에서 내산화성 및 전도성을 개선한다. | 1999-178892 | 1999-06-24 | 2001-011502 | 2001-01-16 |  |  | DOWA HOLDINGS CO LTD | 佐野 和司 ¦ 岡田 美洋 ¦ 三好 宏昌 ¦ 高田 賢臣 |  |  |  | 3 | JP1999-092805A(BE) ¦ JP1989-119602A(BE) ¦ JP1985-243277A(BE) | 9 | CN102773475B ¦ JP2019-206760A ¦ JP2017-082263A(FE) ¦ JP5839573B2 ¦ JP5839574B2 ¦ JP2008-111175A(FE) ¦ JP4863988B2(FE) ¦ JP4583164B2(FE) ¦ JP4261786B2(FE) | 12928630 | JP4078410B2 ¦ JP4644765B2 | 2 | 소멸(존속 기간 만료) |  | 2201003003000
JP | JP | P | A | 도전 페이스트용 접합 동 입자·분말 | 【요약】 【과제】 전기 전도성이 우수한 도막을 형성할 수 있는 도전 페이스트용 구리 분말을 얻는다. 【해결 수단】 2개 이상에서 바람직하게는 20개 이하의 단위 입자가 넥부를 가지고 접합해서 이루어지는 도전 페이스트용 접합 구리 입자 분말. | [Abstract] [Technical problem] The copper powder for conductive paste which can form the coat which was excellent in electrical conductivity is obtained. [Means for Solution] A junction copper grain child and powder for conductive paste which 20 or less unit particles join with a neck part preferably by two or more pieces. | 【청구항 1】 2개 이상의 단위 입자가 넥부를 가지고 접합해서 이루어지는 도전 페이스트용 접합 구리 입자. | [Claim 1] A junction copper grain child for conductive paste whom two or more unit particles join with a neck part. | 【청구항 1】 2개 이상의 단위 입자가 넥부를 가지고 접합해서 이루어지는 도전 페이스트용 접합 구리 입자. ¦ 【청구항 2】 2개 이상 20개 이하의 단위 입자가 넥부를 가지고 접합해서 이루어지는 도전 페이스트용 접합 구리 입자. ¦ 【청구항 5】 2개 이상의 단위 입자가 넥부를 가지고 접합해서 이루어지는 접합 구리 입자와 넥부를 가지지 않는 단위 입자로 구성되는 도전 페이스트용 구리 분말. ¦ 【청구항 7】 구리염 수용액과 알칼리제를 반응시켜 수산화 구리를 석출시킨 현탁액에 환원제를 첨가해 아산화 구리까지 중간 환원하고 또한 환원제로 금속구리까지 수중에서 최종 환원하는 구리 분말의 제조법에 있어서 상기의 수산화 구리를 석출시키는 공정을 산소함유 가스 분위기 하에서 실시하는 것을 특징으로 하는 접합 구리 입자를 가지는 구리 분말의 제조법. ¦ 【청구항 8】 수산화 구리를 석출시키는 공정은 Fe농도가 50 ppm 이하의 수용액 중에서 실시하는 청구항 7에 기재된 구리 분말의 제조법. ¦ 【청구항 9】 중간 환원뒤 아산화 구리의 현탁액에 산소함유 가스를 불어넣는 청구항 7또는 8에 기재된 구리 분말의 제조법. | [Claim 1] A junction copper grain child for conductive paste whom two or more unit particles join with a neck part. ¦ [Claim 2] A junction copper grain child for conductive paste whom two or more pieces and 20 unit particles or less join with a neck part. ¦ [Claim 5] The end for conductive paste of copper powder it consists of a junction copper grain child whom two or more unit particles join with a neck part, and unit particles without a neck part. ¦ [Claim 7]In a manufacturing process of copper powder which adds a reducing agent to suspension which made alkaline chemicals react to copper salt water solution, and deposited copper hydroxide, and carries out middle reduction even at cuprous oxide, and also carries out the last reduction underwater with a reducing agent even at metal copper, A manufacturing process with a junction copper grain child carrying out a process which deposits said copper hydroxide under oxygen containing gas atmosphere of copper powder. ¦ [Claim 8]A manufacturing process of the copper powder according to claim 7 in which Fe concentration carries out a process which deposits copper hydroxide in solution of 50 ppm or less. ¦ [Claim 9]A manufacturing process of the copper powder according to claim 7 or 8 which blows oxygen containing gas into suspension of cuprous oxide after middle reduction. | [기술분야] 본 발명은 충분한 전기 전도 성능을 갖는 전도성 페이스트가 얻어지는 전도성 페이스트용 금속 구리 그레인 자식 및 분말에 관한 것이다. [해결과제] 본 발명은 높은 충전 인자 및 입자들의 증가된 접촉 계면을 갖는 금속 구리 분말을 제공함으로써 낮은 전기 저항을 갖는 전도성 페이스트를 얻는 문제를 해결하고자 한다. [해결수단] 본 발명은 목 부분을 가진 접합 구리 그레인 자식과 목 부분이 없는 단위 입자로 구성된 전도성 페이스트용 구리 분말 물체를 포함한다. [특징] 여기서 주된 특징은 목부 양측의 단위 입자 중 적어도 하나의 입경보다 작은 경로를 갖는 목부이다. [효과] 따라서, 본 발명은 높은 충전 인자 및 입자들의 증가된 접촉 계면을 갖는 금속 구리 분말을 제공함으로써 전도성을 개선한다. | 1999-150281 | 1999-05-28 | 2000-340030 | 2000-12-08 |  |  | DOWA HOLDINGS CO LTD | 佐野 和司 ¦ 岡田 美洋 ¦ 三好 宏昌 |  |  |  | 2 | JP3353649B2(BE) ¦ JP2911429B2(BE) | 6 | CN111715888B ¦ EP2762450B1 ¦ JP5926644B2(FE) ¦ JP4651533B2(FE) ¦ JP4362601B2(FE) ¦ US9211587B2 | 12902509 | JP3827900B2 ¦ JP3918036B2 ¦ JP4660784B2 ¦ KR10-0726694B1 ¦ US6620344B2 ¦ US6923924B2 ¦ US7235119B2 | 7 | 소멸(존속 기간 만료) |  | 2200078002424
JP | JP | P | A | 도전성 분말 및 그 제조 방법 및 그것을 사용한 도료 | 【요약】 【과제】 양호한 도전성을 나타내는 미세한 편평형 은 도금 구리 분말을 제공한다. 【해결 수단】 평균 입경이2~10미크론의 편평형 구리 분말의 표면에 스퍼터링법으로5~25중량%의 은이 도금되어 있는 우수한 도전성을 가지는 미세한 분말. | [Abstract] [Technical problem] The detailed end of flat-like silver plating copper powder good conductivity is shown is provided. [Means for Solution]Detailed powder which has the outstanding conductivity from which 5~25% of the weight of silver is plated with the sputtering method by the surface in the end of flat-like copper powder whose average particle diameter is 2~10 microns. | 【청구항 1】 평균 입경이2~10미크론의 편평형 구리 분말의 표면에5~25중량%의 은 도금층이 형성되어 있는 도전성 분말. | [Claim 1]Conductive powder in which 5~25% of the weight of a silver plating layer is formed in the surface in the end of flat-like copper powder whose average particle diameter is 2~10 microns. | 【청구항 1】 평균 입경이2~10미크론의 편평형 구리 분말의 표면에5~25중량%의 은 도금층이 형성되어 있는 도전성 분말. ¦ 【청구항 2】 평균 입경이1~5미크론의 입자형 구리 분말의 표면에 스퍼터링법에 의해5~25중량%의 은 도금층을 형성한 후, 편평형에 소성가공하는 것을 특징으로 하는 도전성 분말 제조 방법. | [Claim 1]Conductive powder in which 5~25% of the weight of a silver plating layer is formed in the surface in the end of flat-like copper powder whose average particle diameter is 2~10 microns. ¦ [Claim 2]A manufacturing method of conductive powder characterized by carrying out plastic processing to the shape of flat after forming 5~25% of the weight of a silver plating layer in the surface in the end of granular copper powder whose average particle diameter is 1~5 microns by the sputtering method. | [기술분야] 본 발명은 적층된 전자 부품에서 전도성 페이스트, 인쇄 회로 기판 배선, 및 내부 전극 형성에 사용되는 전도성 분말에 관한 것이다. [해결과제] 본 발명은 미세 분쇄의 어려움, 높은 비용, 및 제한된 이용 가능성과 같은 미세 은 먼지를 사용하는 난제를 해결하고자 한다. [해결수단] 본 발명은 입상 구리 분말, 은 도금층, 및 평평한-유사 입자를 생성하기 위한 플라스틱 가공을 포함한다. [특징] 여기서 주된 특징은 구리 분말에 은 도금층을 적용하기 위한 스퍼터링의 사용이며, 결과적으로 전도성 및 접착력이 향상된다. [효과] 따라서, 본 발명은 전도성 및 접착력을 개선하여, 적층된 전자 부품에서 향상된 성능을 유도한다. | 1999-136912 | 1999-05-18 | 2000-328232 | 2000-11-28 |  |  | NISSHIN STEEL CO LTD | 竹島 鋭機 ¦ 白井 安 |  |  |  | 0 |  | 5 | JP6194166B2(FE) ¦ JP5932638B2(FE) ¦ JP5700194B2(FE) ¦ JP2009-533552A ¦ JP2003-257244A(FE) | 12891870 | JP2000-328232A | 1 | 취하 |  | 2200075003330
JP | JP | P | A | 도전 페이스트 및 도전 페이스트용 필러의 제조 방법 | 【요약】 【과제】도전부를 접착하는 종래의 도전 페이스트는 접착력을 강하게하고자 하면, 전기 저항이 커져, 또한 전기 저항을 작게하고자 하면 접착 강도가 약해지는 문제가 있었다. 본 발명은 전기 저항이 작음에도 불구하고 접착 강도가 강한 도전 페이스트 및 상기 도전 페이스트에 사용하는데 적합한 원기둥형 필러 제조 방법을 제공하는 데 있다. 【해결 수단】바인더 중에 원기둥형 필러가50~90중량%혼합된 도전 페이스트이며 상기 도전 페이스트에 사용하는 원기둥형 필러는 구형 금속을 2매의 압연판 간에서 전매함으로써 성형한다. | [Abstract] [Technical problem] The conventional conductive paste which pastes up a conductive part had the problem that electrical resistance will become large if it is going to strengthen adhesive strength, and adhesive strength would become weak if it is going to make electrical resistance small. Although electrical resistance of this invention is small, there is adhesive strength in providing the manufacturing method of a cylindrical filler suitable for using it for strong conductive paste and the conductive paste. [Means for Solution]A filler cylindrical in a binder is the conductive paste mixed 50~90% of the weight, and it fabricates a cylindrical filler used for the conductive paste by rolling spherical metal between two rolling boards. | 【청구항 1】 원기둥형 필러가 바인더 중에50~90중량%혼합되어 있는 것을 특징으로 하는 도전 페이스트. | [Claim 1] Conductive paste, wherein a cylindrical filler is mixed 50~90% of the weight in a binder. | 【청구항 1】 원기둥형 필러가 바인더 중에50~90중량%혼합되어 있는 것을 특징으로 하는 도전 페이스트. ¦ 【청구항 3】 구형 금속 분말을 2매의 압연판에 재치하고 상기 금속 분말을 2매의 압연판 간에서 가압하면서 압연판의 한쪽을 이동시키거나, 혹은 2매의 압연판을 각각 반대 방향으로 이동시켜 금속 분말을 전동시킴으로써 원기둥형으로 성형하는 것을 특징으로 하는 도전 페이스트용 필러 제조 방법. | [Claim 1] Conductive paste, wherein a cylindrical filler is mixed 50~90% of the weight in a binder. ¦ [Claim 3] A manufacturing method of a filler for conductive paste fabricating cylindrical by moving one side of a rolling board, or moving two rolling boards to a counter direction, respectively, and rolling metal powder, laying spherical metal powder in two rolling boards, and pressing the metal powder between two rolling boards. | [기술분야] 본 발명은 전도성 페이스트 및 전도성 페이스트용 충전제의 제조 방법에 관한 것이며, 여기서 상기 충전제는 결합제에서 특정 중량 백분율로 혼합된다. [해결과제] 본 발명은 종래의 도전성 페이스트에 있어서 전기 저항을 작게 할 때의 약한 접착 강도의 문제를 해결하고자 한다. [해결수단] 본 발명은 결합제에서 특정 중량 백분율로 혼합된 원통형 충전제를 갖는 전도성 페이스트를 포함한다. [특징] 여기서 주요 특징은 접착 강도를 향상시키고 전기 저항을 감소시키기 위해 전도성 페이스트에 원통형 충전제를 사용하는 것이다. [효과] 따라서, 본 발명은 전도성 페이스트에서 접착 강도를 향상시키고 전기 저항을 감소시킨다. | 1999-111730 | 1999-04-20 | 2000-303042 | 2000-10-31 |  |  | SENJU METAL IND CO LTD | 佐藤 一策 |  |  |  | 4 | JP3526183B2(BE) ¦ JP1998-149721A(BE) ¦ JP3478908B2(BE) ¦ JP4395198B2(BE) | 3 | CN103555225B ¦ JP2007-157551A ¦ KR10-0765502B1(FE) | 12869781 | JP2000-303042A | 1 | 거절 |  | 2200069003042
JP | JP | P | A | 도전 페이스트용 동분 | 【요약】 【과제】 습식 환원법으로 얻어진 구리 분말은 높은 충전율로 수지에 혼련하면 낮은 점성을 유지하는 것이 어렵다. 습식 환원법으로 얻어진 구리 분말의 입자 지름이나 비표면적 등의 특징으로 변화를 주지 않고 상기의 고점성 문제를 해결한다. 【해결 수단】 습식 환원법으로 제조된 구리 분말에 입자끼리를 기계적으로 충돌시키는 표면 평활화 처리가 실시된 도전 페이스트용 구리 분말이다. | [Abstract] [Technical problem] If the copper powder obtained by wet reductionism is kneaded to resin by a high filling factor, it is difficult to maintain low viscosity. The above-mentioned problem of high viscosity is solved without giving change to special features acquired by wet reductionism, such as particle diameter of copper powder, and specific surface area. [Means for Solution]It is the copper powder for conductive paste to which surface data smoothing which makes particles collide with copper powder manufactured by wet reductionism mechanically was performed. | 【청구항 1】 습식 환원법으로 제조된 구리 분말에 입자끼리를 기계적으로 충돌시키는 표면 평활화 처리가 실시된 도전 페이스트용 구리 분말. | [Claim 1]Copper powder for conductive paste to which surface data smoothing which makes particles collide with copper powder manufactured by wet reductionism mechanically was performed. | 【청구항 1】 습식 환원법으로 제조된 구리 분말에 입자끼리를 기계적으로 충돌시키는 표면 평활화 처리가 실시된 도전 페이스트용 구리 분말. ¦ 【청구항 5】 습식 환원법으로 제조된 구리 분말에 무기물 또는 유기물을 피복한 뒤, 입자끼리를 기계적으로 충돌시키는 표면 평활화 처리를 실시한 도전 페이스트용 구리 분말. ¦ 【청구항 6】 다이머산을 글리시딜 에스테르화한 에폭시 당량이 446 g/eq이며 25℃점도가 730 cps의 에폭시 수지 8 중량%에 대상 구리 분말 92 중량%을 혼련하고 이 혼련물의 점도를 E형 점도계를 이용하여 10 rpm에서 측정했을 때, 300 Pa sec 이하의 점도를 나타내는 도전 페이스트용 구리 분말. | [Claim 1]Copper powder for conductive paste to which surface data smoothing which makes particles collide with copper powder manufactured by wet reductionism mechanically was performed. ¦ [Claim 5]Copper powder for conductive paste which an inorganic substance or an organic matter was covered to copper powder manufactured by wet reductionism, and also performed surface data smoothing which makes particles collide mechanically to it. ¦ [Claim 6]Dimer acid. An epoxy equivalent which carried out glycidyl etherification by 446g / eq And when 92 % of the weight of object copper powder is kneaded to 8 % of the weight of epoxy resins whose 25℃ viscosity is 730 c.p.s. and viscosity of this kneading thing is measured at 10 rpm to them using E type viscosity meter, Copper powder for conductive paste which shows viscosity of 300 or less Pa-sec. | [기술분야] 본 발명은 도전성 페이스트용 구리 분말에 관한 것으로, 점도가 낮은 도전성 페이스트의 제조에 적용될 수 있다. [해결과제] 본 발명은 습식 환원법에 의해 얻어진 구리 분말을 사용할 때 전도성 페이스트에서 높은 점도의 문제를 해결하고자 한다. [해결수단] 본 발명은 입자가 기계적으로 충돌하게 함으로써 표면 데이터 평활화가 수행되는 전도성 페이스트용 구리 분말을 포함한다. [특징] 여기서 주된 특징은 입자 직경 및 비표면적의 변화 없이 기계적으로 충돌하게 함으로써 입자들의 표면 데이터 평활화이다. [효과] 따라서, 본 발명은 입자들을 기계적으로 충돌시키고 표면 데이터 평활화를 수행함으로써 전도성 페이스트의 점도를 개선한다. | 1999-076348 | 1999-03-19 | 2000-268630 | 2000-09-29 |  |  | DOWA HOLDINGS CO LTD | 佐野 和司 ¦ 岡田 美洋 ¦ 三好 宏昌 |  |  |  | 5 | JP1996-120309A(BE) ¦ JP2558013B2(BE) ¦ JP2638271B2(BE) ¦ JP2754680B2(BE) ¦ JP1989-004401A(BE) | 16 | CN114464815B ¦ EP2242602B1 ¦ JP7424108B2(FE) ¦ JP4233333B2(FE) ¦ JP4233334B2(FE) ¦ JP4145127B2(FE) ¦ JP2004-169056A(FE) ¦ JP4227373B2(FE) ¦ JP4197110B2(FE) ¦ JP4111425B2(FE) ¦ JP4261786B2(FE) ¦ JP4185267B2(FE) ¦ JP2003-027102A(FE) ¦ JP4342746B2(FE) ¦ JP2002-332501A(FE) ¦ JP4779134B2(FE) | 12838747 | JP3932336B2 ¦ JP4524477B2 | 2 | 소멸(존속 기간 만료) |  | 2200061002330
JP | JP | P | A | 은 피복 동분의 제조법 | 【요약】 【과제】 금속구리 분말의 표면에 균일하고 간단히 은 피막을 형성하는 방법을 얻는다. 【해결 수단】 환원제가 용존된 수용액 중에서 금속구리 분말과 질산은을 반응시키는 은 피복 구리 분말의 제법이다. | [Abstract] [Technical problem] The method of forming a silver tunic in the surface of metal copper powder uniformly and simply is acquired. [Means for Solution]It is a process of silver covering copper powder which makes silver nitrate react to metal copper powder in solution in which reducing agent was dissolved. | 【청구항 1】 환원제가 용존된 수용액 중에서 금속구리 분말과 질산은을 반응시키는 은 피복 구리 분말의 제법. | [Claim 1]A process of silver covering copper powder which makes silver nitrate react to metal copper powder in solution in which reducing agent was dissolved. | 【청구항 1】 환원제가 용존된 수용액 중에서 금속구리 분말과 질산은을 반응시키는 은 피복 구리 분말의 제법. ¦ 【청구항 5】 구리염 수용액과 알칼리제를 반응시켜 수산화 구리를 석출시킨 현탁액에 환원제를 첨가해 아산화 구리까지 중간 환원하고 이어서 포수 하이드라진 또는 유기계 환원제를 첨가해 금속구리 분말까지 수중에서 최종 환원하고 얻어진 상기 환원제와 금속구리 분말을 포함한 액에 질산은을 첨가하는 것으로 구성되는 은 피복 구리 분말의 제법. ¦ 【청구항 6】 구리염 수용액과 알칼리제를 반응시켜 수산화 구리를 석출시킨 현탁액에 환원제를 첨가해 아산화 구리까지 중간 환원하고 상기 아산화 구리의 현탁액에 산소함유 가스를 불어넣어 산화 처리한 뒤, 포수 하이드라진 또는 유기계 환원제를 첨가해 금속구리 분말까지 수중에서 최종 환원하고 얻어진 상기 환원제와 금속구리 분말을 포함한 액에 질산은을 첨가하는 것으로 구성되는 은 피복 구리 분말의 제법. | [Claim 1]A process of silver covering copper powder which makes silver nitrate react to metal copper powder in solution in which reducing agent was dissolved. ¦ [Claim 5]Add a reducing agent to suspension which made alkaline chemicals react to copper salt water solution, and deposited copper hydroxide, and carry out middle reduction and it ranks second even to cuprous oxide, A process of silver covering copper powder which becomes the reducing agent obtained by adding hydrazine hydrate or an organic system reducing agent, and carrying out the last reduction underwater even at metal copper powder, and liquid containing metal copper powder from adding silver nitrate. ¦ [Claim 6]After adding a reducing agent to suspension which made alkaline chemicals react to copper salt water solution, and deposited copper hydroxide, carrying out middle reduction even at cuprous oxide and blowing and carrying out oxidation treatment of the oxygen containing gas to suspension of the cuprous oxide, A process of silver covering copper powder which becomes the reducing agent obtained by adding hydrazine hydrate or an organic system reducing agent, and carrying out the last reduction underwater even at metal copper powder, and liquid containing metal copper powder from adding silver nitrate. | [기술분야] 본 발명은 전기 전도 필러용 구리 분말을 은 피복하는 공정에 관한 것으로, 개선된 내산화성 및 열안정성이 요구되는 다양한 제품에 적용될 수 있다. [해결과제] 본 발명은 금속 구리 분말 상에 은 튜닉을 형성하기 위한 균일하고 간단한 방법을 제공함으로써, 내산화성 및 열 안정성의 문제를 야기하는 구리 분말 상에 불균일하고 복잡한 은 피복의 문제를 해결하고자 한다. [해결수단] 본 발명은 환원제, 특히 히드라진 수화물 또는 유기계 환원제에 용해된 용액에서 금속 구리 분말에 질산은을 반응시키는 구리 분말을 은 피복하는 공정을 포함한다. [특징] 여기서 주요 특징은 간단하고 효율적인 공정을 사용하여 금속 구리 분말 상에 균일한 은 튜닉을 형성하는 것이다. [효과] 따라서, 본 발명은 금속 구리 분말 상에 균일한 은 튜닉을 제공함으로써 전기 전도 필러의 내산화성 및 열 안정성을 개선한다. | 1999-054981 | 1999-03-03 | 2000-248303 | 2000-09-12 |  |  | DOWA HOLDINGS CO LTD | 佐野 和司 ¦ 岡田 美洋 ¦ 三好 宏昌 |  |  |  | 7 | JP2911429B2(BE) ¦ JP1994-240463A(BE) ¦ JP1994-240464A(BE) ¦ JP2638271B2(BE) ¦ JP1989-119602A(BE) ¦ JP1987-223026A(BE) ¦ JP1981-150101A(BE) | 25 | CN109773212B ¦ CN102950282B ¦ CN101244459B ¦ CN100467169C ¦ CN101024246B ¦ CN100448570C ¦ CN101031384B ¦ EP1900471A1 ¦ JP7335768B2(FE) ¦ JP6063095B2(FE) ¦ JP5934317B2(FE) ¦ JPWO2008-059789A1(FE) ¦ KR10-1483733B1(FE) ¦ KR10-2013-0044132A ¦ KR10-1078253B1 ¦ KR10-0781586B1(FE) ¦ KR10-0649493B1 ¦ KR10-0477383B1(FE) ¦ KR10-0438408B1(FE) ¦ RU0002499082C1 ¦ US10486231B2 ¦ US10654101B2 ¦ US10695830B2 ¦ US9574273B2 ¦ US8039107B2 | 12820135 | JP4168108B2 | 1 | 소멸(존속 기간 만료) |  | 2200056003102
JP | JP | P | A | 도전 페이스트용 동은 복합분의 제조 방법 | 【요약】 【과제】 본 발명은 신규한 도전 페이스트용 구리 은 복합분말 제조 방법을 제공하는 것이다. 【해결 수단】 구리 분말에 대해서3~50중량%의 산화은을 더해 분쇄 가공하면서 기계적으로 구리 분말에 산화은을 접합시켜 그 후에 환원성 분위기 중에서120~400℃의 온도에서 환원 처리하고 입자 지름 100μm이하, BET법 비표면적값 2000 cm2/g 이상의 분말을 얻는 것을 특징으로 하는 도전 페이스트용 구리 은 복합분말 제조 방법이다. 분쇄 가공 중에 1 중량%이하의 지방산을 첨가 혹은 환원 처리 전에 0.1~2 중량%의 지방산을 첨가 혼합하고,150~500℃의 온도에서 환원 처리하는 것을 특징으로 하는 도전 페이스트용 구리 은 복합분말 제조 방법이다. | [Abstract] [Technical problem] this invention provides the manufacturing method of the new copper/silver composite powder for conductive paste. [Means for Solution]Patch and close silver oxide to copper powder mechanically, adding and carrying out the pulverizing machine of 3~50% of the weight of the silver oxide to copper powder, and after an appropriate time in a reducing atmosphere, Reduction processing is carried out at temperature of 120~400℃, and below diameter of particle 100μ m is a manufacturing method of copper/silver composite powder for conductive paste obtaining powder BET method specific surface area value of 2000 cm 2 / more than g. It is a manufacturing method of the copper/silver composite powder for conductive paste carrying out 1% of the weight or less of fatty acid during a pulverizing machine, carrying out addition mixture of 0.1~2% of the weight of the fatty acid before addition or reduction processing, and carrying out reduction processing at the temperature of 150~500℃. | 【청구항 1】 구리 분말에 산화은을 더해 분쇄 가공하면서 기계적으로 구리 분말에 산화은을 접합시키고, 그 후에 환원성 분위기 중에서120~400℃의 온도에서 환원 처리하는 것을 특징으로 하는 도전 페이스트용 구리 은 복합분말 제조 방법. | [Claim 1]A manufacturing method of copper/silver composite powder for conductive paste patching silver oxide in copper powder mechanically, and carrying out reduction processing at temperature of 120~400℃ in a reducing atmosphere in total after an appropriate time adding and carrying out the pulverizing machine of the silver oxide to copper powder. | 【청구항 1】 구리 분말에 산화은을 더해 분쇄 가공하면서 기계적으로 구리 분말에 산화은을 접합시키고, 그 후에 환원성 분위기 중에서120~400℃의 온도에서 환원 처리하는 것을 특징으로 하는 도전 페이스트용 구리 은 복합분말 제조 방법. ¦ 【청구항 2】구리 분말에 산화은을 더해 분쇄 가공하면서 기계적으로 구리 분말에 산화은을 접합시켜 이어서 분쇄 가공한 당해 분말에 대해서 0.1~2 중량%의 지방산을 혼합 피복하고 그 후에 환원성 분위기 중에서150~500℃의 온도에서 환원 처리하는 것을 특징으로 하는 도전 페이스트용 구리 은 복합분말 제조 방법. ¦ 【청구항 3】 구리 분말에 산화은을 더해 분쇄 가공하는 분말에 대해서 1 중량%이하의 지방산을 첨가하면서 분쇄 가공하여 기계적으로 구리 분말에 산화은을 접합시켜 그 후에 환원성 분위기 중에서150~500℃의 온도에서 환원 처리하는 것을 특징으로 하는 도전 페이스트용 구리 은 복합분말 제조 방법. | [Claim 1]A manufacturing method of copper/silver composite powder for conductive paste patching silver oxide in copper powder mechanically, and carrying out reduction processing at temperature of 120~400℃ in a reducing atmosphere in total after an appropriate time adding and carrying out the pulverizing machine of the silver oxide to copper powder. ¦ [Claim 2]Silver oxide is mechanically patched and closed to copper powder, adding and carrying out the pulverizing machine of the silver oxide to copper powder, Subsequently, a manufacturing method of copper/silver composite powder for conductive paste which carries out mixed covering of 0.1~2% of the weight of the fatty acid to the powder concerned which carried out the pulverizing machine, and is characterized by carrying out reduction processing at temperature of 150~500℃ in a reducing atmosphere after an appropriate time. ¦ [Claim 3]A manufacturing method of copper/silver composite powder for conductive paste which carries out a pulverizing machine, adding 1% of the weight or less of fatty acid to powder which adds and carries out the pulverizing machine of the silver oxide to copper powder, patches and closes silver oxide to copper powder mechanically, and is characterized by carrying out reduction processing at temperature of 150~500℃ in a reducing atmosphere after an appropriate time. | [기술분야] 본 발명은 전도성 페이스트용 구리/은 복합 분말의 제조방법에 관한 것으로, 다양한 전도성 페이스트 제품에 적용될 수 있다. [해결과제] 본 발명은 전도성 페이스트용 구리/은 복합 분말의 제조방법을 제공함으로써, 도금 균일성 불량 및 미세 입자 제조의 어려움과 같은 종래의 은도금 구리 분말의 한계를 해결하고자 한다. [해결수단] 본 발명은 산화은을 구리 분말에 기계적으로 결합시키고, 저온에서 환원 처리를 수행하고, 입자의 직경을 100μm 이하로 조정하는 것을 포함한다. [특징] 여기서 주요 특징은 전도성 페이스트용 구리/은 복합 분말을 제조하기 위한 저온 환원 공정의 사용이다. [효과] 따라서, 본 발명은 미립자를 제조할 수 있고 우수한 전기 전도 성능을 달성할 수 있는 방법을 제공함으로써 전도성 페이스트용 구리/은 복합 분말의 제조 공정을 개선한다. | 1998-118390 | 1998-04-28 | 1999-310806 | 1999-11-09 |  |  | FUKUDA METAL FOIL & POWDER CO LTD | 梶田 治 ¦ 西田 元紀 ¦ 吉武 正義 |  |  |  | 6 | JP1997-003510A(BE) ¦ JP3253175B2(BE) ¦ JP1994-128609A(BE) ¦ JP1994-108182A(BE) ¦ JP1982-192206A(BE) ¦ JP1974-105767 A (미포함) | 12 | JP6956459B2(FE) ¦ JP5124691B1 ¦ JP4666663B2(FE) ¦ JP5080731B2(FE) ¦ JP4567410B2(FE) ¦ JP4149410B2(FE) ¦ JP4530617B2 ¦ JP3984534B2(FE) ¦ JP4113372B2(FE) ¦ KR10-2011-0088477A(FE) ¦ KR10-1301634B1(FE) ¦ TWI304003B | 20373046 | JP1999-310806A | 1 | 거절 |  | 2299067001899
JP | JP | P | A | 도전 페이스트용 편상 동합금분의 제조 방법 | 【요약】 【과제】 본 발명은 신규한 도전 페이스트용 편 상 구리합금 분말 제조 방법을 제공하는 것이다. 【해결 수단】 은을 3내지 75 중량%함유한 구리합금 분말에 대해서 0.05내지 2 중량%의 지방산을 더해 기계적으로 편 상 가공하고 그 후에 환원성 분위기 중에서 150℃내지 500℃의 온도에서 환원 처리하고 입자 지름 100μm이하, BET법 비표면적값 2000 cm2/g 이상의 분말을 얻는 것을 특징으로 하는 도전 페이스트용 편 상 구리합금 분말 제조 방법. | [Abstract] [Technical problem] this invention provides the manufacturing method of the new piece-like copper alloy powder for conductive paste. [Means for Solution]To copper alloy powder which contained silver 75% of the weight from 3, add 0.05 to 2% of the weight of fatty acid, carry out 片状 processing mechanically, and after an appropriate time in a reducing atmosphere, A manufacturing method of piece-like copper alloy powder for conductive paste as for which carrying out reduction processing at temperature of 150 to 500℃, and below diameter of particle 100μ m obtaining powder more than BET method specific surface area value [ of 2000 cm ] 2/g. | 【청구항 1】 구리합금 분말에 대해서 0.05내지 2 중량%의 지방산을 더해 기계적으로 편 상 가공하고 그 후에 환원성 분위기 중에서 150℃내지 500℃의 온도에서 환원 처리하는 것을 특징으로 하는 도전 페이스트용 편 상 구리합금 분말 제조 방법. | [Claim 1]A manufacturing method of piece-like copper alloy powder for conductive paste which adds 0.05 to 2% of the weight of fatty acid, carries out 片状 processing mechanically to copper alloy powder, and is characterized by carrying out reduction processing at temperature of 150 to 500℃ in a reducing atmosphere after an appropriate time. | 【청구항 1】 구리합금 분말에 대해서 0.05내지 2 중량%의 지방산을 더해 기계적으로 편 상 가공하고 그 후에 환원성 분위기 중에서 150℃내지 500℃의 온도에서 환원 처리하는 것을 특징으로 하는 도전 페이스트용 편 상 구리합금 분말 제조 방법. | [Claim 1]A manufacturing method of piece-like copper alloy powder for conductive paste which adds 0.05 to 2% of the weight of fatty acid, carries out 片状 processing mechanically to copper alloy powder, and is characterized by carrying out reduction processing at temperature of 150 to 500℃ in a reducing atmosphere after an appropriate time. | [기술분야] 본 발명은 도전성 페이스트용 피스 유사 구리 합금 분말의 제조 방법에 관한 것으로, 다양한 도전성 페이스트 제품에 적용될 수 있다. [해결과제] 본 발명은 종래의 과립 분말의 한계 및 차이 부분의 형상, 산화 문제, 및 분무 방법에서 고가의 가스에 대한 필요성을 해결하고자 한다. [해결수단] 본 발명은 특정 구리/은 합금 분말에 지방산을 첨가하는 것, 기계적으로 가공을 수행하는 것, 및 환원 분위기에서 환원 가공을 수행하는 것을 포함한다. [특징] 여기서 주된 특징은 입자의 미세 직경 및 큰 비표면적을 갖는 은분진과 동일한 성능을 얻을 수 있는 능력이다. [효과] 따라서, 본 발명은 스크린 스텐실 특성, 코트 표면의 매끄러운 특성, 및 작은 게이지 와이어를 개선하여, 미세 패턴 및 디스펜서에 적합하다. | 1998-071539 | 1998-03-20 | 1999-273454 | 1999-10-08 |  |  | FUKUDA METAL FOIL & POWDER CO LTD | 梶田 治 ¦ 西田 元紀 ¦ 後田 浩嗣 ¦ 吉武 正義 |  |  |  | 3 | JP2767729B2(BE) ¦ JP1990-052049A(BE) ¦ JP1983-221206A(BE) | 8 | CN102119064B ¦ JP6671509B2(FE) ¦ JP6855292B2(FE) ¦ JP5707133B2(FE) ¦ JP4421135B2(FE) ¦ JP2001-156572A(FE) ¦ TWI461470B(FE) ¦ US8999206B2 | 20339892 | JP4074369B2 | 1 | 소멸(연차료 불납에 의한 말소) |  | 2299059002154
JP | JP | P | A | 플레이크 동분 및 그 제조 방법 | 【요약】 【해결 과제】 본 발명은 내산성, 특히 내열성, 내습성이 우수한 플레이크 동분으로서, 그 표면에 산화 방지제가 균일하게 피복된 구리 분말을 건식법에 의해 제공한다. 【해결 수단】 산소 농도가 0.5%이하인 플레이크 동분에 그 융점이 200℃이하이며 상온에서 고체 분말형을 이루는 유기 화합물이 피복되어서 이루어진다. 이들 플레이크 동분에 있어서 상기 고체 분말형 유기 화합물의 피복량은 구리 분말 중량에 대해서 0.01~5.0%, 바람직하게는 0.05~3.0%으로 한다. 상기 고체 분말형 유기 화합물은 스테아린산, 미리스틴산, 구연산, 글루타르산, 팔미트산, 말레산에서 선택된 어느 일종 또는 2종 이상으로 한다. 또한 본 발명에 따른 플레이크 동분 제조 방법은 아토마이즈법, 전해법, 화학 환원법에서 얻어지는 구리 분말과 고체 분말형 유기 화합물을 건식 혼합 분쇄하고 그 후 일정한 체망목을 가진 풍력분급기에 의해 입도 조정하는 것이다. 이 때의 건식 혼합 분쇄는 볼 밀 또는 진동 밀을 이용하여 수행해, 원료 구리 분말의 입도 분포는 JIS 표준체의 63μm를 모두 통과하는 것으로 한다. | [Abstract] [Problem(s) to be Solved] this inventions are acid resistance and flakes copper powder excellent in especially heat resistance and moisture resistance, and provide the copper powder with which the antioxidant was uniformly covered by the surface with a dry method. [Means for Solution]It comes to cover an organic compound in which the melting point is 200℃ or less, and forms solid powder at normal temperature to flakes copper powder whose oxygen concentration is 0.5% or less. In these flakes copper powder, coating volume of the above-mentioned solid powdered organic compound is made into 0.01~5.0%, preferably 0.05~3.0% to copper powder weight. The above-mentioned solid powdered organic compound is made into any one sort chosen from stearic acid, myristic acid, citrate, glutaric acid, pulmitic acid, and maleic acid, or two sorts or more. The manufacturing method of the flakes copper powder concerning this invention carries out dry blending pulverization of the copper powder and the solid powdered organic compound which are obtained from the atomizing method, the electrolyzing method, and chemicals reductionism, and carries out particle size adjustment after that with a wind power part class machine with a fixed screen-mesh eye. Dry blending pulverization in this case shall be performed using a ball mill or a vibrating mill, and the particle size distribution of materials copper powder shall pass all 63μ m of JIS 標準篩. | 【청구항 1】 산소 농도가 0.5%이하인 플레이크 동분에 그 융점이 200℃이하이며 상온에서 고체 분말형을 이루는 유기 화합물이 피복되어서 이루어지는 플레이크 동분. | [Claim 1]Flakes copper powder by which it comes to cover an organic compound in which the melting point is 200℃ or less, and forms solid powder at normal temperature to flakes copper powder whose oxygen concentration is 0.5% or less. | 【청구항 1】 산소 농도가 0.5%이하인 플레이크 동분에 그 융점이 200℃이하이며 상온에서 고체 분말형을 이루는 유기 화합물이 피복되어서 이루어지는 플레이크 동분. ¦ 【청구항 5】 아토마이즈법, 전해법, 화학 환원법에서 얻어지는 구리 분말과 고체 분말형 유기 화합물을 건식 혼합 분쇄하고 그 후 일정한 체망목을 가진 풍력분급기에 의해 입도 조정하는 플레이크 동분 제조 방법. | [Claim 1]Flakes copper powder by which it comes to cover an organic compound in which the melting point is 200℃ or less, and forms solid powder at normal temperature to flakes copper powder whose oxygen concentration is 0.5% or less. ¦ [Claim 5]A manufacturing method of flakes copper powder which carries out dry blending pulverization of copper powder and a solid powdered organic compound which are obtained from the atomizing method, the electrolyzing method, and chemicals reductionism, and carries out particle size adjustment after that with a wind power part class machine with a fixed screen-mesh eye. | [기술분야] 본 발명은 박편 구리 분말 및 이의 제조 방법에 관한 것이며, 전도성 페이스트 또는 전기 전도성 접착제용 전도성 필러에 적용될 수 있다. [해결과제] 본 발명은 건조 방법을 사용하고 상기 표면을 유기 화합물로 커버함으로써, 습식 공정에 기초하지 않고, 개선된 내산화성 및 내열성을 가진 박편 구리 분말을 획득하는 기술적 문제를 해결하고자 한다. [해결수단] 본 발명은 유기 화합물이 피복된 박편 구리 분말, 및 이를 위한 제조 방법을 포함한다. [특징] 여기서 주요 특징은 내산화성 및 내열성이 개선된 박편 구리 분말을 제조하기 위한 건조 방법의 사용이다. [효과] 본 발명은 높은 생산성을 유지하면서, 박편 구리 분말의 내산화성 및 내열성을 개선한다. | 1998-084942 | 1998-03-16 | 1999-264001 | 1999-09-28 |  |  | MITSUI MINING & SMELTING CO LTD | 関口 誠 ¦ 森田 正久 ¦ 三戸 兼太郎 |  |  |  | 5 | JP1999-111054A(BE) ¦ JP1997-082133A(BE) ¦ JP3434867B2(BE) ¦ JP1992-183801A(BE) ¦ JP1990-182809A(BE) | 18 | CN100467172C ¦ EP3560637B1 ¦ JP7039126B2(FE) ¦ JP6162885B2(FE) ¦ JP5700194B2(FE) ¦ JP5255580B2(FE) ¦ JP4916107B2(FE) ¦ JP4868716B2(FE) ¦ JP4296347B2(FE) ¦ JP2005-076058A(FE) ¦ JP4145127B2(FE) ¦ JP4227373B2(FE) ¦ JP2004-027246A(FE) ¦ JP2002-015622A(FE) ¦ KR10-2014-0015942A ¦ US11692241B2 ¦ US7618475B2 ¦ US6916433B2 | 20331828 | JP1999-264001A | 1 | 거절 |  | 2299057001701
JP | JP | P | A | 도전성 페이스트용 동분 | 【요약】 【과제】 종래의 도전성 페이스트용 구리 분말보다 초기 도전성이 높고 산화성 분위기 조건 하에서도 내산화성이 우수하고, 높은 내습성을 가지는 도전성 페이스트용 구리 분말의 제공. 【해결 수단】 BET법에 의한 비표면적이 3000 cm2/g 이상의 구리 분말을 유기 알칼리로 세척하고 그 후환원제를 포함한 수용액에서 환원 처리한 후고급 지방족 아민염으로 처리해 이어서 고급 지방산으로 처리하는 도전성 페이스트용 구리 분말 제조 방법 및 그것에 따라 얻어진 산소 함유량이 0.2wt%이하, 방청제에서 유래하는 질소 함유량이 0.01~1.0wt%이며 압력 조리 기구 테스트[2 기압(121℃), 97%RH분위기 하], 50시간 후의 산소 증가량이 3.5배 이하인 도전성 페이스트용 구리 분말. | [Abstract] [Technical problem] Offer of the copper powder for conductive paste which initial conductivity is high, is excellent in oxidation resistance also under oxidizing atmosphere conditions, and has high moisture resistance from the conventional copper powder for conductive paste. [Means for Solution]Specific surface area by the BET method copper powder more than 3000 cm2/g, A manufacturing method of copper powder for conductive paste which washes with organic alkali, processes and ranks next with high-class aliphatic amine salt in solution which contains a reducing agent after that after carrying out reduction processing, and is processed with higher fatty acid, And nitrogen content to which an oxygen content obtained by it originates in less than 0.2wt% and a rust-proofer is 0.01~1.0wt%, And a pressure cooker test [bottom of 2 atmospheres (121℃) and 97%RH atmosphere], copper powder for conductive paste whose oxygen increase of 50 hours after is 3.5 or less times. | 【청구항 1】 BET법에 의한 비표면적이 3000 cm2/g 이상 있고, 산소 함유량이 0.2wt%이하, 방청제에서 유래하는 질소 함유량이 0.01~1.0wt%이며 압력 조리 기구 테스트[2 기압(121℃), 97%RH분위기 하], 50시간 후의 산소 증가량이 3.5배 이하인 것을 특징으로 하는 도전성 페이스트용 구리 분말. | [Claim 1]There is specific surface area by the BET method of more than 3000 cm2/g, Copper powder for conductive paste which nitrogen content to which an oxygen content originates in less than 0.2wt% and a rust-proofer is 0.01~1.0wt%, and is characterized by an oxygen increase 50 hours after a pressure cooker test [bottom of 2 atmospheres (121℃) and 97%RH atmosphere] being 3.5 or less times. | 【청구항 1】 BET법에 의한 비표면적이 3000 cm2/g 이상 있고, 산소 함유량이 0.2wt%이하, 방청제에서 유래하는 질소 함유량이 0.01~1.0wt%이며 압력 조리 기구 테스트[2 기압(121℃), 97%RH분위기 하], 50시간 후의 산소 증가량이 3.5배 이하인 것을 특징으로 하는 도전성 페이스트용 구리 분말. ¦ 【청구항 2】 BET법에 의한 비표면적이 3000 cm2/g 이상의 구리 분말을 유기 알칼리로 세척하고 그 후환원제를 포함한 수용액에서 환원 처리한 후, 고급 지방족 아민염으로 처리하고 이어서 고급 지방산으로 처리하는 것을 특징으로 하는 도전성 페이스트용 구리 분말 제조 방법. | [Claim 1]There is specific surface area by the BET method of more than 3000 cm2/g, Copper powder for conductive paste which nitrogen content to which an oxygen content originates in less than 0.2wt% and a rust-proofer is 0.01~1.0wt%, and is characterized by an oxygen increase 50 hours after a pressure cooker test [bottom of 2 atmospheres (121℃) and 97%RH atmosphere] being 3.5 or less times. ¦ [Claim 2]A manufacturing method of copper powder for conductive paste processing with high-class aliphatic amine salt, and processing with higher fatty acid subsequently after specific surface area by the BET method carries out reduction processing in solution which washes copper powder more than 3000 cm2/g with organic alkali, and contains a reducing agent after that. | [기술분야] 본 발명은 내산화성, 초기도성 및 내습성이 개선된 도전성 페이스트용 구리 분말에 관한 것이다. [해결과제] 본 발명은 내산화성, 초기도성 및 내습성을 포함하는 전도성 페이스트용 종래의 구리 분말의 한계를 해결하고자 한다. [해결수단] 본 발명은 3000 cm2/g 이상의 BET 방법에 의한 비표면적, 산소 함량이 0.2wt%미만인 질소 함량, 및 0.01~1.0wt%인 방청제를 포함한다. [특징] 여기서 주된 특징은 3000 cm2/g 이상의 BET 방법에 의한 비표면적의 사용, 산소 함량이 0.2wt%미만인 질소 함량, 및 0.01~1.0wt%인 방청제이다. [효과] 따라서, 본 발명은 전도성 페이스트용 구리 분말의 내산화성, 초기도성 및 내습성을 개선한다. | 1997-290301 | 1997-10-07 | 1999-111054 | 1999-04-23 |  |  | SHOWA DENKO KK | 南 誠一郎 ¦ 松木 邦夫 ¦ 渋谷 義紀 |  |  |  | 0 |  | 10 | EP2009976A1 ¦ JP2013-136840A(FE) ¦ JP5439995B2(FE) ¦ JP4930863B2(FE) ¦ JP4291857B2(FE) ¦ JP4894266B2(FE) ¦ JP2004-315935A ¦ JP2003-249733A(FE) ¦ JP4507322B2(FE) ¦ JP1999-264001A(FE) | 20198959 | JP1999-111054A | 1 | 취하 |  | 2299024002753
JP | JP | P | A | 도전성 합금 분말과 그 제조 방법 및 그 도전성 합금 분말을 이용한 도전 페이스트와 전자 기기 | 【요약】 【과제】 장기간 사용해도 표면 산화막의 두께를 도전성에 지장이 없는 범위에 억제할 수 있는 도전성 합금분말 및 그 제조 방법, 또한 이 도전성 합금분말을 성분으로서 함유하는 도전 페이스트를 제공한다. 【해결 수단】 구리와 니켈로 구성되는 도전성 합금분말이며 이 도전성 합금분말 중에 차지하는 니켈의 비율이 5내지 20 중량%이며 니켈이 구리에 고용한 조직을 가지며, 평균 입경이 45μm이하이며 표면 산화막의 두께가 1 nm이하이다. | [Abstract] [Technical problem] Even if it uses it for a long period of time [ ], the end of conductive alloyed powder the thickness of a surface oxide film can be held down to the range which does not have trouble in conductivity, a manufacturing method for the same, and the conductive paste which contains this end of conductive alloyed powder as an ingredient further are provided. [Means for Solution]It is in the end of conductive alloyed powder it consists of copper and nickel, and a rate of nickel to during this end of conductive alloyed powder is 5 thru/or 20 % of the weight, nickel has the organization which dissolved in copper, and average particle diameter is below 45μ m, and thickness of a surface oxide film is 1 nm or less. | 【청구항 1】 구리와 니켈로 구성되는 도전성 합금분말로서, 상기 도전성 합금분말 중에 차지하는 니켈의 비율이 5내지 20 중량%이며 니켈이 구리에 고용한 조직을 가지며, 상기 도전성 합금분말의 평균 입경이 45μm이하이며 표면 산화막의 두께가 1 nm이하인 것을 특징으로 하는 도전성 합금분말. | [Claim 1]It is in the end of conductive alloyed powder it consists of copper and nickel, and a rate of nickel to during the end of conductive alloyed powder is 5 thru/or 20 % of the weight, The end of conductive alloyed powder, wherein nickel has the organization which dissolved in copper, and average particle diameter in said end of conductive alloyed powder is below 45μ m and thickness of a surface oxide film is 1 nm or less. | 【청구항 1】 구리와 니켈로 구성되는 도전성 합금분말로서, 상기 도전성 합금분말 중에 차지하는 니켈의 비율이 5내지 20 중량%이며 니켈이 구리에 고용한 조직을 가지며, 상기 도전성 합금분말의 평균 입경이 45μm이하이며 표면 산화막의 두께가 1 nm이하인 것을 특징으로 하는 도전성 합금분말. ¦ 【청구항 2】 용탕 노즐에서 구리와 니켈로 구성되는 합금 용탕을 유출시키고 상기 용탕 노즐 하방에 설치한 가스 노즐에서 분출하는 가스에 의해 상기 유출 합금 용탕을 분단함과 동시에 1차 냉각하고 또한 액적을 상기 가스 노즐의 하방에 설치한 회전 냉각체에 충돌시킴으로써 104℃/초 이상의 냉각 속도로 응고시키고 표면 산화막의 두께를 1 nm이하로 억제한 구형 및 편평형 혼합분말을 생성한 것을 특징으로 하는 도전성 합금분말 제조 방법. | [Claim 1]It is in the end of conductive alloyed powder it consists of copper and nickel, and a rate of nickel to during the end of conductive alloyed powder is 5 thru/or 20 % of the weight, The end of conductive alloyed powder, wherein nickel has the organization which dissolved in copper, and average particle diameter in said end of conductive alloyed powder is below 45μ m and thickness of a surface oxide film is 1 nm or less. ¦ [Claim 2]Make alloy 溶湯 which consists of copper and nickel flow out of a 溶湯 nozzle, and while gas spouted from a gas nozzle installed in said 溶湯 nozzle lower part divides said outflow alloy 溶湯, it cools primarily, By making a drop collide with a rotation cooling body installed under said gas nozzle, A manufacturing method in the end of conductive alloyed powder characterized by a thing which made it solidify with a cooling rate 10 4 ℃ / more than a second, and suppressed thickness of a surface oxide film to 1 nm or less, and for which it was spherical and generated the mixed powder end of the shape of flat. | [기술분야] 본 발명은 구리 및 니켈을 포함하는 높은 전도성 및 내산화성이 우수한 전도성 합금 분말의 말단에 관한 것이며, 전도성 페이스트 및 전자 장비에 적용될 수 있다. [해결과제] 본 발명은 1 nm 이하의 표면 산화막 두께를 갖는 전도성 합금 분말을 제공함으로써, 전도성 복합 재료에서 증가된 저항 및 전도성 문제를 야기하는 대기 중에서 쉽게 산화되는 구리 문제를 해결하고자 한다. [해결수단] 본 발명은 5 내지 20 중량%범위의 니켈의 비율, 구리에 용해된, 및 45 μm 미만의 평균 입자 직경을 갖는 전도성 합금 분말을 포함한다. [특징] 여기서 주된 특징은 전도성 합금화 분말을 제조하는데 사용되는 2-단계 액체 급냉 방법이며, 이는 10 4 °C/초 이상의 냉각 속도로 합금 방울을 신속하게 응고시킨다. [효과] 따라서, 본 발명은 전도성 합금 분말의 전도성 및 내산화성을 개선하여 전도성 페이스트 및 전자 장비에서 향상된 안정성 및 성능을 유도한다. | 1997-185570 | 1997-07-10 | 1999-029801 | 1999-02-02 |  |  | ALPSALPINE CO LTD ¦ TPR CO LTD | 二階堂 隆示 ¦ 小野 泰一 ¦ 西山 信行 |  |  |  | 3 | JP1995-331360A(BE) ¦ JP1991-020907A(BE) ¦ JP1984-159903A(BE) | 7 | CN100478102C ¦ EP1255624B1 ¦ JP6194166B2(FE) ¦ JP4986356B2(FE) ¦ KR10-1333342B1(FE) ¦ KR10-0724310B1 ¦ US7520914B2 | 20127165 | JP1999-029801A | 1 | 취하 |  | 2299007001801
JP | JP | P | A | 합금 분말과 그 제조 방법 및 그 합금 분말을 이용한 도전 페이스트와 전자 기기 | 【요약】 【과제】 저전기 저항으로 표면의 산화 및 일렉트로마이그레이션이 일어나기 어려운 합금분말 및 이 합금분말을 사용한 유용한 도전성 페이스트를 제공한다. 【해결 수단】 합금분말이 중량 백분율로 CuxAg100-x(단, 80≦x≦95)로 표시되는 조성을 가짐과 동시에 은이 구리에 과포화에 고용한 조직을 가지며, 표면 산화막의 두께가 5 nm이하이다. | [Abstract] [Technical problem] The useful conductive paste which uses the end of alloyed powder surface oxidization and electro migration do not happen easily, and the end of this alloyed powder by low electrical resistance is provided. [Means for Solution]While the end of alloyed powder has the composition shown by weight percentage by Cux Ag100-x (however, 80 ≦ x≦ 95), silver has in copper the organization which dissolved to super saturation, and thickness of a surface oxide film is 5 nm or less. | 【청구항 1】 중량 백분율로 CuxAg100-x(단, 80≦x≦95)로 표시되는 조성을 가짐과 동시에 은이 구리에 과포화에 고용한 조직을 가지며, 표면 산화막의 두께가 5 nm이하인 것을 특징으로 하는 합금분말. | [Claim 1]The end of alloyed powder which it has the organization where silver dissolved in copper at super saturation, and is characterized by thickness of a surface oxide film being 5 nm or less while having the composition shown by weight percentage by Cux Ag100-x (however, 80 ≦ x≦ 95). | 【청구항 1】 중량 백분율로 CuxAg100-x(단, 80≦x≦95)로 표시되는 조성을 가짐과 동시에 은이 구리에 과포화에 고용한 조직을 가지며, 표면 산화막의 두께가 5 nm이하인 것을 특징으로 하는 합금분말. ¦ 【청구항 2】 용탕 노즐에서 구리와 은으로 구성되는 합금 용탕을 유출시키고 상기 용탕 노즐 하방에 설치한 가스 노즐에서 분출하는 가스에 의해 상기 유출 합금 용탕을 분단함과 동시에 1차 냉각하고 추가로 생성한 합금 액적을 상기 가스 노즐의 하방에 설치한 회전 냉각체에 충돌시켜 은이 구리에 과포화에 고용한 조직을 가지는 합금분말을 생성하고 그 다음에 상기 회전 냉각체상에 생성한 상기 합금분말에 첨가제를 분사하고, 상기 합금분말 표면의 산화 방지, 상기 합금분말 표면의 산화막 제거를 함으로써, 상기 합금분말 표면의 산화막 두께를 5 nm다음으로 한 것을 특징으로 하는 합금분말 제조 방법. | [Claim 1]The end of alloyed powder which it has the organization where silver dissolved in copper at super saturation, and is characterized by thickness of a surface oxide film being 5 nm or less while having the composition shown by weight percentage by Cux Ag100-x (however, 80 ≦ x≦ 95). ¦ [Claim 2]Make alloy 溶湯 which consists of copper and silver flow out of a 溶湯 nozzle, and while gas spouted from a gas nozzle installed in said 溶湯 nozzle lower part divides said outflow alloy 溶湯, it cools primarily, A generated alloy drop is made to collide with a rotation cooling body installed under said gas nozzle. By spraying an additive agent in the said end of alloyed powder which silver generated in copper the end of alloyed powder it has the organization which dissolved to super saturation, and generated subsequently to said rotation cooling body top in it, and performing surface oxide film removal in surface antioxidizing and the end of alloyed powder in the end of alloyed powder, A manufacturing method in the end of alloyed powder surface oxide film thickness being 5 nm or less in the end of alloyed powder. | [기술분야] 본 발명은 인쇄 회로 기판 및 전자기 차폐 코팅과 같은 전자 장비에 적용될 수 있는 합금 분말을 사용한 전도성 페이스트의 제조 방법에 관한 것이다. [해결과제] 본 발명은 전도성 페이스트에 사용되는 전도성 분말에서 낮은 전도성 및 표면 산화 문제를 해결하고자 하며, 이는 특히 구리 및 니켈과 같은 베이스 금속을 사용할 때, 시간에 따라 증가된 전기 저항 및 감소된 신뢰성을 유도한다. [해결수단] 본 발명은 구리와 은으로 만들어진 합금 분말을 포함하며, 상기 은은 초포화도에서 구리에 용해되고, 상기 표면 산화막 두께는 전도도 및 안정성을 향상시키기 위해 5 nm 이하로 유지된다. [특징] 여기서 주요 특징은 합금 분말을 제조하기 위한 2-단계 액체 급냉 방법의 사용이며, 이는 신속한 응고를 허용하고 표면 산화를 최소화하여 개선된 전기적 특성을 초래한다. [효과] 본 발명은 따라서 낮은 전기 저항을 보장하고 전자 부품의 수명 및 효과를 향상시키는 표면 산화를 방지함으로써 전도성 페이스트의 신뢰성 및 성능을 개선한다. | 1997-185572 | 1997-07-10 | 1999-029802 | 1999-02-02 |  |  | ALPSALPINE CO LTD ¦ TPR CO LTD ¦ INOUE AKIHISA | 二階堂 隆示 ¦ 西山 信行 ¦ 井上 明久 |  |  |  | 2 | JP3307176B2(BE) ¦ JP1994-072242B2(BE) | 4 | CN111363948B ¦ JP6971037B2(FE) ¦ JP4287557B2(FE) ¦ KR10-2004-0067608A(FE) | 20127166 | JP1999-029802A | 1 | 취하 |  | 2299007001802
JP | JP | P | A | 도전성 페이스트 및 그 제조 방법 및 그것을 이용한 프린트 배선 기판 | 【요약】 【과제】 접속 신뢰성을 얻기 위해서는 비용이 비싸게 들어, 또한 전극 간의 절연 불량이 발생하기 쉽다. 【해결 수단】 비금속 입자 3 표면이 동일 금속의 착물 5로 피복되어 있고 비금속 입자 3상에 자연산화막이 존재하지 않고, 비금속 입자 3끼리가 집합한 경우, 비금속 입자 3 동지의 접촉에 의해 접촉 부분 4의 착물만이 떨어져 나갈아 입자끼리의 전기적 접속을 확보할 수 있음과 동시에, 접촉 부분 이외에는 착물 5가 잔존해 내산화성이 확보된다. | [Abstract] [Technical problem] In order to acquire connection reliability, cost costs dearly, and it is easy to produce the bad insulation between electrodes. [Means for Solution]The base metal particle 3 surface is covered with the complex 5 of the same metal, and a natural oxidation film does not exist on the base metal particles 3, When base metal particle 3 comrades gather, while only a complex of the contact portion 4 separates by base metal particle 3 comrade's contact, falling and being able to secure an electrical link of particles, except a contact portion, the complex 5 remains and oxidation resistance is secured. | 【청구항 1】 금속 입자 표면이 10 nm미만의 두께 동일 금속 착물로 피복되어 있어 상기 금속 입자상에 자연산화막이 존재하지 않는 도전성 입자와 절연성 수지를 주성분으로 하는 바인더를 구비한 것을 특징으로 하는 도전성 페이스트. | [Claim 1]Conductive paste provided with conductive particles to which metal particle surface is covered with a complex of the with a thickness [ below 10 nm ] same metal, and a natural oxidation film does not exist on said metal particles, and a binder which makes insulating resin the main ingredients. | 【청구항 1】 금속 입자 표면이 10 nm미만의 두께 동일 금속 착물로 피복되어 있어 상기 금속 입자상에 자연산화막이 존재하지 않는 도전성 입자와 절연성 수지를 주성분으로 하는 바인더를 구비한 것을 특징으로 하는 도전성 페이스트. ¦ 【청구항 6】 금속 입자를 킬레이트화제와 용제로 구성되는 용액에 침지하고 상기 용제를 가열 제거한 후, 절연성 수지를 주성분으로 하는 바인더와 혼련하는 것을 특징으로 하는 도전성 페이스트 제조 방법. | [Claim 1]Conductive paste provided with conductive particles to which metal particle surface is covered with a complex of the with a thickness [ below 10 nm ] same metal, and a natural oxidation film does not exist on said metal particles, and a binder which makes insulating resin the main ingredients. ¦ [Claim 6]A manufacturing method of conductive paste kneading with a binder which makes insulating resin the main ingredients after immersing metal particles in solution which comprises a chelation agent and a solvent and carrying out heating removal of said solvent. | [기술분야] 본 발명은 인쇄 회로 기판 및 전자 부품 상의 전기 접속을 위해 사용되는 전도성 페이스트, 및 동일한 것을 제조하기 위한 방법에 관한 것이다. [해결과제] 본 발명은 전도성 입자로서 귀금속을 사용함으로써 종래의 전도성 페이스트에서 높은 재료 비용 및 연결 신뢰성의 기술적 문제를 해결하고자 한다. [해결수단] 본 발명은 복합 금속의 매우 얇은 막에 의해 덮인 베이스 금속 표면을 가진 전도성 입자, 및 절연 수지를 주성분으로 하는 결합제를 포함한다. [특징] 여기서 주된 특징은 낮은 재료 비용 및 높은 절연 신뢰성을 갖는 전도성 페이스트를 제공하기 위해 복합 금속 필름으로 덮인 베이스 금속 입자의 사용이다. [효과] 따라서, 본 발명은 복합 금속 막으로 덮인 베이스 금속 입자를 사용함으로써 전도성 페이스트에서의 연결 신뢰성 및 절연 신뢰성을 개선한다. | 1998-093592 | 1998-04-06 | 1998-340625 | 1998-12-22 |  |  | PANASONIC HOLDINGS CORP | 竹沢 弘輝 ¦ 板垣 峰広 ¦ 別所 芳宏 | 1997-089433 | JP | 1997-04-08 | 5 | JP1996-283624A(BE) ¦ JP1996-218006A(BE) ¦ JP1996-021254B2(BE) ¦ JP1987-198186 A(미포함) ¦ JP1990-122472 U(미포함) | 8 | EP1187518A2 ¦ EP1045437A2 ¦ JP6102280B2 ¦ JP5534570B2(FE) ¦ JP5052857B2(FE) ¦ JP3786405B2(FE) ¦ JP3284273B2(FE) ¦ US6429382B1 | 13412466 | CN001282202C ¦ JP089433 ¦ JP1997-089433 ¦ JP3273015B2 ¦ JP3336315B2 ¦ KR10-1998-0081191A ¦ US6488869B2 | 7 | 소멸(존속 기간 만료) |  | 2298073003521
JP | JP | P | A | 동 미분말 및 그 제조 방법 | 【요약】 【과제】열경화 도전성 페이스트에 이용되는 구리 미분말에 요구되는 특성을 만족하는 구리 미분말 및 그러한 구리 미분말 제조 방법을 제공하는 것. 【해결 수단】분체 상태에서 측정한 전기 저항이 1×10-3Ω·cm이하, BET에 의한 비표면적이 0.15~0.3 m2/g, 탭 밀도가 4.5 g/cc 이상, 상기 BET에 의한 비표면적(m2/g)에서 계산한 입자 지름(μm)과 탭 밀도(g/cc)와의 곱이 13 이상, 입도 분포가 마이크로 트랙 측정의 D50=4~7μm 및 D90=9~11μm또한 수소 환원 감량이 0.30%이하인 구리 미분말 및 상기 구리 미분말 제조 방법. | [Abstract] [Technical problem] Provide the manufacturing method of fine copper powder with which it is satisfied of the characteristic required of the fine copper powder used for heat hardening conductive paste, and such fine copper powder. [Means for Solution]Measured electrical resistance in the state of a granular material Below 1× 10 -3 Ω and cm. Specific surface area by BET 0.15~0.3 m2 / g, A product of particle diameter (μ m) and tap density (g/cc) which tap density calculated from specific surface area (m 2 /g) by 4.5g [ cc ] /or more and the BET 13 or more. A manufacturing method of D50 =4~7μ m [ in / in particle size distribution / micro track measurement ], D90 =9~11μ m, fine copper powder whose hydrogen reduction loss in quantity is 0.30% or less, and the fine copper powder. | 【청구항 1】분체 상태에서 측정한 전기 저항이 1×10-3Ω·cm이하이며 BET에 의한 비표면적이 0.15~0.3 m2/g이며 탭 밀도가 4.5 g/cc 이상이며 상기 BET에 의한 비표면적(m2/g)에서 식 입자 지름(μm)=6/[8.93×〔BET에 의한 비표면적(m2/g)〕]에 따라 계산한 입자 지름(μm)과 탭 밀도(g/cc)와의 곱이 13 이상이며 입도 분포가 마이크로 트랙 측정의 D50=4~7μm 및 D90=9~11μm이며 수소 환원 감량이 0.30%이하인 것을 특징으로 하는 구리 미분말. | [Claim 1]Electrical resistance measured in the state of the granular material is below 1× 10 -3 Ω and cm, Specific surface areas by BET are 0.15~0.3 m2 / g, Tap density is 4.5g/cc or more, Specific surface area by the BET. From (m2 / g) to formula particle diameter. (μ m) A product of particle diameter (μ m) and tap density (g/cc) which were calculated according to =6/[specific surface area (m 2 /g) ] by 8.93× [BET] is 13 or more, Fine copper powder, wherein particle size distribution is D50 =4~7μ m and D90 =9~11μ m in micro track measurement and hydrogen reduction loss in quantity is 0.30% or less. | 【청구항 1】분체 상태에서 측정한 전기 저항이 1×10-3Ω·cm이하이며 BET에 의한 비표면적이 0.15~0.3 m2/g이며 탭 밀도가 4.5 g/cc 이상이며 상기 BET에 의한 비표면적(m2/g)에서 식 입자 지름(μm)=6/[8.93×〔BET에 의한 비표면적(m2/g)〕]에 따라 계산한 입자 지름(μm)과 탭 밀도(g/cc)와의 곱이 13 이상이며 입도 분포가 마이크로 트랙 측정의 D50=4~7μm 및 D90=9~11μm이며 수소 환원 감량이 0.30%이하인 것을 특징으로 하는 구리 미분말. | [Claim 1]Electrical resistance measured in the state of the granular material is below 1× 10 -3 Ω and cm, Specific surface areas by BET are 0.15~0.3 m2 / g, Tap density is 4.5g/cc or more, Specific surface area by the BET. From (m2 / g) to formula particle diameter. (μ m) A product of particle diameter (μ m) and tap density (g/cc) which were calculated according to =6/[specific surface area (m 2 /g) ] by 8.93× [BET] is 13 or more, Fine copper powder, wherein particle size distribution is D50 =4~7μ m and D90 =9~11μ m in micro track measurement and hydrogen reduction loss in quantity is 0.30% or less. | [기술분야] 본 발명은 전기 저항이 낮고 입자 크기 분포가 좁은 미세 구리 분말에 관한 것이며, VH 구조 다층 인쇄 배선판용 열 경화 전도성 페이스트에 적용될 수 있다. [해결과제] 본 발명은 종래의 미세 구리 분말의 사용으로 인한 다층 인쇄 배선판의 VH 부분에서의 높은 전기 저항의 문제를 해결하고자 한다. [해결수단] 본 발명은 낮은 전기 저항, 좁은 입자 크기 분포, 및 높은 탭 밀도를 포함하는 특정 특성을 갖는 미세 구리 분말을 포함한다. [특징] 여기서 주요 특징은 전기 저항이 낮고 입자 크기 분포가 좁은 미세 구리 분말을 생산하기 위한 특정 제조 방법의 사용이다. [효과] 따라서, 본 발명은 전기 저항이 낮고 입자 크기 분포가 좁은 미세 구리 분말을 제공함으로써 다층 인쇄 배선판의 충전 특성 및 생산성을 개선한다. | 1997-146336 | 1997-06-04 | 1998-330801 | 1998-12-15 |  |  | MITSUI MINING & SMELTING CO LTD | 林 尚男 ¦ 中村 芳信 ¦ 島村 宏之 |  |  |  | 3 | JP1995-233403A(BE) ¦ JP1989-265405A(BE) ¦ JP1988-081706 A(미포함) | 25 | CN104084599B ¦ CN101151682B ¦ CN101011747B ¦ EP1884960B1 ¦ JPWO2016-140185A1(FE) ¦ JP6225783B2(FE) ¦ JP5606421B2(FE) ¦ JP4748279B2(FE) ¦ JP2010-018675A ¦ JP4924167B2(FE) ¦ JP4660784B2(FE) ¦ JP5144022B2 ¦ JP4934993B2(FE) ¦ JP4530617B2(FE) ¦ JP4233333B2(FE) ¦ JP4233334B2(FE) ¦ JP4195581B2(FE) ¦ JP3890205B2(FE) ¦ JP3934869B2(FE) ¦ JP3918036B2(FE) ¦ JP4168108B2(FE) ¦ TWI309590B ¦ US7909908B2 ¦ US8007690B2 ¦ US7534283B2 | 92722251 | DE69819081T2 ¦ EP0887132B1 ¦ ES2205319T3 ¦ JP2911429B2 ¦ JP3396640B2 ¦ KR10-0480863B1 ¦ TW374030B ¦ US6174344B1 ¦ US6391087B1 | 9 | 소멸(존속 기간 만료) |  | 2298071003199
JP | JP | P | B2 | 은 피복 구리 분말 제조 방법 |  |  | 【특허청구범위】 【청구항 1】킬레이트화제 용액에 구리 분말을 분산해, 상기 분산 용액에 은 이온 용액을 첨가하고 이어서 환원제를 첨가해 구리 분말 표면에 은 피복을 형성하는 은 피복 구리 분말 제조 방법에 있어서 킬레이트화제 용액의 첨가가 은 이온 용액의 첨가 전 및 환원제 첨가 시의 2회 또는 또한 반응 종료시의 3회로 분할해서 첨가되는 것을 특징으로 하는 은 피복 구리 분말 제조 방법. | [Claim(s)] [Claim 1] In a manufacturing method of silver covering copper powder which distributes copper powder in chelation agent solution, adds silver ion solution in the distributed solution, subsequently adds a reducing agent, and forms silver covering in the copper powder surface, A manufacturing method of silver covering copper powder with which addition of chelation agent solution is characterized by 2 times or dividing into 3 times at the time of an end of a reaction further, and being added at the time before addition of silver ion solution of reducing agent addition. | 【특허청구범위】 【청구항 1】킬레이트화제 용액에 구리 분말을 분산해, 상기 분산 용액에 은 이온 용액을 첨가하고 이어서 환원제를 첨가해 구리 분말 표면에 은 피복을 형성하는 은 피복 구리 분말 제조 방법에 있어서 킬레이트화제 용액의 첨가가 은 이온 용액의 첨가 전 및 환원제 첨가 시의 2회 또는 또한 반응 종료시의 3회로 분할해서 첨가되는 것을 특징으로 하는 은 피복 구리 분말 제조 방법. | [Claim(s)] [Claim 1] In a manufacturing method of silver covering copper powder which distributes copper powder in chelation agent solution, adds silver ion solution in the distributed solution, subsequently adds a reducing agent, and forms silver covering in the copper powder surface, A manufacturing method of silver covering copper powder with which addition of chelation agent solution is characterized by 2 times or dividing into 3 times at the time of an end of a reaction further, and being added at the time before addition of silver ion solution of reducing agent addition. | [기술분야] 본 발명은 구리 분말을 피복하는 은의 제조 방법에 관한 것이며, 저온 경화형 도전성 페이스트용 도전성 필러에 적용될 수 있다. [해결과제] 본 발명은 전도성, 내산화성 및 내습성이 우수하면서도 변이 없이 안정적인 특성을 보이는 은 피복 구리 분말의 제조방법을 제공하는 문제점을 해결하고자 한다. [해결수단] 본 발명은 킬레이트제 용액에 구리 분말을 분배하는 것, 은 이온 용액을 첨가하는 것, 이어서 환원제를 첨가하는 것, 및 상기 구리 분말 표면 상에 은 피복을 형성하는 것을 포함한다. [특징] 여기서 주요 특징은 구리 분말 표면을 활성화시키고 구리 이온과 안정한 복합체를 형성하기 위한 킬레이트제 용액의 사용이다. [효과] 따라서, 본 발명은 구리 분말을 피복하는 은의 내습성 및 내산화성을 향상시키면서, 변동 없이 안정적인 특성을 나타낸다. | 1990-195537 | 1990-07-24 | 1992-080303 | 1992-03-13 | 2832247 | 1998-10-02 | 三井金属鉱業株式会社 | 林 尚男 |  |  |  | 2 | JP1989-119602A ¦ JP1986-022029 B2(미포함) | 24 | CN104152882B ¦ JP2017-193717A ¦ JP2018-509524A ¦ JP6577316B2(FE) ¦ JP6224933B2(FE) ¦ JP6186197B2(FE) ¦ JP6033327B2(FE) ¦ JP6008519B2(FE) ¦ JP5701695B2(FE) ¦ JP5571435B2(FE) ¦ JP4188278B2(FE) ¦ JP4261973B2(FE) ¦ JP4247039B2(FE) ¦ JP4112945B2(FE) ¦ JP3766161B2(FE) ¦ JP1998-501025A(FE) ¦ KR10-2015-0136121A(FE) ¦ KR10-2226109B1(FE) ¦ KR10-2021-0027541A(FE) ¦ KR10-2021-0104167A(FE) ¦ KR10-2011-0059946A ¦ KR10-2007-0095060A ¦ TWI468241B(FE) ¦ US10020090B2 | 21497991 | JP2832247B2 ¦ US5178909A | 2 | 소멸(존속 기간 만료) | MITSUI MINING & SMELTING CO LTD | 2798057000047
JP | JP | P | A | 도전 페이스트 및 복합 도전분 | 【요약】 【과제】 고도전성으로 내마이그레이션성이 우수한 도전 페이스트를 제공한다. 【해결 수단】 도전 분말 및 바인더를 필수 성분으로서 이루어져, 도전 분말이 표면이 대략 은으로 피복되고 맨살갗의 일부를 노출시킨 구리 분말 또는 구리합금 분말40~80중량부 및 은가루20~60중량부로 구성되는 도전 페이스트. | [Abstract] [Technical problem] Conductive paste which is excellent in high conductivity at migration-proof nature is provided. [Means for Solution]Conductive paste which consists of copper powder or 40~80 weight sections of copper alloy powder, and 20~60 weight sections of silver dust to which it becomes considering electric conduction powder and a binder as an essential ingredient, and the surface is covered with outline silver for electric conduction powder, and a part of natural complexion was exposed. | 【청구항 1】 도전 분말 및 바인더를 필수 성분으로서 이루어져, 도전 분말이 표면이 대략 은으로 피복되고 맨살갗의 일부를 노출시킨 구리 분말 또는 구리합금 분말40~80중량부 및 은가루20~60중량부로 구성되는 도전 페이스트. | [Claim 1]Conductive paste which consists of copper powder or 40~80 weight sections of copper alloy powder, and 20~60 weight sections of silver dust to which it becomes considering electric conduction powder and a binder as an essential ingredient, and the surface is covered with outline silver for electric conduction powder, and a part of natural complexion was exposed. | 【청구항 1】 도전 분말 및 바인더를 필수 성분으로서 이루어져, 도전 분말이 표면이 대략 은으로 피복되고 맨살갗의 일부를 노출시킨 구리 분말 또는 구리합금 분말40~80중량부 및 은가루20~60중량부로 구성되는 도전 페이스트. ¦ 【청구항 6】 표면이 대략 은으로 피복되고 맨살갗의 일부를 노출시킨 구리 분말 또는 구리합금 분말 및 은가루를 혼합해서 이루어지는 복합 도전가루. | [Claim 1]Conductive paste which consists of copper powder or 40~80 weight sections of copper alloy powder, and 20~60 weight sections of silver dust to which it becomes considering electric conduction powder and a binder as an essential ingredient, and the surface is covered with outline silver for electric conduction powder, and a part of natural complexion was exposed. ¦ [Claim 6]Compound electric conduction powder which mixes copper powder or copper alloy powder, and silver dust to which surface is covered with outline silver, and a part of natural complexion was exposed. | [기술분야] 본 발명은 전기 회로 및 전극을 형성하기 위한 전도성 페이스트 및 복합 전기 전도 분말에 관한 것이다. [해결과제] 본 발명은 전도성 페이스트, 특히 높은 전도성을 요구하는 응용에서 마이그레이션, 높은 저항, 및 불량한 접착의 문제를 해결하고자 한다. [해결수단] 본 발명은 구리 분말, 구리 합금 분말, 및 은 분진의 특정 비율을 갖는 전도성 페이스트, 및 전기 회로를 형성하기 위한 복합 전기 전도 분말을 포함한다. [특징] 여기서 주된 특징은 마이그레이션을 방지하고 전도성을 향상시키기 위해 구리 분말, 구리 합금 분말 및 은 먼지의 특정 비율을 사용하는 것이다. [효과] 따라서, 본 발명은 전도성을 향상시키고 전도성 페이스트, 특히 높은 전도성을 요구하는 응용에서 마이그레이션을 방지한다. | 1997-216343 | 1997-08-11 | 1998-152630 | 1998-06-09 |  |  | RESONAC HOLDINGS CORP | 菊池 純一 ¦ 田代 了嗣 ¦ 山名 章三 | 1996-219504 | JP | 1996-08-21 | 8 | JP1996-161929A ¦ JP1996-148035A ¦ JP1994-336563A ¦ JP1993-012914A ¦ JP1989-201486A ¦ JP1995-059660B2 ¦ JP1995-088487B2 ¦ JP1987-080907 A (미포함) | 14 | EP2796228B1 ¦ JP2017-150086A ¦ JP6154507B2(FE) ¦ JP6654880B2(FE) ¦ JP5934336B2(FE) ¦ JP5402350B2(FE) ¦ JP2003-147315A(FE) ¦ JP2003-147316A ¦ JP2003-147317A(FE) ¦ JP4354047B2(FE) ¦ US10062473B2 ¦ US8377338B2 ¦ US8383015B2 ¦ US7169330B2 | 19936504 | JP1996-219504 ¦ JP1998-152630A | 2 | 거절 |  | 2298033001829
JP | JP | P | B2 | 미립자 구리 분말 제조 방법 |  |  | 【특허청구범위】 【청구항 1】아미노산 및 그 염, 암모니아 및 암모늄염, 유기 아민류 및 디메틸글리옥심으로 구성되는 군에서 선택된 적어도 1종의 화합물 존재 하 , 구리염 수용액에 수산화 알칼리를 더하고 환원당을 더해 아산화 구리를 수용액 중에 석출시키고 이것에 하이드라진을 더해 아산화 구리를 환원하고 구리 분말을 얻는 것을 특징으로 하는 미립자 구리 분말 제조 방법. | [Claim(s)] [Claim 1] Under existence of at least one sort of compounds chosen from a group which comprises amino acid, its salt, ammonia, ammonium salt, organic amine, and dimethylglyoxime, A manufacturing method in the end of particulate copper powder water oxidization alkali is added to copper salt water solution, and adding reducing sugar, depositing cuprous oxide in solution, adding hydrazine to this, returning cuprous oxide, and obtaining the end of copper powder. | 【특허청구범위】 【청구항 1】아미노산 및 그 염, 암모니아 및 암모늄염, 유기 아민류 및 디메틸글리옥심으로 구성되는 군에서 선택된 적어도 1종의 화합물 존재 하 , 구리염 수용액에 수산화 알칼리를 더하고 환원당을 더해 아산화 구리를 수용액 중에 석출시키고 이것에 하이드라진을 더해 아산화 구리를 환원하고 구리 분말을 얻는 것을 특징으로 하는 미립자 구리 분말 제조 방법. | [Claim(s)] [Claim 1] Under existence of at least one sort of compounds chosen from a group which comprises amino acid, its salt, ammonia, ammonium salt, organic amine, and dimethylglyoxime, A manufacturing method in the end of particulate copper powder water oxidization alkali is added to copper salt water solution, and adding reducing sugar, depositing cuprous oxide in solution, adding hydrazine to this, returning cuprous oxide, and obtaining the end of copper powder. | [기술분야] 본 발명은 분산성이 향상되고 입경이 감소된 미세 구리 분말의 제조 방법에 관한 것이며, 후막 IC 도체용 구리 페이스트의 제조에 적용될 수 있다. [해결과제] 본 발명은 입자 직경이 작고 충분한 분산성을 갖는 양호한 구리 분말을 얻는 문제를 해결하고자 하며, 이는 후막 IC 적용에서 전도체에 대해 요망된다. [해결수단] 본 발명은 산화 구리 염수 용액에 물 산화 알칼리, 환원당, 및 히드라진을 첨가하여 산화 구리를 침착시키고, 산화 구리를 복귀시키고, 입자 직경이 작은 양호한 미세 구리 분말을 수득하는 것을 포함한다. [특징] 여기서 주요 특징은 제조 공정에서 소듐 타르트레이트를 대체하기 위한 첨가제로서 아미노산 또는 이의 염, 암모니아 또는 암모니아 염, 유기 아민, 또는 디메틸글리옥심의 사용이다. [효과] 따라서, 본 발명은 분산성을 향상시키고 미세 구리 분말의 입자 직경을 감소시켜, 후막 IC 전도체용 구리 페이스트에 사용하기에 적합하다. | 1989-116426 | 1989-05-10 | 1990-294414 | 1990-12-05 | 2728726 | 1997-12-12 | 正同化学工業株式会社 | 若尾 慎二郎 ¦ 橋本 武一 |  |  |  | 2 | JP1995-093051B2 ¦ JP1988-274706A | 25 | CN101111338B ¦ CN001299864C ¦ CN001305772C ¦ CN001299865C ¦ EP1821316B1 ¦ JP7026173B2(FE) ¦ JP6914999B2(FE) ¦ JP6955377B2(FE) ¦ JP6815619B2(FE) ¦ JP6609979B2(FE) ¦ JP6480778B2(FE) ¦ JP2010-150619A(FE) ¦ JP5048556B2(FE) ¦ JP5144022B2 ¦ JP4665499B2(FE) ¦ JP4701426B2(FE) ¦ JP2638271B2(FE) ¦ KR10-2008-0018300A(FE) ¦ KR10-1346972B1(FE) ¦ KR10-0545403B1 ¦ KR10-0405970B1 ¦ RU0002426805C1 ¦ US7846976B2 ¦ US6391087B1 ¦ US6174344B1 | 21454790 | JP2728726B2 | 1 | 소멸(존속 기간 만료) | SEIDOU KAGAKU KOGYO KK | 2798014001026
JP | JP | P | B2 | 미립자 구리 분말 제조 방법 |  |  | 【특허청구범위】 【청구항 1】구리염 수용액에 암모니아수를 추가한 용액에 환원당 및 하이드라진을 더하고 구리 분말을 얻는 것을 특징으로 하는 미립자 구리 분말 제조 방법. | [Claim(s)] [Claim 1] A manufacturing method in the end of particulate copper powder adding reducing sugar and hydrazine to solution which added an ammonia solution to copper salt water solution, and obtaining the end of copper powder. | 【특허청구범위】 【청구항 1】구리염 수용액에 암모니아수를 추가한 용액에 환원당 및 하이드라진을 더하고 구리 분말을 얻는 것을 특징으로 하는 미립자 구리 분말 제조 방법. | [Claim(s)] [Claim 1] A manufacturing method in the end of particulate copper powder adding reducing sugar and hydrazine to solution which added an ammonia solution to copper salt water solution, and obtaining the end of copper powder. | [기술분야] 본 발명은 입경이 작고 순도가 높은 미세 구리 분말의 제조 방법에 관한 것으로, 후막 IC 및 전자부품용 구리 페이스트의 제조에 적용될 수 있다. [해결과제] 본 발명은 후막 IC 및 전자 부품용 구리 페이스트의 제조에 있어서 불순물을 배제하면서, 입경이 작고 충분한 분산성을 갖는 미세 구리 분말을 얻는 문제를 해결하고자 한다. [해결수단] 본 발명은 구리 염수 용액에 암모니아 용액을 첨가하는 것, 환원당을 첨가하는 것, 히드라진을 첨가하는 것, 및 입자 직경이 작고 순도가 높은 미세 구리 분말을 수득하는 것을 포함한다. [특징] 여기서 주된 특징은 입경이 작고 순도가 높은 미세 구리 분말을 얻기 위해 아미노산 등의 첨가제와 함께 물 산화 알칼리 대신 암모니아 용액을 사용하는 것이다. [효과] 따라서, 본 발명은 입자 직경이 작고 순도가 높은 미세 구리 분말의 제조를 개선하는 동시에, 분산성을 향상시키고 불순물을 제외하고 입자 직경을 연장시킨다. | 1989-116428 | 1989-05-10 | 1990-294415 | 1990-12-05 | 2728727 | 1997-12-12 | 正同化学工業株式会社 | 若尾 慎二郎 ¦ 橋本 武一 |  |  |  | 3 | JP2621915B2 ¦ JP1988-274706A ¦ JP1996-030204B2 | 14 | CN113976881B ¦ CN106513696B ¦ CN103752843B ¦ JP6914999B2(FE) ¦ JP6480778B2(FE) ¦ JP5365220B2(FE) ¦ JP4756652B2(FE) ¦ JP4698648B2(FE) ¦ JP4163987B2(FE) ¦ JP3570591B2(FE) ¦ JP1997-241709A(FE) ¦ KR10-0405970B1 ¦ US7858025B2 ¦ US7566357B2(FE) | 21454791 | JP2728727B2 | 1 | 소멸(존속 기간 만료) | SEIDOU KAGAKU KOGYO KK | 2798014001027
JP | JP | P | A | 신규 편형형 경사 기능 동합금 미분말 및 그 제조 방법 | 【요약】 【과제】 도전성 페이스트의 제반 특성을 개선하는 것이 가능해지는 편평형 경사 기능 구리합금 미분말과 그 제조 방법을 제공한다. 【해결 수단】 평균 두께(ta)가 2μm이하로서, 평균 상당 지름(da)과 평균 두께의 비가 0.001≦(ta)/(da) ≦0.975로 표시되는, 편평형 경사 기능 구리합금 미분말 및 이 분말과 볼과 윤활제 및 불활성 가스의 공존 하에서 편평화를 수행하는 것을 특징으로 하는 건식 제조 방법이다. 【효과】 편평형 경사 기능 구리합금 미분말을 이용한 도전성 페이스트 조성물은 내산화성, 내일렉트로마이그레이션성이 우수하고, 가혹한 조건에서의 신뢰성이 높은 도전성 페이스트를 얻을 수 있다. | [Abstract] [Technical problem] The flat-like gradient-function copper alloy fine powder it becomes possible to improve the characteristics of conductive paste, and its manufacturing method are provided. [Means for Solution]Average thickness (ta) is below 2 μ m, and a ratio of a diameter of an average equivalent (deca) to average thickness is 0.001 ≦ (ta)/(deca). It is expressed with ≦ 0.975, It is a dry type production method flattening under coexistence of flat-like gradient-function copper alloy fine powder and this powder and ball, lubricant, and inactive gas. [Effect]The conductive paste constituent using flat-like gradient-function copper alloy fine powder is excellent in oxidation resistance and electro-proof migration nature, and it can obtain conductive paste with high reliability in severe conditions. | 【청구항 1】 일반식 AgxCuy(0.001≦x≦0.4,0.6≦y≦0.999,x+y=1,(원자비))(으)로 표시되고 입자 표면의 은 농도가 입자의 평균 은 농도보다 높고 또한 표면 근방으로 내부보다 표면을 향하여 은 농도가 증가하는 영역을 가지며, 상기 구리합금 미분말 입자의 평균 두께(ta)가 2μm이하로서, 입자 두께(t) 0.01~0.5μm의 구리합금 미분말이 전체 구리합금 미분말의 10 개수%이상인 것을 특징으로 하는 편평형 경사 기능 구리합금 미분말. | [Claim 1]The general formula Ag It is expressed with xCuy (0.001≦x≦0.4, 0.6≦y≦0.999, x+y=1, (atomic ratio)), And silver concentration of a particle surface is higher than silver concentration of an average of particles, and it has a field which silver concentration increases from an inside toward the surface near the surface, Flat-like gradient-function copper alloy fine powder, wherein average thickness (ta) of the copper alloy fine powder particle is below 2 μ m and copper alloy fine powder of particle thickness (t)0.01?0.5 μ m constitutes several 10 percent or more of all the copper alloy fine powder. | 【청구항 1】 일반식 AgxCuy(0.001≦x≦0.4,0.6≦y≦0.999,x+y=1,(원자비))(으)로 표시되고 입자 표면의 은 농도가 입자의 평균 은 농도보다 높고 또한 표면 근방으로 내부보다 표면을 향하여 은 농도가 증가하는 영역을 가지며, 상기 구리합금 미분말 입자의 평균 두께(ta)가 2μm이하로서, 입자 두께(t) 0.01~0.5μm의 구리합금 미분말이 전체 구리합금 미분말의 10 개수%이상인 것을 특징으로 하는 편평형 경사 기능 구리합금 미분말. ¦ 【청구항 5】 볼과 구형 경사 기능 구리합금 미분말을 활재와 함께 용기에 충전해, 불활성 가스 분위기 중에서 볼과 구형 경사 기능 구리합금 미분말의 혼합물과 용기 중 적어도 하나를 구동함으로써 구형 경사 기능 구리합금 미분말을 기계적으로 편평화하는 것을 특징으로 하는 편평형 경사 기능 구리합금 미분말의 건식 제조 방법. | [Claim 1]The general formula Ag It is expressed with xCuy (0.001≦x≦0.4, 0.6≦y≦0.999, x+y=1, (atomic ratio)), And silver concentration of a particle surface is higher than silver concentration of an average of particles, and it has a field which silver concentration increases from an inside toward the surface near the surface, Flat-like gradient-function copper alloy fine powder, wherein average thickness (ta) of the copper alloy fine powder particle is below 2 μ m and copper alloy fine powder of particle thickness (t)0.01?0.5 μ m constitutes several 10 percent or more of all the copper alloy fine powder. ¦ [Claim 5]With 滑 material, fill up a container with a ball and spherical gradient-function copper alloy fine powder, and in inactive gas atmosphere, A dry type production method of flat-like gradient-function copper alloy fine powder flattening mechanically spherical gradient-function copper alloy fine powder by driving a ball, a mixture of spherical gradient-function copper alloy fine powder, and at least 1 side of a container. | [기술분야] 본 발명은 새로운 평평한 유사 구배 기능 구리 합금 분말에 관한 것이며, 전도성 페이스트 재료에 적용될 수 있다. [해결과제] 본 발명은 개선된 내산화성 및 전기 프루프 마이그레이션 특성을 가진 새로운 평평한-유사 그래디언트-기능 구리 합금 분말을 제공함으로써 높은 비용, 열악한 내후성, 및 불균형 특성과 같은 기존의 전도성 페이스트 구성성분의 한계를 해결하고자 한다. [해결수단] 본 발명은 특정 조성 및 형상 특성을 갖는 평평한-유사 구배-기능 구리 합금 미세 분말을 포함한다. [특징] 여기서 주요 특징은 개선된 내산화성 및 전기 프루프 마이그레이션 특성을 갖는 평평한-유사 구배-기능 구리 합금 미세 분말이다. [효과] 따라서, 본 발명은 전도성 페이스트 구성성분의 내산화성 및 내전해 마이그레이션 특성을 개선한다. | 1996-082360 | 1996-04-04 | 1997-268301 | 1997-10-14 |  |  | ASAHI KASEI CORP | 島村 泰樹 ¦ 林 善夫 ¦ 中田 秀一 |  |  |  | 0 |  | 7 | EP1887583A1 ¦ JP4296347B2(FE) ¦ JP2005-085651A(FE) ¦ JP4235887B2(FE) ¦ JP4235888B2(FE) ¦ JP3585244B2(FE) ¦ US8617688B2 | 19707970 | JP1997-268301A | 1 | 취하 |  | 2297058001061
JP | JP | P | A | 동분말의 제조 방법 | 【요약】 【과제】 입자 지름 편차가 적고 게다가 단분산성이 우수한 구리 분말을 얻을 수 있는 구리 분말 제조 방법을 제공한다. 【해결 수단】 본 발명에 따른 구리 분말 제조 방법은 구리 화합물 및 인산염이 공존한 구리 함유 용액 중에 환원제를 첨가해 금속구리를 석출시키는 것을 특징으로 하는 것이며 구리 화합물은 황산구리, 탄산 구리, 포름산 구리, 염화 구리, 아산화 구리 중 적어도 일종, 또한 인산염은 피롤린산염, 트리폴리인산염, 테트라폴리인산염, 메타인산염, 헥사메탈린산염 중 적어도 일종이 되어 있다. 또한 다른 제조 방법으로서는 구리 화합물 및 인산염이 공존한 구리 함유 용액과 암모니아를 혼합해 얻어진 구리 암모니아 착이온 용액 중에 환원제를 첨가하는 방법이나 구리 화합물 및 수용성 고분자가 공존한 구리 함유 용액과 암모니아로 구성되는 구리 암모니아 착이온 용액 중에 환원제를 첨가하는 방법도 있다. | [Abstract] [Technical problem] There is little particle diameter variation, and it provides the manufacturing method in the end of copper powder which can moreover obtain the end of copper powder excellent in single dispersibility. [Means for Solution]A manufacturing method in the end of copper powder concerning this invention is characterized by adding a reducing agent and depositing metal copper in copper content solution in which a copper compound and an phosphate lived together, and a copper compound, At least one sort in copper sulfate, carbonic acid copper, copper formate, a copper chloride, and cuprous oxide and an phosphate are at least one sort in pyrophoric acid salt, tripolyphosphate, tetra polyphosphate salt, metalline acid chloride, and hexametaphosphoric acid salt. The method of adding a reducing agent in the copper ammonia complex ion solution produced by mixing the copper content solution and ammonia with which the copper compound and the phosphate coexisted as other manufacturing methods, The method of adding a reducing agent is also in the copper ammonia complex ion solution which consists of copper content solution in which a copper compound and water-soluble polymers lived together, and ammonia. | 【청구항 1】구리 화합물 및 분산제로서의 인산염이 공존한 구리 함유 용액 중에 환원제를 첨가해 금속구리를 석출시키는 것을 특징으로 하는 구리 분말 제조 방법. | [Claim 1]A manufacturing method in the end of copper powder adding a reducing agent and depositing metal copper in copper content solution in which an phosphate as a copper compound and a dispersing agent lived together. | 【청구항 1】구리 화합물 및 분산제로서의 인산염이 공존한 구리 함유 용액 중에 환원제를 첨가해 금속구리를 석출시키는 것을 특징으로 하는 구리 분말 제조 방법. ¦ 【청구항 3】구리 화합물 및 분산제로서의 인산염이 공존한 구리 함유 용액과 암모니아를 혼합해 구리 암모니아 착이온 용액을 제작한 후, 이 구리 암모니아 착이온 용액 중에 환원제를 첨가해 금속구리를 석출시키는 것을 특징으로 하는 구리 분말 제조 방법. ¦ 【청구항 6】구리 화합물 및 수용성 고분자가 공존한 구리 함유 용액과 암모니아를 혼합해 구리 암모니아 착이온 용액을 제작한 후, 이 구리 암모니아 착이온 용액 중에 환원제를 첨가해 금속구리를 석출시키는 것을 특징으로 하는 구리 분말 제조 방법. | [Claim 1]A manufacturing method in the end of copper powder adding a reducing agent and depositing metal copper in copper content solution in which an phosphate as a copper compound and a dispersing agent lived together. ¦ [Claim 3]A manufacturing method in the end of copper powder adding a reducing agent and depositing metal copper in this copper ammonia complex ion solution after mixing copper content solution and ammonia with which an phosphate as a copper compound and a dispersing agent coexisted and producing copper ammonia complex ion solution. ¦ [Claim 6]A manufacturing method in the end of copper powder adding a reducing agent and depositing metal copper in this copper ammonia complex ion solution after mixing copper content solution and ammonia with which a copper compound and water-soluble polymers coexisted and producing copper ammonia complex ion solution. | [기술분야] 본 발명은 구리 분말의 말단을 위한 제조 방법에 관한 것이며, 세라믹 전자 부품용 구리 전도성 페이스트의 제조에 적용될 수 있다. [해결과제] 본 발명은 종래의 제조 방법으로는 달성하기 어려운 입경 편차가 적고 단일 분산성이 우수한 구리 분말의 말단을 얻는 문제를 해결하고자 한다. [해결수단] 본 발명은 구리 화합물 및 분산제를 함유하는 구리 함유 용액에 환원제를 첨가하고 금속 구리를 증착하는 것을 포함한다. [특징] 여기서 주요 특징은 입경 편차가 적고 단일 분산성이 우수한 구리 분말의 말단을 달성하기 위한 특정 구리 화합물 및 분산제의 사용이다. [효과] 따라서, 본 발명은 입경 편차가 적고 단일 분산성이 우수하여 구리 전도성 페이스트에서 구리 두께 필름의 품질을 향상시킴으로써 구리 분말의 단부의 제조를 개선한다. | 1996-065980 | 1996-03-22 | 1997-256007 | 1997-09-30 |  |  | MURATA MFG CO LTD | 谷 広次 ¦ 緒方 直明 |  |  |  | 9 | JP1995-278619A(BE) ¦ JP1995-179913A(BE) ¦ JP1994-145727A(BE) ¦ JP1992-235205A(BE) ¦ JP1996-006130B2(BE) ¦ JP2728727B2(BE) ¦ JP1988-186810A(BE) ¦ JP1982-051125A ¦ JP1996-052977(미포함) | 14 | CN101801568B ¦ CN100455387C ¦ EP1747830A1 ¦ JP5255580B2(FE) ¦ JP5435611B2(FE) ¦ JP5392884B2(FE) ¦ JP5255223B2(FE) ¦ JP4868716B2(FE) ¦ JP4106460B2(FE) ¦ JP4701426B2(FE) ¦ KR10-1733169B1(FE) ¦ KR10-2012-0122885A ¦ KR10-1186946B1(FE) ¦ TWI455777B(FE) | 19698181 | JP3570591B2 ¦ US5801318A | 2 | 소멸(존속 기간 만료) |  | 2297055001990
JP | JP | P | A | 동분말의 제조 방법 | 【요약】 【과제】입자 지름 편차가 적어서 단분산성이 우수한 구리 분말을 얻을 수 있는 구리 분말 제조 방법을 제공한다. 【해결 수단】본 발명에 따른 구리 분말 제조 방법은 구리 함유 용액과 착화제로부터 구리 착이온 용액을 제작한 후, 구리 착이온 용액 중에 환원제를 첨가해 금속구리를 석출시키는 것을 특징으로 하고 있다. 그리고 이 때에 있어서의 구리 함유 용액은 황산구리, 포름산 구리, 피로인산 구리, 염화 구리, 탄산 구리 중 하나를 포함하는 것이며 또한 착화제는 카르복실산염 또는 인산염 중 적어도 일종인 것이 되어 있다. | [Abstract] [Technical problem] The manufacturing method in the end of copper powder which can obtain the end of copper powder there was little particle diameter variation and it excelled in single dispersibility is provided. [Means for Solution]After a manufacturing method in the end of copper powder concerning this invention produces copper complex ion solution from copper content solution and a complexing agent, it is characterized by adding a reducing agent and depositing metal copper in copper complex ion solution. And the copper content solution in this case contains copper sulfate, copper formate, copper pyrophosphate, a copper chloride, or carbonic acid copper, and the complexing agent has been at least one sort in carboxylate salt or an phosphate. | 【청구항 1】 구리 함유 용액과 착화제로부터 구리 착이온 용액을 제작한 후, 구리 착이온 용액 중에 환원제를 첨가해 금속구리를 석출시키는 것을 특징으로 하는 구리 분말 제조 방법. | [Claim 1]A manufacturing method in the end of copper powder adding a reducing agent and depositing metal copper in copper complex ion solution after producing copper complex ion solution from copper content solution and a complexing agent. | 【청구항 1】 구리 함유 용액과 착화제로부터 구리 착이온 용액을 제작한 후, 구리 착이온 용액 중에 환원제를 첨가해 금속구리를 석출시키는 것을 특징으로 하는 구리 분말 제조 방법. | [Claim 1]A manufacturing method in the end of copper powder adding a reducing agent and depositing metal copper in copper complex ion solution after producing copper complex ion solution from copper content solution and a complexing agent. | [기술분야] 본 발명은 구리 분말의 말단을 위한 제조 방법에 관한 것이며, 세라믹 전자 부품용 구리 전도성 페이스트의 제조에 적용될 수 있다. [해결과제] 본 발명은 종래의 제조 방법으로는 달성하기 어려운 입경 편차가 적고 단일 분산성이 우수한 구리 분말의 말단을 얻는 문제를 해결하고자 한다. [해결수단] 본 발명은 구리 함유 용액 및 착화제로부터 구리 착 이온 용액을 제조하는 단계, 환원제를 첨가하는 단계, 및 구리 착 이온 용액에 금속 구리를 증착하는 단계를 포함한다. [특징] 여기서 주된 특징은 금속 구리를 증착하기 위해 구리 복합 이온 용액 및 환원제를 사용하여 입경 편차가 적고 단일 분산성이 우수한 구리 분말의 말단을 초래하는 것이다. [효과] 따라서, 본 발명은 입경 편차가 적고 단일 분산성이 우수하여 구리 전도성 페이스트에서 구리 두께 필름 특성의 제어를 향상시킴으로써 구리 분말의 단부의 제조를 개선한다. | 1996-052977 | 1996-03-11 | 1997-241709 | 1997-09-16 |  |  | MURATA MFG CO LTD | 谷 広次 ¦ 緒方 直明 |  |  |  | 4 | JP1995-179913A(BE) ¦ JP1996-006130B2(BE) ¦ JP2728727B2(BE) ¦ JP1988-186810A(BE) | 6 | EP1787742B1 ¦ JP2020-059914A(FE) ¦ JP5255223B2(FE) ¦ KR10-2021-0068468A(FE) ¦ KR10-0891746B1(FE) ¦ US7828872B2 | 19687561 | JP1997-241709A ¦ US5850047A | 2 | 취하 |  | 2297052001898
JP | JP | P | A | 동분말의 제조 방법 | 【요약】 【과제】 평균 입경이 2μm 를 넘어 20μm 까지의 우수한 입도 분포를 나타내는 구리 분말을 제어 자주 안정적으로 제조하는 방법을 제공한다. 【해결 수단】 구리 암모늄 착체 용액을 환원해 구리 분말을 제조하는 방법에 있어서 환원제로서 고체의 L-아스코르브산을 이용하는 것을 특징으로 하는 구리 분말 제조 방법. | [Abstract] [Technical problem] The method of control being good, and it being stabilized and manufacturing the end of copper powder the particle size distribution which was [ to 20μ m ] excellent in average particle diameter exceeding 2μ m is shown is provided. [Means for Solution]A manufacturing method in the end of copper powder using solid L-ascorbic acid as a reducing agent in a method of returning copper ammonium complex solution, and manufacturing the end of copper powder. | 【청구항 1】 구리 암모늄 착체 용액을 환원해 구리 분말을 제조하는 방법에 있어서 환원제로서 고체의 L-아스코르브산을 이용하는 것을 특징으로 하는 구리 분말 제조 방법. | [Claim 1]A manufacturing method in the end of copper powder using solid L-ascorbic acid as a reducing agent in a method of returning copper ammonium complex solution, and manufacturing the end of copper powder. | 【청구항 1】 구리 암모늄 착체 용액을 환원해 구리 분말을 제조하는 방법에 있어서 환원제로서 고체의 L-아스코르브산을 이용하는 것을 특징으로 하는 구리 분말 제조 방법. | [Claim 1]A manufacturing method in the end of copper powder using solid L-ascorbic acid as a reducing agent in a method of returning copper ammonium complex solution, and manufacturing the end of copper powder. | [기술분야] 본 발명은 전자 산업용 전도성 페인트에서 전기 전도 재료로서 사용하기에 적합한 제어된 결정립 크기 분포를 갖는 구리 분말을 제조하기 위한 제조 방법에 관한 것이다. [해결과제] 본 발명은 기존 방법으로 달성하기 어려운 2μm를 초과하는 균일하고 제어된 입자 크기 분포를 갖는 구리 분말의 제조 문제를 해결하고자 하며, 이는 제조 공정에서 높은 비용 및 불량한 수율로 이어진다. [해결수단] 본 발명은 구리 암모늄 착물 용액으로부터 구리 분말의 제조에서 환원제로서 고체 L-아스코르브산을 이용하는 방법을 포함한다. [특징] 여기서 주요 특징은 환원제로서 고체 L-아스코르브산의 사용이며, 이는 생성된 구리 분말의 입자 크기 분포에 대한 더 나은 제어를 가능하게 한다. [효과] 따라서, 본 발명은 구리 분말 생산의 효율 및 품질을 개선하여, 균일하고 전도성 페인트에 사용하기에 적합한 입자 크기 분포를 갖는 구리 분말의 생성을 가능하게 하여, 전자 부품의 성능을 향상시킨다. | 1995-326715 | 1995-12-15 | 1997-165606 | 1997-06-24 |  |  | HAYAKAWA TAKESHI ¦ NAITO TAKAYUKI ¦ MINAMI NAOKI ¦ MOROHASHI HARUO ¦ NAMICS CORP | 早川 剛 ¦ 内藤 隆之 ¦ 南 直樹 ¦ 諸橋 春夫 ¦ 関本 秀樹 ¦ 伊藤 雅庸 |  |  |  | 3 | JP1993-271721A(BE) ¦ JP1995-107168B2(BE) ¦ JP1995-107169B2(BE) | 6 | CN107922709B ¦ CN001315604C ¦ KR10-2009-0081167A(FE) ¦ KR10-2005-0003164A(FE) ¦ KR10-2005-0003169A ¦ US10347388B2 | 19633638 | JP1997-165606A | 1 | 거절 |  | 2297036001007
JP | JP | P | B2 | 분산 강화형 구리합금 제조 방법 |  |  | 【특허청구범위】 【청구항 1】일종 이상의 무기 금속 화합물 또는 유기 금속 화합물을 가수분해 또는 열분해함으로써 얻어진 금속 수산화물 또는 금속 수화물로 구성되는 피복층을 표면에 가지는 산화구리 분말을 기계적으로 분쇄 혼합하고, 가열 처리에 의해 상기 금속 수산화물 또는 상기 금속 수화물을 산화물의 분산 입자로 바꾼 후, 상기 산화구리를 선택 환원해 분말화해, 얻어진 분말을 성형 가공하는 것을 특징으로 하는 분산 강화형 구리합금 제조 방법. | [Claim(s)] [Claim 1] Pulverization mixture of the copper oxide powder which has on the surface an enveloping layer which consists inorganic metallic compounds or an organic metallic compound more than a kind of metal hydroxide or a metal hydrate obtained hydrolysis or by carrying out thermal decomposition is carried out mechanically, A manufacturing method of a dispersion-hardening ingot copper alloy carrying out molding processing of the powder obtained by carrying out selection reduction and powder-izing said copper oxide after changing said metal hydroxide or said metal hydrate to distributed particles of an oxide by heat-treatment. | 【특허청구범위】 【청구항 1】일종 이상의 무기 금속 화합물 또는 유기 금속 화합물을 가수분해 또는 열분해함으로써 얻어진 금속 수산화물 또는 금속 수화물로 구성되는 피복층을 표면에 가지는 산화구리 분말을 기계적으로 분쇄 혼합하고, 가열 처리에 의해 상기 금속 수산화물 또는 상기 금속 수화물을 산화물의 분산 입자로 바꾼 후, 상기 산화구리를 선택 환원해 분말화해, 얻어진 분말을 성형 가공하는 것을 특징으로 하는 분산 강화형 구리합금 제조 방법. | [Claim(s)] [Claim 1] Pulverization mixture of the copper oxide powder which has on the surface an enveloping layer which consists inorganic metallic compounds or an organic metallic compound more than a kind of metal hydroxide or a metal hydrate obtained hydrolysis or by carrying out thermal decomposition is carried out mechanically, A manufacturing method of a dispersion-hardening ingot copper alloy carrying out molding processing of the powder obtained by carrying out selection reduction and powder-izing said copper oxide after changing said metal hydroxide or said metal hydrate to distributed particles of an oxide by heat-treatment. | [기술분야] 본 발명은 분산-경화 잉곳 구리 합금의 제조 방법에 관한 것으로, 높은 전기 전도성 및 기계적 강도를 요구하는 다양한 제품에 적용될 수 있다. [해결과제] 본 발명은 종래의 방법들로는 달성하기 어려웠던 높은 전기 전도성 및 기계적 강도를 갖는 분산-경화 구리 합금을 얻는 문제를 해결하고자 한다. [해결수단] 본 발명은 산화구리 분말과 포위층 및 분산 입자의 분쇄 혼합물을 포함하고, 이어서 상기 포위층을 산화물의 미립자 분산액으로 전환시키기 위한 열처리, 및 상기 분말의 성형 가공을 포함한다. [특징] 여기서 주된 특징은 원료로서 산화구리의 사용 및 입자의 분포를 제어하기 위한 포락선 층의 적용이다. [효과] 따라서, 본 발명은 분산 경화 구리 합금에서 높은 전기 전도성 및 기계적 강도의 상용성을 개선한다. | 1988-269332 | 1988-10-27 | 1990-118036 | 1990-05-02 | 2637192 | 1997-04-25 | 株式会社東芝 | 島村 慶三 ¦ 逢坂 達吉 ¦ 天野 景隆 |  |  |  | 0 |  | 1 | JP5575125B2(FE) | 21410615 | JP2637192B2 | 1 | 소멸(연차료 불납에 의한 말소) | TOSHIBA CORP | 2797031000292
JP | JP | P | B2 | 구리 미분말 제조 방법 |  |  | 【특허청구범위】 【청구항 1】구리염 수용액에서 수산화 구리를 석출하는 단계, 그리고 얻어진 수산화 구리를 pH12 이상으로 조정한 후 환원당을 첨가해 아산화 구리까지 환원하는 단계, 이어서 이와 같이 하여 얻어진 아산화 구리의 반응 용액을 50℃이상으로 조정한 후, 하이드라진계 환원제를 첨가해 금속구리까지 환원하는 단계를 거쳐 수행되는 것을 특징으로 하는 구리 미분말 제조 방법. | [Claim(s)] [Claim 1] A stage which adds reducing sugar and it returns even to cuprous oxide after adjusting a stage of depositing copper hydroxide from copper salt water solution, and obtained copper hydroxide, to pH 12 or more, Subsequently, a manufacturing method of fine copper powder carrying out through a stage which adds a hydrazine system reducing agent and it returns even to metal copper after adjusting reaction solution of cuprous oxide produced by doing in this way to 50℃ or more. | 【특허청구범위】 【청구항 1】구리염 수용액에서 수산화 구리를 석출하는 단계, 그리고 얻어진 수산화 구리를 pH12 이상으로 조정한 후 환원당을 첨가해 아산화 구리까지 환원하는 단계, 이어서 이와 같이 하여 얻어진 아산화 구리의 반응 용액을 50℃이상으로 조정한 후, 하이드라진계 환원제를 첨가해 금속구리까지 환원하는 단계를 거쳐 수행되는 것을 특징으로 하는 구리 미분말 제조 방법. ¦ 【청구항 2】하이드라진계 환원제를 이용하여 구리염 수용액을 환원해 구리 미분말을 제조하는 방법에 있어서 하이드라진계 환원제의 첨가 전에 구리염 수용액의 pH를 12 이상으로 조정한 후, 환원당을 첨가해 반응 용액을 50℃이상으로 조정한 후, 하이드라진계 환원제를 첨가하는 것을 특징으로 하는 구리 미분말 제조 방법. | [Claim(s)] [Claim 1] A stage which adds reducing sugar and it returns even to cuprous oxide after adjusting a stage of depositing copper hydroxide from copper salt water solution, and obtained copper hydroxide, to pH 12 or more, Subsequently, a manufacturing method of fine copper powder carrying out through a stage which adds a hydrazine system reducing agent and it returns even to metal copper after adjusting reaction solution of cuprous oxide produced by doing in this way to 50℃ or more. ¦ [Claim 2]In a method of returning copper salt water solution using a hydrazine system reducing agent, and manufacturing fine copper powder, A manufacturing method of fine copper powder characterized by adding a hydrazine system reducing agent after adding reducing sugar after adjusting the pH of copper salt water solution to 12 or more, and adjusting reaction solution to 50℃ or more before addition of a hydrazine system reducing agent. | [기술분야] 본 발명은 미세 구리 분말의 제조 방법에 관한 것으로, 구리 페이스트용 구형 미세 구리 분말의 제조 방법에 적용될 수 있다. [해결과제] 본 발명은 종래의 방법에 비해 효율적이고 용이하게 균일한 입도 분포를 갖는 미세 구리 분말을 얻는 문제를 해결하고자 한다. [해결수단] 본 발명은 알칼리를 첨가하여 구리 수산화물을 생성하는 것, 구리 수산화물을 산화구리로 전환시키는 환원당, 및 산화구리를 미세 구리 분말로 전환시키는 히드라진 시스템 환원제를 포함한다. [특징] 여기서 주된 특징은 구형의 레디 그레인 미세 구리 분말을 종래 방법에 비해 효율적이고 용이하게 얻을 수 있는 능력이다. [효과] 따라서, 본 발명은 종래의 방법에 비해 균일한 입도 분포를 갖는 미세 구리 분말을 얻는 효율 및 용이성을 향상시킨다. | 1990-236679 | 1990-09-06 | 1992-116109 | 1992-04-16 | 2638271 | 1997-04-25 | 住友金属工業株式会社 | 中田 好和 |  |  |  | 4 | JP2728726B2(BE) ¦ JP1990-129309A(BE) ¦ JP2621915B2(BE) ¦ JP1987-099406A(BE) | 41 | CN115478297B ¦ CN114682258B ¦ CN101111338B ¦ EP1821316B1 ¦ EP2452767B1 ¦ JP6168837B2(FE) ¦ JP5991510B2(FE) ¦ JP5435611B2(FE) ¦ JP2010-534280A(FE) ¦ JP4756652B2(FE) ¦ JP4524477B2(FE) ¦ JP4725459B2(FE) ¦ JP4978115B2(FE) ¦ JP5144022B2 ¦ JP4665499B2(FE) ¦ JP4401197B2(FE) ¦ JP4473607B2(FE) ¦ JP4401198B2(FE) ¦ JP4208705B2(FE) ¦ JP4163987B2(FE) ¦ JP4204849B2(FE) ¦ JP3932336B2(FE) ¦ JP4168108B2(FE) ¦ KR10-1314990B1 ¦ KR10-2007-0089669A(FE) ¦ KR10-2008-0018300A(FE) ¦ KR10-1346972B1(FE) ¦ KR10-1310415B1(FE) ¦ KR10-0545403B1(FE) ¦ KR10-0743844B1(FE) ¦ US10518323B2 ¦ US9211587B2 ¦ US7651782B2 ¦ US7846976B2(FE) ¦ US7235119B2 ¦ US6923924B2 ¦ US6881240B2 ¦ US6875252B2 ¦ US6620344B2 ¦ US6174344B1 ¦ US5741347A | 21411241 | JP2638271B2 | 1 | 소멸(존속 기간 만료) | MITSUI MINING & SMELTING CO LTD | 2797031001371
JP | JP | P | A | 복합 도전 가루, 도전 페이스트, 도전 페이스트의 제조법, 전기 회로 및 전기 회로의 제조법 | 【요약】 (수정유)【과제】 고도전성이고 냉열 충격시험이나 습안부하 시험 후에도 비저항의 변화가 작고 또한 도전 분말끼리의 접촉 확률을 개선해, 전기 회로의 도전성이 높아져, 인쇄회로를 프레스 가공할 경우의 도전성을 향상시키는 도전 페이스트를 얻을 수 있는 복합 도전 분말, 비저항이 낮고 고도전성이고 냉열 충격시험이나 습안부하 시험 후에도 비저항의 변화가 작은 전기 회로 형성용 도전 페이스트, 비저항이 낮고 고도전성이고 내마이그레이션성이 우수한 전기 회로 및 전기 회로의 제조법을 제공한다. 【해결 수단】 편평형 도전 분말 및 부정 형상 도전 분말을 포함한 복합 도전 분말, 어스펙트비가 6 이상의 도전 분말 및 어스펙트비가 5 이하의 도전 분말을 포함한 복합 도전 분말, 상기 복합 도전 분말, 결합제 및 용제를 함유해서 이루어지는 도전 페이스트, 이 도전 페이스트를 이용하여 기판의 표면에 형성된 전기 회로 및 기재의 표면에 상기 도전 페이스트로 회로 패턴을 형성한 후, 가압, 경화하는 것을 특징으로 하는 전기 회로의 제조법. | [Abstract] (modified) [technical problem] Are high conductivity and change of specific resistance is small even after a cold-energy impact test or the load examination in 湿, The compound electric conduction powder and specific resistance from which the conductive paste which improves the conductivity in the case of improving the contact probability of electric conduction powder, and the conductivity of an electric circuit becoming high, and carrying out the press processing of the printing circuit is obtained are low, and by high conductivity, And the manufacturing process of the electric circuit which conductive paste for electric circuit formation with a small change of specific resistance and specific resistance are low even after a cold-energy impact test or the load examination in 湿, and it is high conductivity, and is excellent in migration-proof nature, and an electric circuit is provided. [Means for Solution]Compound electric conduction powder containing flat-like electric conduction powder and unfixed shape electric conduction powder, compound electric conduction powder in which six or more electric conduction powder and an aspect ratio contain five or less electric conduction powder in an aspect ratio, A manufacturing process of an electric circuit characterized by pressurizing and hardening after forming a circuit pattern in the surface of conductive paste containing the compound electric conduction powder, a binding material, and a solvent, an electric circuit formed on the surface of a substrate using this conductive paste, and a substrate by the conductive paste. | 【청구항 1】 편평형 도전 분말 및 부정 형상 도전 분말을 포함한 복합 도전가루. | [Claim 1]Compound electric conduction powder containing flat-like electric conduction powder and unfixed shape electric conduction powder. | 【청구항 1】 편평형 도전 분말 및 부정 형상 도전 분말을 포함한 복합 도전가루. ¦ 【청구항 12】 어스펙트비가 6 이상의 도전 분말 및 어스펙트비가 5 이하의 도전 분말을 포함한 복합 도전가루. ¦ 【청구항 30】 기재의 표면에 형성된 전기 회로의 비저항이 25μΩ·cm이하인 것을 특징으로 하는 청구항 29에 기재된 전기 회로의 제조법. | [Claim 1]Compound electric conduction powder containing flat-like electric conduction powder and unfixed shape electric conduction powder. ¦ [Claim 12]Compound electric conduction powder in which six or more electric conduction powder and an aspect ratio contain five or less electric conduction powder in aspect ratio. ¦ [Claim 30]A manufacturing process of the electric circuit according to claim 29, wherein specific resistance of an electric circuit formed in the surface of substrate is below 25μ Ω and cm. | [기술분야] 본 발명은 인쇄 배선 기판 및 전자 부품과 같은 전기 회로의 제조 공정에 적용될 수 있는 복합 전기 전도 분말 및 전도성 페이스트에 관한 것이다. [해결과제] 본 발명은 다양한 조건에서도 낮은 비저항 및 높은 전도도를 유지하는 복합 전기 전도 분말을 제공함으로써, 특히 더 긴 회로에서 결함을 초래할 수 있는 종래의 전도성 페이스트를 사용하여 형성된 전기 회로에서 높은 전기 연결 저항 및 비저항의 문제를 해결하고자 한다. [해결수단] 본 발명은 전기 회로 형성에 사용되는 전도성 페이스트에서 전도성을 향상시키고 비저항을 감소시키도록 설계된 은 또는 은 합금 입자를 포함하는 화합물 전기 전도 분말을 포함한다. [특징] 여기서 주요 특징은 6 내지 11 사이에서 유지되는 전기 전도 분말의 특정 종횡비로, 인쇄 회로에서 개선된 접촉 확률 및 향상된 전도도를 가능하게 한다. [효과] 본 발명은 따라서 저온 에너지 충격 시험 및 습도 하중 시험에 노출된 후에도 낮은 비저항 및 높은 전도성을 유지하는 전도성 페이스트를 제공함으로써 전기 회로의 전도성을 개선한다. | 1996-019914 | 1996-02-06 | 1997-092026 | 1997-04-04 |  |  | RESONAC HOLDINGS CORP | 山名 章三 ¦ ▲くわ▼島 秀次 ¦ 菊池 純一 ¦ 小野 利一 ¦ 三上 喜勝 ¦ 堂河内 久司 ¦ 和田 弘 | 1995-020268 ¦ 1995-020269 ¦ 1995-046953 ¦ 1995-140495 ¦ 1995-181473 | JP ¦ JP ¦ JP ¦ JP ¦ JP | 1995-02-08 ¦ 1995-02-08 ¦ 1995-03-07 ¦ 1995-06-07 ¦ 1995-07-18 | 8 | JP1994-223615A(BE) ¦ JP3254044B2(BE) ¦ JP1994-338216A(BE) ¦ JP1994-325616A(BE) ¦ JP1994-287762A(BE) ¦ JP1994-235006A(BE) ¦ JP1989-315903A(BE) ¦ JP1987-080907 A(미포함) | 15 | JP6879084B2(FE) ¦ JP6605048B2(FE) ¦ JP6332125B2(FE) ¦ JP2010-103573A(FE) ¦ JP2010-123457A(FE) ¦ JP4922793B2(FE) ¦ JP4881013B2(FE) ¦ JP2004-241354A(FE) ¦ JP2003-147315A(FE) ¦ JP2003-147316A(FE) ¦ JP2003-147317A(FE) ¦ JP2003-128959A(FE) ¦ JP2003-027102A(FE) ¦ JP4264768B2(FE) ¦ KR10-0844970B1(FE) | 13939304 | JP1995-020268 ¦ JP1995-020269 ¦ JP1995-046953 ¦ JP1995-140495 ¦ JP1995-181473 ¦ JP2004-079545A ¦ JP3513636B2 ¦ JP3952004B2 ¦ US5951918A ¦ WOWO1996-024938A1 | 10 | 소멸(연차료 불납에 의한 말소) |  | 2297020002826
JP | JP | P | B2 | 구리 초미분말 제조 방법 |  |  | 【특허청구범위】 【청구항 1】1가의 알코올 용액 중에 수산화 구리를 분산시킨 현탁액을 교반하면서 환원제를 첨가하고 가열함으로써 0.1μm이하에서 구형 구리 초미분말을 석출시키는 것을 특징으로 하는 구리 초미분말 제조 방법. | [Claim(s)] [Claim 1] A manufacturing method after copper ultra fine powder depositing the spherical end of copper ultra fine powder below by 0.1μ m by adding and heating a reducing agent, agitating suspension which distributed copper hydroxide in a univalent alcohol solution. | 【특허청구범위】 【청구항 1】1가의 알코올 용액 중에 수산화 구리를 분산시킨 현탁액을 교반하면서 환원제를 첨가하고 가열함으로써 0.1μm이하에서 구형 구리 초미분말을 석출시키는 것을 특징으로 하는 구리 초미분말 제조 방법. | [Claim(s)] [Claim 1] A manufacturing method after copper ultra fine powder depositing the spherical end of copper ultra fine powder below by 0.1μ m by adding and heating a reducing agent, agitating suspension which distributed copper hydroxide in a univalent alcohol solution. | [기술분야] 본 발명은 0.1μm 미만의 구형 구리 초미세 분말을 제조하기 위한 방법에 관한 것이며, 전자 회로에서 후막 전도체를 형성하기 위한 구리 페인트에 적용될 수 있다. [해결과제] 본 발명은 산화 없이 그리고 종래 기술의 방법에 비해 짧은 침전 시간으로 0.1μm 미만의 구형 구리 초미세 분말을 수득하는 문제를 해결하고자 한다. [해결수단] 본 발명은 1가 알코올 용액에 수산화구리를 분배한 환원제, 교반 현탁액을 첨가하고 가열하는 것을 포함한다. [특징] 여기서 주된 특징은 0.1μm 미만의 구형 구리 초미세 분말을 얻기 위한 출발 물질로서 수산화구리의 사용이다. [효과] 따라서, 본 발명은 산화의 양이 적고 침전 시간이 짧은 0.1μm 미만의 구형 구리 초미세 분말을 수득함으로써 제조 공정을 개선한다. | 1988-087937 | 1988-04-08 | 1989-259108 | 1989-10-16 | 2621915 | 1997-04-04 | 福田金属箔粉工業株式会社 | 吉武 正義 ¦ 木藤 茂 |  |  |  | 2 | JP1996-030204B2 ¦ JP1987-099406A | 11 | JP5848552B2(FE) ¦ JP2008-019503A(FE) ¦ JP4448962B2(FE) ¦ JP4068440B2(FE) ¦ JP4474810B2(FE) ¦ JP3635451B2(FE) ¦ JP3491508B2(FE) ¦ JP3161271B2(FE) ¦ JP2638271B2(FE) ¦ JP2728727B2 ¦ US6620219B1 | 21402663 | JP2621915B2 | 1 | 소멸(연차료 불납에 의한 말소) | FUKUDA METAL FOIL & POWDER CO LTD | 2797024001414
JP | JP | P | A | 동분말의 제조 방법 | 【요약】 【목적】산화도가 낮은 구리 분말이 안정된 제조 방법을 제공한다. 【구성】구리 이온 함유 수용액에 알칼리를 더해 구리 수산화물을 생성시킨 후, 상기 수용액에 하이드라진 또는 하이드라진 화합물을 상기 수용액의 pH가7~9의 범위 내가 될 때까지 첨가하여 상기 구리 수산화물을 환원해 구리 분말을 석출시킨다. | [Abstract] [Objects of the Invention]The manufacturing method where the end of copper powder where an oxidation degree is low was stabilized is provided. [Elements of the Invention]After adding alkali to copper ion content solution and making copper hydroxide generate, in the solution, hydrazine or a hydrazine compound is added until the pH of the solution becomes within the limits of 7~9, the copper hydroxide is returned, and the end of copper powder is deposited. | 【청구항 1】 구리 이온 함유 수용액에 알칼리를 더해 구리 수산화물을 생성시킨 후, 상기 수용액에 하이드라진 또는 하이드라진 화합물을 상기 수용액의 pH가7~9의 범위 내가 될 때까지 첨가하여 상기 구리 수산화물을 환원해 구리 분말을 석출시키는 것을 특징으로 하는 구리 분말 제조 방법. | [Claim 1]A manufacturing method in the end of copper powder adding hydrazine or a hydrazine compound in the solution until the pH of the solution becomes within the limits of 7~9, returning said copper hydroxide, and depositing the end of copper powder after adding alkali to copper ion content solution and making copper hydroxide generate. | 【청구항 1】 구리 이온 함유 수용액에 알칼리를 더해 구리 수산화물을 생성시킨 후, 상기 수용액에 하이드라진 또는 하이드라진 화합물을 상기 수용액의 pH가7~9의 범위 내가 될 때까지 첨가하여 상기 구리 수산화물을 환원해 구리 분말을 석출시키는 것을 특징으로 하는 구리 분말 제조 방법. | [Claim 1]A manufacturing method in the end of copper powder adding hydrazine or a hydrazine compound in the solution until the pH of the solution becomes within the limits of 7~9, returning said copper hydroxide, and depositing the end of copper powder after adding alkali to copper ion content solution and making copper hydroxide generate. | [기술분야] 본 발명은 산화도가 낮은 구리 분말을 제조하기 위한, 특히 후막 전도성 페이스트 재료의 전하로서 사용하기 위한 제조 방법에 관한 것이다. [해결과제] 본 발명은 종래의 방법에 의해 수득된 구리 분말에서 높은 산화도의 문제를 해결하고자 하며, 전도체 또는 전극으로서 사용될 때 납땜 특성 및 전기적 특성을 불량하게 한다. [해결수단] 본 발명은 구리 이온 함량 용액에 알칼리를 첨가하고, 수산화구리를 생성한 다음, 수산화구리를 반환하기 전에 pH를 7-9의 한계 내로 감소시키기 위해 히드라진 또는 히드라진 화합물을 첨가하여 구리 분말을 얻는 것을 포함한다. [특징] 여기서 주된 특징은 산화구리의 발생을 방지하고 산화도가 낮은 구리 분말을 얻기 위한 환원 과정 중 pH의 조절이다. [효과] 따라서, 본 발명은 산화도가 낮은 구리 분말을 제조함으로써 전도성 페이스트 재료의 납땜 특성 및 전기적 특성을 개선한다. | 1995-037206 | 1995-02-24 | 1996-232005 | 1996-09-10 |  |  | MURATA MFG CO LTD | 三木 寿 |  |  |  | 5 | JP3245965B2(BE) ¦ JP1992-176806A(BE) ¦ JP2621915B2(BE) ¦ JP1988-186808A(BE) ¦ JP1983-096802A(BE) | 5 | JP4448962B2(FE) ¦ JP4204849B2(FE) ¦ KR10-1109117B1 ¦ KR10-0619181B1(FE) ¦ KR10-0486604B1(FE) | 19418739 | JP3161271B2 ¦ US5741347A | 2 | 소멸(연차료 불납에 의한 말소) |  | 2296050003499
JP | JP | P | A | 메탈라이즈용 페이스트 | 【요약】 【목적】 종래의 메탈라이징용 페이스트를 사용한 메탈라이징 기판과 기계적, 전기적 특성이 동등하고 메탈라이징 패턴 내부에서의 편차가 억제되고, 또한 저가의 메탈라이징용 페이스트를 제공한다. 【구성】 메탈라이징용 페이스트를 구성하는 금속 분말은 구리 분말이85~99중량%, 티타늄 분말이1~15중량%으로 구성되며, 이 구리 분말은 그 표면에2~5중량%의 은이 코팅되어 있다. | [Abstract] [Objects of the Invention] It is equivalent, and the variation inside a meta-ライズ pattern is suppressed, and as mechanical as the meta-ライズ board which uses conventional metalization paste, and an electrical property provide cheap metalization paste. [Elements of the Invention]In the end of copper powder, titanium powder consists of 1~15 % of the weight 85~99% of the weight, and, as for metallic powder which constitutes metalization paste, the coat of 2~5% of the weight of the silver is carried out to that surface this end of copper powder. | 【청구항 1】 중량비로85~99%의 구리 분말1~15%의 티타늄 분말로 구성되는 금속 분말 조성물과 분산제와 결합제를 포함한 메탈라이징용 페이스트에 있어서 상기 구리 분말의 표면에 구리 분말에 대해2~5중량%의 은이 코팅되어 있는 것을 특징으로 하는 메탈라이징용 페이스트. | [Claim 1]Metalization paste, wherein the surface in said end of copper powder is coated with 2~5% of the weight of silver by weight ratio to the end of copper powder in metalization paste containing a metallic powder constituent consisting of the copper powder end of 85~99%, and 1~15% of titanium powder, a dispersing agent, and a binding material. | 【청구항 1】 중량비로85~99%의 구리 분말1~15%의 티타늄 분말로 구성되는 금속 분말 조성물과 분산제와 결합제를 포함한 메탈라이징용 페이스트에 있어서 상기 구리 분말의 표면에 구리 분말에 대해2~5중량%의 은이 코팅되어 있는 것을 특징으로 하는 메탈라이징용 페이스트. | [Claim 1]Metalization paste, wherein the surface in said end of copper powder is coated with 2~5% of the weight of silver by weight ratio to the end of copper powder in metalization paste containing a metallic powder constituent consisting of the copper powder end of 85~99%, and 1~15% of titanium powder, a dispersing agent, and a binding material. | [기술분야] 본 발명은 세라믹 기판 상에 실장된 전자 부품에 의해 발생된 열을 방출하기 위해 구리 회로를 형성하기 위한 금속화 페이스트에 관한 것이며, 전자 회로 전도체 층에 적용될 수 있다. [해결과제] 본 발명은 생산이 어렵고 비용이 많이 드는 미세 분말 금속화 페이스트를 사용하는 문제, 및 은 분산으로 인한 메타 패턴 내의 특성의 변화를 해결하고자 한다. [해결수단] 본 발명은 구리 분말의 말단, 및 중량비 85~99%의 구리 분말의 말단, 및 중량비 1~15 %의 티타늄 분말로 구성된 금속화 막을 형성하기 위한 메타-를 위한 금속 분말 구성 요소를 포함한다. [특징] 여기서 주된 특징은 금속화 페이스트의 구리 분말의 말단에 은을 코팅한 분말을 사용하여 균일한 분포 및 비용-효과를 가능하게 하는 것이다. [효과] 본 발명은 상기 메타 보드의 상기 접합 강도 및 전기적 특성을 개선하고, 페이스트에 비해 종래의 등가 접합 강도를 제공하고, 1.0 내지 1.2 및 2.0의 작은 변동 (σ)을 획득한다. | 1994-292209 | 1994-10-31 | 1996-133875 | 1996-05-28 |  |  | TOKIN CORP | 渡部 洋平 ¦ 岩田 伸一 |  |  |  | 0 |  | 0 |  | 19331640 | JP1996-133875A | 1 | 취하 |  | 2296029002970
EP | EP | P | A1 | Process for preparing copper powders containing a dispersion and such copper powder | Dispersoid-contg. copper powder prodn. Prodn. of a dispersoid-contg. Cu powder comprises: (a) stirring excess Cu metal granulate into an aq. soln. of an ammonium salt and/or ammonium hydroxide together with an added salt soln. at pH at least 4 while supplying an oxygen-contg. gas; (b) sepg. the resulting Cu-contg. ppte. from the Cu metal granulate; (c) heating the ppte. at 150-500 degrees C in a reducing atmos. for complete conversion of Cu(OH)2 and CuO into metallic Cu powder; and (d) cooling the dispersoid-contg. Cu powder. Also claimed is a Cu powder contg., within the powder particles, a homogeneously distributed dispersoid in the form of Cu-insol. particles, the powder being produced by common pptn. of at least one Cu cpd. with a dispersoid precursor cpd. and then heat treatment to reduce the cpd. mixt.. | 분산성 구리 분말 프로딘. 분산성 콩의 프로딘. Cu 분말은 다음을 포함한다: A) 산소 콩-콩을 공급하면서 pH에서 첨가된 염 솔른과 함께 암모늄 염 및/또는 암모늄 수산화물의 aq.솔른으로 과잉 Cu 금속을 교반하는 단계. (b) Sepg.상기 Cu 금속 과립으로부터 상기 결과적인 Cu 컨택.ppte (c) Cu (OH)2 및 CuO를 금속 Cu 분말로 완전히 변환시키기 위해, 환원된 환경에서 150~500℃C의 ppte를 가열하는 것. 그리고 (d)분산-콩을 냉각시킨다. Cu 분말. 또한 Cu 분말 콩은 상기 분말 입자 내에, Cu-인솔 입자 형태의 균질하게 분포된 분산액을 포함하며, 상기 분말은 분산성 전구체 pdd를 가진 적어도 하나의 Cu pcd.의 공통 pptn에 의해 생성되고 다음 상기 cpd.혼합물을 감소시키기 위해 열처리한다. |  |  |  |  | [기술분야] 본 발명은 분산체로서 구리에 불용성인 적어도 하나의 물질을 함유하는 구리 분말을 제조하기 위한 공정, 및 이러한 종류의 구리 분말에 관한 것이다. [해결과제] 본 발명은 구리 분말 입자가 균질한 분포로 분산체를 함유하도록 보장하면서, 간단한 방식으로 분산체를 갖는 구리 분말을 제조하는 문제를 해결하고자 한다. [해결수단] 본 발명은 수용액에서 투여된 염 용액과 함께, 교반 구역에서 암모늄 염 및/또는 수산화암모늄에 과량의 구리 금속 과립을 첨가하고, 적어도 4의 pH 값을 유지하면서 산소 함유 가스를 첨가하는 것을 포함하는 구리 분말을 제조하기 위한 공정을 포함한다. [특징] 여기서 주요 특징은 구리 수산화물과 같은 구리 화합물의 분산체 전구체 화합물과의 동시 침전으로, 구리 분말 입자 내의 분산체의 균질한 분포를 보장한다. [효과] 따라서, 본 발명은 상기 구리 분말 입자 내에서 상기 분산체의 균질한 분포를 보장함으로써 구리 분말의 생산을 개선하며, 상기 생성된 부품 및 장치의 개선된 기계적 특성을 유도한다. | 1995-113955 | 1995-09-06 | 0704544 | 1996-04-03 |  |  | NORDDEUTSCHE AFFINERIE AG | Langer, Bernd E., Dr. ¦ Stantke, Peter ¦ Wilde, Rene-Holger | 10-1994-034393 | DE | 1994-09-27 | 9 | DE03130920A1 ¦ DE02032862A1 ¦ EP0235841B1 ¦ FR1420075A ¦ FR1272013A ¦ GB002083500A ¦ GB000919051A ¦ US4944935A ¦ US2239134 A (미포함) | 0 |  | 108877419 | DE04434393A1 ¦ DE10-1994-034393 ¦ EP0704544A1 ¦ FI954590A ¦ FI954590A7 ¦ JP1996-170111A ¦ US5707420A | 7 | 취하 |  | 1696003004347
JP | JP | P | B2 | 구리 분말 제조 방법 |  |  | 【청구항 1】피로인산 구리를 포함한 구리 함유 용액과 하이드라진 혹은 하이드라진 화합물을 혼합하는 공정과 이 혼합 용액을20~150℃로 가열함으로써 구리 분말을 환원 석출시키는 공정를 포함한 구리 분말 제조 방법. | [Claim 1]A manufacturing method in the end of copper powder including a process of mixing copper content solution, hydrazine, or a hydrazine compound containing copper pyrophosphate, and a process of carrying out reduction precipitation of the end of copper powder by heating this mixed solution at 20~150℃. | 【청구항 1】피로인산 구리를 포함한 구리 함유 용액과 하이드라진 혹은 하이드라진 화합물을 혼합하는 공정과 이 혼합 용액을20~150℃로 가열함으로써 구리 분말을 환원 석출시키는 공정를 포함한 구리 분말 제조 방법. ¦ 【청구항 2】포름산 구리를 포함한 구리 함유 용액과 하이드라진 혹은 하이드라진 화합물을 혼합하는 공정과 이 혼합 용액을20~150℃로 가열함으로써 구리 분말을 환원 석출시키는 공정를 포함한 구리 분말 제조 방법. | [Claim 1]A manufacturing method in the end of copper powder including a process of mixing copper content solution, hydrazine, or a hydrazine compound containing copper pyrophosphate, and a process of carrying out reduction precipitation of the end of copper powder by heating this mixed solution at 20~150℃. ¦ [Claim 2]A manufacturing method in the end of copper powder including a process of mixing copper content solution, hydrazine, or a hydrazine compound containing copper formate, and a process of carrying out reduction precipitation of the end of copper powder by heating this mixed solution at 20~150℃. | [기술분야] 본 발명은 특정 입경 범위를 갖는 구리 분말을 제조하기 위한 제조 방법에 관한 것이며, 구리 페이스트 및 다른 제품의 제조에 적용될 수 있다. [해결과제] 본 발명은 기존의 제조 방법으로는 달성하기 어려운 입경 편차가 작고 구형이 좋은 1 μm 이하의 초미세 구리 분말 입자를 얻는 문제를 해결하고자 한다. [해결수단] 본 발명은 구리 함량 용액, 히드라진, 또는 히드라진 화합물을 구리 피로 포스페이트 또는 구리 포르메이트와 혼합하는 단계, 및 상기 혼합물을 20 내지 150 °C에서 가열함으로써 상기 구리 분말의 환원 침전을 수행하는 단계를 포함한다. [특징] 여기서 주된 특징은 제조 방법을 사용하여 입경 편차가 작고 구형이 좋은 1Ωm 이하의 초미세 구리 분말 입자를 얻을 수 있는 능력이다. [효과] 따라서, 본 발명은 작은 입자 직경 변화 및 양호한 구형 형상을 가진 1Ωm 미만의 초미세 입자를 획득하여 구리 페이스트 및 다른 제품의 품질을 향상시킴으로써 구리 분말의 생산을 개선한다. | 1990-089742 | 1990-04-04 | 1991-287707 | 1991-12-18 |  |  | 株式会社村田製作所 | 谷 広次 ¦ 本間 庸民 |  |  |  | 2 | JP1988-057703A(BE) ¦ JP1984-012723 B2(미포함) | 5 | CN108526490B ¦ JP5255223B2(FE) ¦ JP3570591B2(FE) ¦ JP1997-241709A(FE) ¦ US5801318A | 21315817 | JP1996-006130B2 | 1 | 소멸(존속 기간 만료) | MURATA MFG CO LTD | 2796003001726
JP | JP | P | A | 신규 동합금 분말 및 그 제조 방법 | 【요약】 【목적】 신규한 구리합금 분말 및 도전성 페이스트 재료를 제공한다. 【구성】 입자 표면에 은이 고농도로 존재하는 구리합금 분말이 입자 지름 0.1~1μm이하의 미립자를5~80중량%이상 함유하고 있는 도전성 페이스트 조성물이며 적합하게는 헬륨 가스를 포함한 가스 아토마이징법에 의해 이러한 입도 분포를 가지는 구리합금 분말을 얻을 수 있다. 【효과】 페이스트의 저장 안정성이 우수하고, 인쇄 성능도 우수하며 저저항으로 편차가 적은 고품질의 도전성 회로를 형성할 수 있는 도전성 페이스트 재료이다. | [Abstract] [Objects of the Invention] New copper alloy powder and conductive paste material are provided. [Elements of the Invention]Copper alloy powder in which silver exists in a particle surface at high concentration is the conductive paste constituent which contains particulates below diameter of particle 0.1~1μ m 5~80% of the weight or more, Copper alloy powder which has such particle size distribution by the gas atomizing method which contains gaseous helium suitably can be obtained. [Effect]It is the conductive paste material which is excellent in the preservation stability of paste, and is excellent also in printing performance, and can form a quality conductive circuit with little variation by low resistance. | 【청구항 1】 일반식 AgxCuy(0.001≦x≦0.4,0.6≦y≦0.999(원자비))로 표시되고 입자 표면의 은 농도가 입자의 평균 은 농도보다 높은 구리합금 분말에 있어서 상기 구리합금 분말이 평균 입자 지름 1~10μm로서, 입자 지름 0.1~1μm의 미립자가 모든 입자의5~80중량%인 것을 특징으로 하는 구리합금 분말. | [Claim 1]The general formula Ag x It is expressed with Cu y (0.001≦ x ≦ 0.4, 0.6 ≦ y≦ 0.999 (atomic ratio)), And copper alloy powder, wherein the copper alloy powder is the mean particle size μ 1~10 m in copper alloy powder whose silver concentration of a particle surface is higher than silver concentration of an average of particles and particulates of the diameter 0.1~1 m of a particle μ are 5~80% of the weight of all the particles. | 【청구항 1】 일반식 AgxCuy(0.001≦x≦0.4,0.6≦y≦0.999(원자비))로 표시되고 입자 표면의 은 농도가 입자의 평균 은 농도보다 높은 구리합금 분말에 있어서 상기 구리합금 분말이 평균 입자 지름 1~10μm로서, 입자 지름 0.1~1μm의 미립자가 모든 입자의5~80중량%인 것을 특징으로 하는 구리합금 분말. ¦ 【청구항 4】 불활성 가스 아토마이즈법에 의해 구리합금 분말을 제조하는 방법에 있어서 불활성 가스가 혼합 비율10~99체적%의 헬륨 가스를 함유하는 헬륨-질소 혼합 가스로 구성되는 것을 특징으로 하는 구리합금 분말 제조 방법. | [Claim 1]The general formula Ag x It is expressed with Cu y (0.001≦ x ≦ 0.4, 0.6 ≦ y≦ 0.999 (atomic ratio)), And copper alloy powder, wherein the copper alloy powder is the mean particle size μ 1~10 m in copper alloy powder whose silver concentration of a particle surface is higher than silver concentration of an average of particles and particulates of the diameter 0.1~1 m of a particle μ are 5~80% of the weight of all the particles. ¦ [Claim 4]A manufacturing method of copper alloy powder, wherein inactive gas consists of helium nitrogen mixed gas containing gaseous helium of the mixing ratio 10~99 volume % in a method of manufacturing copper alloy powder by the inactive gas atomizing method. | [기술분야] 본 발명은 다양한 전자 장비, 전자 부품 및 전자 회로에 적용될 수 있는 새로운 구리 합금 분말 및 이를 사용하는 전도성 페이스트 재료에 관한 것이다. [해결과제] 본 발명은 부족한 요변성, 스크린-스텐실 특성, 보존 안정성, 및 전기 전도 특성과 같은 구리 합금 분말을 사용하는 전도성 페이스트 재료의 실제 사용에서 다양한 문제를 해결하고자 한다. [해결수단] 본 발명은 기체 헬륨을 함유하는 가스 분무 방법에 의해 제조될 수 있는 특정 입자 크기 분포 및 표면 상의 은 농도를 갖는 구리 합금 분말을 포함한다. [특징] 여기서 주된 특징은 특정 입자 크기 분포 및 표면 상의 은 농도를 갖는 구리 합금 분말이며, 이는 기체 헬륨을 함유하는 가스 분무 방법에 의해 제조될 수 있다. [효과] 따라서, 본 발명은 구리 합금 분말을 사용하여 전도성 페이스트 재료의 요변성, 스크린 스텐실 특성, 보존 안정성, 및 전기 전도 특성을 개선한다. | 1994-123371 | 1994-06-06 | 1995-331360 | 1995-12-19 |  |  | ASAHI KASEI CORP | 林 善夫 ¦ 島村 泰樹 |  |  |  | 0 |  | 22 | EP3029686B1 ¦ JP6244405B2(FE) ¦ JP5756887B1(FE) ¦ JP2015-074806A(FE) ¦ JP2013-251256A ¦ JP5146419B2(FE) ¦ JP5018154B2(FE) ¦ JP5080731B2(FE) ¦ JP4530617B2 ¦ JP2004-536723A(FE) ¦ JP2003-155579A(FE) ¦ JP4051661B2(FE) ¦ JP4287557B2(FE) ¦ JP2000-021231A(FE) ¦ JP1999-029801A(FE) ¦ JP3411160B2(FE) ¦ JP1997-116273A(FE) ¦ JP3614228B2(FE) ¦ TWI304003B ¦ US10533098B2 ¦ US8029701B2 ¦ US7790063B2 | 19207895 | JP1995-331360A | 1 | 취하 |  | 2295078003959
JP | JP | P | B2 | 구리 미립자 제조 방법 |  |  | 【청구항 1】황산구리 수용액을 환원해 구리 미립자를 제조하는 방법에 있어서 환원제로서 L-아스코르브산 또는 L-아스코르브산염류를 이용함으로써 단 분산한 구리 미립자를 얻는 것을 특징으로 하는 구리 미립자 제조 방법. | [Claim 1]A manufacturing method of copper particulates obtaining copper particulates single-distributed in a method of returning copper sulfate solution and manufacturing copper particulates, by using L-ascorbic acid or L-ascorbic acid salts as a reducing agent. | 【청구항 1】황산구리 수용액을 환원해 구리 미립자를 제조하는 방법에 있어서 환원제로서 L-아스코르브산 또는 L-아스코르브산염류를 이용함으로써 단 분산한 구리 미립자를 얻는 것을 특징으로 하는 구리 미립자 제조 방법. | [Claim 1]A manufacturing method of copper particulates obtaining copper particulates single-distributed in a method of returning copper sulfate solution and manufacturing copper particulates, by using L-ascorbic acid or L-ascorbic acid salts as a reducing agent. | [기술분야] 본 발명은 상세한 구리 그레인 자식의 제조 방법에 관한 것이며, 제어된 입자 직경을 갖는 고품질 구리 미립자의 제조에 적용될 수 있다. [해결과제] 본 발명은 환원제로서 L-아스코르브산 또는 L-아스코르브산 염을 사용함으로써 종래의 제조 방법에서 넓은 입자 크기 분포 및 제어된 입자 직경의 문제를 해결하고자 한다. [해결수단] 본 발명은 구리 황산염 용액에서 구리 이온을 복귀시키는 단계와 환원제로서 L-아스코르브산 또는 L-아스코르브산 염을 사용하여 구리 미립자를 제조하는 단계를 포함한다. [특징] 여기서 주요 특징은 구리 그레인 자식 제조에서 입자 직경을 제어하고 좁은 폭 입자 크기 분포를 달성하기 위한 환원제로서 L-아스코르브산 또는 L-아스코르브산 염의 사용이다. [효과] 본 발명은 따라서 구리 그레인 자식 제조에서 입자 직경을 제어하고 좁은 폭 입자 크기 분포를 달성함으로써 제조 방법을 개선한다. | 1987-017064 | 1987-01-27 | 1988-186803 | 1988-08-02 |  |  | 田中貴金属工業株式会社 | 為政 博史 |  |  |  | 0 |  | 12 | CN101486094B ¦ CN100506439C ¦ CN001300381C ¦ JP6181367B2(FE) ¦ JP6181368B2(FE) ¦ JP5519938B2(FE) ¦ JP1997-165606A(FE) ¦ JP2550156B2 ¦ KR10-1522738B1(FE) ¦ KR10-2005-0003164A ¦ KR10-2005-0003169A ¦ US9248504B2 | 21301780 | JP1995-107168B2 | 1 | 소멸(연차료 불납에 의한 말소) | TANAKA KIKINZOKU KOGYO KK | 2795053001085
JP | JP | P | B2 | 구리 미립자 제조 방법 |  |  | 【청구항 1】구리 암모늄 착체 용액을 환원해 구리 미립자를 제조하는 방법에 있어서 환원제로서 L-아스코르브산 또는 L-아스코르브산염류를 이용함으로써 단 분산한 구리 미립자를 얻는 것을 특징으로 하는 구리 미립자 제조 방법. | [Claim 1]A manufacturing method of copper particulates obtaining copper particulates single-distributed in a method of returning copper ammonium complex solution and manufacturing copper particulates, by using L-ascorbic acid or L-ascorbic acid salts as a reducing agent. | 【청구항 1】구리 암모늄 착체 용액을 환원해 구리 미립자를 제조하는 방법에 있어서 환원제로서 L-아스코르브산 또는 L-아스코르브산염류를 이용함으로써 단 분산한 구리 미립자를 얻는 것을 특징으로 하는 구리 미립자 제조 방법. | [Claim 1]A manufacturing method of copper particulates obtaining copper particulates single-distributed in a method of returning copper ammonium complex solution and manufacturing copper particulates, by using L-ascorbic acid or L-ascorbic acid salts as a reducing agent. | [기술분야] 본 발명은 상세한 구리 그레인 자식의 제조 방법에 관한 것이며, 고품질 구리 미립자의 제조에 적용될 수 있다. [해결과제] 본 발명은 종래의 구리 미립자 제조 방법에서 넓은 입자 크기 분포 및 제어된 입자 직경의 문제를 해결하고자 한다. [해결수단] 본 발명은 상기 제조 공정에서 환원제로서 L-아스코르브산 또는 L-아스코르브산 염을 사용하는 것을 포함한다. [특징] 여기서 주요 특징은 제조된 구리 그레인 자식에서 입자 직경을 제어하고 입자 크기 분포의 좁은 폭을 달성하는 능력이다. [효과] 따라서, 본 발명은 입경에 대한 상세한 제어를 제공하고 구리 그레인 자식에서 입자 크기 분포의 좁은 폭을 달성함으로써 제조 방법을 개선한다. | 1987-017065 | 1987-01-27 | 1988-186804 | 1988-08-02 |  |  | 田中貴金属工業株式会社 | 為政 博史 |  |  |  | 0 |  | 4 | CN001315604C ¦ JP4004975B2(FE) ¦ JP1997-165606A(FE) ¦ KR10-0567444B1 | 21301781 | JP1995-107169B2 | 1 | 소멸(연차료 불납에 의한 말소) | TANAKA KIKINZOKU KOGYO KK | 2795053001086
JP | JP | P | B2 | 구리 도체 조성물 |  |  | 【청구항 1】도전성 금속으로서 평균 입경 0.5~3.0미크론, 탭 밀도 3.0~5.0 g/cm3, 산성 함유량 0.05~0.15 중량%의 구리 분말로서, 황산구리 수용액을 가성 알칼리의 존재 하에 포도당으로 환원하고 침전물로서 발생하는 아산화 구리 분말을 분취한 웨트 상태의 분말을 하이드라진으로 구리 분말에 환원한 후에 추가로 수소 환원을 해 얻을 수 있는 구리 분말을 이용하는 것을 특징으로 하는 구리 도체 조성물. | [Claim 1]It is copper powder of average-particle-diameter [ of 0.5~3.0 microns ], and tap density 3.0~5.0g/cm3, and 0.05~0.15 % of the weight of acid content as a conductive metal, copper using copper powder produced by performing hydrogen reduction after returning copper sulfate solution with grape sugar under existence of a caustic alkali and returning powder in the wet state where cuprous oxide powder which arises as a sediment was isolated preparatively to copper powder by hydrazine -- a conductor -- a constituent. | 【청구항 1】도전성 금속으로서 평균 입경 0.5~3.0미크론, 탭 밀도 3.0~5.0 g/cm3, 산성 함유량 0.05~0.15 중량%의 구리 분말로서, 황산구리 수용액을 가성 알칼리의 존재 하에 포도당으로 환원하고 침전물로서 발생하는 아산화 구리 분말을 분취한 웨트 상태의 분말을 하이드라진으로 구리 분말에 환원한 후에 추가로 수소 환원을 해 얻을 수 있는 구리 분말을 이용하는 것을 특징으로 하는 구리 도체 조성물. | [Claim 1]It is copper powder of average-particle-diameter [ of 0.5~3.0 microns ], and tap density 3.0~5.0g/cm3, and 0.05~0.15 % of the weight of acid content as a conductive metal, copper using copper powder produced by performing hydrogen reduction after returning copper sulfate solution with grape sugar under existence of a caustic alkali and returning powder in the wet state where cuprous oxide powder which arises as a sediment was isolated preparatively to copper powder by hydrazine -- a conductor -- a constituent. | [기술분야] 본 발명은 산소 함량이 낮은 구리 분말을 사용하는 도체 성분에 관한 것이며, 세라믹 기판에 적용될 수 있다. [해결과제] 본 발명은 값비싼 귀금속을 사용하는 전도체에서 약한 솔더 내성 및 높은 마이그레이션 특성의 문제를 해결하고자 한다. 그리고 가격 변동이 있다. [해결수단] 본 발명은 낮은 산소 함량을 갖는 구리 분말, 무기 산화물, 유리 분말, 및 전도체 구성성분을 위한 유기 성분을 포함한다. [특징] 여기서 주된 특징은 산소 함량이 낮은 구리 분말의 사용이며, 이는 특정 공정에 의해 제조되고 양호한 전도체 특성을 제공한다. [효과] 따라서, 본 발명은 솔더 젖음성, 접착 강도, 및 전도체에서 저항 물체와의 매칭 특성을 개선한다. | 1989-016619 | 1989-01-26 | 1990-197012 | 1990-08-03 |  |  | 第一工業製薬株式会社 ¦ 同和鉱業株式会社 ¦ 松下電器産業株式会社 | 末広 雅利 ¦ 愛知後 将 ¦ 桜庭 正美 ¦ 川村 之聡 ¦ 中谷 誠一 ¦ 西村 勉 |  |  |  | 2 | JP1987-199705A ¦ JP1986-019712 B2(미포함) | 14 | JP2006-196246A(FE) ¦ JP4586141B2(FE) ¦ JP4035046B2(FE) ¦ JP3934869B2(FE) ¦ JP4327975B2(FE) ¦ JP3513914B2(FE) ¦ JP2728726B2 ¦ US7235119B2 ¦ US6923924B2 ¦ US6881240B2 ¦ US6875252B2 ¦ US6620344B2 ¦ US6391087B1 ¦ US6174344B1 | 21292607 | JP1995-093051B2 | 1 | 소멸(존속 기간 만료) | DAI ICHI KOGYO SEIYAKU CO LTD ¦ MATSUSHITA ELECTRONICS INDUSTRY CORP ¦ DOWA ELECTRONICS MATERIALS CO LTD | 2795046001250
JP | JP | P | B2 | 구리 미분말 제조 방법 |  |  | 【청구항 1】산화구리 분말의 표면을 다가 알코올로 피복한 후, 상기 산화구리 분말을 하이드라진에 의해 환원하는 것을 특징으로 하는 구리 미분말 제조 방법. | [Claim 1]A manufacturing method of fine copper powder characterized by returning the copper oxide powder by hydrazine after covering the surface of copper oxide powder with polyhydric alcohol. | 【청구항 1】산화구리 분말의 표면을 다가 알코올로 피복한 후, 상기 산화구리 분말을 하이드라진에 의해 환원하는 것을 특징으로 하는 구리 미분말 제조 방법. | [Claim 1]A manufacturing method of fine copper powder characterized by returning the copper oxide powder by hydrazine after covering the surface of copper oxide powder with polyhydric alcohol. | [기술분야] 본 발명은 구형 미세 구리 분말의 제조 방법에 관한 것이며, 전자 회로에서 정밀한 후막 전도체를 제조하기 위한 구리 페인트의 제조에 적용될 수 있다. [해결과제] 본 발명은 종래 기술의 방법의 문제를 해결함으로써, 전자 회로용 구리 페인트에 사용하기에 적합한 좁은 입자 크기-분포 폭을 갖는 구형 미세 구리 분말을 얻는 문제를 해결하고자 한다. [해결수단] 본 발명은 산화구리의 표면을 다가 알코올로 덮는 단계, 상기 용액에 히드라진을 첨가하는 단계, 및 구형의 미세 구리 분말을 얻기 위해 상기 혼합물을 교반하는 단계를 포함한다. [특징] 여기서 주요 특징은 산화구리의 표면을 덮기 위해 다가 알코올을 사용하는 것인데, 이는 입자 크기-분포 폭이 좁은 구형 미세 구리 분말을 얻는 것을 돕는다. [효과] 따라서, 본 발명은 전자 회로용 구리 페인트에 사용하기에 적합한 입자 크기-분포 폭이 좁은 구형 미세 구리 분말을 획득함으로써 미세 구리 분말의 제조 방법을 개선한다. | 1988-120361 | 1988-05-17 | 1989-290706 | 1989-11-22 |  |  | 福田金属箔粉工業株式会社 | 吉武 正義 ¦ 杉戸 豊彦 ¦ 木藤 茂 |  |  |  | 0 |  | 6 | CN101011747B ¦ JP3261720B2(FE) ¦ KR10-0623195B1 ¦ US7909908B2 ¦ US7534283B2 ¦ US7828872B2(FE) | 21286927 | JP1995-084605B2 | 1 | 소멸(연차료 불납에 의한 말소) | FUKUDA METAL FOIL & POWDER CO LTD | 2795042000965
JP | JP | P | B2 | 구리 미분말 제조 방법 |  |  | 【청구항 1】산화구리 분말의 표면을 실란 커플링제로 피복한 후, 상기 산화구리 분말을 하이드라진에 의해 환원하는 것을 특징으로 하는 구리 미분말 제조 방법. | [Claim 1]A manufacturing method of fine copper powder characterized by returning the copper oxide powder by hydrazine after covering the surface of copper oxide powder with the Silang coupling agent. | 【청구항 1】산화구리 분말의 표면을 실란 커플링제로 피복한 후, 상기 산화구리 분말을 하이드라진에 의해 환원하는 것을 특징으로 하는 구리 미분말 제조 방법. | [Claim 1]A manufacturing method of fine copper powder characterized by returning the copper oxide powder by hydrazine after covering the surface of copper oxide powder with the Silang coupling agent. | [기술분야] 본 발명은 구형 미세 구리 분말의 제조 방법에 관한 것이며, 전자 회로에서 후막 전도체를 제조하기 위한 구리 페인트의 제조에 적용될 수 있다. [해결과제] 본 발명은 비용 효과적이고 효율적인 방법을 사용하여 입자 크기-분포 폭이 좁은 구형 미세 구리 분말을 얻는 문제를 해결하고자 한다. [해결수단] 본 발명은 출발 물질로서 산화 구리를 사용하는 것, 산화 구리의 표면을 덮기 위해 실랑 커플링제를 첨가하는 것, 및 이어서 구형 미세 구리 분말을 얻기 위해 하이드라진으로 산화 구리를 환원시키는 것을 포함한다. [특징] 여기서 주요 특징은 산화구리의 표면을 덮기 위한 실랑 커플링제의 사용이며, 이는 생성된 미세 구리 분말의 입자 크기 및 분포를 제어하는 것을 돕는다. [효과] 따라서, 본 발명은 실랑 커플링제를 사용하여 입자 크기 및 분포를 제어함으로써 미세 구리 분말의 제조 공정을 개선하여, 입자 크기-분포 폭이 좁은 구형 미세 구리 분말의 제조를 유도한다. | 1988-182607 | 1988-07-21 | 1990-034708 | 1990-02-05 |  |  | 福田金属箔粉工業株式会社 | 吉武 正義 ¦ 杉戸 豊彦 ¦ 木藤 茂 |  |  |  | 3 | JP1984-116303A(BE) ¦ JP1984-025905A(BE) ¦ JP1972-042253 A(미포함) | 8 | EP1787742B1 ¦ EP2452767B1 ¦ JP5412551B2(FE) ¦ JP5373031B2(FE) ¦ JP5373032B2(FE) ¦ JP5164379B2(FE) ¦ JP3261720B2(FE) ¦ US7828872B2 | 21280366 | JP1995-074364B2 | 1 | 소멸(연차료 불납에 의한 말소) | FUKUDA METAL FOIL & POWDER CO LTD | 2795037000923
JP | JP | P | B2 | 저온 소성 가능한 도전 페이스트와 그 소성 방법 |  |  | 【청구항 1】평균 입경 1~10μm의 구리 미분의 표면에 평균 입경 0.3μm이하의 구리 초미분을 균일하게 부착시킨 혼합분체를 유리 프릿과 함께 비히클 중에 분산시켜서 이루어지는 것을 특징으로 하는 저온 소성 가능한 도전 페이스트. | [Claim 1]Conductive paste making it come with glass fritto to distribute in ビヒクル a mixed powder object which made copper ultra fine powder below average-particle-diameter 0.3μ m adhere to the surface of fine copper powder of the average particle diameter μ 1~10 m uniformly and in which low-temperature calcination is possible. | 【청구항 1】평균 입경 1~10μm의 구리 미분의 표면에 평균 입경 0.3μm이하의 구리 초미분을 균일하게 부착시킨 혼합분체를 유리 프릿과 함께 비히클 중에 분산시켜서 이루어지는 것을 특징으로 하는 저온 소성 가능한 도전 페이스트. | [Claim 1]Conductive paste making it come with glass fritto to distribute in ビヒクル a mixed powder object which made copper ultra fine powder below average-particle-diameter 0.3μ m adhere to the surface of fine copper powder of the average particle diameter μ 1~10 m uniformly and in which low-temperature calcination is possible. | [기술분야] 본 발명은 저온 소성(low-temperature calcination)이 가능하고 전자 회로 및 세라믹 기판에 적용될 수 있는 전도성 페이스트에 관한 것이다. [해결과제] 본 발명은 종래의 전도성 페이스트에 필요한 고온 소성의 문제를 해결하고, 유전체 및 저항성 페이스트의 감소, 및 고가의 변동 은 (Ag)전도성 페이스트의 사용을 유도한다. [해결수단] 본 발명은 소성 촉매로서 초미세 분말을 함유하는 전도성 페이스트와 적절한 점도를 부여함으로써 인쇄가 달성되는 페이스트의 형상으로 고려하기 위한 유리 프릿토를 포함한다. [특징] 여기서 주된 특징은 저온 소성을 가능하게 하고 필요한 페이스트-라이징의 양을 감소시키기 위한 소성 촉매로서 초미세 분말의 사용이다. [효과] 따라서, 본 발명은 고농도 전도성 페이스트의 생산을 향상시키고 저항 물체 및 유전체의 감소를 방지한다. | 1989-307090 | 1989-11-27 | 1991-167713 | 1991-07-19 |  |  | 住友金属工業株式会社 | 中田 好和 ¦ 久保 敏彦 |  |  |  | 3 | JP2631010B2 ¦ JP1994-076609B2 ¦ JP1985-086203A | 11 | CN113707360B ¦ JP2017-179428A(FE) ¦ JP5411354B2(FE) ¦ JP5476631B2(FE) ¦ JP5146419B2(FE) ¦ JP2010-059469A(FE) ¦ JP4001438B2(FE) ¦ KR10-0719993B1(FE) ¦ US8029701B2 ¦ US7790063B2 ¦ US5418193A | 21271208 | JP1995-060617B2 | 1 | 소멸(존속 기간 만료) | MURATA MFG CO LTD | 2795030001455
JP | JP | P | B2 | 전자파 차폐용 구리 분말 및 도전성 도료 조성물 |  |  | 【청구항 1】하기 일반식으로 표시되는 유기 지르코네이트 화합물로 구성되는 표면 피복제로 피복 처리된 것을 특징으로 하는 전자파 차폐용 구리 분말. (RO) x-Zr-(OR´)4-x 여기서 RO는 이가수분해성 유기기, OR´는 난가수분해성 및 친유성을 나타내는 유기기, 또한 X는1~3의 정수이다. | [Claim 1]Copper powder for electromagnetic wave cover, wherein covering processing is carried out by a surface covering agent which consists of an organic zirconate compound denoted by the following general formula. (RO) -- x-Zr-(OR's) 4- x -- here, the organic group of hydrolyzability [ RO ], the organic group which OR's presents difficulty hydrolysis nature and oleophilicity, and X are the integers of 1~3. | 【청구항 1】하기 일반식으로 표시되는 유기 지르코네이트 화합물로 구성되는 표면 피복제로 피복 처리된 것을 특징으로 하는 전자파 차폐용 구리 분말. (RO) x-Zr-(OR´)4-x 여기서 RO는 이가수분해성 유기기, OR´는 난가수분해성 및 친유성을 나타내는 유기기, 또한 X는1~3의 정수이다. | [Claim 1]Copper powder for electromagnetic wave cover, wherein covering processing is carried out by a surface covering agent which consists of an organic zirconate compound denoted by the following general formula. (RO) -- x-Zr-(OR's) 4- x -- here, the organic group of hydrolyzability [ RO ], the organic group which OR's presents difficulty hydrolysis nature and oleophilicity, and X are the integers of 1~3. | [기술분야] 본 발명은 전도성 도료 성분에 관한 것으로, 전자 장비 케이스에 적용될 수 있다. [해결과제] 본 발명은 환경에서 쉽게 산화되는 종래의 구리 시스템 전도성 페인트의 문제를 해결하고자 하며, 이는 낮은 저장 안정성 및 노화 방지 특성의 저하를 초래한다. [해결수단] 본 발명은 유기 지르코네이트 화합물 및 수지 결합제로 피복된 구리 분말을 함유하는 전도성 페인트 성분을 포함한다. [특징] 여기서 주된 특징은 방청 및 전도성을 향상시키기 위한 구리 분말의 표면 피복제로서 유기 지르코네이트 화합물의 사용이다. [효과] 따라서, 본 발명은 방청 및 전도성을 향상시키고, 노화 방지 특성을 향상시키고, 저장 안정성 및 환경에 대한 저항성을 향상시킨다. | 1988-021630 | 1988-02-01 | 1989-197575 | 1989-08-09 |  |  | 三井金属鉱業株式会社 | 中村 精伸 ¦ 三戸 兼太郎 ¦ 岩崎 透 ¦ 山野 寿美子 |  |  |  | 0 |  | 3 | JP4573452B2(FE) ¦ JP3232516B2(FE) ¦ JP3586792B2(FE) | 2992358 | CA1337545C ¦ DE03872697T2 ¦ EP0326737B1 ¦ JP1994-070193B2 ¦ JP1994-070194B2 ¦ US5068150A | 6 | 소멸(존속 기간 만료) | MITSUI MINING & SMELTING CO LTD | 2794036000873
JP | JP | P | B2 | 구형 구리 미분 제조 방법 |  |  | 【청구항 1】염화 제1 구리 증기 또는 이것에 불활성 가스를 혼합한 가스와 환원성 가스와의 기상 반응에 의해 금속구리 분말을 생성시키는 방법에 있어서 반응 온도를 900℃이상 1083℃미만으로 하고, 반응부 뒤 흐름 측에 강제 냉각부를 마련함으로써, 구형 구리 미분을 제조하는 것을 특징으로 하는 구형 구리 미분의 제조법. | [Claim 1]In a method of making the 1st copper steam of chlorination, or this generating metal copper powder by gaseous phase reaction of gas which mixed inactive gas, and reducing gas, a manufacturing process of spherical fine copper powder manufacturing spherical fine copper powder by reaction temperature'ss being 900℃ or more and less than 1083℃, and providing a compulsive cooling unit in the slipstream side of a reaction part. | 【청구항 1】염화 제1 구리 증기 또는 이것에 불활성 가스를 혼합한 가스와 환원성 가스와의 기상 반응에 의해 금속구리 분말을 생성시키는 방법에 있어서 반응 온도를 900℃이상 1083℃미만으로 하고, 반응부 뒤 흐름 측에 강제 냉각부를 마련함으로써, 구형 구리 미분을 제조하는 것을 특징으로 하는 구형 구리 미분의 제조법. | [Claim 1]In a method of making the 1st copper steam of chlorination, or this generating metal copper powder by gaseous phase reaction of gas which mixed inactive gas, and reducing gas, a manufacturing process of spherical fine copper powder manufacturing spherical fine copper powder by reaction temperature'ss being 900℃ or more and less than 1083℃, and providing a compulsive cooling unit in the slipstream side of a reaction part. | [기술분야] 본 발명은 0.1μm 내지 100μm 범위의 평균 입경을 갖는 구형 미세 구리 분말을 제조하기 위한 방법에 관한 것이며, 주성분 배럴 전도성 분말로서 전도성 페이스트에 적용될 수 있다. [해결과제] 본 발명은 비용-효과적이고 효율적인 방법을 사용하여, 페이스트-라이징에 적합한, 양호한 입자 크기 분포를 갖는 미세 구리 분말을 제조하는 문제를 해결하고자 한다. [해결수단] 본 발명은 자체 증기압에 따라 염소화의 상기 제 1 구리를 증발시키거나 비활성 가스를 커리어로 만들어 이를 반응부로 전송하는 단계, 및 반응부에서 염소화의 상기 제 1 구리와 환원 가스 (수소)를 접촉시키고 혼합하는 단계를 포함한다. [특징] 여기서 주된 특징은 입자 크기 분포가 제어된 구형 미세 구리 분말을 제조하기 위한 기상 화학 반응 방법의 사용이다. [효과] 따라서, 본 발명은 비용 효율적이고 효율적인 방법을 사용하여 미세 구리 분말의 제조 공정을 개선하고, 상기 분말의 품질을 향상시키고, 페이스트-화에 적합하게 만든다. | 1985-203514 | 1985-09-17 | 1987-063604 | 1987-03-20 |  |  | 川崎製鉄株式会社 | 大塚 研一 ¦ 新田 稔 |  |  |  | 2 | JP1984-170211A ¦ JP1982-051205A | 4 | JP3398291B2(FE) ¦ JP1998-163583A(FE) ¦ JP2554213B2(FE) ¦ KR10-0513110B1 | 2975367 | CA1330398C ¦ JP1994-023405B2 ¦ US4810285A | 3 | 소멸(연차료 불납에 의한 말소) | KAWASAKI STEEL CORP | 2794013001005
JP | JP | P | B2 | 도전 도료용 구리 분말 및 그 제조법 |  |  | 【청구항 1】구리 분말의 표면에 티타늄 아실레이트 폴리머 및 고급 카르복실산 에스테르가 피복된 도전 도료용 구리 분말. | [Claim 1]Copper powder for electric conduction paints with which titanium reed rate polymer and high-class carboxylate ester were covered on the surface of copper powder. | 【청구항 1】구리 분말의 표면에 티타늄 아실레이트 폴리머 및 고급 카르복실산 에스테르가 피복된 도전 도료용 구리 분말. ¦ 【청구항 5】구리 분말의 분산욕에 티타늄 아실레이트 폴리머와 고급 카르복실산 에스테르와의 혼합물을 첨가해 구리 분말의 표면에 티타늄 아실레이트 폴리머 및 고급 카르복실산 에스테르의 피막을 형성하고 필요에 따라 분산매를 제거하고 도전 도료용 구리 분말을 얻는 것을 포함한 도전 도료용 구리 분말의 제조법. ¦ 【청구항 6】티타늄 아실레이트 폴리머와 고급 카르복실산 에스테르와의 혼합비가 티타늄 아실레이트 폴리머40~80중량%에 대해서 고급 카르복실산 에스테르60~20중량%인 특허청구범위 제5항에 기재된 도전 도료용 구리 분말의 제조법. ¦ 【청구항 7】티타늄 아실레이트 폴리머와 고급 카르복실산 에스테르와의 혼합물이 테트라알콕시 티타늄과 고급 카르복실산과의 반응 혼합물인 특허청구범위 제5항 또는 제6항에 기재된 도전 도료용 구리 분말의 제조법. ¦ 【청구항 8】테트라알콕시 티타늄이 탄소수1~10의 알킬기를 가지는 특허청구범위 제5 항내지 제 7항 중 어느 한 항에 기재된 도전 도료용 구리 분말의 제조법. ¦ 【청구항 9】티타늄 아실레이트 폴리머와 고급 카르복실산 에스테르와의 혼합물이 테트라알콕시 티타늄 1 몰과 고급 카르복실산2~5몰과의 반응 혼합물인 특허청구범위 제5 항내지 제 8항 중 어느 한 항에 기재된 도전 도료용 구리 분말의 제조법. ¦ 【청구항 10】티타늄 아실레이트 폴리머와 고급 카르복실산 에스테르와의 혼합물이 테트라알콕시 티타늄 1 몰과 고급 카르복실산3~4몰과의 반응 혼합물인 특허청구범위 제9항에 기재된 도전 도료용 구리 분말의 제조법. ¦ 【청구항 11】분산매가 제거 용이한 물 또는 유기 용제인 특허청구범위 제5 항내지 제 10항 중 어느 한 항에 기재된 도전 도료용 구리 분말의 제조법. ¦ 【청구항 12】구리 분말의 분산욕에 첨가하는 티타늄 아실레이트 폴리머와 고급 카르복실산 에스테르와의 혼합물의 처리량이 구리 분말에 대해서 0.1~10 중량%인 특허청구범위 제5 항내지 제 11항 중 어느 한 항에 기재된 도전 도료용 구리 분말의 제조법. ¦ 【청구항 13】피복되는 구리 분말은 그 표면에서 산화물막이 제거된 것인 특허청구범위 제5 항내지 제 12항 중 어느 한 항에 기재된 도전 도료용 구리 분말의 제조법. | [Claim 1]Copper powder for electric conduction paints with which titanium reed rate polymer and high-class carboxylate ester were covered on the surface of copper powder. ¦ [Claim 5]A manufacturing process of copper powder for electric conduction paints including adding a mixture of titanium reed rate polymer and high-class carboxylate ester to 分散浴 of copper powder, forming a tunic of titanium reed rate polymer and high-class carboxylate ester in it on the surface of copper powder, removing carrier fluid if needed, and obtaining copper powder for electric conduction paints. ¦ [Claim 6]A manufacturing process of copper powder for electric conduction paints of an application for patent whose mixture ratio of titanium reed rate polymer and high-class carboxylate ester is 60~20 % of the weight of high-class carboxylate ester to 40~80 % of the weight of titanium reed rate polymer given in the 5th paragraph of a range. ¦ [Claim 7]The 5th paragraph of a claim whose mixture of titanium reed rate polymer and high-class carboxylate ester is a reaction mixture of tetra-alkoxy titanium and high-class carboxylic acid, or a manufacturing process of copper powder for electric conduction paints given in the 6th paragraph. ¦ [Claim 8]A manufacturing process of copper powder for electric conduction paints given in either [ in which tetra-alkoxy titanium has a アルキル machine of the carbon number 1~10 ] the 5th paragraph of a range of an application for patent thru/or the 7th paragraph. ¦ [Claim 9]A manufacturing process of copper powder for electric conduction paints given in either [ whose mixtures of titanium reed rate polymer and high-class carboxylate ester are 1 mol of tetra-alkoxy titanium, and a reaction mixture with 2~5 mol of high-class carboxylic acid ] the 5th paragraph of a range of an application for patent thru/or the 8th paragraph. ¦ [Claim 10]A manufacturing process of copper powder for electric conduction paints of an application for patent whose mixtures of titanium reed rate polymer and high-class carboxylate ester are 1 mol of tetra-alkoxy titanium, and a reaction mixture with 3~4 mol of high-class carboxylic acid given in the 9th paragraph of a range. ¦ [Claim 11]carrier fluid is removal -- a claim which is easy water or an organic solvent -- a manufacturing process of copper powder for electric conduction paints given in either the 5th paragraph thru/or the 10th paragraph. ¦ [Claim 12]A manufacturing process of copper powder for electric conduction paints given in either [ whose a throughput of a mixture of titanium reed rate polymer and high-class carboxylate ester which are added to 分散浴 of copper powder is 0.1~10 % of the weight to copper powder ] the 5th paragraph of a range of an application for patent thru/or the 11th paragraph. ¦ [Claim 13]A manufacturing process of copper powder for electric conduction paints given in either [ by which, as for copper powder covered, an oxide film is removed from the surface ] the 5th paragraph of a range of an application for patent thru/or the 12th paragraph. | [기술분야] 본 발명은 개선된 저장 안정성, 환경에 대한 저항성, 및 기판에 대한 접착성을 갖는 전기 전도 페인트용 구리 분말, 및 이의 제조 공정에 관한 것이다. [해결과제] 본 발명은 저장 안정성, 환경에 대한 저항성, 및 기판에 대한 접착성이 나쁘고, 감소된 전도성 및 전자기파 차폐 효과를 유도하는 전기 전도 페인트용 종래의 구리 분말의 문제를 해결하고자 한다. [해결수단] 본 발명은 티타늄 리드 레이트 폴리머와 고급 카르복실레이트 에스테르의 혼합물로 코팅된 구리 분말을 포함한다. [특징] 여기서 주된 특징은 구리 분말 표면 상에 정밀한 운하 필름의 형성, 기재에 대한 접착력 향상 및 도료에서의 분산 상태 향상이다. [효과] 따라서, 본 발명은 전도성 및 전자기파 차폐 효과를 감소시키지 않으면서 저장 안정성, 환경에 대한 저항성, 및 기판에 대한 접착력을 개선한다. | 1987-264952 | 1987-10-20 | 1989-108277 | 1989-04-25 |  |  | 三井金属鉱業株式会社 | 三戸 兼太郎 ¦ 千崎 博久 ¦ 祖浜 嘉男 |  |  |  | 0 |  | 6 | JP2007-265801A(FE) ¦ JP4946130B2(FE) ¦ JP4070397B2(FE) ¦ JP1994-275124A(FE) ¦ JP1993-171057A(FE) ¦ JP1990-190402A(FE) | 21162420 | JP1994-015680B2 ¦ US4833033A ¦ US4888216A | 3 | 소멸(존속 기간 만료) | MITSUI MINING & SMELTING CO LTD | 2794009000880
JP | JP | P | A | 동분말의 제조 방법 | 【요약】 【목적】평균 입경이 1μm이하의 초미립자이고 입경 분포폭이 작고 균질한 구리 분말을 얻을 수 있는 구리 분말 제조 방법을 제공하는 것. 【구성】포름산 구리를 포함한 구리 함유 용액에 pH조정 용액을 첨가함으로써 용액 pH를6~14로 조정한 후, 이 구리 함유 용액에 하이드라진 혹은 하이드라진 화합물을 혼합한다. 그리고 이 혼합 용액을 가열함으로써 구리 분말을 환원 석출시킨다. | [Abstract] [Objects of the Invention]Provide the manufacturing method in the end of copper powder which average particle diameter is an ultrafine particle below 1μ m, and can obtain the end of copper powder where grain-size-distribution width is small and homogeneous. [Elements of the Invention]After adjusting solution pH to 6~14 by adding pH control solution in copper content solution containing copper formate, hydrazine or a hydrazine compound is mixed in this copper content solution. And reduction precipitation of the end of copper powder is carried out by heating this mixed solution. | 【청구항 1】포름산 구리를 포함한 구리 함유 용액에 pH조정 용액을 첨가함으로써 용액 pH를6~14로 조정하는 공정과 pH가 조정된 구리 함유 용액과 하이드라진 혹은 하이드라진 화합물을 혼합하는 공정과 이 혼합 용액을 가열함으로써 구리 분말을 환원 석출시키는 공정를 포함한 구리 분말 제조 방법. | [Claim 1]A process of adjusting solution pH to 6~14 by adding pH control solution in copper content solution containing copper formate, A manufacturing method in the end of copper powder including a process of mixing copper content solution, hydrazine, or a hydrazine compound with which pH was adjusted, and a process of carrying out reduction precipitation of the end of copper powder by heating this mixed solution. | 【청구항 1】포름산 구리를 포함한 구리 함유 용액에 pH조정 용액을 첨가함으로써 용액 pH를6~14로 조정하는 공정과 pH가 조정된 구리 함유 용액과 하이드라진 혹은 하이드라진 화합물을 혼합하는 공정과 이 혼합 용액을 가열함으로써 구리 분말을 환원 석출시키는 공정를 포함한 구리 분말 제조 방법. | [Claim 1]A process of adjusting solution pH to 6~14 by adding pH control solution in copper content solution containing copper formate, A manufacturing method in the end of copper powder including a process of mixing copper content solution, hydrazine, or a hydrazine compound with which pH was adjusted, and a process of carrying out reduction precipitation of the end of copper powder by heating this mixed solution. | [기술분야] 본 발명은 평균 입경이 1μm 미만이고 작은 입도-크기-분포 폭을 갖는 초미세 구리 분말을 제조하기 위한 제조 방법에 관한 것이다. [해결과제] 본 발명은 이전에 달성하기 어려웠던 구리 포르메이트를 사용하여 평균 입경이 1μm 미만이고 작은 입도-크기-분포 폭을 갖는 초미세 구리 분말을 수득하는 문제를 해결하고자 한다. [해결수단] 본 발명은 구리 포르메이트, 구리 함량 용액, 히드라진, 또는 pH가 조절된 히드라진 화합물을 함유하는 구리 함량 용액에 pH 조절 용액을 첨가하고, 상기 혼합 용액을 가열함으로써 구리 분말의 말단의 환원 침전을 수행함으로써 용액 pH를 6-14로 조절하는 것을 포함한다. [특징] 여기서 주요 특징은 출발 물질로서 구리 포르메이트를 사용하고, 환원 침전을 위해 히드라진 또는 히드라진 화합물을 첨가하기 전에 용액 pH를 6-14로 조정하는 것이다. [효과] 따라서, 본 발명은 구리 포르메이트를 사용하여 평균 입자 직경이 1 μm 미만이고 작은 입자 크기-분포 폭을 갖는 초미세 구리 분말의 생산을 개선한다. | 1992-163489 | 1992-05-29 | 1993-331508 | 1993-12-14 |  |  | MURATA MFG CO LTD | 谷 広次 ¦ 大下 一仁 |  |  |  | 0 |  | 4 | JP7121884B1(FE) ¦ JP2004-036005A(FE) ¦ JP3161271B2(FE) ¦ KR10-0594562B1(FE) | 18599593 | JP3245965B2 | 1 | 소멸(연차료 불납에 의한 말소) |  | 2293085002704
JP | JP | P | A | 산화제 1동분말 및 동분말의 제조 방법 | 【요약】 (수정유)【목적】구리 도체 페이스트용으로 입자 지름이 정밀하게 제어된 산화제일구리 분말 및 구리 분말을 제조하는 방법을 제공한다. 【구성】구리염 수용액에 로셸염, 수산화 알칼리 및 환원당을 더해 산화제일구리 분말을 제조할 때, 로셸염의 첨가량을 조정함으로써, 입자 지름을 조정한다. 얻어진 산화제일구리 분말을 함유하는 수용액에 환원제를 첨가하고 구리 분말을 만든다. 【효과】생성 입자의 입자 지름이 모두 경우에도 10%이내의 편차로 얻어진다. | [Abstract] (modified) [Objects of the Invention] Particle diameter provides copper conductive paste with the method of manufacturing the copper I oxide powder and the end of copper powder it was controlled by high precision. [Elements of the Invention]When adding a Rochell salt, water oxidization alkali, and reducing sugar to copper salt water solution and manufacturing copper I oxide powder, particle diameter is adjusted by adjusting the amount of addition of a Rochell salt. A reducing agent is added to solution containing the obtained copper I oxide powder, and the end of copper powder is made. [Effect]Each particle diameter of generation particles is obtained with less than 10% of variation also at a case. | 【청구항 1】30 중량%이하의 구리염 수용액에 구리염 수용액 1리터당 0.1g~15g 의 로셸염, 주석산 나트륨 및 주석산 칼륨에서 선택한 1종의 착화제, 수산화 알칼리 및 환원당을 더하는 것을 특징으로 하는 산화제일구리 분말 제조 방법. | [Claim 1]A manufacturing method of copper I oxide powder adding one sort of complexing agents, water oxidization alkali, and reducing sugar which were chosen from a 0.1g per liter of copper salt water solution ~ 15 g Rochell salt, sodium tartrate, and potassium tartrate to 30% of the weight or less of copper salt water solution. | 【청구항 1】30 중량%이하의 구리염 수용액에 구리염 수용액 1리터당 0.1g~15g 의 로셸염, 주석산 나트륨 및 주석산 칼륨에서 선택한 1종의 착화제, 수산화 알칼리 및 환원당을 더하는 것을 특징으로 하는 산화제일구리 분말 제조 방법. | [Claim 1]A manufacturing method of copper I oxide powder adding one sort of complexing agents, water oxidization alkali, and reducing sugar which were chosen from a 0.1g per liter of copper salt water solution ~ 15 g Rochell salt, sodium tartrate, and potassium tartrate to 30% of the weight or less of copper salt water solution. | [기술분야] 본 발명은 절연 보드 상에 전극 및 회로 패턴을 형성하기 위한 구리 전도성 페이스트에 적용될 수 있는 구리 I 산화물 분말 및 구리 분말의 단부를 위한 제조 방법에 관한 것이다. [해결과제] 본 발명은 구리 두께 필름에서 전도체 특성의 신뢰성을 개선하는데 결정적인, 충분한 정확도로 구리 I 산화물 분말의 입자 직경 및 구리 분말의 단부를 제어하는 문제를 해결하고자 한다. [해결수단] 본 발명은 구리 I 산화물 분말 및 구리 분말의 말단에서 입자 직경을 제어하기 위해 착화제, 물 산화 알칼리, 및 환원당을 구리 염수 용액에 첨가하는 것을 포함한다. [특징] 여기서 주된 특징은 높은 정확도 및 일관성으로 구리 I 산화물 분말 및 구리 분말의 말단에서의 입자 직경을 제어하는 능력이다. [효과] 따라서, 본 발명은 구리 I 산화물 분말의 제조 공정 및 구리 분말의 단부를 개선하여, 더 높은 수율 및 입자 직경의 더 용이한 제어를 유도한다. | 1992-023947 | 1992-02-10 | 1993-221637 | 1993-08-31 |  |  | SUMITOMO METAL IND LTD | 中田 好和 |  |  |  | 0 |  | 19 | CN001299864C ¦ CN001305772C ¦ EP2762450B1 ¦ EP2190613B1 ¦ JP5926644B2(FE) ¦ JP2010-534280A(FE) ¦ JP4725459B2(FE) ¦ JP4401197B2(FE) ¦ JP4473607B2(FE) ¦ JP4401198B2(FE) ¦ JP4236907B2(FE) ¦ KR10-0936623B1(FE) ¦ RU0002426805C1 ¦ US9951433B2 ¦ US10036097B2 ¦ US9211587B2 ¦ US8236089B2 ¦ US6391087B1(FE) ¦ US6331239B1(FE) | 18502738 | JP1993-221637A | 1 | 취하 |  | 2293058001837
JP | JP | P | A | 동단 분산 입자의 제조 방 법 | 【요약】 【목적】 본 발명은 폴리올을 이용하는 구리 분말 제조 방법의 개량에 관한 것으로 안정적으로 원하는 입자계의 단분산성이 우수한 구리 분말을 얻는 것을 가능하게 하는 방법의 제공을 목적으로 한다. 【구성】 원료로서 니켈 품위 20 ppm 이하, 수분율 10%이하의 산화구리 분말 및/또는 그 함마실 것을 트리에틸렌 글리콜, 테트라에틸렌글리콜 다른 폴리올 중에 현탁시키고 200℃이상으로 가열하고 구리 분말을 얻는다. 【효과】 본 발명 방법에 의하면 미세하고 균질한 형상과 입자 지름을 가진 구리 분말을 안정적으로 얻을 수 있다. | [Abstract] [Objects of the Invention]A this invention relates to improvement of the manufacturing method of the copper powder which uses polyol, and aims at offer of the method of making it possible to obtain the copper powder which was stably excellent in the single dispersibility of a desired grain system. [Elements of the Invention]20 ppm or less of nickel grace, copper oxide powder of 10% or less of moisture percentage, and/or its hydrous thing are made suspended in polyol besides triethylene glycol and tetraethylene glycol as materials, and it heats at 200℃ or more, and obtains copper powder. [Effect]According to the method of a this invention, copper powder with detailed and homogeneous shape and particle diameter can be obtained by being stabilized. | 【청구항 1】 산화구리, 또는 그 함마실 것을 폴리올 중에 현탁시키고 200℃이상으로 가열하고 구리 분말을 얻는 방법에 있어서 원료로서 니켈 품위 20 ppm 이하, 수분율 10%이하의 산화구리 분말 및/또는 그 함마실 것을 이용하는 것을 특징으로 하는 구리 단분산 입자 제조 방법. | [Claim 1]A manufacturing method of a copper monodisperse particle using 20 ppm or less of nickel grace, copper oxide powder of 10% or less of moisture percentage, and/or its hydrous thing as materials in a method of making copper oxide or its hydrous thing suspended in polyol, heating at 200℃ or more, and obtaining copper powder. | 【청구항 1】 산화구리, 또는 그 함마실 것을 폴리올 중에 현탁시키고 200℃이상으로 가열하고 구리 분말을 얻는 방법에 있어서 원료로서 니켈 품위 20 ppm 이하, 수분율 10%이하의 산화구리 분말 및/또는 그 함마실 것을 이용하는 것을 특징으로 하는 구리 단분산 입자 제조 방법. | [Claim 1]A manufacturing method of a copper monodisperse particle using 20 ppm or less of nickel grace, copper oxide powder of 10% or less of moisture percentage, and/or its hydrous thing as materials in a method of making copper oxide or its hydrous thing suspended in polyol, heating at 200℃ or more, and obtaining copper powder. | [기술분야] 본 발명은 폴리올을 이용한 구리 분말의 제조 방법에 관한 것으로, 원하는 단일 분산성 및 결정립계를 갖는 구리 분말을 안정적으로 수득하는 방법을 제공하는 것을 목적으로 한다. [해결과제] 본 발명은 폴리올 중의 구리 분말의 제조 방법을 사용하여 원하는 단일 분산성 및 결정립계로 안정적이고 균질한 구리 분말을 얻는 문제를 해결하고자 한다. [해결수단] 본 발명은 20 ppm 이하의 니켈, 10%이하의 수분율을 갖는 산화구리 분말, 및/또는 이의 함수물, 바람직하게는 트리에틸렌 글리콜 또는 테트라에틸렌 글리콜, 또는 폴리올로서 혼합물 중 하나를 갖는 물질을 사용하는 것을 포함한다. [특징] 여기서 주요 특징은 원하는 단일 분산성 및 결정립계를 갖는 안정적이고 균질한 구리 분말을 얻기 위한 특정 재료 및 가열 조건의 사용이다. [효과] 따라서, 본 발명은 원하는 단일 분산성 및 결정립계를 갖는 구리 분말을 안정적으로 수득함으로써 폴리올 중 구리 분말의 제조 방법을 개선한다. | 1992-061510 | 1992-02-17 | 1993-222413 | 1993-08-31 |  |  | SUMITOMO METAL MINING CO LTD | 高 橋 洋 孝 ¦ 阿 部 功 |  |  |  | 1 | JP1984-173206 A (미포함) | 6 | JP6004034B1(FE) ¦ JP4578100B2(FE) ¦ JP3511128B2(FE) ¦ JP3353649B2(FE) ¦ JP3353648B2(FE) ¦ KR10-1711601B1(FE) | 18503217 | JP3399970B2 | 1 | 소멸(존속 기간 만료) |  | 2293058002610
US | US | P | A | Process for producing copper fine powder | A process for producing a copper fine powder, which comprises thermally decomposing anhydrous copper formate in a solid phase in a non-oxidizing atmosphere at a temperature in the range of from 150° to 300° C., thereby yielding a copper fine powder having a primary particle diameter of from 0.2 to 1 μm, a specific surface area of from 5 to 0.5 m2/g and small agglomerating properties, said anhydrous copper formate being an anhydrous copper formate powder 90 wt % or more of which undergoes thermal decomposition within a temperature range of from 160° to 200° C. when the anhydrous copper formate powder is heated in a nitrogen or hydrogen gas atmosphere at a heating rate of 3° C./min. | 150°내지 300℃범위의 온도에서 비 산화 분위기에서 무수 구리 포르메이트를 열분해하는 단계, 따라서 상기 무수 구리 포르메이트 분말이 3°C./min 의 가열 속도로 질소 또는 수소 가스 분위기에서 가열되는 무수 구리 포르메이트 분말 90 중량%이상의 무수 구리 포르메이트 분말, 상기 무수 구리 포르메이트 분말이 160°내지 200℃의 온도 분해를 경험하는 무수 구리 포르메이트 분말 90 중량%이상의 비수성 구리 포르메이트 분말인 구리 미세 분말을 제조하기 위한 공정. | 1. A process for producing a copper fine powder, which comprises: introducing anhydrous copper formate powder into a non-oxidizing atmosphere, said anhydrous copper formate powder having a size of 20 mesh or finer;thermally decomposing said anhydrous copper formate to yield the copper fine powder; andcooling the copper fine powder,wherein said thermally decomposing of said anhydrous copper formate is while the anhydrous copper formate powder is in a solid phase in a non-oxidizing atmosphere at a temperature in the range of from 150° to 150° C., thereby yielding said copper fine powder having a primary particle diameter of from 0.2 to 1 μm, a specific surface area of from 5 to 0.5 m2/g and small agglomerating properties, said anhydrous copper formate being an anhydrous copper formate powder 90 wt. % or more of which undergoes thermal decomposition within a temperature range of from 160° to 200° C. when the anhydrous copper formate powder is heated in a nitrogen or hydrogen gas atmosphere at a heating rate of 3° C./min, said anhydrous copper formate powder being obtained by dehydrating copper formate hydrate at a temperature of 130° C. or less and then pulverizing the dehydrated copper formate to yield said anhydrous copper formate powder, or obtained by reacting at least one copper compound selected from the group consisting of copper carbonate, cooper hydroxide, and copper oxide with formic acid or methyl formate to yield said anhydrous copper formate powder. | 1. 구리 미세 분말을 제조하기 위한 공정, 무산화 구리 포르메이트 분말을 비산화 분위기에 도입하는 것, 20 메쉬 이하의 크기를 가지는 무수 구리 포르메이트 분말은 상기 무수 구리 포르메이트를 열분해하여 상기 구리 미세 분말을 생산한다. 상기 무수 구리 포르메이트 분말이 150°내지 150℃범위의 온도에서 고상 상태인 반면, 상기 무수 구리 포르메이트의 상기 열분해는 상기 무수 구리 포르메이트 분말이 상기 50°내지 150℃범위의 온도에서 고체상에 있는 반면, 상기 무수 구리 포르메이트 분말은 상기 무수 구리 포르메이트 분말이 150°내지 150℃의 온도에서 고상 상태이며, 따라서 상기 무수 구리 포르메이트 분말은 상기 무수 구리 포르메이트 분말을 산출하기 위해 포름산 또는 메틸 포르메이트를 가진 포름 산 또는 메틸 포르메이트로, 포름 산 또는 메틸 포르메이트로 구리 산화물로 구성된 적어도 하나의 구리 화합물을 포름산 또는 메틸 포르메이트로 포함하는 상기 무수 구리 포르메이트 분말을 생산함으로써 획득된 반면, 상기 무수 구리 포르메이트의 상기 열분해는 상기 무수 구리 포름산 염의 상기 열분해, 여기에서 상기 무수 구리 포르메이트의 상기 열분해는 상기 무수 구리 포르메이트 분말이 상기 50°내지 150℃의 온도에서 고상인 반면, 상기 구리 미세 분말은 상기 무수 구리 포르메이트 분말을 산출하게 한다. | 1. A process for producing a copper fine powder, which comprises: introducing anhydrous copper formate powder into a non-oxidizing atmosphere, said anhydrous copper formate powder having a size of 20 mesh or finer;thermally decomposing said anhydrous copper formate to yield the copper fine powder; andcooling the copper fine powder,wherein said thermally decomposing of said anhydrous copper formate is while the anhydrous copper formate powder is in a solid phase in a non-oxidizing atmosphere at a temperature in the range of from 150° to 150° C., thereby yielding said copper fine powder having a primary particle diameter of from 0.2 to 1 μm, a specific surface area of from 5 to 0.5 m2/g and small agglomerating properties, said anhydrous copper formate being an anhydrous copper formate powder 90 wt. % or more of which undergoes thermal decomposition within a temperature range of from 160° to 200° C. when the anhydrous copper formate powder is heated in a nitrogen or hydrogen gas atmosphere at a heating rate of 3° C./min, said anhydrous copper formate powder being obtained by dehydrating copper formate hydrate at a temperature of 130° C. or less and then pulverizing the dehydrated copper formate to yield said anhydrous copper formate powder, or obtained by reacting at least one copper compound selected from the group consisting of copper carbonate, cooper hydroxide, and copper oxide with formic acid or methyl formate to yield said anhydrous copper formate powder. | 1. 구리 미세 분말을 제조하기 위한 공정, 무산화 구리 포르메이트 분말을 비산화 분위기에 도입하는 것, 20 메쉬 이하의 크기를 가지는 무수 구리 포르메이트 분말은 상기 무수 구리 포르메이트를 열분해하여 상기 구리 미세 분말을 생산한다. 상기 무수 구리 포르메이트 분말이 150°내지 150℃범위의 온도에서 고상 상태인 반면, 상기 무수 구리 포르메이트의 상기 열분해는 상기 무수 구리 포르메이트 분말이 상기 50°내지 150℃범위의 온도에서 고체상에 있는 반면, 상기 무수 구리 포르메이트 분말은 상기 무수 구리 포르메이트 분말이 150°내지 150℃의 온도에서 고상 상태이며, 따라서 상기 무수 구리 포르메이트 분말은 상기 무수 구리 포르메이트 분말을 산출하기 위해 포름산 또는 메틸 포르메이트를 가진 포름 산 또는 메틸 포르메이트로, 포름 산 또는 메틸 포르메이트로 구리 산화물로 구성된 적어도 하나의 구리 화합물을 포름산 또는 메틸 포르메이트로 포함하는 상기 무수 구리 포르메이트 분말을 생산함으로써 획득된 반면, 상기 무수 구리 포르메이트의 상기 열분해는 상기 무수 구리 포름산 염의 상기 열분해, 여기에서 상기 무수 구리 포르메이트의 상기 열분해는 상기 무수 구리 포르메이트 분말이 상기 50°내지 150℃의 온도에서 고상인 반면, 상기 구리 미세 분말은 상기 무수 구리 포르메이트 분말을 산출하게 한다. | [기술분야] 본 발명은 특정 입자 직경 및 특정 표면적을 갖는 신규한 구리 미세 분말을 제조하기 위한 공정에 관한 것이다. [해결과제] 본 발명은 구리 분말을 제조하기 위한 종래의 방법의 비효율 및 한계를 해결하고자 한다. [해결수단] 본 발명은 비산화 분위기에서 고체상에서 무수 구리 포르메이트를 열 분해하는 것을 포함한다. [특징] 여기서 주된 특징은 특정 입경 및 비표면적을 갖는 구리 미세 분말의 제조이다. [효과] 따라서, 본 발명은 구리 분말의 생산 효율 및 순도를 향상시킨다. | 07/580675 | 1990-09-11 |  |  | 5094686 | 1992-03-10 | Mitsubishi Gas Chemical Co., Inc. | Kawakami; Takamasa ¦ Makinose; Satoru ¦ Ando; Kazuhiro ¦ Nakano; Rieko | 1989-234735 | JP | 1989-09-12 | 1 | US3177077 A(미포함) | 7 | CN110627502B ¦ CN100413931C ¦ KR10-1533860B1(FE) ¦ US8535573B2(FE) ¦ US6358611B1(FE) ¦ US6548122B1 ¦ US5826159A | 6442565 | DE69024884T2 ¦ EP0417757B1 ¦ JP1989-234735 ¦ KR10-1997-0005417B1 ¦ US5094686A | 5 | 소멸(연차료불납) | MITSUBISHI GAS CHEMICAL COMPANY, INC. | 4592010000920
US | US | P | A | Draught beer dispensing system | A draught beer dispensing system according to the present invention comprises a pressure regulating valve for regulating pressure of carbon dioxide gases supplied from a source of supplying carbon dioxide gases to a draught beer receiving receptacle, a temperature detector provided adjacent to the receiving receptacle to detect a temperature of draught beer within the receiving receptacle, and an arithmetically control device for controlling the pressure regulating valve on the basis of a detected value of the temperature detector, wherein in dispensing the draught beer from the draught beer receiving receptacle, a temperature of the draught beer within the receiving receptacle is detected by the temperature detector, the detected value is inputted into the arithmetically control device, supplied pressure of carbon dioxide gases supplied into the draught beer receiving receptacle is arithmetically operated on the basis of the relationship between beer temperature and pressure stored in advance in the arithmetically control device, and an output signal corresponding to the thus operated result is outputted to the pressure regulating valve to control the latter whereby carbon dioxide gases having pressure optimum for the temperature of draught beer when dispensed can be supplied to the draught beer receiving receptacle with eliminating flat beer and excessively foamy beer. | 본 발명에 따른 드래프트 맥주 분배 시스템은 이산화탄소 가스를 드래프트 맥주 수용 리셉터클로 공급하기 위한 압력 조절 밸브를 포함하며, 상기 수용 리셉터클에 인접하여 제공된 온도 검출기, 및 상기 수용 리셉터클의 검출 값에 기초하여 상기 압력 조절 밸브를 제어하기 위한 산술 제어 장치를 포함하며, 여기에서 상기 온도 검출기의 검출 값에 기초하여 상기 압력 조절 밸브를 제어하기 위한 산술 제어 장치는 상기 온도 검출기에 의해 상기 수용 용기 내의 상기 건조 맥주의 온도를 조절하기 위해 상기 압력 조절 밸브를 제어하기 위한 산술 제어 밸브를 포함하며, 여기에서 상기 온도 검출기의 검출 값에 기초하여 상기 압력 조절 밸브를 제어하기 위한 산술 제어 장치는 평평한 맥주 및 과도하게 거품 맥주를 제거하여 상기 드래크 맥주 수용 용기에 공급될 수 있는 경우 상기 드래프트 맥주 수용 용기에 공급될 수 있다. | 1. A draught beer dispensing system for feeding draught beer within a draught beer receiving receptacle to a dispenser under the pressure of carbon dioxide gases supplied from a source of supplying carbon dioxide gases, and cooling the draught beer within the dispenser to dispense the same; characterized by a pressure regulating valve for regulating pressure of the carbon dioxide gases supplied from said carbon dioxide gas supplying source to the draught beer receiving receptacle, a temperature detector provided adjacent to said receiving receptacle to detect a temperature of the draught beer within the receiving receptacle, and an arithmetically control device for controlling said pressure regulating valve on the basis of the detected value of said temperature detector; and wherein relationship between a predetermined beer temperature and pressure is stored in advance in said arithmetically control device, the detected value of said temperature detector is inputted into said arithmetically control device, supplied pressure of carbon dioxide gases supplied into the draught beer receiving receptacle is arithmetically operated on the basis of said relationship between the beer temperature and pressure, and an output signal corresponding to the thus operated supplied pressure is outputted to said pressure regulating valve to control the pressure regulating valve. | 1. 이산화탄소 가스를 공급하는 공급원으로부터 공급된 이산화탄소 가스의 압력 하에서 디스펜서에 상기 배출된 맥주 수용용기 내에 공급하고, 상기 디스펜서 내에서 상기 흘러 나오는 맥주를 냉각시켜 동일한 것을 분배하기 위한 드래프트 맥주 분배 시스템. 상기 이산화탄소 가스 공급원에서 상기 드래프트 맥주 수용 용기 내로 공급된 상기 이산화탄소 가스의 압력을 조절하기 위한 압력 조절 밸브, 상기 수용 용기 내의 상기 드래프트 맥주의 온도를 검출하기 위해 상기 수용 용기에 인접하여 제공된 온도 검출기, 및 상기 온도 검출기의 상기 검출된 값에 기초하여 상기 압력 조절 밸브를 제어하기 위한 산술 제어 장치를 특징으로 하는 특징 제어 장치. 상기 산술 제어 장치에서 미리 결정된 맥주 온도와 압력간의 관계가 상기 산술 제어 장치에 미리 저장되며, 상기 온도 검출기의 상기 검출된 값은 상기 산술 제어 장치에 입력되며, 상기 건조 맥주 수용 용기에 공급된 이산화탄소 가스의 공급된 압력은 상기 맥주 온도와 압력 사이의 상기 관계에 기초하여 산술 작동되고, 상기 따라서 상기 작동 공급된 압력에 대응하는 출력 신호는 상기 압력 조절 밸브에 출력되어 상기 압력 조절 밸브를 제어한다. | 1. A draught beer dispensing system for feeding draught beer within a draught beer receiving receptacle to a dispenser under the pressure of carbon dioxide gases supplied from a source of supplying carbon dioxide gases, and cooling the draught beer within the dispenser to dispense the same; characterized by a pressure regulating valve for regulating pressure of the carbon dioxide gases supplied from said carbon dioxide gas supplying source to the draught beer receiving receptacle, a temperature detector provided adjacent to said receiving receptacle to detect a temperature of the draught beer within the receiving receptacle, and an arithmetically control device for controlling said pressure regulating valve on the basis of the detected value of said temperature detector; and wherein relationship between a predetermined beer temperature and pressure is stored in advance in said arithmetically control device, the detected value of said temperature detector is inputted into said arithmetically control device, supplied pressure of carbon dioxide gases supplied into the draught beer receiving receptacle is arithmetically operated on the basis of said relationship between the beer temperature and pressure, and an output signal corresponding to the thus operated supplied pressure is outputted to said pressure regulating valve to control the pressure regulating valve. ¦ 4. A draught beer dispensing system for feeding draught beer within a draught beer receiving receptacle to a dispenser under the pressure of carbon dioxide gases supplied from a source of supplying carbon dioxide gases to cool the draught beer within said dispenser and dispense the draught beer from a beer dispensing valve; characterized by a pressure regulating valve for regulating pressure of carbon dioxide gases supplied from said carbon dioxide gas supplying source to the draught beer receiving receptacle; a temperature detector provided adjacent to said receiving receptacle to detect a temperature of the draught beer within the receiving receptacle; and an arithmetically control device for controlling said pressure regulating valve on the basis of the detected value of said temperature detector and controlling opening and closing of said beer dispensing valve, and wherein the relationship between a predetermined beer temperature and pressure is stored in advance in said arithmetically control device, the detected value of said temperature detector is inputted into said arithmetically control device, the supplied pressure of the carbon dioxide gases supplied into the draught beer receiving receptacle is arithmetically operated on the basis of said relationship between the beer temperature and pressure and the open time of said beer dispensing valve is arithmetically operated, an output signal corresponding to the thus operated supplied pressure is outputted to said pressure regulating valve to control the pressure regulating valve, and said beer dispensing valve is controlled to be opened during said operated open time. | 1. 이산화탄소 가스를 공급하는 공급원으로부터 공급된 이산화탄소 가스의 압력 하에서 디스펜서에 상기 배출된 맥주 수용용기 내에 공급하고, 상기 디스펜서 내에서 상기 흘러 나오는 맥주를 냉각시켜 동일한 것을 분배하기 위한 드래프트 맥주 분배 시스템. 상기 이산화탄소 가스 공급원에서 상기 드래프트 맥주 수용 용기 내로 공급된 상기 이산화탄소 가스의 압력을 조절하기 위한 압력 조절 밸브, 상기 수용 용기 내의 상기 드래프트 맥주의 온도를 검출하기 위해 상기 수용 용기에 인접하여 제공된 온도 검출기, 및 상기 온도 검출기의 상기 검출된 값에 기초하여 상기 압력 조절 밸브를 제어하기 위한 산술 제어 장치를 특징으로 하는 특징 제어 장치. 상기 산술 제어 장치에서 미리 결정된 맥주 온도와 압력간의 관계가 상기 산술 제어 장치에 미리 저장되며, 상기 온도 검출기의 상기 검출된 값은 상기 산술 제어 장치에 입력되며, 상기 건조 맥주 수용 용기에 공급된 이산화탄소 가스의 공급된 압력은 상기 맥주 온도와 압력 사이의 상기 관계에 기초하여 산술 작동되고, 상기 따라서 상기 작동 공급된 압력에 대응하는 출력 신호는 상기 압력 조절 밸브에 출력되어 상기 압력 조절 밸브를 제어한다. ¦ 4. 상기 디스펜서 내의 상기 드래프트 맥주를 냉각시키고 맥주 분배 밸브로부터 상기 드래프트 맥주를 분배하기 위해 이산화탄소 가스를 공급하는 공급원으로부터 공급된 이산화탄소 가스의 압력 하에서 디스펜서에 상기 드래프트 맥주 수용 용기 내에 급수 맥주를 공급하기 위한 드래프트 맥주 분배 시스템. 상기 이산화탄소 가스 공급원에서 상기 드레인맥주 수용 용기로의 공급된 이산화탄소 가스의 압력을 조절하기 위한 압력 조절 밸브에 의해 특징지워진다. 상기 수용 용기 내에서 상기 드래프트 맥주의 온도를 검출하기 위해 상기 수용 리셉터클에 인접하여 제공된 온도 검출기. 상기 온도 검출기의 상기 검출된 값에 기초하여 상기 압력 조절 밸브를 제어하기 위한 산술 제어 장치 및 상기 맥주 분배 밸브의 개폐 제어, 및 소정의 맥주 온도 및 압력 간의 상기 관계가 상기 산술 제어 장치에 미리 저장되며, 여기에서상기 상기 온도 검출기의 상기 검출된 압력은 상기 맥주 온도 및 압력 간의 상기 관계에 기초하여 산술 연산되고, 상기 맥주 분배 밸브는 상기 작동 개방 시간 동안 개방되도록 제어된다. | [기술분야] 본 발명은 드로잉 맥주 분배 시스템에 관한 것이며, 압력 하에서 맥주를 분배하는 데 적용될 수 있다. [해결과제] 본 발명은 케그 내의 이산화탄소 가스의 부적절한 압력 제어로 인한 플랫 맥주 또는 발포성 맥주의 분배 문제를 해결하고자 한다. [해결수단] 본 발명은 상기 드로잉 맥주 수용 용기에 이산화탄소 가스를 공급하는 소스로부터 공급된 이산화탄소 가스의 압력을 조절하기 위한 압력 조절 밸브를 포함한다. [특징] 여기서의 주요 특징은 드로잉 맥주의 온도에 기초한 이산화탄소 가스의 압력의 자동 제어이다. [효과] 따라서, 본 발명은 플랫 맥주 또는 발포성 맥주의 분배를 제거함으로써 맥주의 분배를 개선한다. | 07/234894 | 1988-08-22 |  |  | 4869396 | 1989-09-26 | Kirin Beer Kabushiki Kaisha | Horino; Morikatsu ¦ Kawabe; Manabu ¦ Yagi; Yoshiaki | 1987-208250 ¦ 1987-208251 ¦ 1988-085698 ¦ 1988-093081 | JP ¦ JP ¦ JP ¦ JP | 1987-08-24 ¦ 1987-08-24 ¦ 1988-06-30 ¦ 1988-07-15 | 7 | DE03307029A1 ¦ US4413752A ¦ US4171069A ¦ DE1258292(미포함) ¦ SU614329(미포함) ¦ US3608779 A(미포함) ¦ US3804297 A(미포함) | 57 | CN105188897B ¦ CN103946145B ¦ DE04222424A1 ¦ EP1528036A2 ¦ EP1235739A1(FE) ¦ ES2609960B1 ¦ GB002526734A ¦ GR1009822B ¦ JP2016-515919A ¦ KR10-0955844B1 ¦ US12024416B2(FE) ¦ US11750953B2 ¦ US11681984B2 ¦ US11013247B2 ¦ US11040314B2 ¦ US10476556B2 ¦ US10899596B2(FE) ¦ US10791383B2 ¦ US9736554B2 ¦ US10477883B2 ¦ US10785996B2 ¦ US10578475B2 ¦ US10065847B2 ¦ US10053353B2(FE) ¦ US10183854B2 ¦ US9617140B2 ¦ US9723863B2 ¦ US10101082B2 ¦ US9107449B2(FE) ¦ US9339056B2 ¦ USD738150S1 ¦ US9481559B2 ¦ US9914630B2(FE) ¦ US9107448B2 ¦ US9485549B2 ¦ US9221667B2 ¦ US9114368B2 ¦ US9027792B2 ¦ US9162863B2(FE) ¦ US7823411B2 ¦ US8833405B2 ¦ US7861740B2 ¦ US7377495B1 ¦ US6745592B1 ¦ US6695168B2 ¦ US6622510B2(FE) ¦ US6443335B1 ¦ US6354341B1 ¦ US6354342B1 ¦ US6449970B1 ¦ US6360556B1 ¦ US5871121A ¦ US5518666A ¦ US5636763A ¦ US5303845A ¦ US5335705A ¦ US5303846A | 522724 | AU1988021506B ¦ AU1991075399B ¦ AU1991075900B ¦ CA1333382C ¦ CA1337811C ¦ CA1338559C ¦ DE03828615A1 ¦ FR2619802B1 ¦ FR2659313B1 ¦ FR2659314B1 ¦ GB002209412B ¦ GB002245248B ¦ GB002245541B ¦ JP1987-208250 ¦ JP1987-208251 ¦ JP1988-085698 ¦ JP1988-093081 ¦ JP1994-076609B2 ¦ JP1995-020078Y2 ¦ JPU.M. 63-85698 ¦ JPU.M. 63-93081 ¦ KR10-1995-0011797B1 ¦ US4869396A ¦ US5016786A ¦ US5115841A | 25 | 소멸(존속기간만료) | KIRIN BEER KABUSHIKI KAISHA, NO.26-1, JINGUMAE 6-CHOME, SHIBUYA-KU, TOKYO-TO, JAPAN | 4589039000620